## 说明
项目 | 说明
这是什么 | 方案 §5.7 修订版（10-23）的论断式提取表样：S11、S21、S33、S39 四篇已精读论文。AI 辅助提取与核对，用户尚未逐项人工确认。不替代 10-22 表样、23 篇证据表、30 篇试提，只展示新格式。
主存储 | json/ 里每篇一个 JSON；本 Excel 由 scripts/step6d_claim_records_v2.py 生成，只供查看复核。改数据改 JSON 再重新生成。
测试 | 条件（电池形式、硫载量、E/S、锂厚或 N/P、倍率及化成、温度、LiNO₃）全部相同的一组实验算一个测试；有一项不同就拆开。每个结果只挂在它的测试下，好坏只在同一测试内判，不把不同测试的指标拼在一起。
一句话结论 | 每对配方一格：成分 → 改变了什么 → 性质（A 相对 B）→ 每个测试一行“条件数值：变好/变坏/差异小/未报告”。有梯度的论文另有一格“梯度排序”。
方向怎么判 | 有数值：¦A−B¦ ÷ max(A,B) < 5% 记差异小（§7.11）；库仑效率不设阈值，写百分点差。只有作者文字：标“作者定性”，不和数值方向混。≈、>、< 的值按区间比，区间重叠记无法判断。
N/P | §7.4：锂面容量 = 锂厚 × 0.2。设计 N/P 用硫理论容量（硫载量 × 1.675）；实测 N/P 用同一测试里对照 B 的实测首圈容量，原文没给数值就记缺失。
成分换算 🧮 | 只做不需要额外假设的换算：摩尔比 → 溶剂摩尔分数、盐与溶剂化溶剂摩尔比；体积份/vol% → 溶剂体积分数。mol/L 换摩尔比需溶液密度，不算。
读图 | 只读两类图：Li‖S 循环类测试里文字缺的同一测试容量侧（长循环图），以及梯度上只在图里有数的档。值标“读图”和图号，只用于判方向、不进效应量；被遮挡、标记重叠的标 🔶。复核表里读图项核验列为 🖼，需人工对照原图。
证据等级 | 直接：在电池里直接测到作者说的那个东西；间接：测了相关的东西，或在简化体系里测；只是说法：没有对应测量。
复核 | 带 ✍ 的列由用户填写，AI 不改。🔶 = 需人工确认；⚠️ = 原文自身有矛盾或单位问题。

## 一句话结论
文献 | 比较 | 一句话结论 | 复核 ✍
S11 | E10 vs E0 | 【S11】mid-strong（10% HFE） 对比 strong（0% HFE，常规 DOL/DME） 成分：A = DOL/DME 1:1 v/v + 10 vol% HFE（TTE），LiTFSI 1.0 M，LiNO₃ 2 wt%；B = DOL/DME 1:1 v/v，LiTFSI 1.0 M，LiNO₃ 2 wt% 改变：加入 HFE（TTE）（10 vol%）；弱或非溶剂化溶剂体积分数 0% → 10%（按原文“by volume”理解为占全部溶剂） 性质（A 相对 B）：Li⁺ 溶剂化：未报告；多硫化物溶解度：更低（2.9 vs 4.3 M[S]）；离子电导率：未报告；黏度：未报告；离子迁移数：未报告 T1 倍率阶梯｜Li‖S 扣式 2032，硫 4.3 mg/cm²，E/S 6.1 µL/mg，锂 50 µm，设计 N/P 1.39🧮、实测 N/P 缺失，0.1、0.2、0.3、0.4、0.5 C 阶梯（1C 1672 mA/g；化成 未报告），温度 未报告，LiNO₃ 各配方自带 2 wt% → 变坏：倍率容量（0.1 C） 作者定性、倍率容量（0.5 C） 作者定性 T2 0.1 C 长循环｜Li‖S 扣式 2032，硫 4.3 mg/cm²，E/S 6.1 µL/mg，锂 50 µm，设计 N/P 1.39🧮、实测 N/P 2.30（按对照首圈 1013 mAh/g），0.1 C（1C 1672 mA/g；化成 未报告），温度 未报告，LiNO₃ 各配方自带 2 wt% → 变好：寿命（循环圈数（🔶 口径不一，见备注）） 122 vs ≈30 圈、库仑效率（CE 降到 90% 时的圈数） 65 vs 38 圈；变坏：首圈容量（0.1 C 循环首圈） 889 vs 1013 mAh/g；未报告：过电位 T3 不加 LiNO₃ 的循环（测库仑效率）｜Li‖S 电池（型号未写），硫 1.3 mg/cm²，E/S 14.5 µL/mg，锂 600 µm，设计 N/P 55.11🧮、实测 N/P 缺失，0.1 C（1C 1672 mA/g；化成 未报告），温度 室温，LiNO₃ 配方中去掉 LiNO₃（各配方都不加） → 变好：库仑效率（首圈） 45.4 vs 38.2 %，差 +7.20 个百分点；未报告：首圈容量、寿命或保持率、过电位 T4 穿梭电流（不加 LiNO₃，2.34–2.40 V 恒电位）｜Li‖S 电池（同 T3），硫 1.3 mg/cm²，E/S 14.5 µL/mg，锂 600 µm，设计 N/P 55.11🧮、实测 N/P 缺失，先充到 2.90 V，再逐级恒电位 2.40→2.34 V 各 1 h（1C 不适用；化成 未报告），温度 室温，LiNO₃ 配方中去掉 LiNO₃（各配方都不加） → 变好：穿梭电流（2.34–2.40 V 稳态电流） 作者定性
S11 | E20 vs E0 | 【S11】mid-weak（20% HFE，作者的最优配方） 对比 strong（0% HFE，常规 DOL/DME） 成分：A = DOL/DME 1:1 v/v + 20 vol% HFE（TTE），LiTFSI 1.0 M，LiNO₃ 2 wt%；B = DOL/DME 1:1 v/v，LiTFSI 1.0 M，LiNO₃ 2 wt% 改变：加入 HFE（TTE）（20 vol%）；弱或非溶剂化溶剂体积分数 0% → 20%（按原文“by volume”理解为占全部溶剂） 性质（A 相对 B）：Li⁺ 溶剂化：未报告；多硫化物溶解度：更低（2.6 vs 4.3 M[S]）；离子电导率：未报告；黏度：未报告；离子迁移数：未报告 T1 倍率阶梯｜Li‖S 扣式 2032，硫 4.3 mg/cm²，E/S 6.1 µL/mg，锂 50 µm，设计 N/P 1.39🧮、实测 N/P 缺失，0.1、0.2、0.3、0.4、0.5 C 阶梯（1C 1672 mA/g；化成 未报告），温度 未报告，LiNO₃ 各配方自带 2 wt% → 变坏：倍率容量（0.1 C） 作者定性、倍率容量（0.5 C） 作者定性 T2 0.1 C 长循环｜Li‖S 扣式 2032，硫 4.3 mg/cm²，E/S 6.1 µL/mg，锂 50 µm，设计 N/P 1.39🧮、实测 N/P 2.30（按对照首圈 1013 mAh/g），0.1 C（1C 1672 mA/g；化成 未报告），温度 未报告，LiNO₃ 各配方自带 2 wt% → 变好：寿命（循环圈数（🔶 口径不一，见备注）） 146 vs ≈30 圈、库仑效率（CE 降到 90% 时的圈数） 106 vs 38 圈；变坏：首圈容量（0.1 C 循环首圈） 887 vs 1013 mAh/g；未报告：过电位 T3 不加 LiNO₃ 的循环（测库仑效率）｜Li‖S 电池（型号未写），硫 1.3 mg/cm²，E/S 14.5 µL/mg，锂 600 µm，设计 N/P 55.11🧮、实测 N/P 缺失，0.1 C（1C 1672 mA/g；化成 未报告），温度 室温，LiNO₃ 配方中去掉 LiNO₃（各配方都不加） → 变好：库仑效率（首圈） 67.1 vs 38.2 %，差 +28.90 个百分点；未报告：首圈容量、寿命或保持率、过电位 T4 穿梭电流（不加 LiNO₃，2.34–2.40 V 恒电位）｜Li‖S 电池（同 T3），硫 1.3 mg/cm²，E/S 14.5 µL/mg，锂 600 µm，设计 N/P 55.11🧮、实测 N/P 缺失，先充到 2.90 V，再逐级恒电位 2.40→2.34 V 各 1 h（1C 不适用；化成 未报告），温度 室温，LiNO₃ 配方中去掉 LiNO₃（各配方都不加） → 变好：穿梭电流（2.34–2.40 V 稳态电流） 作者定性
S11 | E30 vs E0 | 【S11】weak（30% HFE） 对比 strong（0% HFE，常规 DOL/DME） 成分：A = DOL/DME 1:1 v/v + 30 vol% HFE（TTE），LiTFSI 1.0 M，LiNO₃ 2 wt%；B = DOL/DME 1:1 v/v，LiTFSI 1.0 M，LiNO₃ 2 wt% 改变：加入 HFE（TTE）（30 vol%）；弱或非溶剂化溶剂体积分数 0% → 30%（按原文“by volume”理解为占全部溶剂） 性质（A 相对 B）：Li⁺ 溶剂化：未报告；多硫化物溶解度：更低（1.8 vs 4.3 M[S]）；离子电导率：未报告；黏度：未报告；离子迁移数：未报告 T1 倍率阶梯｜Li‖S 扣式 2032，硫 4.3 mg/cm²，E/S 6.1 µL/mg，锂 50 µm，设计 N/P 1.39🧮、实测 N/P 缺失，0.1、0.2、0.3、0.4、0.5 C 阶梯（1C 1672 mA/g；化成 未报告），温度 未报告，LiNO₃ 各配方自带 2 wt% → 变坏：倍率容量（0.1 C） 956 vs 1040 mAh/g、倍率容量（0.5 C） <243 vs 874 mAh/g T2 0.1 C 长循环｜Li‖S 扣式 2032，硫 4.3 mg/cm²，E/S 6.1 µL/mg，锂 50 µm，设计 N/P 1.39🧮、实测 N/P 2.30（按对照首圈 1013 mAh/g），0.1 C（1C 1672 mA/g；化成 未报告），温度 未报告，LiNO₃ 各配方自带 2 wt% → 变坏：首圈容量（0.1 C 循环首圈） 778 vs 1013 mAh/g；差异小：寿命（循环圈数（🔶 口径不一，见备注）） ≈30 vs ≈30 圈；未报告：库仑效率、过电位 T3 不加 LiNO₃ 的循环（测库仑效率）｜Li‖S 电池（型号未写），硫 1.3 mg/cm²，E/S 14.5 µL/mg，锂 600 µm，设计 N/P 55.11🧮、实测 N/P 缺失，0.1 C（1C 1672 mA/g；化成 未报告），温度 室温，LiNO₃ 配方中去掉 LiNO₃（各配方都不加） → 变好：库仑效率（首圈） 81.8 vs 38.2 %，差 +43.60 个百分点；未报告：首圈容量、寿命或保持率、过电位 T4 穿梭电流（不加 LiNO₃，2.34–2.40 V 恒电位）｜Li‖S 电池（同 T3），硫 1.3 mg/cm²，E/S 14.5 µL/mg，锂 600 µm，设计 N/P 55.11🧮、实测 N/P 缺失，先充到 2.90 V，再逐级恒电位 2.40→2.34 V 各 1 h（1C 不适用；化成 未报告），温度 室温，LiNO₃ 配方中去掉 LiNO₃（各配方都不加） → 变好：穿梭电流（2.34–2.40 V 稳态电流） 作者定性 T5 软包｜Li‖S 软包（4×7 cm²，双面正极、双面锂），硫 7.4 mg/cm²，E/S 3.5 g/g（质量基），锂 75 µm，设计 N/P 1.21🧮、实测 N/P 缺失，0.05 C（1C 1000 mA/g；化成 未报告），温度 未报告，LiNO₃ 各配方自带 2 wt% → 变坏：寿命（循环圈数） 1 vs 19 圈；未报告：首圈容量、库仑效率、过电位
S11 | Em vs E0 | 【S11】medium（软包用；原文未写对应 HFE 比例） 对比 strong（0% HFE，常规 DOL/DME） 成分：A = 未报告（10% 或 20%，原文只写 medium）；B = DOL/DME 1:1 v/v，LiTFSI 1.0 M，LiNO₃ 2 wt% 改变：A 成分未报告 性质（A 相对 B）：Li⁺ 溶剂化：未报告；多硫化物溶解度：未报告；离子电导率：未报告；黏度：未报告；离子迁移数：未报告 T5 软包｜Li‖S 软包（4×7 cm²，双面正极、双面锂），硫 7.4 mg/cm²，E/S 3.5 g/g（质量基），锂 75 µm，设计 N/P 1.21🧮、实测 N/P 缺失，0.05 C（1C 1000 mA/g；化成 未报告），温度 未报告，LiNO₃ 各配方自带 2 wt% → 变好：寿命（循环圈数） 30 vs 19 圈；未报告：首圈容量、库仑效率、过电位
S11 | 梯度排序 | 【S11】梯度：HFE 体积分数（E0 0% / E10 10% / E20 20% / E30 30%） 说明：作者称溶剂化能力 strong → mid-strong → mid-weak → weak（指多硫化物溶剂化） 性质 多硫化物溶解度：4.3 / 2.9 / 2.6 / 1.8 M[S] T2 0.1 C 长循环｜首圈容量（0.1 C 循环首圈）：1013 / 889 / 887 / 778 mAh/g，最优 E0 T2 0.1 C 长循环｜寿命（循环圈数（🔶 口径不一，见备注））：≈30 / 122 / 146 / ≈30 圈，最优 E20 T2 0.1 C 长循环｜库仑效率（CE 降到 90% 时的圈数）：38 / 65 / 106 / — 圈，最优 E20 T3 不加 LiNO₃ 的循环（测库仑效率）｜库仑效率（首圈）：38.2 / 45.4 / 67.1 / 81.8 %，最优 E30 T4 穿梭电流（不加 LiNO₃，2.34–2.40 V 恒电位）｜穿梭电流（2.34–2.40 V 稳态电流）：作者排序：随溶剂化变弱逐级降低（数值只在图中） 机理 Li₂S 沉积容量（Li¦Li₂S₈ 电池，2.05 V 恒电位）：161 / 98 / 89 / 71 mAh/g 机理 SEI 中 S 含量（XPS，不加 LiNO₃，循环 5 圈后）：4.18 / 2.79 / 1.74 / 1.41 %
S21 | T50 vs T0 | 【S21】50DTL 对比 0DTL 成分：A = DME/THF（未报告（表 S2 为图片，文字中没有）） + 50 vol% DTL（邻二甲苯），LiTFSI 1 mol/L；B = DME/THF 95:5 v/v，LiTFSI 1 mol/L 改变：加入 DME/THF（未报告 ）；加入 DTL（邻二甲苯）（50 vol%）；去掉 DME；去掉 THF；弱或非溶剂化溶剂体积分数 0% → 50% 性质（A 相对 B）：Li⁺ 溶剂化：未报告；多硫化物溶解度：B 未测（A 305 mmol/L[S]）；离子电导率：未报告；黏度：未报告；离子迁移数：未报告 T1 0.1 C 首两圈｜Li‖S 扣式 2025，硫 1.2 mg/cm²，E/S 14.6 µL/mg，锂 1000 µm，设计 N/P 99.50🧮、实测 N/P 166.33（按对照首圈 1002 mAh/g），0.1 C（1C 未报告；化成 无），温度 未报告，LiNO₃ 各配方都不含 → 本测试没有这对配方的可比结果（数值只在图中或未比较这一对） T2 倍率阶梯 0.1–5 C｜Li‖S 扣式 2025，硫 1.2 mg/cm²，E/S 14.6 µL/mg，锂 1000 µm，设计 N/P 99.50🧮、实测 N/P 缺失，0.1、0.2、0.5、1、2、3、5 C 阶梯（1C 未报告；化成 0.1 C 活化 2 圈），温度 未报告，LiNO₃ T0、T60 都不含 → 变好：倍率容量（0.1 C（第 3 圈，图 5a）） 996 vs 930 mAh/g（读图，图 5a）、倍率容量（1 C（第 18 圈，图 5a）） 764 vs 606 mAh/g（读图，图 5a）、倍率容量（5 C（第 33 圈，图 5a）） 614 vs 301 mAh/g（读图，图 5a）
S21 | T60 vs T0 | 【S21】60DTL（作者的最优配方） 对比 0DTL 成分：A = DME/THF/DTL（邻二甲苯） 35:5:60 v/v，LiTFSI 1 mol/L；B = DME/THF 95:5 v/v，LiTFSI 1 mol/L 改变：DME 95 → 35 体积份；加入 DTL（邻二甲苯）（60 体积份）；弱或非溶剂化溶剂体积分数 0% → 60% 性质（A 相对 B）：Li⁺ 溶剂化：更弱；多硫化物溶解度：B 未测（A 247 mmol/L[S]）；离子电导率：未报告；黏度：未报告；离子迁移数：未报告 T1 0.1 C 首两圈｜Li‖S 扣式 2025，硫 1.2 mg/cm²，E/S 14.6 µL/mg，锂 1000 µm，设计 N/P 99.50🧮、实测 N/P 166.33（按对照首圈 1002 mAh/g），0.1 C（1C 未报告；化成 无），温度 未报告，LiNO₃ 各配方都不含 → 变好：首圈容量（0.1 C 首圈） 1371 vs 1002 mAh/g、过电位（0.1 C 首两圈） 116 vs 173 mV、库仑效率（首圈） 99.6 vs 76.3 %，差 +23.30 个百分点；未报告：寿命或保持率 T2 倍率阶梯 0.1–5 C｜Li‖S 扣式 2025，硫 1.2 mg/cm²，E/S 14.6 µL/mg，锂 1000 µm，设计 N/P 99.50🧮、实测 N/P 缺失，0.1、0.2、0.5、1、2、3、5 C 阶梯（1C 未报告；化成 0.1 C 活化 2 圈），温度 未报告，LiNO₃ T0、T60 都不含 → 变好：倍率容量（0.1 C） 1371 vs 1116 mAh/g、倍率容量（1 C） 998 vs 624 mAh/g、倍率容量（5 C） 702 vs 302 mAh/g、倍率容量（0.1 C（第 3 圈，图 5a）） 1269 vs 930 mAh/g（读图，图 5a）、倍率容量（1 C（第 18 圈，图 5a）） 996 vs 606 mAh/g（读图，图 5a）、倍率容量（5 C（第 33 圈，图 5a）） 708 vs 301 mAh/g（读图，图 5a） T4 1 C 长循环（不含 LiNO₃）｜Li‖S 扣式 2025，硫 1.2 mg/cm²，E/S 14.6 µL/mg，锂 1000 µm，设计 N/P 99.50🧮、实测 N/P 缺失，1 C（1C 未报告；化成 0.1 C 活化 2 圈），温度 未报告，LiNO₃ 各配方都不含 → 变好：容量保持率（1 C 第 200 圈） 90.6 vs 12.2 %、初期容量（1 C 第 10 圈（图 5d）） 908 vs 760 mAh/g（读图，图 5d）；未报告：库仑效率、过电位 T5 1 C 长循环（各配方另加 1 wt% LiNO₃）｜Li‖S 扣式 2025，硫 1.2 mg/cm²，E/S 14.6 µL/mg，锂 1000 µm，设计 N/P 99.50🧮、实测 N/P 缺失，1 C（1C 未报告；化成 0.1 C 活化 2 圈），温度 未报告，LiNO₃ 各配方另加 1 wt% → 变好：衰减率（1 C 600 圈累计容量损失） 29.86 vs 50.65 %；未报告：首圈容量、库仑效率、过电位 T6 静置 100 h 自放电｜Li‖S 扣式 2025，硫 1.2 mg/cm²，E/S 14.6 µL/mg，锂 1000 µm，设计 N/P 99.50🧮、实测 N/P 缺失，未报告（1C 未报告；化成 未报告），温度 未报告，LiNO₃ 各配方都不含 → 变好：自放电（静置 100 h 容量损失） 4.5 vs 51.8 % T7 高载量贫液（E/S 5.0）｜Li‖S 扣式 2025，硫 未报告，E/S 5.0 µL/mg，锂 1000 µm，0.1 C（1C 未报告；化成 未报告），温度 未报告，LiNO₃ 各配方另加 1 wt% → 变好：寿命（失效圈数） >100 vs 75 圈；未报告：首圈容量、库仑效率、过电位 T8 极贫液（40 °C）｜Li‖S 扣式 2025，硫 未报告，E/S T0 3.3；T60 3.7 µL/mg，锂 1000 µm，0.1 C（1C 未报告；化成 未报告），温度 40 °C，LiNO₃ 各配方另加 1 wt% → ⚠️ A、B 条件不同（E/S A 3.7 vs B 3.3），不算同一测试，只列出：寿命（失效圈数） 50 vs 8 圈 T9 Li‖Li 对称电池｜Li‖Li 扣式，硫 不适用，E/S 不适用，锂 1000 µm，1 mA/cm²，1 mAh/cm²（1C 不适用；化成 未报告），温度 未报告，LiNO₃ 各配方都不含 → 变好：寿命（失效前时间） 800 vs 500 h
S21 | T70 vs T0 | 【S21】70DTL 对比 0DTL 成分：A = DME/THF（未报告（表 S2 为图片）） + 70 vol% DTL（邻二甲苯），LiTFSI 1 mol/L；B = DME/THF 95:5 v/v，LiTFSI 1 mol/L 改变：加入 DME/THF（未报告 ）；加入 DTL（邻二甲苯）（70 vol%）；去掉 DME；去掉 THF；弱或非溶剂化溶剂体积分数 0% → 70% 性质（A 相对 B）：Li⁺ 溶剂化：未报告；多硫化物溶解度：B 未测（A 101 mmol/L[S]）；离子电导率：↓；黏度：未报告；离子迁移数：未报告 T1 0.1 C 首两圈｜Li‖S 扣式 2025，硫 1.2 mg/cm²，E/S 14.6 µL/mg，锂 1000 µm，设计 N/P 99.50🧮、实测 N/P 166.33（按对照首圈 1002 mAh/g），0.1 C（1C 未报告；化成 无），温度 未报告，LiNO₃ 各配方都不含 → 本测试没有这对配方的可比结果（数值只在图中或未比较这一对） T2 倍率阶梯 0.1–5 C｜Li‖S 扣式 2025，硫 1.2 mg/cm²，E/S 14.6 µL/mg，锂 1000 µm，设计 N/P 99.50🧮、实测 N/P 缺失，0.1、0.2、0.5、1、2、3、5 C 阶梯（1C 未报告；化成 0.1 C 活化 2 圈），温度 未报告，LiNO₃ T0、T60 都不含 → 变好：倍率容量（0.1 C（第 3 圈，图 5a）） 1160 vs 930 mAh/g（读图，图 5a）、倍率容量（1 C（第 18 圈，图 5a）） 857 vs 606 mAh/g（读图，图 5a）；变坏：倍率容量（5 C（第 33 圈，图 5a）） 205 vs 301 mAh/g（读图，图 5a）
S21 | T80 vs T0 | 【S21】80DTL 对比 0DTL 成分：A = DME/THF（未报告（表 S2 为图片）） + 80 vol% DTL（邻二甲苯），LiTFSI 1 mol/L；B = DME/THF 95:5 v/v，LiTFSI 1 mol/L 改变：加入 DME/THF（未报告 ）；加入 DTL（邻二甲苯）（80 vol%）；去掉 DME；去掉 THF；弱或非溶剂化溶剂体积分数 0% → 80% 性质（A 相对 B）：Li⁺ 溶剂化：未报告；多硫化物溶解度：未报告；离子电导率：未报告；黏度：未报告；离子迁移数：未报告 T1 0.1 C 首两圈｜Li‖S 扣式 2025，硫 1.2 mg/cm²，E/S 14.6 µL/mg，锂 1000 µm，设计 N/P 99.50🧮、实测 N/P 166.33（按对照首圈 1002 mAh/g），0.1 C（1C 未报告；化成 无），温度 未报告，LiNO₃ 各配方都不含 → 本测试没有这对配方的可比结果（数值只在图中或未比较这一对） T2 倍率阶梯 0.1–5 C｜Li‖S 扣式 2025，硫 1.2 mg/cm²，E/S 14.6 µL/mg，锂 1000 µm，设计 N/P 99.50🧮、实测 N/P 缺失，0.1、0.2、0.5、1、2、3、5 C 阶梯（1C 未报告；化成 0.1 C 活化 2 圈），温度 未报告，LiNO₃ T0、T60 都不含 → 变好：倍率容量（0.1 C（第 3 圈，图 5a）） 1090 vs 930 mAh/g（读图，图 5a）、倍率容量（1 C（第 18 圈，图 5a）） 924 vs 606 mAh/g（读图，图 5a）
S21 | DD vs T0 | 【S21】DOL/DME（自配不含 LiNO₃，或商品含 1 wt% LiNO₃，见各测试） 对比 0DTL 成分：A = DOL/DME 1:1 v/v，LiTFSI 1 M；B = DME/THF 95:5 v/v，LiTFSI 1 mol/L 改变：DME 95 → 1 体积份；加入 DOL（1 体积份）；去掉 THF；弱或非溶剂化溶剂体积分数 0% → 0% 性质（A 相对 B）：Li⁺ 溶剂化：未报告；多硫化物溶解度：未报告；离子电导率：未报告；黏度：未报告；离子迁移数：未报告 T1 0.1 C 首两圈｜Li‖S 扣式 2025，硫 1.2 mg/cm²，E/S 14.6 µL/mg，锂 1000 µm，设计 N/P 99.50🧮、实测 N/P 166.33（按对照首圈 1002 mAh/g），0.1 C（1C 未报告；化成 无），温度 未报告，LiNO₃ 各配方都不含 → 本测试没有这对配方的可比结果（数值只在图中或未比较这一对） T4 1 C 长循环（不含 LiNO₃）｜Li‖S 扣式 2025，硫 1.2 mg/cm²，E/S 14.6 µL/mg，锂 1000 µm，设计 N/P 99.50🧮、实测 N/P 缺失，1 C（1C 未报告；化成 0.1 C 活化 2 圈），温度 未报告，LiNO₃ 各配方都不含 → 本测试没有这对配方的可比结果（数值只在图中或未比较这一对）
S21 | T60 vs DD | 【S21】60DTL（作者的最优配方） 对比 DOL/DME（自配不含 LiNO₃，或商品含 1 wt% LiNO₃，见各测试） 成分：A = DME/THF/DTL（邻二甲苯） 35:5:60 v/v，LiTFSI 1 mol/L；B = DOL/DME 1:1 v/v，LiTFSI 1 M 改变：DME 1 → 35 体积份；加入 THF（5 体积份）；加入 DTL（邻二甲苯）（60 体积份）；去掉 DOL；弱或非溶剂化溶剂体积分数 0% → 60% 性质（A 相对 B）：Li⁺ 溶剂化：更弱；多硫化物溶解度：B 未测（A 247 mmol/L[S]）；离子电导率：未报告；黏度：未报告；离子迁移数：未报告 T1 0.1 C 首两圈｜Li‖S 扣式 2025，硫 1.2 mg/cm²，E/S 14.6 µL/mg，锂 1000 µm，设计 N/P 99.50🧮、实测 N/P 缺失，0.1 C（1C 未报告；化成 无），温度 未报告，LiNO₃ 各配方都不含 → 本测试没有这对配方的可比结果（数值只在图中或未比较这一对） T3 倍率阶梯（对比商品 DOL/DME）｜Li‖S 扣式 2025，硫 1.2 mg/cm²，E/S 14.6 µL/mg，锂 1000 µm，设计 N/P 99.50🧮、实测 N/P 缺失，0.1–5 C 阶梯（1C 未报告；化成 0.1 C 活化 2 圈），温度 未报告，LiNO₃ T60 不含；DD 1 wt%（商品电解液） → 变好：倍率容量（0.1–5 C 各档） 作者定性 T4 1 C 长循环（不含 LiNO₃）｜Li‖S 扣式 2025，硫 1.2 mg/cm²，E/S 14.6 µL/mg，锂 1000 µm，设计 N/P 99.50🧮、实测 N/P 缺失，1 C（1C 未报告；化成 0.1 C 活化 2 圈），温度 未报告，LiNO₃ 各配方都不含 → 变好：指定圈数容量（1 C 第 400 圈） 640 vs 230 mAh/g；未报告：首圈容量、库仑效率、过电位
S21 | 梯度排序 | 【S21】梯度：DTL 体积分数（T0 0% / T50 50% / T60 60% / T70 70% / T80 80%） 说明：数字为 DTL（非配位溶剂）体积分数；作者称 DTL 越多溶剂化能力越弱 性质 多硫化物溶解度：— / 305 / 247 / 101 / — mmol/L[S] T1 0.1 C 首两圈｜首圈容量（0.1 C 首圈）：最优 T60（作者称 60DTL 放电容量最高（Fig. S14c，其余数值只在图中）） T1 0.1 C 首两圈｜过电位（0.1 C 首两圈）：最优 T60（作者称 60DTL 过电位最低（Fig. S14b）） T2 倍率阶梯 0.1–5 C｜倍率容量（0.1 C（第 3 圈，图 5a））：930 / 996 / 1269 / 1160 / 1090 mAh/g，最优 T60 T2 倍率阶梯 0.1–5 C｜倍率容量（1 C（第 18 圈，图 5a））：606 / 764 / 996 / 857 / 924 mAh/g，最优 T60 T2 倍率阶梯 0.1–5 C｜倍率容量（5 C（第 33 圈，图 5a））：301 / 614 / 708 / 205 / — mAh/g，最优 T60
S33 | ETFE vs DME | 【S33】DME-ETFE 对比 DME electrolyte（对照） 成分：A = LiFSI : LiNO₃ : DME : ETFE（4 个 F） = 1.9 : 1.0 : 18.5 : 3.8（摩尔比）；B = DME，LiFSI 0.75 m，LiNO₃ 0.4 m 改变：LiFSI、LiNO₃、DME 的用量写法不同（A 用 摩尔比，B 用 m），未换算，不能直接说增减；加入 ETFE（4 个 F）（3.8 摩尔比）；弱或非溶剂化溶剂体积分数 0% → ≈20%（作者给的近似值） 性质（A 相对 B）：Li⁺ 溶剂化：更弱；多硫化物溶解度：更低；离子电导率：更低；Li⁺ 扩散系数：更低；黏度：未报告；离子迁移数：未报告 T1 扣式贫液循环｜Li‖S 扣式 2032，硫 3.8 mg/cm²，E/S 5 µL/mg，锂 40 µm，设计 N/P 1.26🧮、实测 N/P 缺失，0.15 C（1C 未报告；化成 0.05 C×2 + 0.1 C（正文称共 4 圈化成）），温度 未报告，LiNO₃ 配方自带 → 变坏：寿命（容量保持 70% 时的圈数） 32 vs 36 圈、过电位（化成 4 圈后第 1 圈放电（0.15 C）） 作者定性：略高；差异小：首圈容量（化成 4 圈后第 1 圈（0.15 C）） 作者定性；未报告：库仑效率 T2 穿梭电流（95% 充电态开路）｜Li‖S 扣式（按 Fig. 3 同组电池推定），硫 3.8 mg/cm²，E/S 5 µL/mg，锂 40 µm，设计 N/P 1.26🧮、实测 N/P 缺失，不适用（开路）（1C 未报告；化成 未报告），温度 未报告，LiNO₃ 配方自带 → 变好：穿梭电流（95% 充电态开路） 作者定性 T3 Li‖Ni 锂沉积库仑效率（Aurbach 法）｜Li‖Ni 扣式 2032，硫 不适用，E/S 不适用，锂 40 µm，1 mA/cm²；先沉积 1 mAh/cm²，再 0.2 mAh/cm² 循环 10 次（1C 不适用；化成 无），温度 未报告，LiNO₃ 配方自带 → 变坏：库仑效率（Aurbach 法平均 CE） 95.31 vs 95.42 %，差 -0.11 个百分点 T4 Li‖Ni 长循环（100 圈平均 CE）｜Li‖Ni 扣式，硫 不适用，E/S 不适用，锂 40 µm，0.2 mA/cm²，0.2 mAh/cm²（1C 不适用；化成 未报告），温度 未报告，LiNO₃ 配方自带 → 变好：库仑效率（100 圈平均 CE） 作者定性
S33 | BTFE vs DME | 【S33】DME-BTFE 对比 DME electrolyte（对照） 成分：A = LiFSI : LiNO₃ : DME : BTFE（6 个 F） = 1.9 : 1.0 : 18.5 : 3.8（摩尔比）；B = DME，LiFSI 0.75 m，LiNO₃ 0.4 m 改变：LiFSI、LiNO₃、DME 的用量写法不同（A 用 摩尔比，B 用 m），未换算，不能直接说增减；加入 BTFE（6 个 F）（3.8 摩尔比）；弱或非溶剂化溶剂体积分数 0% → ≈20%（作者给的近似值） 性质（A 相对 B）：Li⁺ 溶剂化：更弱；多硫化物溶解度：更低；离子电导率：更低；Li⁺ 扩散系数：更低；黏度：未报告；离子迁移数：未报告 T1 扣式贫液循环｜Li‖S 扣式 2032，硫 3.8 mg/cm²，E/S 5 µL/mg，锂 40 µm，设计 N/P 1.26🧮、实测 N/P 缺失，0.15 C（1C 未报告；化成 0.05 C×2 + 0.1 C（正文称共 4 圈化成）），温度 未报告，LiNO₃ 配方自带 → 变好：寿命（容量保持 70% 时的圈数） 131 vs 36 圈；变坏：过电位（化成 4 圈后第 1 圈放电（0.15 C）） 作者定性：略高；差异小：首圈容量（化成 4 圈后第 1 圈（0.15 C）） 作者定性；未报告：库仑效率 T2 穿梭电流（95% 充电态开路）｜Li‖S 扣式（按 Fig. 3 同组电池推定），硫 3.8 mg/cm²，E/S 5 µL/mg，锂 40 µm，设计 N/P 1.26🧮、实测 N/P 缺失，不适用（开路）（1C 未报告；化成 未报告），温度 未报告，LiNO₃ 配方自带 → 变好：穿梭电流（95% 充电态开路） 作者定性 T3 Li‖Ni 锂沉积库仑效率（Aurbach 法）｜Li‖Ni 扣式 2032，硫 不适用，E/S 不适用，锂 40 µm，1 mA/cm²；先沉积 1 mAh/cm²，再 0.2 mAh/cm² 循环 10 次（1C 不适用；化成 无），温度 未报告，LiNO₃ 配方自带 → 变好：库仑效率（Aurbach 法平均 CE） 96.19 vs 95.42 %，差 +0.77 个百分点 T4 Li‖Ni 长循环（100 圈平均 CE）｜Li‖Ni 扣式，硫 不适用，E/S 不适用，锂 40 µm，0.2 mA/cm²，0.2 mAh/cm²（1C 不适用；化成 未报告），温度 未报告，LiNO₃ 配方自带 → 变好：库仑效率（100 圈平均 CE） 作者定性
S33 | TFTFE vs DME | 【S33】DME-TFTFE（作者的最优配方） 对比 DME electrolyte（对照） 成分：A = LiFSI : LiNO₃ : DME : TFTFE（7 个 F） = 1.9 : 1.0 : 18.5 : 3.8（摩尔比）；B = DME，LiFSI 0.75 m，LiNO₃ 0.4 m 改变：LiFSI、LiNO₃、DME 的用量写法不同（A 用 摩尔比，B 用 m），未换算，不能直接说增减；加入 TFTFE（7 个 F）（3.8 摩尔比）；弱或非溶剂化溶剂体积分数 0% → ≈20%（作者给的近似值） 性质（A 相对 B）：Li⁺ 溶剂化：更弱；多硫化物溶解度：更低；离子电导率：更低；Li⁺ 扩散系数：更低；黏度：未报告；离子迁移数：未报告 T1 扣式贫液循环｜Li‖S 扣式 2032，硫 3.8 mg/cm²，E/S 5 µL/mg，锂 40 µm，设计 N/P 1.26🧮、实测 N/P 缺失，0.15 C（1C 未报告；化成 0.05 C×2 + 0.1 C（正文称共 4 圈化成）），温度 未报告，LiNO₃ 配方自带 → 变好：寿命（容量保持 70% 时的圈数） 154 vs 36 圈；变坏：过电位（化成 4 圈后第 1 圈放电（0.15 C）） 作者定性：略高；差异小：首圈容量（化成 4 圈后第 1 圈（0.15 C）） 作者定性；未报告：库仑效率 T2 穿梭电流（95% 充电态开路）｜Li‖S 扣式（按 Fig. 3 同组电池推定），硫 3.8 mg/cm²，E/S 5 µL/mg，锂 40 µm，设计 N/P 1.26🧮、实测 N/P 缺失，不适用（开路）（1C 未报告；化成 未报告），温度 未报告，LiNO₃ 配方自带 → 变好：穿梭电流（95% 充电态开路） 作者定性 T3 Li‖Ni 锂沉积库仑效率（Aurbach 法）｜Li‖Ni 扣式 2032，硫 不适用，E/S 不适用，锂 40 µm，1 mA/cm²；先沉积 1 mAh/cm²，再 0.2 mAh/cm² 循环 10 次（1C 不适用；化成 无），温度 未报告，LiNO₃ 配方自带 → 变好：库仑效率（Aurbach 法平均 CE） 96.81 vs 95.42 %，差 +1.39 个百分点 T4 Li‖Ni 长循环（100 圈平均 CE）｜Li‖Ni 扣式，硫 不适用，E/S 不适用，锂 40 µm，0.2 mA/cm²，0.2 mAh/cm²（1C 不适用；化成 未报告），温度 未报告，LiNO₃ 配方自带 → 变好：库仑效率（100 圈平均 CE） 作者定性 T5 双面正极软包（bi-cell）｜Li‖S 软包（1 片双面正极 + 2 片锂），硫 2.5 mg/cm²，E/S 3.5 µL/mg，锂 40 µm，设计 N/P 1.91🧮、实测 N/P 缺失，0.1 C（1C 未报告；化成 0.025 C×2 + 0.05 C×2），温度 未报告，LiNO₃ 配方自带 → 变好：寿命（容量保持 70% 时的圈数） 135 vs ≈108 圈；差异小：首圈能量密度（首圈（图 7c）） 289 vs 281 Wh/kg（读图，图 7c）；未报告：库仑效率、过电位 T6 0.5 Ah 叠片软包（10 层）｜Li‖S 软包（叠片），硫 2.5 mg/cm²，E/S 2.0 µL/mg，锂 未报告，0.05 C（1C 未报告；化成 0.0125 C×2 + 0.025 C×1），温度 未报告，LiNO₃ 配方自带 → 变好：寿命（稳定循环圈数） 80 vs <13.3 圈；变坏：首圈能量密度（首圈（图 7d）） 405 vs 451 Wh/kg（读图，图 7d）；未报告：库仑效率、过电位
S33 | TFOFE vs DME | 【S33】DME-TFOFE 对比 DME electrolyte（对照） 成分：A = LiFSI : LiNO₃ : DME : TFOFE（12 个 F） = 1.9 : 1.0 : 18.5 : 3.8（摩尔比）；B = DME，LiFSI 0.75 m，LiNO₃ 0.4 m 改变：LiFSI、LiNO₃、DME 的用量写法不同（A 用 摩尔比，B 用 m），未换算，不能直接说增减；加入 TFOFE（12 个 F）（3.8 摩尔比）；弱或非溶剂化溶剂体积分数 0% → ≈20%（作者给的近似值） 性质（A 相对 B）：Li⁺ 溶剂化：更弱；多硫化物溶解度：更低；离子电导率：更低；Li⁺ 扩散系数：更低；黏度：未报告；离子迁移数：未报告 T1 扣式贫液循环｜Li‖S 扣式 2032，硫 3.8 mg/cm²，E/S 5 µL/mg，锂 40 µm，设计 N/P 1.26🧮、实测 N/P 缺失，0.15 C（1C 未报告；化成 0.05 C×2 + 0.1 C（正文称共 4 圈化成）），温度 未报告，LiNO₃ 配方自带 → 变坏：寿命（容量保持 70% 时的圈数） 31 vs 36 圈、首圈容量（化成 4 圈后第 1 圈（0.15 C）） 作者定性：低 20%、过电位（化成 4 圈后第 1 圈放电（0.15 C）） 作者定性：原文写大 0.8 V；未报告：库仑效率 T2 穿梭电流（95% 充电态开路）｜Li‖S 扣式（按 Fig. 3 同组电池推定），硫 3.8 mg/cm²，E/S 5 µL/mg，锂 40 µm，设计 N/P 1.26🧮、实测 N/P 缺失，不适用（开路）（1C 未报告；化成 未报告），温度 未报告，LiNO₃ 配方自带 → 变好：穿梭电流（95% 充电态开路） 作者定性 T3 Li‖Ni 锂沉积库仑效率（Aurbach 法）｜Li‖Ni 扣式 2032，硫 不适用，E/S 不适用，锂 40 µm，1 mA/cm²；先沉积 1 mAh/cm²，再 0.2 mAh/cm² 循环 10 次（1C 不适用；化成 无），温度 未报告，LiNO₃ 配方自带 → 变好：库仑效率（Aurbach 法平均 CE） 97.18 vs 95.42 %，差 +1.76 个百分点 T4 Li‖Ni 长循环（100 圈平均 CE）｜Li‖Ni 扣式，硫 不适用，E/S 不适用，锂 40 µm，0.2 mA/cm²，0.2 mAh/cm²（1C 不适用；化成 未报告），温度 未报告，LiNO₃ 配方自带 → 变好：库仑效率（100 圈平均 CE） 作者定性
S33 | 梯度排序 | 【S33】梯度：氟化醚共溶剂种类（按 Li⁺ 溶剂化由强到弱）（DME 无共溶剂 / ETFE 4 个 F / BTFE 6 个 F / TFTFE 7 个 F / TFOFE 12 个 F） 说明：排序依据 ⁷Li NMR 高场位移；Li₂S₄ 最大溶解度也是同一顺序。梯度变量是共溶剂种类，不是连续用量 性质 Li⁺ 溶剂化（由强到弱）：DME > ETFE > BTFE > TFTFE > TFOFE 性质 多硫化物溶解度（由高到低）：DME > ETFE > BTFE > TFTFE > TFOFE 性质 离子电导率（由高到低（不含多硫化物）；含 Li₂S₄ 时 DME、ETFE、BTFE、TFTFE 相当）：DME > ETFE≈BTFE > TFTFE > TFOFE 性质 Li⁺ 扩散系数（随溶剂化变弱而降低（原文：与溶剂化能力正相关））：DME > ETFE > BTFE > TFTFE > TFOFE T1 扣式贫液循环｜寿命（容量保持 70% 时的圈数）：36 / 32 / 131 / 154 / 31 圈，最优 TFTFE T2 穿梭电流（95% 充电态开路）｜穿梭电流（95% 充电态开路）：作者排序：DME > TFOFE > ETFE、BTFE、TFTFE（数值只在图中） T3 Li‖Ni 锂沉积库仑效率（Aurbach 法）｜库仑效率（Aurbach 法平均 CE）：95.42 / 95.31 / 96.19 / 96.81 / 97.18 %，最优 TFOFE T4 Li‖Ni 长循环（100 圈平均 CE）｜库仑效率（100 圈平均 CE）：作者排序：TFOFE > TFTFE > BTFE > ETFE > DME（数值只在图中） 机理 剩余活性锂（T1 电池循环 36 圈后，Li‖SUS 剥离）：5.1 / 3.5 / 5.4 / 7.2 / — mAh/cm² 机理 DME 保留率（T1 电池循环 36 圈后，QNMR）：56 / 52 / 68 / 70 / — % 机理 FSI⁻ 保留率（同上）：68 / 34 / 45 / 73 / — %
S39 | F4 vs DD | 【S39】DOL/F4DEE（作者的最优配方） 对比 DOL/DME（常规醚类基准） 成分：A = DOL/F4DEE（部分氟化醚） 4:1 v/v，LiTFSI 1.0 M，LiNO₃ 0.2 M；B = DOL/DME 1:1 v/v，LiTFSI 1.0 M，LiNO₃ 0.2 M 改变：DOL 1 → 4 体积份；加入 F4DEE（部分氟化醚）（1 体积份）；去掉 DME；弱或非溶剂化溶剂体积分数 0% → 0%（作者称 F4DEE 部分进入 Li⁺ 溶剂化层，是适中溶剂化溶剂，不是稀释剂） 性质（A 相对 B）：Li⁺ 溶剂化：更弱；多硫化物溶解度：更低（0.38 vs 1.0 M）；离子电导率：B 未测（A 3.6 mS/cm）；黏度：未报告；离子迁移数：未报告 T1 0.1 C 长循环｜Li‖S 扣式（型号未写），硫 3.5 mg/cm²，E/S 10 µL/mg，锂 200 µm，设计 N/P 6.82🧮、实测 N/P 缺失，0.1 C（1C 1200 mA/g；化成 0.05 C×2），温度 未报告，LiNO₃ 各配方 0.2 M → 变好：寿命（开始快速衰减的圈数 / 循环寿命） >180 vs 55 圈、阻抗（R_SEI）（第 100 圈后） 作者定性、阻抗（R_bulk）（第 100 圈后） 作者定性；变坏：首圈容量（0.05 C 化成 / 0.1 C 循环初期） 作者定性：🔶 作者称有寿命—容量权衡，又称 F4 与 DD 一样有两个完整平台；F4 是否低于 DD 需看 Fig. 5b/5d 确认；未报告：库仑效率、过电位 T2 Li‖C/S 恒电流间歇滴定（GITT）｜Li‖S 扣式 2032，硫 3.5 mg/cm²，E/S 10 µL/mg，锂 200 µm，设计 N/P 6.82🧮、实测 N/P 缺失，0.42 mA/cm²，放 6 min 静置 30 min（1C 1200 mA/g；化成 无），温度 未报告，LiNO₃ 各配方 0.2 M → 变坏：首圈容量（GITT 首次放电） 作者定性、过电位（GITT 过电位） 作者定性 T3 Li‖Cu 锂沉积库仑效率（Aurbach 法）｜Li‖Cu 扣式，硫 不适用，E/S 不适用，锂 200 µm，未核（1C 不适用；化成 未核），温度 未报告，LiNO₃ 未写（Li⁺ 溶剂化研究用的是 1.0 M LiTFSI 单盐溶液） → 变好：库仑效率（Aurbach 法平均 CE） 作者定性 T4 单层软包｜Li‖S 单层软包（正极 51×92 mm²），硫 3.5 mg/cm²，E/S 8 µL/mg，锂 50 µm，设计 N/P 1.71🧮、实测 N/P 缺失，0.1 C（同扣式协议）（1C 1200 mA/g；化成 0.05 C×2），温度 未报告，LiNO₃ 各配方 0.2 M → 本测试没有这对配方的可比结果（未报告：数值只在 Fig. S35、S36；作者只说延长了寿命，没写对比哪个配方）
S39 | TT vs DD | 【S39】DOL/TTE（氟化醚电解液） 对比 DOL/DME（常规醚类基准） 成分：A = DOL/TTE 4:1 v/v，LiTFSI 1.0 M，LiNO₃ 0.2 M；B = DOL/DME 1:1 v/v，LiTFSI 1.0 M，LiNO₃ 0.2 M 改变：DOL 1 → 4 体积份；加入 TTE（1 体积份）；去掉 DME；弱或非溶剂化溶剂体积分数 0% → 20% 性质（A 相对 B）：Li⁺ 溶剂化：更弱；多硫化物溶解度：更低（0.22 vs 1.0 M）；离子电导率：未报告；黏度：未报告；离子迁移数：未报告 T1 0.1 C 长循环｜Li‖S 扣式（型号未写），硫 3.5 mg/cm²，E/S 10 µL/mg，锂 200 µm，设计 N/P 6.82🧮、实测 N/P 缺失，0.1 C（1C 1200 mA/g；化成 0.05 C×2），温度 未报告，LiNO₃ 各配方 0.2 M → 变好：阻抗（R_SEI）（第 100 圈后） 作者定性、阻抗（R_bulk）（第 100 圈后） 作者定性；变坏：首圈容量（0.05 C 化成 / 0.1 C 循环初期） 作者定性、阻抗（R_ct）（第 100 圈后） 作者定性；未报告：寿命或保持率、库仑效率、过电位 T2 Li‖C/S 恒电流间歇滴定（GITT）｜Li‖S 扣式 2032，硫 3.5 mg/cm²，E/S 10 µL/mg，锂 200 µm，设计 N/P 6.82🧮、实测 N/P 缺失，0.42 mA/cm²，放 6 min 静置 30 min（1C 1200 mA/g；化成 无），温度 未报告，LiNO₃ 各配方 0.2 M → 变坏：首圈容量（GITT 首次放电） 作者定性、过电位（GITT 过电位） 作者定性 T3 Li‖Cu 锂沉积库仑效率（Aurbach 法）｜Li‖Cu 扣式，硫 不适用，E/S 不适用，锂 200 µm，未核（1C 不适用；化成 未核），温度 未报告，LiNO₃ 未写（Li⁺ 溶剂化研究用的是 1.0 M LiTFSI 单盐溶液） → 本测试没有这对配方的可比结果（数值只在图中或未比较这一对）
S39 | 梯度排序 | 【S39】梯度：第二溶剂种类（按 Li⁺ 溶剂化和多硫化物溶解度由强到弱）（DD DME / F4 F4DEE / TT TTE） 说明：Li⁺ 溶剂化：¹⁹F NMR 与 MD；多硫化物溶解度：Li₂S₆ 溶解实验，两项顺序一致 性质 Li⁺ 溶剂化（由强到弱）：DD > F4 > TT 性质 多硫化物溶解度：1.0 / 0.38 / 0.22 M T2 Li‖C/S 恒电流间歇滴定（GITT）｜过电位（GITT 过电位）：作者排序：随多硫化物溶解度降低而升高：DD < F4 < TT 机理 Li‖碳纸 GITT 第 II 段放电容量（0.1 M Li₂S₆ 溶液正极，1.0 M LiTFSI + 0.1 M LiNO₃）：900 / 500 / 400 mAh/g

## 梯度排序
文献 | 梯度 | 测试 | 测试名 | 条件 | 指标 | 取值点 | 结果 | 复核 ✍
S11 | HFE 体积分数 | T2 | 0.1 C 长循环 | Li‖S 扣式 2032，硫 4.3 mg/cm²，E/S 6.1 µL/mg，锂 50 µm，设计 N/P 1.39🧮、实测 N/P 2.30（按对照首圈 1013 mAh/g），0.1 C（1C 1672 mA/g；化成 未报告），温度 未报告，LiNO₃ 各配方自带 2 wt% | 首圈容量 | 0.1 C 循环首圈 | 1013 / 889 / 887 / 778 mAh/g，最优 E0
S11 | HFE 体积分数 | T2 | 0.1 C 长循环 | Li‖S 扣式 2032，硫 4.3 mg/cm²，E/S 6.1 µL/mg，锂 50 µm，设计 N/P 1.39🧮、实测 N/P 2.30（按对照首圈 1013 mAh/g），0.1 C（1C 1672 mA/g；化成 未报告），温度 未报告，LiNO₃ 各配方自带 2 wt% | 寿命 | 循环圈数（🔶 口径不一，见备注） | ≈30 / 122 / 146 / ≈30 圈，最优 E20
S11 | HFE 体积分数 | T2 | 0.1 C 长循环 | Li‖S 扣式 2032，硫 4.3 mg/cm²，E/S 6.1 µL/mg，锂 50 µm，设计 N/P 1.39🧮、实测 N/P 2.30（按对照首圈 1013 mAh/g），0.1 C（1C 1672 mA/g；化成 未报告），温度 未报告，LiNO₃ 各配方自带 2 wt% | 库仑效率 | CE 降到 90% 时的圈数 | 38 / 65 / 106 / — 圈，最优 E20
S11 | HFE 体积分数 | T3 | 不加 LiNO₃ 的循环（测库仑效率） | Li‖S 电池（型号未写），硫 1.3 mg/cm²，E/S 14.5 µL/mg，锂 600 µm，设计 N/P 55.11🧮、实测 N/P 缺失，0.1 C（1C 1672 mA/g；化成 未报告），温度 室温，LiNO₃ 配方中去掉 LiNO₃（各配方都不加） | 库仑效率 | 首圈 | 38.2 / 45.4 / 67.1 / 81.8 %，最优 E30
S11 | HFE 体积分数 | T4 | 穿梭电流（不加 LiNO₃，2.34–2.40 V 恒电位） | Li‖S 电池（同 T3），硫 1.3 mg/cm²，E/S 14.5 µL/mg，锂 600 µm，设计 N/P 55.11🧮、实测 N/P 缺失，先充到 2.90 V，再逐级恒电位 2.40→2.34 V 各 1 h（1C 不适用；化成 未报告），温度 室温，LiNO₃ 配方中去掉 LiNO₃（各配方都不加） | 穿梭电流 | 2.34–2.40 V 稳态电流 | 作者排序：随溶剂化变弱逐级降低（数值只在图中）
S21 | DTL 体积分数 | T1 | 0.1 C 首两圈 | Li‖S 扣式 2025，硫 1.2 mg/cm²，E/S 14.6 µL/mg，锂 1000 µm，设计 N/P 99.50🧮、实测 N/P 166.33（按对照首圈 1002 mAh/g），0.1 C（1C 未报告；化成 无），温度 未报告，LiNO₃ 各配方都不含 | 首圈容量 | 0.1 C 首圈 | 最优 T60（作者称 60DTL 放电容量最高（Fig. S14c，其余数值只在图中））
S21 | DTL 体积分数 | T1 | 0.1 C 首两圈 | Li‖S 扣式 2025，硫 1.2 mg/cm²，E/S 14.6 µL/mg，锂 1000 µm，设计 N/P 99.50🧮、实测 N/P 166.33（按对照首圈 1002 mAh/g），0.1 C（1C 未报告；化成 无），温度 未报告，LiNO₃ 各配方都不含 | 过电位 | 0.1 C 首两圈 | 最优 T60（作者称 60DTL 过电位最低（Fig. S14b））
S21 | DTL 体积分数 | T2 | 倍率阶梯 0.1–5 C | Li‖S 扣式 2025，硫 1.2 mg/cm²，E/S 14.6 µL/mg，锂 1000 µm，设计 N/P 99.50🧮、实测 N/P 缺失，0.1、0.2、0.5、1、2、3、5 C 阶梯（1C 未报告；化成 0.1 C 活化 2 圈），温度 未报告，LiNO₃ T0、T60 都不含 | 倍率容量 | 0.1 C（第 3 圈，图 5a） | 930 / 996 / 1269 / 1160 / 1090 mAh/g，最优 T60
S21 | DTL 体积分数 | T2 | 倍率阶梯 0.1–5 C | Li‖S 扣式 2025，硫 1.2 mg/cm²，E/S 14.6 µL/mg，锂 1000 µm，设计 N/P 99.50🧮、实测 N/P 缺失，0.1、0.2、0.5、1、2、3、5 C 阶梯（1C 未报告；化成 0.1 C 活化 2 圈），温度 未报告，LiNO₃ T0、T60 都不含 | 倍率容量 | 1 C（第 18 圈，图 5a） | 606 / 764 / 996 / 857 / 924 mAh/g，最优 T60
S21 | DTL 体积分数 | T2 | 倍率阶梯 0.1–5 C | Li‖S 扣式 2025，硫 1.2 mg/cm²，E/S 14.6 µL/mg，锂 1000 µm，设计 N/P 99.50🧮、实测 N/P 缺失，0.1、0.2、0.5、1、2、3、5 C 阶梯（1C 未报告；化成 0.1 C 活化 2 圈），温度 未报告，LiNO₃ T0、T60 都不含 | 倍率容量 | 5 C（第 33 圈，图 5a） | 301 / 614 / 708 / 205 / — mAh/g，最优 T60
S33 | 氟化醚共溶剂种类（按 Li⁺ 溶剂化由强到弱） | T1 | 扣式贫液循环 | Li‖S 扣式 2032，硫 3.8 mg/cm²，E/S 5 µL/mg，锂 40 µm，设计 N/P 1.26🧮、实测 N/P 缺失，0.15 C（1C 未报告；化成 0.05 C×2 + 0.1 C（正文称共 4 圈化成）），温度 未报告，LiNO₃ 配方自带 | 寿命 | 容量保持 70% 时的圈数 | 36 / 32 / 131 / 154 / 31 圈，最优 TFTFE
S33 | 氟化醚共溶剂种类（按 Li⁺ 溶剂化由强到弱） | T2 | 穿梭电流（95% 充电态开路） | Li‖S 扣式（按 Fig. 3 同组电池推定），硫 3.8 mg/cm²，E/S 5 µL/mg，锂 40 µm，设计 N/P 1.26🧮、实测 N/P 缺失，不适用（开路）（1C 未报告；化成 未报告），温度 未报告，LiNO₃ 配方自带 | 穿梭电流 | 95% 充电态开路 | 作者排序：DME > TFOFE > ETFE、BTFE、TFTFE（数值只在图中）
S33 | 氟化醚共溶剂种类（按 Li⁺ 溶剂化由强到弱） | T3 | Li‖Ni 锂沉积库仑效率（Aurbach 法） | Li‖Ni 扣式 2032，硫 不适用，E/S 不适用，锂 40 µm，1 mA/cm²；先沉积 1 mAh/cm²，再 0.2 mAh/cm² 循环 10 次（1C 不适用；化成 无），温度 未报告，LiNO₃ 配方自带 | 库仑效率 | Aurbach 法平均 CE | 95.42 / 95.31 / 96.19 / 96.81 / 97.18 %，最优 TFOFE
S33 | 氟化醚共溶剂种类（按 Li⁺ 溶剂化由强到弱） | T4 | Li‖Ni 长循环（100 圈平均 CE） | Li‖Ni 扣式，硫 不适用，E/S 不适用，锂 40 µm，0.2 mA/cm²，0.2 mAh/cm²（1C 不适用；化成 未报告），温度 未报告，LiNO₃ 配方自带 | 库仑效率 | 100 圈平均 CE | 作者排序：TFOFE > TFTFE > BTFE > ETFE > DME（数值只在图中）
S39 | 第二溶剂种类（按 Li⁺ 溶剂化和多硫化物溶解度由强到弱） | T2 | Li‖C/S 恒电流间歇滴定（GITT） | Li‖S 扣式 2032，硫 3.5 mg/cm²，E/S 10 µL/mg，锂 200 µm，设计 N/P 6.82🧮、实测 N/P 缺失，0.42 mA/cm²，放 6 min 静置 30 min（1C 1200 mA/g；化成 无），温度 未报告，LiNO₃ 各配方 0.2 M | 过电位 | GITT 过电位 | 作者排序：随多硫化物溶解度降低而升高：DD < F4 < TT

## 配方与成分
文献 | 代号 | 作者原名 | 组分（名称｜角色｜用量 单位） | 可读写法 | 统一换算 | 弱或非溶剂化溶剂体积分数 | 备注
S11 | E0 | strong（0% HFE，常规 DOL/DME） | DOL｜溶剂化溶剂｜1 体积份 DME｜溶剂化溶剂｜1 体积份 LiTFSI｜盐｜1.0 M LiNO₃｜添加剂｜2 wt% | DOL/DME 1:1 v/v，LiTFSI 1.0 M，LiNO₃ 2 wt% | 🧮 溶剂体积分数：DOL 50%、DME 50%；盐与溶剂的摩尔比需溶液密度，未算 | 0%
S11 | E10 | mid-strong（10% HFE） | DOL｜溶剂化溶剂｜1 体积份（DOL/DME 1:1） DME｜溶剂化溶剂｜1 体积份（DOL/DME 1:1） HFE（TTE）｜弱或非溶剂化溶剂｜10 vol% LiTFSI｜盐｜1.0 M LiNO₃｜添加剂｜2 wt% | DOL/DME 1:1 v/v + 10 vol% HFE（TTE），LiTFSI 1.0 M，LiNO₃ 2 wt% | 🧮 溶剂体积分数：DOL 45%、DME 45%、HFE（TTE） 10%；盐与溶剂的摩尔比需溶液密度，未算 | 10%（按原文“by volume”理解为占全部溶剂）
S11 | E20 | mid-weak（20% HFE，作者的最优配方） | DOL｜溶剂化溶剂｜1 体积份（DOL/DME 1:1） DME｜溶剂化溶剂｜1 体积份（DOL/DME 1:1） HFE（TTE）｜弱或非溶剂化溶剂｜20 vol% LiTFSI｜盐｜1.0 M LiNO₃｜添加剂｜2 wt% | DOL/DME 1:1 v/v + 20 vol% HFE（TTE），LiTFSI 1.0 M，LiNO₃ 2 wt% | 🧮 溶剂体积分数：DOL 40%、DME 40%、HFE（TTE） 20%；盐与溶剂的摩尔比需溶液密度，未算 | 20%（按原文“by volume”理解为占全部溶剂）
S11 | E30 | weak（30% HFE） | DOL｜溶剂化溶剂｜1 体积份（DOL/DME 1:1） DME｜溶剂化溶剂｜1 体积份（DOL/DME 1:1） HFE（TTE）｜弱或非溶剂化溶剂｜30 vol% LiTFSI｜盐｜1.0 M LiNO₃｜添加剂｜2 wt% | DOL/DME 1:1 v/v + 30 vol% HFE（TTE），LiTFSI 1.0 M，LiNO₃ 2 wt% | 🧮 溶剂体积分数：DOL 35%、DME 35%、HFE（TTE） 30%；盐与溶剂的摩尔比需溶液密度，未算 | 30%（按原文“by volume”理解为占全部溶剂）
S11 | Em | medium（软包用；原文未写对应 HFE 比例） | 未报告 | 未报告（10% 或 20%，原文只写 medium） | 成分未报告 | 未报告（10% 或 20%，原文只写 medium） | 🔶 软包里的 medium 对应 E10 还是 E20 原文没写，待人工确认
S21 | T0 | 0DTL | DME｜溶剂化溶剂｜95 体积份 THF｜溶剂化溶剂｜5 体积份 LiTFSI｜盐｜1 mol/L | DME/THF 95:5 v/v，LiTFSI 1 mol/L | 🧮 溶剂体积分数：DME 95%、THF 5%；盐与溶剂的摩尔比需溶液密度，未算 | 0%
S21 | T50 | 50DTL | DME/THF｜溶剂化溶剂｜未报告 （表 S2 为图片，文字中没有） DTL（邻二甲苯）｜弱或非溶剂化溶剂｜50 vol% LiTFSI｜盐｜1 mol/L | DME/THF（未报告（表 S2 为图片，文字中没有）） + 50 vol% DTL（邻二甲苯），LiTFSI 1 mol/L | 未算：有组分用量未报告 | 50% | 🔶 DME/THF 比例只在表 S2（图片）
S21 | T60 | 60DTL（作者的最优配方） | DME｜溶剂化溶剂｜35 体积份 THF｜溶剂化溶剂｜5 体积份 DTL（邻二甲苯）｜弱或非溶剂化溶剂｜60 体积份 LiTFSI｜盐｜1 mol/L | DME/THF/DTL（邻二甲苯） 35:5:60 v/v，LiTFSI 1 mol/L | 🧮 溶剂体积分数：DME 35%、THF 5%、DTL（邻二甲苯） 60%；盐与溶剂的摩尔比需溶液密度，未算 | 60%
S21 | T70 | 70DTL | DME/THF｜溶剂化溶剂｜未报告 （表 S2 为图片） DTL（邻二甲苯）｜弱或非溶剂化溶剂｜70 vol% LiTFSI｜盐｜1 mol/L | DME/THF（未报告（表 S2 为图片）） + 70 vol% DTL（邻二甲苯），LiTFSI 1 mol/L | 未算：有组分用量未报告 | 70% | 🔶 同 T50
S21 | T80 | 80DTL | DME/THF｜溶剂化溶剂｜未报告 （表 S2 为图片） DTL（邻二甲苯）｜弱或非溶剂化溶剂｜80 vol% LiTFSI｜盐｜1 mol/L | DME/THF（未报告（表 S2 为图片）） + 80 vol% DTL（邻二甲苯），LiTFSI 1 mol/L | 未算：有组分用量未报告 | 80% | 🔶 同 T50
S21 | DD | DOL/DME（自配不含 LiNO₃，或商品含 1 wt% LiNO₃，见各测试） | DOL｜溶剂化溶剂｜1 体积份 DME｜溶剂化溶剂｜1 体积份 LiTFSI｜盐｜1 M | DOL/DME 1:1 v/v，LiTFSI 1 M | 🧮 溶剂体积分数：DOL 50%、DME 50%；盐与溶剂的摩尔比需溶液密度，未算 | 0%
S33 | DME | DME electrolyte（对照） | DME｜溶剂化溶剂｜— 唯一溶剂 LiFSI｜盐｜0.75 m LiNO₃｜盐/添加剂｜0.4 m | DME，LiFSI 0.75 m，LiNO₃ 0.4 m | 未算：单位为 mol/L 或 m，换算需溶液密度或单位含义不明 | 0% | ⚠️ 原文写小写 “m”：Wiley 排版常用它表示 mol/L，也可能是 mol/kg；两种理解下与 A 的盐相对 DME 之比不同，未换算
S33 | ETFE | DME-ETFE | LiFSI｜盐｜1.9 摩尔比 LiNO₃｜盐/添加剂｜1.0 摩尔比 DME｜溶剂化溶剂｜18.5 摩尔比 ETFE（4 个 F）｜弱或非溶剂化溶剂｜3.8 摩尔比 | LiFSI : LiNO₃ : DME : ETFE（4 个 F） = 1.9 : 1.0 : 18.5 : 3.8（摩尔比） | 🧮 溶剂摩尔分数：DME 83.0%、ETFE（4 个 F） 17.0%；LiFSI : 溶剂化溶剂 = 0.103；LiNO₃ : 溶剂化溶剂 = 0.054（摩尔比） | ≈20%（作者给的近似值）
S33 | BTFE | DME-BTFE | LiFSI｜盐｜1.9 摩尔比 LiNO₃｜盐/添加剂｜1.0 摩尔比 DME｜溶剂化溶剂｜18.5 摩尔比 BTFE（6 个 F）｜弱或非溶剂化溶剂｜3.8 摩尔比 | LiFSI : LiNO₃ : DME : BTFE（6 个 F） = 1.9 : 1.0 : 18.5 : 3.8（摩尔比） | 🧮 溶剂摩尔分数：DME 83.0%、BTFE（6 个 F） 17.0%；LiFSI : 溶剂化溶剂 = 0.103；LiNO₃ : 溶剂化溶剂 = 0.054（摩尔比） | ≈20%（作者给的近似值）
S33 | TFTFE | DME-TFTFE（作者的最优配方） | LiFSI｜盐｜1.9 摩尔比 LiNO₃｜盐/添加剂｜1.0 摩尔比 DME｜溶剂化溶剂｜18.5 摩尔比 TFTFE（7 个 F）｜弱或非溶剂化溶剂｜3.8 摩尔比 | LiFSI : LiNO₃ : DME : TFTFE（7 个 F） = 1.9 : 1.0 : 18.5 : 3.8（摩尔比） | 🧮 溶剂摩尔分数：DME 83.0%、TFTFE（7 个 F） 17.0%；LiFSI : 溶剂化溶剂 = 0.103；LiNO₃ : 溶剂化溶剂 = 0.054（摩尔比） | ≈20%（作者给的近似值）
S33 | TFOFE | DME-TFOFE | LiFSI｜盐｜1.9 摩尔比 LiNO₃｜盐/添加剂｜1.0 摩尔比 DME｜溶剂化溶剂｜18.5 摩尔比 TFOFE（12 个 F）｜弱或非溶剂化溶剂｜3.8 摩尔比 | LiFSI : LiNO₃ : DME : TFOFE（12 个 F） = 1.9 : 1.0 : 18.5 : 3.8（摩尔比） | 🧮 溶剂摩尔分数：DME 83.0%、TFOFE（12 个 F） 17.0%；LiFSI : 溶剂化溶剂 = 0.103；LiNO₃ : 溶剂化溶剂 = 0.054（摩尔比） | ≈20%（作者给的近似值）
S39 | DD | DOL/DME（常规醚类基准） | DOL｜溶剂化溶剂｜1 体积份 DME｜溶剂化溶剂｜1 体积份 LiTFSI｜盐｜1.0 M LiNO₃｜添加剂｜0.2 M | DOL/DME 1:1 v/v，LiTFSI 1.0 M，LiNO₃ 0.2 M | 🧮 溶剂体积分数：DOL 50%、DME 50%；盐与溶剂的摩尔比需溶液密度，未算 | 0%
S39 | F4 | DOL/F4DEE（作者的最优配方） | DOL｜溶剂化溶剂｜4 体积份 F4DEE（部分氟化醚）｜溶剂化溶剂｜1 体积份 LiTFSI｜盐｜1.0 M LiNO₃｜添加剂｜0.2 M | DOL/F4DEE（部分氟化醚） 4:1 v/v，LiTFSI 1.0 M，LiNO₃ 0.2 M | 🧮 溶剂体积分数：DOL 80%、F4DEE（部分氟化醚） 20%；盐与溶剂的摩尔比需溶液密度，未算 | 0%（作者称 F4DEE 部分进入 Li⁺ 溶剂化层，是适中溶剂化溶剂，不是稀释剂） | 正文写 8:2，SI 写 4:1，为同一比例
S39 | TT | DOL/TTE（氟化醚电解液） | DOL｜溶剂化溶剂｜4 体积份 TTE｜弱或非溶剂化溶剂｜1 体积份 LiTFSI｜盐｜1.0 M LiNO₃｜添加剂｜0.2 M | DOL/TTE 4:1 v/v，LiTFSI 1.0 M，LiNO₃ 0.2 M | 🧮 溶剂体积分数：DOL 80%、TTE 20%；盐与溶剂的摩尔比需溶液密度，未算 | 20%

## 测试条件
文献 | 测试 | 测试名 | 电池 | 硫载量 mg/cm² | E/S | E/S 单位 | 锂厚 µm | 设计 N/P 🧮 | 实测 N/P 🧮 | 作者 N/P | 倍率 | 1C 定义 | 化成 | 电压 | 温度 | LiNO₃ | 参与配方 | 条件说明
S11 | T1 | 倍率阶梯 | Li‖S 扣式 2032 | 4.3 | 6.1 | µL/mg | 50 | 1.39 | 缺失 | 锂理论过量 43% | 0.1、0.2、0.3、0.4、0.5 C 阶梯 | 1672 mA/g | 未报告 | 1.70–2.60 V | 未报告 | 各配方自带 2 wt% | E0、E10、E20、E30
S11 | T2 | 0.1 C 长循环 | Li‖S 扣式 2032 | 4.3 | 6.1 | µL/mg | 50 | 1.39 | 2.30（按对照首圈 1013 mAh/g） | 锂理论过量 43% | 0.1 C | 1672 mA/g | 未报告 | 1.70–2.60 V | 未报告 | 各配方自带 2 wt% | E0、E10、E20、E30
S11 | T3 | 不加 LiNO₃ 的循环（测库仑效率） | Li‖S 电池（型号未写） | 1.3 | 14.5 | µL/mg | 600 | 55.11 | 缺失 | 未报告 | 0.1 C | 1672 mA/g | 未报告 | 1.70–2.60 V | 室温 | 配方中去掉 LiNO₃（各配方都不加） | E0、E10、E20、E30 | 🧮 25 µL ÷（1.3 mg/cm² × 13 mm 圆片 1.33 cm²）
S11 | T4 | 穿梭电流（不加 LiNO₃，2.34–2.40 V 恒电位） | Li‖S 电池（同 T3） | 1.3 | 14.5 | µL/mg | 600 | 55.11 | 缺失 | 未报告 | 先充到 2.90 V，再逐级恒电位 2.40→2.34 V 各 1 h | 不适用 | 未报告 | 2.34–2.40 V | 室温 | 配方中去掉 LiNO₃（各配方都不加） | E0、E10、E20、E30 | 🧮 同 T3
S11 | T5 | 软包 | Li‖S 软包（4×7 cm²，双面正极、双面锂） | 7.4 | 3.5 | g/g（质量基） | 75 | 1.21 | 缺失 | 锂理论过量 25% | 0.05 C | 1000 mA/g | 未报告 | 1.70–2.55 V | 未报告 | 各配方自带 2 wt% | E0、Em、E30 | 单面；⚠️ SI 方法写 3.5 g gS⁻¹，SI 表 S5 却列在 µL/mg 一栏；按 §7.3 质量基保留原值、不换算；单面
S21 | T1 | 0.1 C 首两圈 | Li‖S 扣式 2025 | 1.2 | 14.6 | µL/mg | 1000 | 99.50 | 166.33（按对照首圈 1002 mAh/g） | 未报告 | 0.1 C | 未报告 | 无 | 1.2–3.2 V | 未报告 | 各配方都不含 | T0、T50、T60、T70、T80、DD
S21 | T2 | 倍率阶梯 0.1–5 C | Li‖S 扣式 2025 | 1.2 | 14.6 | µL/mg | 1000 | 99.50 | 缺失 | 未报告 | 0.1、0.2、0.5、1、2、3、5 C 阶梯 | 未报告 | 0.1 C 活化 2 圈 | 1.2–3.2 V | 未报告 | T0、T60 都不含 | T0、T50、T60、T70、T80
S21 | T3 | 倍率阶梯（对比商品 DOL/DME） | Li‖S 扣式 2025 | 1.2 | 14.6 | µL/mg | 1000 | 99.50 | 缺失 | 未报告 | 0.1–5 C 阶梯 | 未报告 | 0.1 C 活化 2 圈 | 未报告 | 未报告 | T60 不含；DD 1 wt%（商品电解液） | T60、DD
S21 | T4 | 1 C 长循环（不含 LiNO₃） | Li‖S 扣式 2025 | 1.2 | 14.6 | µL/mg | 1000 | 99.50 | 缺失 | 未报告 | 1 C | 未报告 | 0.1 C 活化 2 圈 | 1.2–3.2 V | 未报告 | 各配方都不含 | T0、T60、DD
S21 | T5 | 1 C 长循环（各配方另加 1 wt% LiNO₃） | Li‖S 扣式 2025 | 1.2 | 14.6 | µL/mg | 1000 | 99.50 | 缺失 | 未报告 | 1 C | 未报告 | 0.1 C 活化 2 圈 | 1.7–2.8 V | 未报告 | 各配方另加 1 wt% | T0、T60
S21 | T6 | 静置 100 h 自放电 | Li‖S 扣式 2025 | 1.2 | 14.6 | µL/mg | 1000 | 99.50 | 缺失 | 未报告 | 未报告 | 未报告 | 未报告 | 1.2–3.2 V | 未报告 | 各配方都不含 | T0、T60
S21 | T7 | 高载量贫液（E/S 5.0） | Li‖S 扣式 2025 | 未报告 | 5.0 | µL/mg | 1000 | 缺失 | 缺失 | 未报告 | 0.1 C | 未报告 | 未报告 | 1.7–2.8 V | 未报告 | 各配方另加 1 wt% | T0、T60 | 🔶 60DTL 测了 3.0/5.3/7.0 mg/cm²，与 0DTL 对比时用哪一档没写
S21 | T8 | 极贫液（40 °C） | Li‖S 扣式 2025 | 未报告 | T0 3.3；T60 3.7 | µL/mg | 1000 | 缺失 | 缺失 | 未报告 | 0.1 C | 未报告 | 未报告 | 1.7–2.8 V | 40 °C | 各配方另加 1 wt% | T0、T60
S21 | T9 | Li‖Li 对称电池 | Li‖Li 扣式 | 不适用 | 不适用 |  | 1000 | 缺失 | 缺失 | 不适用 | 1 mA/cm²，1 mAh/cm² | 不适用 | 未报告 | 不适用 | 未报告 | 各配方都不含 | T0、T60
S33 | T1 | 扣式贫液循环 | Li‖S 扣式 2032 | 3.8 | 5 | µL/mg | 40 | 1.26 | 缺失 | 未报告（作者给 40 µm 锂约 8 mAh/cm²） | 0.15 C | 未报告 | 0.05 C×2 + 0.1 C（正文称共 4 圈化成） | 1.8–2.7 V | 未报告 | 配方自带 | DME、ETFE、BTFE、TFTFE、TFOFE
S33 | T2 | 穿梭电流（95% 充电态开路） | Li‖S 扣式（按 Fig. 3 同组电池推定） | 3.8 | 5 | µL/mg | 40 | 1.26 | 缺失 | 未报告 | 不适用（开路） | 未报告 | 未报告 | 95% 充电态 | 未报告 | 配方自带 | DME、ETFE、BTFE、TFTFE、TFOFE | 🔶 原文没单独写这组电池的条件，按 Fig. 3 同一批推定
S33 | T3 | Li‖Ni 锂沉积库仑效率（Aurbach 法） | Li‖Ni 扣式 2032 | 不适用 | 不适用 |  | 40 | 缺失 | 缺失 | 不适用 | 1 mA/cm²；先沉积 1 mAh/cm²，再 0.2 mAh/cm² 循环 10 次 | 不适用 | 无 | 不适用 | 未报告 | 配方自带 | DME、ETFE、BTFE、TFTFE、TFOFE
S33 | T4 | Li‖Ni 长循环（100 圈平均 CE） | Li‖Ni 扣式 | 不适用 | 不适用 |  | 40 | 缺失 | 缺失 | 不适用 | 0.2 mA/cm²，0.2 mAh/cm² | 不适用 | 未报告 | 不适用 | 未报告 | 配方自带 | DME、ETFE、BTFE、TFTFE、TFOFE
S33 | T5 | 双面正极软包（bi-cell） | Li‖S 软包（1 片双面正极 + 2 片锂） | 2.5 | 3.5 | µL/mg | 40 | 1.91 | 缺失 | 未报告 | 0.1 C | 未报告 | 0.025 C×2 + 0.05 C×2 | 未报告 | 未报告 | 配方自带 | DME、TFTFE | 每面
S33 | T6 | 0.5 Ah 叠片软包（10 层） | Li‖S 软包（叠片） | 2.5 | 2.0 | µL/mg | 未报告 | 缺失 | 缺失 | 未报告 | 0.05 C | 未报告 | 0.0125 C×2 + 0.025 C×1 | 未报告 | 未报告 | 配方自带 | DME、TFTFE | 🔶 每面；方法段写该正极“用于软包组装”，推定叠片也用
S39 | T1 | 0.1 C 长循环 | Li‖S 扣式（型号未写） | 3.5 | 10 | µL/mg | 200 | 6.82 | 缺失 | 未报告 | 0.1 C | 1200 mA/g | 0.05 C×2 | 1.6–2.6 V | 未报告 | 各配方 0.2 M | DD、F4、TT | SI 材料清单的锂片规格，未特指 Li‖S
S39 | T2 | Li‖C/S 恒电流间歇滴定（GITT） | Li‖S 扣式 2032 | 3.5 | 10 | µL/mg | 200 | 6.82 | 缺失 | 未报告 | 0.42 mA/cm²，放 6 min 静置 30 min | 1200 mA/g | 无 | 1.6–2.6 V | 未报告 | 各配方 0.2 M | DD、F4、TT | SI 材料清单的锂片规格
S39 | T3 | Li‖Cu 锂沉积库仑效率（Aurbach 法） | Li‖Cu 扣式 | 不适用 | 不适用 |  | 200 | 缺失 | 缺失 | 不适用 | 未核 | 不适用 | 未核 | 不适用 | 未报告 | 未写（Li⁺ 溶剂化研究用的是 1.0 M LiTFSI 单盐溶液） | DD、F4、TT
S39 | T4 | 单层软包 | Li‖S 单层软包（正极 51×92 mm²） | 3.5 | 8 | µL/mg | 50 | 1.71 | 缺失 | 未报告 | 0.1 C（同扣式协议） | 1200 mA/g | 0.05 C×2 | 1.6–2.6 V | 未报告 | 各配方 0.2 M | DD、F4

## 结果明细
文献 | 测试 | A | B | 指标 | 取值点 | A 值 | B 值 | 方向 | 好坏 | 来源 | 备注
S11 | T1 | E10 | E0 | 倍率容量 | 0.1 C | 未报告 | 1040 | ↓ | 变坏 | 作者定性
S11 | T1 | E10 | E0 | 倍率容量 | 0.5 C | 未报告 | 874 | ↓ | 变坏 | 作者定性
S11 | T2 | E10 | E0 | 首圈容量 | 0.1 C 循环首圈 | 889 | 1013 | ↓ | 变坏 | 数值
S11 | T2 | E10 | E0 | 寿命 | 循环圈数（🔶 口径不一，见备注） | 122 | ≈30 | ↑ | 变好 | 数值 | 🔶 E10、E20 为作者写的循环寿命；E0、E30 只写“30 圈后骤降/断崖式下降”，口径不同
S11 | T2 | E10 | E0 | 库仑效率 | CE 降到 90% 时的圈数 | 65 | 38 | ↑ | 变好 | 数值
S11 | T3 | E10 | E0 | 库仑效率 | 首圈 | 45.4 | 38.2 | ↑ | 变好 | 数值
S11 | T4 | E10 | E0 | 穿梭电流 | 2.34–2.40 V 稳态电流 | 未报告 | 未报告 | ↓ | 变好 | 作者定性
S11 | T1 | E20 | E0 | 倍率容量 | 0.1 C | 未报告 | 1040 | ↓ | 变坏 | 作者定性
S11 | T1 | E20 | E0 | 倍率容量 | 0.5 C | 未报告 | 874 | ↓ | 变坏 | 作者定性
S11 | T2 | E20 | E0 | 首圈容量 | 0.1 C 循环首圈 | 887 | 1013 | ↓ | 变坏 | 数值
S11 | T2 | E20 | E0 | 寿命 | 循环圈数（🔶 口径不一，见备注） | 146 | ≈30 | ↑ | 变好 | 数值 | 🔶 E10、E20 为作者写的循环寿命；E0、E30 只写“30 圈后骤降/断崖式下降”，口径不同
S11 | T2 | E20 | E0 | 库仑效率 | CE 降到 90% 时的圈数 | 106 | 38 | ↑ | 变好 | 数值
S11 | T3 | E20 | E0 | 库仑效率 | 首圈 | 67.1 | 38.2 | ↑ | 变好 | 数值
S11 | T4 | E20 | E0 | 穿梭电流 | 2.34–2.40 V 稳态电流 | 未报告 | 未报告 | ↓ | 变好 | 作者定性
S11 | T1 | E30 | E0 | 倍率容量 | 0.1 C | 956 | 1040 | ↓ | 变坏 | 数值
S11 | T1 | E30 | E0 | 倍率容量 | 0.5 C | <243 | 874 | ↓ | 变坏 | 数值
S11 | T2 | E30 | E0 | 首圈容量 | 0.1 C 循环首圈 | 778 | 1013 | ↓ | 变坏 | 数值
S11 | T2 | E30 | E0 | 寿命 | 循环圈数（🔶 口径不一，见备注） | ≈30 | ≈30 | 差异小 | 差异小 | 数值 | 🔶 E10、E20 为作者写的循环寿命；E0、E30 只写“30 圈后骤降/断崖式下降”，口径不同
S11 | T3 | E30 | E0 | 库仑效率 | 首圈 | 81.8 | 38.2 | ↑ | 变好 | 数值
S11 | T4 | E30 | E0 | 穿梭电流 | 2.34–2.40 V 稳态电流 | 未报告 | 未报告 | ↓ | 变好 | 作者定性
S11 | T5 | E30 | E0 | 寿命 | 循环圈数 | 1 | 19 | ↓ | 变坏 | 数值 | E30 原文为“只有第 1 圈正常循环”
S11 | T5 | Em | E0 | 寿命 | 循环圈数 | 30 | 19 | ↑ | 变好 | 数值 | E30 原文为“只有第 1 圈正常循环”
S21 | T2 | T50 | T0 | 倍率容量 | 0.1 C（第 3 圈，图 5a） | 996 | 930 | ↑ | 变好 | 读图
S21 | T2 | T50 | T0 | 倍率容量 | 1 C（第 18 圈，图 5a） | 764 | 606 | ↑ | 变好 | 读图
S21 | T2 | T50 | T0 | 倍率容量 | 5 C（第 33 圈，图 5a） | 614 | 301 | ↑ | 变好 | 读图 | 80DTL 与 70DTL 的标记在约 200 mAh/g 处重叠，80DTL 读不出
S21 | T1 | T60 | T0 | 首圈容量 | 0.1 C 首圈 | 1371 | 1002 | ↑ | 变好 | 数值
S21 | T1 | T60 | T0 | 过电位 | 0.1 C 首两圈 | 116 | 173 | ↓ | 变好 | 数值
S21 | T1 | T60 | T0 | 库仑效率 | 首圈 | 99.6 | 76.3 | ↑ | 变好 | 数值
S21 | T2 | T60 | T0 | 倍率容量 | 0.1 C | 1371 | 1116 | ↑ | 变好 | 数值
S21 | T2 | T60 | T0 | 倍率容量 | 1 C | 998 | 624 | ↑ | 变好 | 数值 | 原句同上一行
S21 | T2 | T60 | T0 | 倍率容量 | 5 C | 702 | 302 | ↑ | 变好 | 数值 | 原句同上一行
S21 | T2 | T60 | T0 | 倍率容量 | 0.1 C（第 3 圈，图 5a） | 1269 | 930 | ↑ | 变好 | 读图
S21 | T2 | T60 | T0 | 倍率容量 | 1 C（第 18 圈，图 5a） | 996 | 606 | ↑ | 变好 | 读图
S21 | T2 | T60 | T0 | 倍率容量 | 5 C（第 33 圈，图 5a） | 708 | 301 | ↑ | 变好 | 读图 | 80DTL 与 70DTL 的标记在约 200 mAh/g 处重叠，80DTL 读不出
S21 | T4 | T60 | T0 | 容量保持率 | 1 C 第 200 圈 | 90.6 | 12.2 | ↑ | 变好 | 数值
S21 | T4 | T60 | T0 | 初期容量 | 1 C 第 10 圈（图 5d） | 908 | 760 | ↑ | 变好 | 读图 | 🔶 前 4 圈两线标记互相遮挡，1 C 首圈读不准，改取两线已分开的第 10 圈
S21 | T5 | T60 | T0 | 衰减率 | 1 C 600 圈累计容量损失 | 29.86 | 50.65 | ↓ | 变好 | 数值
S21 | T6 | T60 | T0 | 自放电 | 静置 100 h 容量损失 | 4.5 | 51.8 | ↓ | 变好 | 数值
S21 | T7 | T60 | T0 | 寿命 | 失效圈数 | >100 | 75 | ↑ | 变好 | 数值
S21 | T8 | T60 | T0 | 寿命 | 失效圈数 | 50 | 8 | ↑ | 变好 | 数值
S21 | T9 | T60 | T0 | 寿命 | 失效前时间 | 800 | 500 | ↑ | 变好 | 数值
S21 | T2 | T70 | T0 | 倍率容量 | 0.1 C（第 3 圈，图 5a） | 1160 | 930 | ↑ | 变好 | 读图
S21 | T2 | T70 | T0 | 倍率容量 | 1 C（第 18 圈，图 5a） | 857 | 606 | ↑ | 变好 | 读图
S21 | T2 | T70 | T0 | 倍率容量 | 5 C（第 33 圈，图 5a） | 205 | 301 | ↓ | 变坏 | 读图 | 80DTL 与 70DTL 的标记在约 200 mAh/g 处重叠，80DTL 读不出
S21 | T2 | T80 | T0 | 倍率容量 | 0.1 C（第 3 圈，图 5a） | 1090 | 930 | ↑ | 变好 | 读图
S21 | T2 | T80 | T0 | 倍率容量 | 1 C（第 18 圈，图 5a） | 924 | 606 | ↑ | 变好 | 读图
S21 | T3 | T60 | DD | 倍率容量 | 0.1–5 C 各档 | 未报告 | 未报告 | ↑ | 变好 | 作者定性
S21 | T4 | T60 | DD | 指定圈数容量 | 1 C 第 400 圈 | 640 | 230 | ↑ | 变好 | 数值 | 🔶 T60 的 640 出自 Fig. 5d，DD 的 230 出自 Fig. S20a，两张图是否同一批电池原文没写（方案 §14.2 记过的跨图配对疑问）
S33 | T1 | ETFE | DME | 寿命 | 容量保持 70% 时的圈数 | 32 | 36 | ↓ | 变坏 | 数值
S33 | T1 | ETFE | DME | 首圈容量 | 化成 4 圈后第 1 圈（0.15 C） | 未报告 | 未报告 | 差异小 | 差异小 | 作者定性
S33 | T1 | ETFE | DME | 过电位 | 化成 4 圈后第 1 圈放电（0.15 C） | 未报告 | 未报告 | ↑ | 变坏 | 作者定性
S33 | T2 | ETFE | DME | 穿梭电流 | 95% 充电态开路 | 未报告 | 未报告 | ↓ | 变好 | 作者定性
S33 | T3 | ETFE | DME | 库仑效率 | Aurbach 法平均 CE | 95.31 | 95.42 | ↓ | 变坏 | 数值
S33 | T4 | ETFE | DME | 库仑效率 | 100 圈平均 CE | 未报告 | 未报告 | ↑ | 变好 | 作者定性
S33 | T1 | BTFE | DME | 寿命 | 容量保持 70% 时的圈数 | 131 | 36 | ↑ | 变好 | 数值
S33 | T1 | BTFE | DME | 首圈容量 | 化成 4 圈后第 1 圈（0.15 C） | 未报告 | 未报告 | 差异小 | 差异小 | 作者定性
S33 | T1 | BTFE | DME | 过电位 | 化成 4 圈后第 1 圈放电（0.15 C） | 未报告 | 未报告 | ↑ | 变坏 | 作者定性
S33 | T2 | BTFE | DME | 穿梭电流 | 95% 充电态开路 | 未报告 | 未报告 | ↓ | 变好 | 作者定性
S33 | T3 | BTFE | DME | 库仑效率 | Aurbach 法平均 CE | 96.19 | 95.42 | ↑ | 变好 | 数值
S33 | T4 | BTFE | DME | 库仑效率 | 100 圈平均 CE | 未报告 | 未报告 | ↑ | 变好 | 作者定性
S33 | T1 | TFTFE | DME | 寿命 | 容量保持 70% 时的圈数 | 154 | 36 | ↑ | 变好 | 数值
S33 | T1 | TFTFE | DME | 首圈容量 | 化成 4 圈后第 1 圈（0.15 C） | 未报告 | 未报告 | 差异小 | 差异小 | 作者定性
S33 | T1 | TFTFE | DME | 过电位 | 化成 4 圈后第 1 圈放电（0.15 C） | 未报告 | 未报告 | ↑ | 变坏 | 作者定性
S33 | T2 | TFTFE | DME | 穿梭电流 | 95% 充电态开路 | 未报告 | 未报告 | ↓ | 变好 | 作者定性
S33 | T3 | TFTFE | DME | 库仑效率 | Aurbach 法平均 CE | 96.81 | 95.42 | ↑ | 变好 | 数值
S33 | T4 | TFTFE | DME | 库仑效率 | 100 圈平均 CE | 未报告 | 未报告 | ↑ | 变好 | 作者定性
S33 | T5 | TFTFE | DME | 寿命 | 容量保持 70% 时的圈数 | 135 | ≈108 | ↑ | 变好 | 数值 | 🧮 DME 值按原文“长 25%”反算：135 ÷ 1.25
S33 | T5 | TFTFE | DME | 首圈能量密度 | 首圈（图 7c） | 289 | 281 | 差异小 | 差异小 | 读图 | 🔶 前几圈两线标记重叠，对照第 1 圈被盖住，读到的是第 2 圈；按重叠规则记差异小。另：图上对照标注 107 cyc，与正文“长 25%”反算的 ≈108 一致；DME-TFTFE 图上最后一点约第 132 圈，标注写 135
S33 | T6 | TFTFE | DME | 寿命 | 稳定循环圈数 | 80 | <13.3 | ↑ | 变好 | 数值 | 🧮 DME 值按原文“超过 6 倍”反算：80 ÷ 6
S33 | T6 | TFTFE | DME | 首圈能量密度 | 首圈（图 7d） | 405 | 451 | ↓ | 变坏 | 读图 | 正文没写；图上对照标注 15 cyc，正文“超过 6 倍”按稳定循环约 13 圈算
S33 | T1 | TFOFE | DME | 寿命 | 容量保持 70% 时的圈数 | 31 | 36 | ↓ | 变坏 | 数值
S33 | T1 | TFOFE | DME | 首圈容量 | 化成 4 圈后第 1 圈（0.15 C） | 未报告 | 未报告 | ↓ | 变坏 | 作者定性
S33 | T1 | TFOFE | DME | 过电位 | 化成 4 圈后第 1 圈放电（0.15 C） | 未报告 | 未报告 | ↑ | 变坏 | 作者定性
S33 | T2 | TFOFE | DME | 穿梭电流 | 95% 充电态开路 | 未报告 | 未报告 | ↓ | 变好 | 作者定性
S33 | T3 | TFOFE | DME | 库仑效率 | Aurbach 法平均 CE | 97.18 | 95.42 | ↑ | 变好 | 数值
S33 | T4 | TFOFE | DME | 库仑效率 | 100 圈平均 CE | 未报告 | 未报告 | ↑ | 变好 | 作者定性
S39 | T1 | F4 | DD | 寿命 | 开始快速衰减的圈数 / 循环寿命 | >180 | 55 | ↑ | 变好 | 数值 | TT 的寿命原文没写数值
S39 | T1 | F4 | DD | 首圈容量 | 0.05 C 化成 / 0.1 C 循环初期 | 未报告 | 未报告 | ↓ | 变坏 | 作者定性
S39 | T1 | F4 | DD | 阻抗（R_SEI） | 第 100 圈后 | 未报告 | 未报告 | ↓ | 变好 | 作者定性
S39 | T1 | F4 | DD | 阻抗（R_bulk） | 第 100 圈后 | 未报告 | 未报告 | ↓ | 变好 | 作者定性
S39 | T2 | F4 | DD | 首圈容量 | GITT 首次放电 | 未报告 | 未报告 | ↓ | 变坏 | 作者定性
S39 | T2 | F4 | DD | 过电位 | GITT 过电位 | 未报告 | 未报告 | ↑ | 变坏 | 作者定性
S39 | T3 | F4 | DD | 库仑效率 | Aurbach 法平均 CE | 98.25 | 未报告 | ↑ | 变好 | 作者定性 | DD、TT 的数值只在图中；作者称 F4 最高
S39 | T1 | TT | DD | 首圈容量 | 0.05 C 化成 / 0.1 C 循环初期 | 未报告 | 未报告 | ↓ | 变坏 | 作者定性
S39 | T1 | TT | DD | 阻抗（R_SEI） | 第 100 圈后 | 未报告 | 未报告 | ↓ | 变好 | 作者定性
S39 | T1 | TT | DD | 阻抗（R_bulk） | 第 100 圈后 | 未报告 | 未报告 | ↓ | 变好 | 作者定性
S39 | T1 | TT | DD | 阻抗（R_ct） | 第 100 圈后 | 未报告 | 未报告 | ↑ | 变坏 | 作者定性 | F4 与 DD 都“较小”，两者之间的比较未写
S39 | T2 | TT | DD | 首圈容量 | GITT 首次放电 | 未报告 | 未报告 | ↓ | 变坏 | 作者定性
S39 | T2 | TT | DD | 过电位 | GITT 过电位 | 未报告 | 未报告 | ↑ | 变坏 | 作者定性

## 性质
文献 | 性质 | 对象 | 数值/排序/方向 | 单位 | 排序含义 | 依据 | 测量体系
S11 | Li⁺ 溶剂化 |  | 未报告 |  |  | 本文的 strong/weak 指多硫化物溶剂化（DFT 结合能、MD、Li₂S₈ 溶解度），没有测 Li⁺ 溶剂化
S11 | 多硫化物溶解度 | Li₂S₈ | {"E0": 4.3, "E10": 2.9, "E20": 2.6, "E30": 1.8} | M[S] |  | 溶解度实测（Fig. S3、Table S1） | 电解液本身（是否含 LiNO₃ 未写）
S11 | 离子电导率 |  | 未报告
S11 | 黏度 |  | 未报告
S11 | 离子迁移数 |  | 未报告
S21 | Li⁺ 溶剂化 |  | {"T60": "更弱"} |  |  | Raman（游离 DME 峰减弱）、⁷Li NMR（TFSI⁻ 与 Li⁺ 配位随 DTL 增加而增强） | 1 mol/L LiTFSI 的各电解液（与电池配方一致）
S21 | 多硫化物溶解度 | 硫原子（Li₂S₆ 溶解实验） | {"T50": 305, "T60": 247, "T70": 101} | mmol/L[S] |  | UV-vis 实测（表 S3）；T0 未测，原文只引用常规醚类电解液 4000 mmol/L（他文值） | 电解液本身
S21 | 离子电导率 |  | {"T70": "↓"} |  |  | 作者只写 70DTL 电导率急剧下降，未给其他配方的比较和数值
S21 | 黏度 |  | 未报告
S21 | 离子迁移数 |  | 未报告
S33 | Li⁺ 溶剂化 |  | ["DME", "ETFE", "BTFE", "TFTFE", "TFOFE"] |  | 由强到弱 | ⁷Li NMR；Raman 中接触离子对比例随溶剂化变弱而升高 | 电解液本体
S33 | 多硫化物溶解度 | Li₂S₄（加 0.5 m 后取上清液） | ["DME", "ETFE", "BTFE", "TFTFE", "TFOFE"] |  | 由高到低 | UV-vis 测最大溶解度 | 电解液本体
S33 | 离子电导率 |  | ["DME", "ETFE≈BTFE", "TFTFE", "TFOFE"] |  | 由高到低（不含多硫化物）；含 Li₂S₄ 时 DME、ETFE、BTFE、TFTFE 相当 | 电导率仪（Fig. S9、S18；数值只在图中） | 电解液本体
S33 | Li⁺ 扩散系数 |  | ["DME", "ETFE", "BTFE", "TFTFE", "TFOFE"] |  | 随溶剂化变弱而降低（原文：与溶剂化能力正相关） | ⁷Li DOSY-NMR（Fig. S10） | 电解液本体
S33 | 黏度 |  | 未报告 |  |  | 作者推测含 Li₂S₄ 的 DME 电导率下降“可能是黏度升高”，没有测
S33 | 离子迁移数 |  | 未报告
S39 | Li⁺ 溶剂化 |  | ["DD", "F4", "TT"] |  | 由强到弱 | ¹⁹F NMR、Raman 给出 DOL/TTE < DOL ≈ F4DEE < DOL/DME < DME；DOL/F4DEE 混合液的位置由 MD 的 TFSI⁻ 配位数分布给出 | 简化溶液：1.0 M LiTFSI，无 LiNO₃（电池配方含 0.2 M LiNO₃）
S39 | 多硫化物溶解度 | Li₂S₆ | {"DD": 1.0, "F4": 0.38, "TT": 0.22} | M |  | 溶解度实测 | 简化溶液：只有混合溶剂，无盐、无 LiNO₃
S39 | 离子电导率 |  | {"F4": 3.6} | mS/cm |  | 其他配方只在 SI Fig. S9b 图中 | 1.0 M LiTFSI 溶液（不含 LiNO₃）
S39 | 黏度 |  | 未报告
S39 | 离子迁移数 |  | 未报告

## 机理测量
文献 | 名称 | 数值 | 单位 | 说明
S11 | Li₂S 沉积容量（Li¦Li₂S₈ 电池，2.05 V 恒电位） | {"E0": 161, "E10": 98, "E20": 89, "E30": 71} | mAh/g
S11 | SEI 中 S 含量（XPS，不加 LiNO₃，循环 5 圈后） | {"E0": 4.18, "E10": 2.79, "E20": 1.74, "E30": 1.41} | %
S21 | Li₂S 恒电位沉积容量（Li‖Li₂S₆ 电池，碳纸，40 µL） | {"T60": 434} | mAh/g | 0DTL 因过电位大无法沉积
S21 | 两段放电平台容量比 Q2/Q1（0.1 C 首两圈） | {"T0": 2.27, "T60": 2.86} |  | 70DTL、80DTL 超过理论值 3
S33 | 剩余活性锂（T1 电池循环 36 圈后，Li‖SUS 剥离） | {"ETFE": 3.5, "DME": 5.1, "BTFE": 5.4, "TFTFE": 7.2} | mAh/cm² | TFOFE 未测
S33 | DME 保留率（T1 电池循环 36 圈后，QNMR） | {"DME": 56, "ETFE": 52, "BTFE": 68, "TFTFE": 70} | %
S33 | FSI⁻ 保留率（同上） | {"DME": 68, "ETFE": 34, "BTFE": 45, "TFTFE": 73} | %
S39 | Li‖碳纸 GITT 第 II 段放电容量（0.1 M Li₂S₆ 溶液正极，1.0 M LiTFSI + 0.1 M LiNO₃） | {"DD": 900, "F4": 500, "TT": 400} | mAh/g

## 作者归因
文献 | 对象 | 概括 | 证据等级 | 依据 | 复核 ✍
S11 | E0 寿命短 | 强溶剂化使多硫化物与锂负极反应快，寄生反应重，所以寿命短 | 间接 | 穿梭电流、首圈 CE、SEI 中 S 含量随溶剂化变弱而降低；但这些是在不加 LiNO₃ 的电池（T3、T4）里测的，不是在 T2 循环电池里直接测锂损失
S11 | E30 容量低 | 弱溶剂化使正极动力学慢（Li₂S 沉积受阻），所以首圈容量低、倍率差 | 间接 | Li¦Li₂S₈ 溶液正极电池的恒电位沉积容量、CV 峰位（简化体系）
S11 | E20 寿命最长 | 中等溶剂化平衡了正极和负极动力学 | 间接 | 两端的动力学测量（T3、T4、Li₂S 沉积）都呈单调趋势，中间最优是由两者推出来的，没有在 T2 电池里直接测
S21 | T60 首圈容量高、过电位低 | 团簇多硫化物促进 Li₂S 沉积（3D 沉积），转化更完全 | 间接 | Li‖Li₂S₆ 溶液正极电池的恒电位沉积、CV、Q2/Q1；不是在 T1 电池里直接测
S21 | T0 寿命短、库仑效率低 | 多硫化物大量溶解造成严重穿梭 | 间接 | 测了溶解度（T60 实测、T0 为他文引用值）和首圈 CE；循环电池里没有直接测穿梭电流或活性物质损失
S21 | T70 动力学变差 | 配位溶剂太少，电导率急剧下降，反而阻碍转化 | 只是说法 | 原文没有给出电导率数值或对比
S33 | TFTFE、BTFE 寿命长 | 锂负极可逆性提高、电解液（DME、FSI⁻）消耗减少；TFTFE 使锂沉积致密、腐蚀少 | 直接 | 在 T1 电池里循环 36 圈后直接测了剩余活性锂和 DME/FSI⁻ 余量（见机理测量）；只在扣式 T1 测，软包 T5、T6 没测
S33 | TFOFE 寿命短 | 溶剂化太弱时，寿命改由硫正极的可逆性决定 | 间接 | TFOFE 首圈容量低 20%、过电位大、多硫化物溶解度最低；TFOFE 没测剩余活性锂和正极侧库存
S33 | ETFE、BTFE、TFTFE 过电位略大但容量相当 | 含 Li₂S₄ 时各电解液电导率相近 | 间接 | 在含 0.5 m Li₂S₄ 的简化溶液里测电导率（Fig. S18）
S33 | 软包寿命改善 | 调控溶剂结构可延长贫液软包寿命 | 只是说法 | 软包没有做任何诊断测量，是把扣式结论外推过去
S39 | DD 寿命短 | Li⁺ 和多硫化物溶剂化都强，导致硫可逆性差、锂负极严重退化 | 间接 | 同一批 T1 电池第 100 圈后的 EIS（R_SEI、R_bulk）只是相关测量；Li‖Cu CE（T3）和锂片浸泡腐蚀是在简化体系里测的；没有在 T1 电池里直接测活性锂或硫库存
S39 | F4 兼顾寿命和容量 | 适中的 Li⁺ 溶剂化稳定锂负极，较弱的多硫化物溶剂化加上适中的溶解度保住正极动力学 | 间接 | 两侧都靠简化体系测量（溶解度在无盐溶剂中测，Li‖Cu CE、GITT）推出
S39 | TT 容量低 | 多硫化物溶解度太低，硫利用率差 | 间接 | 溶解度（无盐溶剂中测）和 GITT 过电位
S39 | DD 的 R_bulk 剧增 | 可能来自电解液干涸 | 只是说法 | 没有测电解液余量

## 复核表
文献 | 项目 | 原句 | 位置 | 核验 | 复核 ✍
S11 | 成分：E0 | A mixture of DOL/DME (1:1, by vol.) or mixed with 10%, 20% or 30% HFE by volume was first prepared. 1.0 M LiTFSI was then | SI §1.2 | ✅
S11 | 梯度：HFE 体积分数 | electrolytes with different HFE contents (0%, 10%, 20%, and 30%) were prepared with different solvating power (denoted as strong, mid-strong, mid-weak, and weak, respectively) | 正文 p3 | ✅
S11 | 性质：多硫化物溶解度 | Electrolytes without HFE, with 10%, 20%, or 30% HFE by volume can dissolve 4.3, 2.9, 2.6, and 1.8 M[S] Li2S8 at most | 正文 p2 | ✅
S11 | 机理：Li₂S 沉积容量（Li¦Li₂S₈ 电池，2.05 V 恒电位） | Li2S deposition capacities of 161, 98, 89, and 71 | 正文 Fig. 3D 讨论 | ✅
S11 | 机理：SEI 中 S 含量（XPS，不加 LiNO₃，循环 5 圈后） | The S content in SEI decreases in turn for strong (4.18%), mid-strong (2.79%), mid-weak (1.74%), and weak | 正文 Fig. 2D 讨论 | ✅
S11 | 归因：E0 寿命短 | The low capacity retention originates from the serious parasitic reactions between Li metal and LiPSs owning to the fast anode kinetics | 正文 Fig. 5C 讨论 | ✅
S11 | 归因：E30 容量低 | exhibits a cliff-like capacity drop after 30 cycles with the lowest initial specific capacity of 778 mAhg 1 due to the sluggish cathode kinetics | 正文 Fig. 5C 讨论 | ✅
S11 | 归因：E20 寿命最长 | an ultra-long cycling lifespan of 146 cycles with an initial specific capacity of 887 mAhg 1 and a capacity retention of 78.5% due to the balanced cathode and anode kinetics | 正文 Fig. 5C 讨论 | ✅
S11 | 条件：T1 | ultrathin Li anodes of 50 μm (15.0 mm in diameter, 43% excess in theory), high-S-loading cathodes of 4.3 mg cm−2 | SI §1.7 | ✅
S11 | 条件：T1 | 35 µL electrolyte (electrolyte to S (E/S) ratio of 6.1 μL mg−1) | SI §1.7 | ✅
S11 | 条件：T1 | at 0.1, 0.2, 0.3, 0.4, and 0.5 C for rate performance evaluation | SI §1.7 | ✅
S11 | 结果：T1 倍率容量 | Not only a high specific capacity of 1040 mAhg 1 is delivered at 0.1 C ‖ deliver inferior specific capacities successively at each rate ‖ delivers only 956 mAhg 1 at 0.1 C | 正文 Fig. 5A 讨论 | ✅
S11 | 结果：T1 倍率容量 | a satisfactory specific capacity of 874 mAhg 1 can be achieved at a high rate of 0.5 C ‖ exhibits a cliff-like drop to below 243 mAhg 1 at a rate of 0.2 C or higher | 正文 Fig. 5A 讨论 | ✅
S11 | 条件：T2 | at 0.1 C for cycling performance evaluation | SI §1.7 | ✅
S11 | 结果：T2 首圈容量 | initial specific capacity of 887 mAhg 1 ‖ initial specific capacity of 889 mAhg 1 ‖ highest initial specific capacity of 1013 mAhg 1 ‖ the lowest initial specific capacity of 778 mAhg 1 | 正文 Fig. 5C 讨论 | ✅
S11 | 结果：T2 寿命 | an ultra-long cycling lifespan of 146 cycles ‖ delivers a cycling lifespan of 122 cycles ‖ exhibits a rapid drop in capacity after 30 cycles ‖ exhibits a cliff-like capacity drop after 30 cycles | 正文 Fig. 5C 讨论 | ✅
S11 | 结果：T2 库仑效率 | dropping down to 90% at the 38th, 65th, and 106th cycle with strong, mid-strong, and mid-weak solvation | 正文 Fig. 5C、S21 讨论 | ✅
S11 | 条件：T3 | lithium–sulfur (Li–S) cells were assembled with 600 µm Li anodes (16.0 mm in diameter), 1.3 mg cm−2 S cathodes, PP separators (19.0 mm in diameter), and 25 µL electrolyte without LiNO3 | SI §1.4 | ✅
S11 | 条件：T3 | The S cathodes were punched into disks with a diameter of 13.0 mm | SI §1.3 | ✅
S11 | 结果：T3 库仑效率 | solvation structures is 38.2%, 45.4%, 67.1%, and 81.8% | 正文 Fig. 2B 讨论 | ✅
S11 | 条件：T4 | were firstly galvanostatically charged to 2.90 V and then discharged to 2.40, 2.39, 2.38, 2.37, 2.36, 2.35, and 2.34 V step by step | SI §1.4 | ✅
S11 | 结果：T4 穿梭电流 | Successive decline in shuttle current is observed with reduced solvating power of the electrolyte in the voltage range from 2.34 to 2.40 V | 正文 Fig. 2A 讨论 | ✅
S11 | 条件：T5 | S cathodes with a single-side areal S loading of 7.4 mg cm−2 were cut into a size of 4 × 7 cm2 | SI §1.7 | ✅
S11 | 条件：T5 | anodes was 75 µm on a single side and 4 × 7 cm2 in size (25% excess in theory) | SI §1.7 | ✅
S11 | 条件：T5 | A low E/S ratio of 3.5 g gS−1 was employed. The pouch cells were tested at 0.05 C (1 C = 1000 mA g−1) | SI §1.7 | ✅
S11 | 结果：T5 寿命 | delivers a prolonged cycling lifespan of 30 cycles ‖ reduced cycling lifespan of only 19 cycles, and that with the weak solvation structure only cycles normally for the first cycle | 正文 Fig. 6B 讨论 | ✅
S21 | 成分：T0 | dissolved in the mixture solution of DME/THF = 95/5 (v/v) and DME/THF/DTL = 35/5/60 (v/v), denoted as 0DTL electrolyte and 60DTL electrolyte, respectively | 正文 p3 | ✅
S21 | 成分：DD | the traditional Li-S electrolyte composed of 1M LiTFSI in DME and DOL (1:1 v/v) with 1wt% LiNO3 was purchased from DoDoChem | SI 材料 | ✅
S21 | 梯度：DTL 体积分数 | The numbers represent the volume fraction of DTL in electrolytes | 正文 p3 | ✅
S21 | 性质：Li⁺ 溶剂化 | the coordination of lithium ions with TFSI−anions is enhanced with increasing DTL volume fraction | 正文 Fig. 1d 讨论 | ✅
S21 | 性质：多硫化物溶解度 | the solubility of sulfur atoms in 50DTL, 60DTL, and 70DTL was 305, 247, and 101 mmol L−1 | 正文 Fig. 1c 讨论 | ✅
S21 | 性质：离子电导率 | the sharp decrease in electrolyte ionic conductivity caused by decreasing coordinated solvents in 70DTL electrolyte | 正文 Fig. 3 讨论 | ✅
S21 | 机理：Li₂S 恒电位沉积容量（Li‖Li₂S₆ 电池，碳纸，40 µL） | The highest deposition capacity of Li2S (434 mAh g−1) was observed in 60DTL electrolytes | 正文 Fig. 3f 讨论 | ✅
S21 | 机理：两段放电平台容量比 Q2/Q1（0.1 C 首两圈） | the value of Q2/Q1 of 60DTL electrolyte increases from 2.27 to 2.86 | 正文 Fig. S14d 讨论 | ✅
S21 | 归因：T60 首圈容量高、过电位低 | 60DTL electrolyte can regulate the 3D deposition of Li2S | 正文 p9 | ✅
S21 | 归因：T0 寿命短、库仑效率低 | Cells using 0DTL electrolytes exhibit rapid capacity decay due to the severe shuttle eﬀect | 正文 Fig. 5d 讨论 | ✅
S21 | 归因：T70 动力学变差 | the sharp decrease in electrolyte ionic conductivity caused by decreasing coordinated solvents in 70DTL electrolyte rather hinders the conversion reaction | 正文 Fig. 3 讨论 | ✅
S21 | 条件：T1 | the areal sulfur loading was about 1.2 mgs cm-2. CR2025 coin cells was assembled | SI 电池组装 | ✅
S21 | 条件：T1 | The electrolyte amount of conventional Li-S cells was kept at 35 μl and the E/S was 14.6 μl mgs−1. | SI 电池组装 | ✅
S21 | 条件：T1 | The lithium metal foils (≥99.9%, Ф15.6 × 1.0 mm) | SI 材料 | ✅
S21 | 条件：T1 | The Li-S batteries were galvanostatically cycled with the voltage ranging from 1.2 V to 3.2 V | SI 测试 | ✅
S21 | 结果：T1 首圈容量 | was increased from 1002 to 1371 mAh g−1 at 0.1 C ‖ Cells with 60DTL electrolyte have the lowest overpotential and highest discharge capacity | 正文 Fig. 4a 讨论；Fig. S14 | ✅
S21 | 结果：T1 过电位 | the overpotential was reduced from 173 to 116 mV | 正文 Fig. 4a 讨论 | ✅
S21 | 结果：T1 库仑效率 | is increased from 76.3% to 99.6% due to the eﬀective inhibition of the shuttle eﬀect | 正文 Fig. 4a 讨论 | ✅
S21 | 条件：T2 | The cells were activated at 0.1 C for 2 cycles in advance before being texted under the high current density | SI 测试 | ✅
S21 | 结果：T2 倍率容量 | The speciﬁc capacities of cells with 60DTL were 1371, 1164, 1078, 998, 914, 841, and 702 mAh g−1 at 0.1, 0.2, 0.5, 1, 2, 3, and 5 C ‖ cells with 0DTL can only realize capacities of 1116, 787, 707, 624, 569, 510, and 302 mAh g−1 | 正文 Fig. 5a 讨论 | ✅
S21 | 结果：T2 倍率容量（0.1 C（第 3 圈，图 5a）） | {"T0": 930, "T50": 996, "T60": 1269, "T70": 1160, "T80": 1090} | 图 5a | 🖼 读图
S21 | 结果：T2 倍率容量（1 C（第 18 圈，图 5a）） | {"T0": 606, "T50": 764, "T60": 996, "T70": 857, "T80": 924} | 图 5a | 🖼 读图
S21 | 结果：T2 倍率容量（5 C（第 33 圈，图 5a）） | {"T0": 301, "T50": 614, "T60": 708, "T70": 205} | 图 5a | 🖼 读图
S21 | 结果：T3 倍率容量 | cells with 60DTL electrolytes still have higher speciﬁc capacities | 正文 p8；Fig. S19 | ✅
S21 | 结果：T4 容量保持率 | The capacity retention of cells with 60DTL and 0DTL after 200 cycles at 1 C was 90.6% and 12.2%, respectively. | 正文 Fig. 5d 讨论 | ✅
S21 | 结果：T4 指定圈数容量 | with a capacity of 640 mAh g−1 after 400 cycles ‖ DOL/DME electrolyte only has a Coulombic eﬃciency of 76% and a speciﬁc capacity of 230 mAh g−1 after 400 cycles | 正文 Fig. 5d、S20a 讨论 | ✅
S21 | 结果：T4 初期容量（1 C 第 10 圈（图 5d）） | {"T0": 760, "T60": 908} | 图 5d | 🖼 读图
S21 | 条件：T5 | For the electrolyte with LiNO3, the charge/discharge voltage interval for lithium-sulfur batteries is 1.7 V-2.8 V | SI 测试 | ✅
S21 | 结果：T5 衰减率 | The cell with 60DTL electrolyte still has a capacity of 639 mAh g−1 after 600 cycles at 1 C, and the capacity degradation is reduced from 50.65% to 29.86% | 正文 Fig. S23 讨论 | ✅
S21 | 结果：T6 自放电 | after 100 h resting, with a capacity loss of only 4.5%. ‖ was dropped from 955 to 460 mAh g−1, with a capacity loss of 51.8% | 正文 Fig. 4g–h 讨论 | ✅
S21 | 条件：T7 | For Li-S cells with high sulfur loading, the E/S was kept at about 5.0 μl mgs−1. | SI 电池组装 | ✅
S21 | 条件：T7 | so 1 wt% LiNO3 was added to the 0DTL electrolyte and 60DTL electrolyte | SI 电池组装 | ✅
S21 | 结果：T7 寿命 | cells failed to operate after 75 cycles ‖ the cells with 60 DTL still had a speciﬁc capacity of 714 mAh g−1 after 100 cycles | 正文 Fig. S24 讨论 | ✅
S21 | 条件：T8 | The E/S ratio of Li-S cells with 0DTL electrolyte and 60DTL electrolyte was 3.3 and 3.7 μl mg−1, respectively. The battery was tested at 40 ℃. | SI Fig. S25 图注 | ✅
S21 | 结果：T8 寿命 | ultimately the cells failed after eight cycles. In contrast, the 60DTL electrolyte can achieve an area capacity of 4 mAh cm−2 and cycle steadily for 50 cycles | 正文 Fig. S25 讨论 | ✅
S21 | 条件：T9 | Symmetric cells were assembled by using two piece of Li disks (diameter of 15.6 mm) as working and counter electrodes. The amount of electrolyte was 40 μL | SI | ✅
S21 | 结果：T9 寿命 | The 0DTL electrolyte fails to operate after 500 h, while the 60DTL electrolyte can be operated stably for up to 800 h | 正文 Fig. S27 讨论 | ✅
S33 | 成分：DME | The control electrolyte (DME electrolyte) was prepared by dissolving 0.75 m LiFSI and 0.4 m LiNO3 in DME. | 实验部分 | ✅
S33 | 成分：ETFE | LiFSI:LiNO3:DME:cosolvent = 1.9:1.0:18.5:3.8, resulting in a ﬂuorinated solvent volume fraction of ≈20% in the DME-FE electrolyte | 实验部分 | ✅
S33 | 梯度：氟化醚共溶剂种类（按 Li⁺ 溶剂化由强到弱） | the upﬁeld shifts corresponding to Li+ increased in the following order: DME < DME-ETFE < DME-BTFE < DME-TFTFE < DME-TFOFE (Figure S6, Supporting Information), indicating that the Li+ solvating powers decreased in the same order | 正文 Fig. 2 讨论 | ✅
S33 | 性质：Li⁺ 溶剂化 | indicating that the Li+ solvating powers decreased in the same order | 正文 Fig. 2 讨论 | ✅
S33 | 性质：多硫化物溶解度 | the maximum Li2S4 solubility was found to follow the order: DME > DME-ETFE > DME-BTFE > DME-TFTFE > DME-TFOFE | 正文 Fig. 3 讨论 | ✅
S33 | 性质：离子电导率 | The ionic conductivities decreased in the following order: DME > DME-ETFE≈DME-BTFE > DME-TFTFE > DME-TFOFE | 正文 Fig. 2 讨论 | ✅
S33 | 性质：Li⁺ 扩散系数 | the Li+ diﬀusion coeﬃcients were positively correlated with solvating power | 正文 Fig. 2 讨论 | ✅
S33 | 机理：剩余活性锂（T1 电池循环 36 圈后，Li‖SUS 剥离） | the reversibilities followed the order DME-ETFE (3.5 mAh cm−2) < DME (5.1 mAh cm−2) ‖ BTFE (5.4 mAh cm−2) < DME-TFTFE (7.2 mAh cm−2) | 正文 Fig. 6i 讨论 | ✅
S33 | 机理：DME 保留率（T1 电池循环 36 圈后，QNMR） | the percent retentions of DME in the DME, DME-ETFE, DME-BTFE, and DME-TFTFE electrolytes after 36 cycles are 56, 52, 68, and 70% | 正文 Fig. 6j–m 讨论 | ✅
S33 | 机理：FSI⁻ 保留率（同上） | The percent retentions of FSI−in the DME, DME-ETFE, DME-BTFE, and ‖ TFTFE electrolytes were 68, 34, 45, and 73% | 正文 Fig. 6j–m 讨论 | ✅
S33 | 归因：TFTFE、BTFE 寿命长 | LMA reversibility is a decisive factor for achieving high cycling stability in a lean-electrolyte Li–S battery | 正文 Fig. 4b 讨论 | ✅
S33 | 归因：TFOFE 寿命短 | indicating that the reversibility of the sulfur cathode determines the cycling stability when the solvating power of electrolyte is weak | 正文 Fig. 4b 讨论 | ✅
S33 | 归因：ETFE、BTFE、TFTFE 过电位略大但容量相当 | This can be explained by the similar ionic conductivities of the electrolytes when Li2S4 is present | 正文 Fig. 3c 讨论 | ✅
S33 | 归因：软包寿命改善 | This highlights the eﬀectiveness of controlling the solvent structure to improve the lifespan performances of Li–S pouch cells under lean-electrolyte conditions | 正文 Fig. 7 讨论 | ✅
S33 | 条件：T1 | a high S-loaded electrode (3.8 mgs cm−2) obtained from LG Energy Solution Ltd. was used | 实验部分 | ✅
S33 | 条件：T1 | Φ16-mm Li metal (40 μm, China Lithium) was used as the counter electrode | 实验部分 | ✅
S33 | 条件：T1 | 29.4 μL of electrolyte was injected to adjust the E/S ratio to 5 | 实验部分 | ✅
S33 | 条件：T1 | The cells were precycled for two cycles at 0.05 C, and subsequent cycles used 0.1 C. After precycling, these cells were cycled at 0.15 C. | 实验部分 | ✅
S33 | 结果：T1 寿命 | The cycle numbers of the DME-TFTFE, DMEBTFE, DME, DME-ETFE, and DME-TFOFE electrolytes at a capacity retention of 70% were 154, 131, 36, 32, and 31 cycles, respectively | 正文 Fig. 4b 讨论 | ✅
S33 | 结果：T1 首圈容量 | displayed slightly higher overpo-tentials than and similar discharge capacities as the DME elec-trolyte ‖ The DME-TFOFE electrolyte exhibited a 20% smaller dis-charge capacity | 正文 Fig. 3c 讨论 | ✅
S33 | 结果：T1 过电位 | displayed slightly higher overpo-tentials ‖ a larger discharge overvoltage by 0.8 V than the DME electrolyte | 正文 Fig. 3c 讨论 | ✅
S33 | 结果：T2 穿梭电流 | was found to decrease in the following order: DME > weakly solvating electrolyte (DME-TFOFE) > moderately solvating electrolytes (DME-ETFE, DME-BTFE | 正文 Fig. 3e 讨论 | ✅
S33 | 条件：T3 | For the Li–Ni half-cell test using the Aurbach method, Φ12-mm Li foil (40 μm, China Lithium), Φ16-mm Ni foil (Welcos), and a Celgard 2400 separator were used. The amount of injected electrolyte was 30 μL. | 实验部分 | ✅
S33 | 结果：T3 库仑效率 | The Coulombic eﬃciencies of the DME-TFOFE, DME-TFTFE, DME-BTFE, DME-ETFE, and DME electrolytes were measured to be 97.18, 96.81, 96.19, 95.31, and 95.42%, respectively | 正文 Fig. 4a 讨论 | ✅
S33 | 条件：T4 | Li/Ni asymmetric cell operated at 0.2 mA cm−2 with a capacity of 0.2 mAh cm−2 using 15 μL of each electrolyte | 正文 Fig. 4 讨论 | ✅
S33 | 结果：T4 库仑效率 | The average Coulombic eﬃciency over 100 cycles was conﬁrmed to follow the order DME-TFOFE > DME-TFTFE > DME-BTFE > DME-ETFE > DME | 正文；Fig. S26 | ✅
S33 | 条件：T5 | The double-side-coated sulfur cathode on Al foil with 2.5 mgs cm−2 provided by LG Energy Solution Ltd. was used for pouch-cell assembly | 实验部分 | ✅
S33 | 条件：T5 | μm-thick Li foil was cut into 4 × 6 cm2 pieces | 实验部分 | ✅
S33 | 条件：T5 | 336 μL of electrolyte was injected to adjust the E/S ratio to 3.5 | 实验部分 | ✅
S33 | 条件：T5 | with an E/S ratio of 3.5 were precycled at 0.025 C for two cycles and 0.05 C for two additional cycles and subsequently cycled at 0.1 C | 实验部分 | ✅
S33 | 结果：T5 寿命 | TFTFE electrolyte showed 70% capacity retention at the 135th cycle, 25% longer than that of the DME electrolyte | 正文 Fig. 7c 讨论 | ✅
S33 | 结果：T5 首圈能量密度（首圈（图 7c）） | {"DME": 281, "TFTFE": 289} | 图 7c | 🖼 读图
S33 | 条件：T6 | The volume of electrolyte corresponding to an E/S ratio of 2 was 0.825 mL | 实验部分 | ✅
S33 | 条件：T6 | The pouch cells with an E/S ratio of 2 were cycled at 0.0125 C for two cycles, 0.025 C for one cycle, and subsequently cycled at 0.05 C | 实验部分 | ✅
S33 | 结果：T6 寿命 | exhibited stable cycling for 80 cycles, which is over sixfold longer than that of the DME electrolyte | 正文 Fig. 7d 讨论 | ✅
S33 | 结果：T6 首圈能量密度（首圈（图 7d）） | {"DME": 451, "TFTFE": 405} | 图 7d | 🖼 读图
S39 | 成分：DD | The solvent mixtures of DOL/DME (1:1 v/v), DOL/F4DEE (4:1 v/v) and DOL/TTE (4:1 v/v) were prepared in advance. ‖ For Li¦¦S cell construction, 1.0 M LiTFSI and 0.2 M LiNO3 were dissolved in varied solvents. | SI §2 | ✅
S39 | 梯度：第二溶剂种类（按 Li⁺ 溶剂化和多硫化物溶解度由强到弱） | the DOL/F4DEE electrolyte presents moderate Li+ solvation with an anion-dominated solvation structure | 正文 Fig. 1c 讨论 | ✅
S39 | 性质：Li⁺ 溶剂化 | indicating Li+ solvation strength is in the order of DOL/TTE < DOL ≈F4DEE < DOL/DME < DME | 正文 Fig. 1b 讨论 | ✅
S39 | 性质：多硫化物溶解度 | the DOL/F4DEE mixed solvent shows a moderate Li2S6 solubility of 0.38 M, in sharp contrast to 1.0 M in DOL/ DME and 0.22 M in DOL/TTE. | 正文 Fig. 1d 讨论 | ✅
S39 | 性质：离子电导率 | DOL/F4DEE electrolyte possesses a high Li+ conductivity of 3.6 mS cm−1 | 正文 p3 | ✅
S39 | 机理：Li‖碳纸 GITT 第 II 段放电容量（0.1 M Li₂S₆ 溶液正极，1.0 M LiTFSI + 0.1 M LiNO₃） | The DOL/DME cell delivers 900 mAh g−1 on stage II, in sharp contrast to 500 and 400 mAh g−1 in the DOL/F4DEE and DOL/TTE cells | 正文 Fig. 3a 讨论 | ✅
S39 | 归因：DD 寿命短 | Strong Li+ solvation and strong LiPS solvation in DOL/DME trigger poor sulfur reversibility and severe Li anode degradation | 正文 Fig. 5d 讨论 | ✅
S39 | 归因：F4 兼顾寿命和容量 | DOL/F4DEE stabilizes the Li anode with moderate Li+ solvation and weak LiPS solvation, while maintaining sufficient cathode kinetics owing to its moderate LiPS solubility | 正文 Fig. 5d 讨论 | ✅
S39 | 归因：TT 容量低 | DOL/TTE continuously suffers from poor sulfur active material utilization due to low LiPS solubility | 正文 Fig. 5d 讨论 | ✅
S39 | 归因：DD 的 R_bulk 剧增 | which may come from electrolyte dry-out | 正文 Fig. 5c 讨论 | ✅
S39 | 条件：T1 | For Li¦¦S coin cells long-term cycling tests, the galvanostatic cycles include two 0.05 C formation cycles (1 C = 1200 mA gS-1), followed by long-term cycling at 0.1 C with 1.6-2.6 V voltage range. | SI §4 | ✅
S39 | 条件：T1 | 0.1 C cycling S loading: 3.5 mg cm-2 E/S ratio: 10 L mg-1 | SI Fig. S32 图内文字 | ✅
S39 | 条件：T1 | (15.6 mm in diameter and 200 µm in thickness) was purchased from American Elements. | SI §1 | ✅
S39 | 结果：T1 寿命 | resulting in quick capacity fading after only 55 cycles. ‖ These attributes contribute to a highly prolonged Li−S cycle life of over 180 cycles. | 正文 Fig. 5d 讨论 | ✅
S39 | 结果：T1 首圈容量 | The trade-off between cycle life and specific capacity is observed from the long-term cycling at 0.1 C (Figure 5d, Figure S32). ‖ DOL/TTE with poor LiPS solubility results in a depressed second discharge plateau with reduced specific capacity | 正文 Fig. 5b、5d 讨论 | ✅
S39 | 结果：T1 阻抗（R_SEI） | the smaller SEI resistance (RSEI) in DOL/F4DEE and DOL/TTE than DOL/DME | 正文 Fig. 5c 讨论 | ✅
S39 | 结果：T1 阻抗（R_bulk） | The drastic increase of Rbulk in DOL/DME | 正文 Fig. 5c 讨论 | ✅
S39 | 结果：T1 阻抗（R_ct） | DOL/F4DEE and DOL/DME facilitate sulfur redox kinetics owing to LiPS solubility advantages, reflected by a smaller charge transfer resistance (Rct) | 正文 Fig. 5c 讨论 | ✅
S39 | 条件：T2 | 2032-coin cells were assembled with W-scope separator, and certain amount of electrolyte (without LiPS) was added to control E/S = 10 µL mg-1. | SI §4 | ✅
S39 | 条件：T2 | except changing the current density to 0.42 mA cm-2 | SI §4 | ✅
S39 | 结果：T2 首圈容量 | Among the tested electrolytes, DOL/DME delivers the highest discharge capacity (Figure S29) | 正文 Fig. 5a 讨论 | ✅
S39 | 结果：T2 过电位 | higher GITT overpotentials were observed as the LiPS solubility decreased (Figure S30). Notably, DOL/F4DEE outperforms DOL/TTE in LiPS redox kinetics due to its higher LiPS solubility. | 正文 Fig. 5a 讨论 | ✅
S39 | 结果：T3 库仑效率 | Electrolytes with weaker Li+ solvation generally deliver higher CE. Among them, DOL/ F4DEE delivers the highest CE of 98.25% | 正文 Fig. 2a 讨论 | ✅
S39 | 条件：T4 | For Li¦¦S single-layer pouch cell, the same S cathodes were cut into size of 51 × 92 mm2. The thickness of Li metal anode was 50 µm with 53 × 94 mm2 in size. | SI §4 | ✅
S39 | 条件：T4 | A lower E/S ratio of 8 µL mgS-1 was employed. The pouch cells were tested with the same cycling protocol as Li¦¦S coin cells | SI §4 | ✅
S39 | 结果：T4 寿命 | extending the cycle life of both Li−S coin cells and Li−S cells under more demanding cycling conditions | 正文 Fig. 5 讨论 | ✅

## 溶剂表
简称 | 全称 | DN | 介电常数 | 来源 | 原句 | 核验 | 核验说明
DME | 1,2-dimethoxyethane | 20.0 | 5.5 | S21 正文 Fig. 1a 讨论 | 1,2-Dimethoxymethane (DME, DN = 20.0, ɛ = 5.5) | ⚠️ | ⚠️ 原文把 DME 全称写成 Dimethoxymethane；ε 5.5 与常见手册值（约 7.2）不一致，需查原始来源
DOL | 1,3-dioxolane | 21.3 | 7.3 | S21 正文 Fig. 1a 讨论 | 1,3-Dioxane (DOL, DN = 21.3, ɛ = 7.3) | ⚠️ | ⚠️ 原文写成 1,3-Dioxane（应为 1,3-dioxolane），DN 与常见值（约 18）不一致，可能对应的是另一个分子，需查原始来源
DTL | 1,2-dimethylbenzene（邻二甲苯） | 0.1 | 2.6 | S21 正文 Fig. 1a 讨论 | including DTL (DN = 0.1, ɛ = 2.6) | ✅
F4DEE | 1,2-bis(2,2-difluoroethoxy)ethane | 未知 | 未知 | S39 未给出 |  | — | 新合成氟化溶剂，暂无出处
HFE（TTE） | 1,1,2,2-tetrafluoroethyl-2,2,3,3-tetrafluoropropyl ether | 未知 | 未知 | S11 未给出 |  | — | 待查有出处的数值
THF | tetrahydrofuran | 未知 | 未知 | S21 未给出 |  | — | 表样四篇原文未给 DN/介电常数，待查有出处的数值或用本课题计算（另列，不填本列）
ETFE | ethyl 1,1,2,2-tetrafluoroethyl ether | 未知 | 未知 | S33 未给出 |  | — | 表样四篇原文未给 DN/介电常数，待查有出处的数值或用本课题计算（另列，不填本列）
BTFE | bis(2,2,2-trifluoroethyl) ether | 未知 | 未知 | S33 未给出 |  | — | 表样四篇原文未给 DN/介电常数，待查有出处的数值或用本课题计算（另列，不填本列）
TFTFE | 1,1,2,2-tetrafluoroethyl 2,2,2-trifluoroethyl ether | 未知 | 未知 | S33 未给出 |  | — | 表样四篇原文未给 DN/介电常数，待查有出处的数值或用本课题计算（另列，不填本列）
TFOFE | 1H,1H,5H-octafluoropentyl 1,1,2,2-tetrafluoroethyl ether | 未知 | 未知 | S33 未给出 |  | — | 表样四篇原文未给 DN/介电常数，待查有出处的数值或用本课题计算（另列，不填本列）