## 说明
配方组成表（F 版 30 篇，2026-10-31）。全部为 AI 辅助，用户尚未逐项确认。
用途：把每个配方的组分挂到组分结构表的组分 ID，用量换成统一的量，后面按“分块表示”（方案 §8.7）比较配方。原文用量和单位原样保留。
统计：液体·不可换算 22 个；液体·完整 120 个；液体·部分 117 个；计算模型·不换算（计算模型） 66 个；计算模型·完整（计算模型盒子组成） 15 个。
单位归类：摩尔浓度（M、mol/L、mM，统一为 mol/L；mg/mL 按分子量换成 mol/L）、质量分数（wt%，统一为小数）、体积份（体积比、vol%、v/v、单一溶剂等）、摩尔比、分子数（计算模型盒子）、不可用（未报告、基准不明、比例冲突等）。原文小写 m 含义不明（mol/kg 或 Wiley 排版的 mol/L），按方案 §5.7 不换算；SI 明确写 M 的按 M。
换算（🧮）：只对真实液体配方做。体积份 → 体积分数；有密度和分子量时，算出 1 L 溶剂混合物里每种组分的物质的量（mol），全部组分都算出来时再给摩尔分数。
前提：摩尔浓度按每升溶剂近似（忽略盐和添加剂占的体积，原文写明按溶剂体积的除外）；质量分数按总电解液质量（原文写明按溶剂质量的除外）；盐按一个式量单元计（不拆成离子）。这些前提会让高浓度电解液的数值有偏差，比较时注意。
密度（10-31 用户定）：PubChem 实验值优先，查不到用原文报的值，再没有就留空、不估算。TTE、TEGDME、FEC、PPEO-CF₃、PXEO-CF₃ 目前缺密度，含它们的配方只能给体积分数，见“密度表”页。
计算模型（MD/DFT 盒子）按分子个数直接给摩尔分数，和真实液体分开，不混在一起比较。

## 配方汇总
论文 | 配方 | 配方名 | 类型 | 用途 | 组分 | 换算状态 | 摩尔分数🧮 | 缺什么 | 前提
P034 | R_C | C | 液体 | 液体 | LiTFSI、LiNO3、DME、DOL | 完整 | DME 0.368；DOL 0.548；LiTFSI 0.076；LiNO3 0.008 |  | 摩尔浓度按每升溶剂近似（忽略盐和添加剂的体积）
P034 | R_CH | CH | 液体 | 液体 | LiTFSI、LiNO3、DME、DOL | 完整 | DME 0.360；DOL 0.536；LiTFSI 0.075；LiNO3 0.030 |  | 摩尔浓度按每升溶剂近似（忽略盐和添加剂的体积）
P034 | R_D | D | 液体 | 液体 | LiTFSI、LiNO3、DMDS、DME、DOL | 完整 | DMDS 0.443；DME 0.189；DOL 0.282；LiTFSI 0.079；LiNO3 0.008 |  | 摩尔浓度按每升溶剂近似（忽略盐和添加剂的体积）
P034 | R_DH | DH | 液体 | 液体 | LiTFSI、LiNO3、DMDS、DME、DOL | 部分 |  | LiNO3 浓度或分子量缺 | 摩尔浓度按每升溶剂近似（忽略盐和添加剂的体积）
P034 | R_N | N | 液体 | 表征测量液 | LiTFSI、LiNO3、DME、DOL、DMTS | 完整 | DME 0.367；DOL 0.547；LiTFSI 0.076；LiNO3 0.008；DMTS 0.002 |  | 摩尔浓度按每升溶剂近似（忽略盐和添加剂的体积）
P034 | R_PH | PH | 液体 | 液体 | LiPS_x、LiNO3 | 不可换算 |  | LiNO3 浓度或分子量缺；LiPS_x 浓度或分子量缺；没有按体积给出的溶剂
P034 | R_SD | SD | 液体 | 液体 | DMDS | 完整 | DMDS 1.000
P034 | R_SP | SP | 液体 | 液体 | Li2S8 | 部分 |  | 没有按体积给出的溶剂 | 摩尔浓度按每升溶剂近似（忽略盐和添加剂的体积）
P034 | R_ST | ST | 液体 | 液体 | DMTS | 不可换算 |  | DMTS 质量分数缺分母或数值；没有按体积给出的溶剂
P034 | R_V | V | 液体 | 液体 | DMTS | 不可换算 |  | DMTS 用量不可换算（未报告）；没有按体积给出的溶剂
P038 | R0 | F0、G0、H0 | 液体 | 液体 | LiTFSI、DOL、DME、LiNO3 | 完整 | DOL 0.545；DME 0.366；LiTFSI 0.076；LiNO3 0.014 |  | 摩尔浓度按每升溶剂近似（忽略盐和添加剂的体积）；质量分数按总电解液质量（原文写明按溶剂质量的除外）
P038 | RCI | CI | 液体 | 液体 | DOL、DME、LiI、Li2S | 部分 |  | DME 用量不可换算（比例）；DOL 用量不可换算（比例）；Li2S 用量不可换算（mg）；没有按体积给出的溶剂 | 摩尔浓度按每升溶剂近似（忽略盐和添加剂的体积）
P038 | RCI3 | CI3 | 液体 | 液体 | DOL、DME、LiI3、Li2S | 部分 |  | DME 用量不可换算（比例）；DOL 用量不可换算（比例）；Li2S 用量不可换算（mg）；没有按体积给出的溶剂 | 摩尔浓度按每升溶剂近似（忽略盐和添加剂的体积）
P038 | RCIn | CIn | 液体 | 液体 | DOL、DME、InI3、Li2S | 部分 |  | DME 用量不可换算（比例）；DOL 用量不可换算（比例）；Li2S 用量不可换算（mg）；没有按体积给出的溶剂 | 摩尔浓度按每升溶剂近似（忽略盐和添加剂的体积）
P038 | RI | FI、GI、HI | 液体 | 液体 | LiTFSI、DOL、DME、LiNO3、InI3 | 完整 | DOL 0.542；DME 0.364；LiTFSI 0.076；InI3 0.004；LiNO3 0.014 |  | 摩尔浓度按每升溶剂近似（忽略盐和添加剂的体积）；质量分数按总电解液质量（原文写明按溶剂质量的除外）
P038 | RL | FL、GL | 液体 | 液体 | LiTFSI、DOL、DME、LiNO3、LiI | 完整 | DOL 0.538；DME 0.361；LiTFSI 0.075；LiI 0.011；LiNO3 0.014 |  | 摩尔浓度按每升溶剂近似（忽略盐和添加剂的体积）；质量分数按总电解液质量（原文写明按溶剂质量的除外）
P038 | RPS | FP | 液体 | 液体 | LiTFSI、DOL、DME、LiNO3、Li2S8 | 部分 |  | Li2S8 用量不可换算（浓度） | 摩尔浓度按每升溶剂近似（忽略盐和添加剂的体积）；质量分数按总电解液质量（原文写明按溶剂质量的除外）
P054 | R1 | F1、F2 | 液体 | 液体 | LiTFSI、LiNO3、DME | 完整 | DME 0.885；LiTFSI 0.092；LiNO3 0.023 |  | 摩尔浓度按每升溶剂近似（忽略盐和添加剂的体积）
P054 | R2 | F3、F4 | 液体 | 液体 | LiTFSI、LiNO3、DME、DOL | 完整 | DME 0.364；DOL 0.542；LiTFSI 0.076；LiNO3 0.019 |  | 摩尔浓度按每升溶剂近似（忽略盐和添加剂的体积）
P054 | R3 | F5 | 液体 | 液体 | LiTFSI、LiNO3、DOL | 完整 | DOL 0.920；LiTFSI 0.064；LiNO3 0.016 |  | 摩尔浓度按每升溶剂近似（忽略盐和添加剂的体积）
P062 | R25 | F25 | 液体 | 液体 | LiTFSI、LiNO3、DMTS、DOL、DME | 部分 |  | LiNO3 用量不可换算（小写 m 含义不明（mol/kg 或 Wiley 排版的 mol/L），按方案规则不换算）；LiTFSI 用量不可换算（小写 m 含义不明（mol/kg 或 Wiley 排版的 mol/L），按方案规则不换算）
P062 | R25L | F25L | 液体 | 液体 | LiTFSI、LiNO3、DMTS、DOL、DME、Li2S | 部分 |  | LiNO3 用量不可换算（小写 m 含义不明（mol/kg 或 Wiley 排版的 mol/L），按方案规则不换算）；LiTFSI 用量不可换算（小写 m 含义不明（mol/kg 或 Wiley 排版的 mol/L），按方案规则不换算） | 摩尔浓度按每升溶剂近似（忽略盐和添加剂的体积）
P062 | R25S | F25S | 液体 | 表征测量液 | LiTFSI、LiNO3、DMTS、DOL、DME、S8 | 部分 |  | LiNO3 用量不可换算（小写 m 含义不明（mol/kg 或 Wiley 排版的 mol/L），按方案规则不换算）；LiTFSI 用量不可换算（小写 m 含义不明（mol/kg 或 Wiley 排版的 mol/L），按方案规则不换算） | 摩尔浓度按每升溶剂近似（忽略盐和添加剂的体积）
P062 | R50 | F50 | 液体 | 液体 | LiTFSI、LiNO3、DMTS、DOL、DME | 部分 |  | LiNO3 用量不可换算（小写 m 含义不明（mol/kg 或 Wiley 排版的 mol/L），按方案规则不换算）；LiTFSI 用量不可换算（小写 m 含义不明（mol/kg 或 Wiley 排版的 mol/L），按方案规则不换算）
P062 | RC | FC | 液体 | 液体 | DOL、DME | 不可换算 |  | DME 用量不可换算（未写单位）；DOL 用量不可换算（未写单位）；没有按体积给出的溶剂
P062 | RD | FD | 液体 | 液体 | DMDS | 完整 | DMDS 1.000
P062 | RDL | FDL | 液体 | 液体 | DMDS、Li2S | 完整 | DMDS 0.977；Li2S 0.023 |  | 摩尔浓度按每升溶剂近似（忽略盐和添加剂的体积）
P102 | RC | F_C | 液体 | 液体 | LiPF6、EC、PC、DMC | 完整 | EC 0.361；PC 0.284；DMC 0.284；LiPF6 0.072 |  | 摩尔浓度按每升溶剂近似（忽略盐和添加剂的体积）
P102 | RE | F_E | 液体 | 液体 | LiCF3SO3、DME、DOL | 部分 |  | LiCF3SO3 用量不可换算（未报告）
P113 | RF0 | F0 | 液体 | 液体 | LiTFSI、DOL、DME、LiNO3 | 完整 | DOL 0.552；DME 0.371；LiTFSI 0.077；LiNO3 0.000 |  | 摩尔浓度按每升溶剂近似（忽略盐和添加剂的体积）
P113 | RF02 | F02 | 液体 | 液体 | LiTFSI、DOL、DME、LiNO3 | 完整 | DOL 0.544；DME 0.365；LiTFSI 0.076；LiNO3 0.015 |  | 摩尔浓度按每升溶剂近似（忽略盐和添加剂的体积）
P113 | RF05 | F05 | 液体 | 液体 | LiTFSI、DOL、DME、LiNO3 | 完整 | DOL 0.532；DME 0.357；LiTFSI 0.074；LiNO3 0.037 |  | 摩尔浓度按每升溶剂近似（忽略盐和添加剂的体积）
P113 | RF08 | F08 | 液体 | 液体 | LiTFSI、DOL、DME、LiNO3 | 完整 | DOL 0.520；DME 0.349；LiTFSI 0.073；LiNO3 0.058 |  | 摩尔浓度按每升溶剂近似（忽略盐和添加剂的体积）
P113 | RF10 | F10、F10A、F10N | 液体 | 液体 | LiTFSI、DOL、DME、LiNO3 | 完整 | DOL 0.513；DME 0.344；LiTFSI 0.071；LiNO3 0.071 |  | 摩尔浓度按每升溶剂近似（忽略盐和添加剂的体积）
P113 | RFX | FX | 液体 | 液体 | LiTFSI、DOL、DME、LiNO3 | 部分 |  | LiNO3 浓度或分子量缺 | 摩尔浓度按每升溶剂近似（忽略盐和添加剂的体积）
P113 | RSA | SA | 计算模型 | 计算模型 | LiNO3 | 不换算（计算模型）
P113 | RSB | SB | 计算模型 | 计算模型 | LiNO3 | 不换算（计算模型）
P137 | REC_DOL | F_DOL | 液体 | 液体 | LiTFSI、LiNO3、DOL、DME | 完整 | DOL 0.544；DME 0.365；LiTFSI 0.076；LiNO3 0.015 |  | 摩尔浓度按每升溶剂近似（忽略盐和添加剂的体积）
P137 | REC_SIL | F_SIL | 液体 | 液体 | LiTFSI、TEGDME | 完整 | LiTFSI 0.500；TEGDME 0.500 |  | 原文给摩尔比
P141 | R40 | F40 | 液体 | 液体 | LiTFSI、LiNO3、DOL、DME | 完整 | DOL 0.552；DME 0.371；LiTFSI 0.031；LiNO3 0.046 |  | 摩尔浓度按每升溶剂近似（忽略盐和添加剂的体积）
P141 | R60 | F60 | 液体 | 液体 | LiTFSI、LiNO3、DOL、DME | 完整 | DOL 0.552；DME 0.371；LiTFSI 0.046；LiNO3 0.031 |  | 摩尔浓度按每升溶剂近似（忽略盐和添加剂的体积）
P141 | R80 | F80 | 液体 | 液体 | LiTFSI、LiNO3、DOL、DME | 完整 | DOL 0.552；DME 0.371；LiTFSI 0.062；LiNO3 0.015 |  | 摩尔浓度按每升溶剂近似（忽略盐和添加剂的体积）
P141 | R95 | F95 | 液体 | 液体 | LiTFSI、LiNO3、DOL、DME | 完整 | DOL 0.552；DME 0.371；LiTFSI 0.073；LiNO3 0.004 |  | 摩尔浓度按每升溶剂近似（忽略盐和添加剂的体积）
P141 | RFB | FB | 液体 | 液体 | LiBr、LiNO3、DOL、DME | 完整 | DOL 0.544；DME 0.365；LiBr 0.076；LiNO3 0.015 |  | 摩尔浓度按每升溶剂近似（忽略盐和添加剂的体积）
P141 | RFT | FT | 液体 | 液体 | LiTFSI、LiNO3、DOL、DME | 完整 | DOL 0.544；DME 0.365；LiTFSI 0.076；LiNO3 0.015 |  | 摩尔浓度按每升溶剂近似（忽略盐和添加剂的体积）
P141 | RN40 | N40 | 液体 | 表征测量液 | LiTFSI、LiNO3、DOL、DME | 部分 |  | LiNO3 浓度或分子量缺；LiTFSI 浓度或分子量缺
P141 | RN60 | N60 | 液体 | 表征测量液 | LiTFSI、LiNO3、DOL、DME | 部分 |  | LiNO3 浓度或分子量缺；LiTFSI 浓度或分子量缺
P141 | RN80 | N80 | 液体 | 表征测量液 | LiTFSI、LiNO3、DOL、DME | 部分 |  | LiNO3 浓度或分子量缺；LiTFSI 浓度或分子量缺
P141 | RN95 | N95 | 液体 | 表征测量液 | LiTFSI、LiNO3、DOL、DME | 部分 |  | LiNO3 浓度或分子量缺；LiTFSI 浓度或分子量缺
P141 | RU40 | U40 | 液体 | 液体 | LiTFSI、LiNO3、DOL、DME、Li2S8 | 部分 |  | LiNO3 浓度或分子量缺；LiTFSI 浓度或分子量缺 | 摩尔浓度按每升溶剂近似（忽略盐和添加剂的体积）
P141 | RU60 | U60 | 液体 | 液体 | LiTFSI、LiNO3、DOL、DME、Li2S8 | 部分 |  | LiNO3 浓度或分子量缺；LiTFSI 浓度或分子量缺 | 摩尔浓度按每升溶剂近似（忽略盐和添加剂的体积）
P141 | RU80 | U80 | 液体 | 液体 | LiTFSI、LiNO3、DOL、DME、Li2S8 | 部分 |  | LiNO3 浓度或分子量缺；LiTFSI 浓度或分子量缺 | 摩尔浓度按每升溶剂近似（忽略盐和添加剂的体积）
P141 | RU95 | U95 | 液体 | 液体 | LiTFSI、LiNO3、DOL、DME、Li2S8 | 部分 |  | LiNO3 浓度或分子量缺；LiTFSI 浓度或分子量缺 | 摩尔浓度按每升溶剂近似（忽略盐和添加剂的体积）
P156 | R_F0 | F0 | 液体 | 液体 | LiTFSI、DME、DOL、LiNO3 | 部分 |  | LiNO3 用量不可换算（百分比基准不明（%（基准未报告））） | 摩尔浓度按每升溶剂近似（忽略盐和添加剂的体积）
P156 | R_F10 | F10 | 液体 | 液体 | LiTFSI、DME、DOL、LiNO3、DMTS | 部分 |  | LiNO3 用量不可换算（百分比基准不明（%（基准未报告））） | 摩尔浓度按每升溶剂近似（忽略盐和添加剂的体积）
P156 | R_F20 | F20 | 液体 | 液体 | LiTFSI、DME、DOL、LiNO3、DMTS | 部分 |  | LiNO3 用量不可换算（百分比基准不明（%（基准未报告））） | 摩尔浓度按每升溶剂近似（忽略盐和添加剂的体积）
P156 | R_F30 | F30 | 液体 | 液体 | LiTFSI、DME、DOL、LiNO3、DMTS | 部分 |  | LiNO3 用量不可换算（百分比基准不明（%（基准未报告））） | 摩尔浓度按每升溶剂近似（忽略盐和添加剂的体积）
P156 | R_F30S | F30S | 液体 | 表征测量液 | LiTFSI、DME、DOL、LiNO3、DMTS、S8 | 部分 |  | LiNO3 用量不可换算（百分比基准不明（%（基准未报告）））；S8 用量不可换算（未报告） | 摩尔浓度按每升溶剂近似（忽略盐和添加剂的体积）
P156 | R_F40 | F40 | 液体 | 液体 | LiTFSI、DME、DOL、LiNO3、DMTS | 部分 |  | LiNO3 用量不可换算（百分比基准不明（%（基准未报告））） | 摩尔浓度按每升溶剂近似（忽略盐和添加剂的体积）
P156 | R_F_DFT | F_DFT | 计算模型 | 计算模型 | DME、DOL | 不换算（计算模型）
P160 | R_F_1 | F_1 | 液体 | 液体 | LiTFSI、FEC | 部分 |  | FEC 缺密度 | 摩尔浓度按每升溶剂近似（忽略盐和添加剂的体积）
P160 | R_F_2 | F_2 | 液体 | 液体 | LiTFSI、FEC | 部分 |  | FEC 缺密度 | 摩尔浓度按每升溶剂近似（忽略盐和添加剂的体积）
P160 | R_F_3 | F_3 | 液体 | 液体 | LiTFSI、FEC | 部分 |  | FEC 缺密度 | 摩尔浓度按每升溶剂近似（忽略盐和添加剂的体积）
P160 | R_F_4 | F_4 | 液体 | 液体 | LiTFSI、FEC | 部分 |  | FEC 缺密度 | 摩尔浓度按每升溶剂近似（忽略盐和添加剂的体积）
P160 | R_F_5 | F_5 | 液体 | 液体 | LiTFSI、FEC | 部分 |  | FEC 缺密度 | 摩尔浓度按每升溶剂近似（忽略盐和添加剂的体积）
P160 | R_F_6p5 | F_6p5 | 液体 | 液体 | LiTFSI、FEC | 部分 |  | FEC 缺密度 | 摩尔浓度按每升溶剂近似（忽略盐和添加剂的体积）
P160 | R_F_E | F_E | 液体 | 液体 | LiTFSI、DOL、DME | 完整 | DOL 0.552；DME 0.371；LiTFSI 0.077 |  | 摩尔浓度按每升溶剂近似（忽略盐和添加剂的体积）
P160 | R_F_PC | F_PC | 液体 | 液体 | LiDFOB、PC | 完整 | PC 0.922；LiDFOB 0.078 |  | 摩尔浓度按每升溶剂近似（忽略盐和添加剂的体积）
P169 | R_B01a | B01a | 计算模型 | 计算模型 | DME、DOL、LiTFSI | 不换算（计算模型）
P169 | R_B01b | B01b | 计算模型 | 计算模型 | DME、DOL、LiTFSI | 不换算（计算模型）
P169 | R_B1 | B1 | 计算模型 | 计算模型 | DME、DOL、LiTFSI | 不换算（计算模型）
P169 | R_B3 | B3 | 计算模型 | 计算模型 | DME、DOL、LiTFSI | 不换算（计算模型）
P169 | R_D201 | D201 | 计算模型 | 计算模型 | DME、DOL、LiTFSI、Li2S2 | 不换算（计算模型）
P169 | R_D21 | D21 | 计算模型 | 计算模型 | DME、DOL、LiTFSI、Li2S2 | 不换算（计算模型）
P169 | R_D23 | D23 | 计算模型 | 计算模型 | DME、DOL、LiTFSI、Li2S2 | 不换算（计算模型）
P169 | R_D401 | D401 | 计算模型 | 计算模型 | DME、DOL、LiTFSI、Li2S4 | 不换算（计算模型）
P169 | R_D4025 | D4025 | 计算模型 | 计算模型 | DME、DOL、LiTFSI、Li2S4 | 不换算（计算模型）
P169 | R_D405 | D405 | 计算模型 | 计算模型 | DME、DOL、LiTFSI、Li2S4 | 不换算（计算模型）
P169 | R_D41 | D41 | 计算模型 | 计算模型 | DME、DOL、LiTFSI、Li2S4 | 不换算（计算模型）
P169 | R_D43 | D43 | 计算模型 | 计算模型 | DME、DOL、LiTFSI、Li2S4 | 不换算（计算模型）
P169 | R_Dmix | Dmix | 计算模型 | 计算模型 | DME、DOL、LiTFSI、Li2S2、Li2S4 | 不换算（计算模型）
P169 | R_F01 | F01 | 液体 | 液体 | LiTFSI、DME、DOL、LiNO3 | 完整 | DME 0.394；DOL 0.587；LiTFSI 0.008；LiNO3 0.011 |  | 质量分数按总电解液质量（原文写明按溶剂质量的除外）
P169 | R_F1 | F1 | 液体 | 液体 | LiTFSI、DME、DOL、LiNO3 | 完整 | DME 0.367；DOL 0.546；LiTFSI 0.076；LiNO3 0.011 |  | 质量分数按总电解液质量（原文写明按溶剂质量的除外）
P169 | R_F2 | F2 | 液体 | 液体 | LiTFSI、DME、DOL、LiNO3 | 完整 | DME 0.341；DOL 0.508；LiTFSI 0.142；LiNO3 0.010 |  | 质量分数按总电解液质量（原文写明按溶剂质量的除外）
P169 | R_F3 | F3 | 液体 | 液体 | LiTFSI、DME、DOL、LiNO3 | 完整 | DME 0.318；DOL 0.474；LiTFSI 0.198；LiNO3 0.009 |  | 质量分数按总电解液质量（原文写明按溶剂质量的除外）
P169 | R_F5 | F5 | 液体 | 液体 | LiTFSI、DME、DOL、LiNO3 | 完整 | DME 0.281；DOL 0.419；LiTFSI 0.292；LiNO3 0.008 |  | 质量分数按总电解液质量（原文写明按溶剂质量的除外）
P169 | R_F7 | F7 | 液体 | 液体 | LiTFSI、DME、DOL、LiNO3 | 部分 |  | LiNO3 用量不可换算（未写单位） | 摩尔浓度按每升溶剂近似（忽略盐和添加剂的体积）
P169 | R_Q0 | Q0 | 液体 | 液体 | LiTFSI、DME、DOL、LiNO3、Li2S、S8 | 部分 |  | Li2S 用量不可换算（摩尔比）；LiNO3 用量不可换算（未写单位）；LiTFSI 用量不可换算（原文标称M，分母文字不一致）；S8 用量不可换算（摩尔比）
P169 | R_Q01 | Q01 | 液体 | 液体 | LiTFSI、DME、DOL、LiNO3、Li2S、S8 | 部分 |  | Li2S 用量不可换算（摩尔比）；LiNO3 用量不可换算（未写单位）；LiTFSI 用量不可换算（原文标称M，分母文字不一致）；S8 用量不可换算（摩尔比）
P169 | R_Q1 | Q1 | 液体 | 液体 | LiTFSI、DME、DOL、LiNO3、Li2S、S8 | 部分 |  | Li2S 用量不可换算（摩尔比）；LiNO3 用量不可换算（未写单位）；LiTFSI 用量不可换算（原文标称M，分母文字不一致）；S8 用量不可换算（摩尔比）
P169 | R_Q3 | Q3 | 液体 | 液体 | LiTFSI、DME、DOL、LiNO3、Li2S、S8 | 部分 |  | Li2S 用量不可换算（摩尔比）；LiNO3 用量不可换算（未写单位）；LiTFSI 用量不可换算（原文标称M，分母文字不一致）；S8 用量不可换算（摩尔比）
P215 | RDEE | D0、D2、DCu | 液体 | 液体 | LiFSI、DEE | 完整 | DEE 0.906；LiFSI 0.094 |  | 摩尔浓度按每升溶剂近似（忽略盐和添加剂的体积）
P215 | RDEEN | DEEN | 液体 | 液体 | LiNO3、DEE | 完整 | DEE 0.999；LiNO3 0.001 |  | 摩尔浓度按每升溶剂近似（忽略盐和添加剂的体积）
P215 | RDM | B0、B2 | 液体 | 液体 | LiFSI、DOL、DME | 部分 |  | DME 用量不可换算（未写单位）；DOL 用量不可换算（未写单位）；没有按体积给出的溶剂 | 摩尔浓度按每升溶剂近似（忽略盐和添加剂的体积）
P215 | RDPE | P0、P2 | 液体 | 液体 | LiFSI、DPE | 完整 | DPE 0.880；LiFSI 0.120 |  | 摩尔浓度按每升溶剂近似（忽略盐和添加剂的体积）
P215 | RNMP | NMPN | 液体 | 液体 | LiNO3、NMP | 完整 | NMP 0.981；LiNO3 0.019 |  | 摩尔浓度按每升溶剂近似（忽略盐和添加剂的体积）
P218 | R_B | B | 液体 | 液体 | LiTFSI、LiNO3、DME、DOL | 完整 | DME 0.365；DOL 0.544；LiTFSI 0.076；LiNO3 0.015 |  | 摩尔浓度按每升溶剂近似（忽略盐和添加剂的体积）
P218 | R_L1 | L1 | 计算模型 | 计算模型 | Li2S | 不换算（计算模型）
P218 | R_L2 | L2 | 计算模型 | 计算模型 | Li2S2 | 不换算（计算模型）
P218 | R_L3 | L3 | 计算模型 | 计算模型 | Li2S3 | 不换算（计算模型）
P218 | R_L4 | L4 | 计算模型 | 计算模型 | Li2S4 | 不换算（计算模型）
P218 | R_L5 | L5 | 计算模型 | 计算模型 | Li2S5 | 不换算（计算模型）
P218 | R_L6 | L6 | 计算模型 | 计算模型 | Li2S6 | 不换算（计算模型）
P218 | R_L7 | L7 | 计算模型 | 计算模型 | Li2S7 | 不换算（计算模型）
P218 | R_L8 | L8 | 计算模型 | 计算模型 | Li2S8 | 不换算（计算模型）
P218 | R_N | N | 液体 | 液体 | LiTFSI、LiNO3、DME、DOL、NBP | 完整 | DME 0.362；DOL 0.540；LiTFSI 0.075；LiNO3 0.015；NBP 0.008 |  | 摩尔浓度按每升溶剂近似（忽略盐和添加剂的体积）
P218 | R_N02 | N02 | 液体 | 液体 | LiTFSI、LiNO3、DME、DOL、NBP | 完整 | DME 0.360；DOL 0.536；LiTFSI 0.075；LiNO3 0.015；NBP 0.015 |  | 摩尔浓度按每升溶剂近似（忽略盐和添加剂的体积）
P218 | R_NP | NP | 液体 | 固体/材料 | NBP | 不可换算 |  | NBP 用量不可换算（未写单位）；没有按体积给出的溶剂
P218 | R_PS | PS | 液体 | 液体 | DME、DOL、Li2S6 | 完整 | DME 0.386；DOL 0.574；Li2S6 0.040 |  | 摩尔浓度按每升溶剂近似（忽略盐和添加剂的体积）
P218 | R_PSN | PSN | 液体 | 液体 | DME、DOL、Li2S6、NBP | 完整 | DME 0.375；DOL 0.559；Li2S6 0.039；NBP 0.027 |  | 摩尔浓度按每升溶剂近似（忽略盐和添加剂的体积）
P307 | R_DCL | F_DCL | 液体 | 液体 | LiTFSI、DOL、DME、LiNO3、KHFDF | 部分 |  | KHFDF 浓度或分子量缺 | 摩尔浓度按每升溶剂近似（忽略盐和添加剂的体积）；质量分数按总电解液质量（原文写明按溶剂质量的除外）
P307 | R_N05 | F_N05 | 液体 | 液体 | LiTFSI、DOL、DME、LiNO3 | 完整 | DOL 0.532；DME 0.357；LiTFSI 0.074；LiNO3 0.037 |  | 摩尔浓度按每升溶剂近似（忽略盐和添加剂的体积）
P307 | R_blank | F_blank | 液体 | 液体 | LiTFSI、DOL、DME、LiNO3 | 完整 | DOL 0.537；DME 0.360；LiTFSI 0.075；LiNO3 0.028 |  | 摩尔浓度按每升溶剂近似（忽略盐和添加剂的体积）；质量分数按总电解液质量（原文写明按溶剂质量的除外）
P307 | R_dme | F_dme | 计算模型 | 计算模型 | DME | 不换算（计算模型）
P307 | R_dol | F_dol | 计算模型 | 计算模型 | DOL | 不换算（计算模型）
P307 | R_khfdf | F_khfdf | 计算模型 | 计算模型 | KHFDF | 不换算（计算模型）
P307 | R_lino3 | F_lino3 | 计算模型 | 计算模型 | LiNO3 | 不换算（计算模型）
P307 | R_litfsi | F_litfsi | 计算模型 | 计算模型 | LiTFSI | 不换算（计算模型）
P307 | R_ramanK | F_ramanK | 液体 | 液体 | KHFDF、DOL | 不可换算 |  | DOL 用量不可换算（未写单位）；KHFDF 用量不可换算（未写单位）；没有按体积给出的溶剂
P307 | R_ramanLi | F_ramanLi | 液体 | 液体 | LiTFSI、DOL、DME | 不可换算 |  | DME 用量不可换算（合写的两种溶剂，比例未写）；DOL 用量不可换算（合写的两种溶剂，比例未写）；LiTFSI 用量不可换算（小写 m 含义不明（mol/kg 或 Wiley 排版的 mol/L），按方案规则不换算）；没有按体积给出的溶剂
P309 | R_C1 | C1 | 计算模型 | 计算模型 | Li2S6 | 完整（计算模型盒子组成） | Li2S6 1.000
P309 | R_C2 | C2 | 计算模型 | 计算模型 | Li2S6 | 完整（计算模型盒子组成） | Li2S6 1.000
P309 | R_C4 | C4 | 计算模型 | 计算模型 | Li2S6 | 完整（计算模型盒子组成） | Li2S6 1.000
P309 | R_C6 | C6 | 计算模型 | 计算模型 | Li2S6 | 完整（计算模型盒子组成） | Li2S6 1.000
P309 | R_C8 | C8 | 计算模型 | 计算模型 | Li2S6 | 完整（计算模型盒子组成） | Li2S6 1.000
P309 | R_H | H | 液体 | 液体 | LiFSI、DOL、DME、LiNO3 | 部分 |  | DME 用量不可换算（未写单位）；DOL 用量不可换算（未写单位）；没有按体积给出的溶剂 | 摩尔浓度按每升溶剂近似（忽略盐和添加剂的体积）
P309 | R_HD | HD | 液体 | 液体 | LiFSI、DOL、DME、LiNO3、Li2S8 | 部分 |  | DME 用量不可换算（未写单位）；DOL 用量不可换算（未写单位）；没有按体积给出的溶剂 | 摩尔浓度按每升溶剂近似（忽略盐和添加剂的体积）
P309 | R_HM2 | HM2 | 计算模型 | 计算模型 | LiFSI、DOL、DME、LiNO3、Li2S2 | 不换算（计算模型）
P309 | R_HM4 | HM4 | 计算模型 | 计算模型 | LiFSI、DOL、DME、LiNO3、Li2S4 | 不换算（计算模型）
P309 | R_HM6 | HM6 | 计算模型 | 计算模型 | LiFSI、DOL、DME、LiNO3、Li2S6 | 不换算（计算模型）
P309 | R_HM8 | HM8 | 计算模型 | 计算模型 | LiFSI、DOL、DME、LiNO3、Li2S8 | 不换算（计算模型）
P309 | R_HS | HS | 液体 | 液体 | LiFSI、DOL、DME、LiNO3、Li2S8 | 部分 |  | DME 用量不可换算（未写单位）；DOL 用量不可换算（未写单位）；没有按体积给出的溶剂 | 摩尔浓度按每升溶剂近似（忽略盐和添加剂的体积）
P309 | R_HV | HV | 液体 | 液体 | LiFSI、DOL、DME、LiNO3、LiPS_x | 部分 |  | DME 用量不可换算（未写单位）；DOL 用量不可换算（未写单位）；LiPS_x 用量不可换算（未写单位）；没有按体积给出的溶剂 | 摩尔浓度按每升溶剂近似（忽略盐和添加剂的体积）
P309 | R_L | L | 液体 | 液体 | LiFSI、DOL、DME、LiNO3 | 部分 |  | DME 用量不可换算（未写单位）；DOL 用量不可换算（未写单位）；没有按体积给出的溶剂 | 摩尔浓度按每升溶剂近似（忽略盐和添加剂的体积）
P309 | R_LD | LD | 液体 | 液体 | LiFSI、DOL、DME、LiNO3、Li2S8 | 部分 |  | DME 用量不可换算（未写单位）；DOL 用量不可换算（未写单位）；没有按体积给出的溶剂 | 摩尔浓度按每升溶剂近似（忽略盐和添加剂的体积）
P309 | R_LM2 | LM2 | 计算模型 | 计算模型 | LiFSI、DOL、DME、LiNO3、Li2S2 | 不换算（计算模型）
P309 | R_LM4 | LM4 | 计算模型 | 计算模型 | LiFSI、DOL、DME、LiNO3、Li2S4 | 不换算（计算模型）
P309 | R_LM6 | LM6 | 计算模型 | 计算模型 | LiFSI、DOL、DME、LiNO3、Li2S6 | 不换算（计算模型）
P309 | R_LM8 | LM8 | 计算模型 | 计算模型 | LiFSI、DOL、DME、LiNO3、Li2S8 | 不换算（计算模型）
P309 | R_LS | LS | 液体 | 液体 | LiFSI、DOL、DME、LiNO3、Li2S8 | 部分 |  | DME 用量不可换算（未写单位）；DOL 用量不可换算（未写单位）；没有按体积给出的溶剂 | 摩尔浓度按每升溶剂近似（忽略盐和添加剂的体积）
P309 | R_LV | LV | 液体 | 液体 | LiFSI、DOL、DME、LiNO3、LiPS_x | 部分 |  | DME 用量不可换算（未写单位）；DOL 用量不可换算（未写单位）；LiPS_x 用量不可换算（未写单位）；没有按体积给出的溶剂 | 摩尔浓度按每升溶剂近似（忽略盐和添加剂的体积）
P315 | R_CARB_LIT | F_CARB_LIT | 液体 | 液体 | LiPF6、DMC、EC | 部分 |  | DMC 用量不可换算（混合比例份数，基准未说明）；EC 用量不可换算（同上）；没有按体积给出的溶剂 | 摩尔浓度按每升溶剂近似（忽略盐和添加剂的体积）
P315 | R_DME | F_DME | 液体 | 液体 | LiTFSI、HME、DME | 部分 |  | DME 用量不可换算（同上） | 摩尔浓度按每升溶剂近似（忽略盐和添加剂的体积）
P315 | R_DOL | F_3E、F_DOL、F_GR_COIN、F_GR_POUCH、F_LI_POUCH、F_N117、F_N130、F_N185、F_N197、F_SI_COIN、F_SI_POUCH | 液体 | 液体 | LiTFSI、HME、DOL | 部分 |  | DOL 用量不可换算（同上） | 摩尔浓度按每升溶剂近似（忽略盐和添加剂的体积）
P315 | R_HME | F_HME | 液体 | 液体 | LiTFSI、HME | 完整 | HME 0.768；LiTFSI 0.232 |  | 摩尔浓度按每升溶剂近似（忽略盐和添加剂的体积）
P315 | R_REF | F_REF | 液体 | 液体 | LiTFSI、DME、DOL、LiNO3 | 部分 |  | DOL 用量不可换算（同上） | 摩尔浓度按每升溶剂近似（忽略盐和添加剂的体积）
P315 | R_SOTA_LIT | F_SOTA_LIT | 液体 | 液体 | DME、DOL | 不可换算 |  | DME 用量不可换算（未报告）；DOL 用量不可换算（未报告）；没有按体积给出的溶剂
P323 | RD | D10、D30、D45、Dp | 液体 | 液体 | LiTFSI、LiNO3、DME、DOL | 完整 | DME 0.357；DOL 0.532；LiTFSI 0.074；LiNO3 0.037 |  | 摩尔浓度按每升溶剂近似（忽略盐和添加剂的体积）
P323 | RDs25 | Ds25 | 液体 | 液体 | LiTFSI、LiNO3、DME、DOL、LiPS_x | 部分 |  | LiPS_x 用量不可换算（按硫原子计的浓度（mol S L−1）） | 摩尔浓度按每升溶剂近似（忽略盐和添加剂的体积）
P323 | RDs30 | Ds30 | 液体 | 液体 | LiTFSI、LiNO3、DME、DOL、LiPS_x | 部分 |  | LiPS_x 用量不可换算（按硫原子计的浓度（mol S L−1）） | 摩尔浓度按每升溶剂近似（忽略盐和添加剂的体积）
P323 | RH0 | H0 | 液体 | 液体 | LiTFSI、HME | 完整 | HME 0.768；LiTFSI 0.232 |  | 摩尔浓度按每升溶剂近似（忽略盐和添加剂的体积）
P323 | RH100 | H100 | 液体 | 液体 | LiTFSI、DME | 完整 | DME 0.828；LiTFSI 0.172 |  | 摩尔浓度按每升溶剂近似（忽略盐和添加剂的体积）
P323 | RH20 | H10、H20、H30、H45、Hp | 液体 | 液体 | LiTFSI、HME、DME | 完整 | HME 0.574；DME 0.209；LiTFSI 0.217 |  | 摩尔浓度按每升溶剂近似（忽略盐和添加剂的体积）
P323 | RH50 | H50 | 液体 | 液体 | LiTFSI、HME、DME | 完整 | HME 0.327；DME 0.475；LiTFSI 0.197 |  | 摩尔浓度按每升溶剂近似（忽略盐和添加剂的体积）
P323 | RHs25 | Hs25 | 液体 | 液体 | LiTFSI、HME、DME、LiPS_x | 部分 |  | LiPS_x 用量不可换算（按硫原子计的浓度（mol S L−1）） | 摩尔浓度按每升溶剂近似（忽略盐和添加剂的体积）
P323 | RHs30 | Hs30 | 液体 | 液体 | LiTFSI、HME、DME、LiPS_x | 部分 |  | LiPS_x 用量不可换算（按硫原子计的浓度（mol S L−1）） | 摩尔浓度按每升溶剂近似（忽略盐和添加剂的体积）
P334 | R0 | F0 | 液体 | 液体 | LiTFSI、LiNO3、DME、DOL | 完整 | DME 0.360；DOL 0.537；LiTFSI 0.075；LiNO3 0.028 |  | 摩尔浓度按每升溶剂近似（忽略盐和添加剂的体积）；质量分数按总电解液质量（原文写明按溶剂质量的除外）
P334 | R05 | F05 | 液体 | 液体 | LiTFSI、LiNO3、DME、DOL、NH4BS | 完整 | DME 0.359；DOL 0.535；LiTFSI 0.075；LiNO3 0.028；NH4BS 0.003 |  | 摩尔浓度按每升溶剂近似（忽略盐和添加剂的体积）；质量分数按总电解液质量（原文写明按溶剂质量的除外）
P334 | R1 | F1 | 液体 | 液体 | LiTFSI、LiNO3、DME、DOL、NH4BS | 完整 | DME 0.358；DOL 0.534；LiTFSI 0.074；LiNO3 0.028；NH4BS 0.005 |  | 摩尔浓度按每升溶剂近似（忽略盐和添加剂的体积）；质量分数按总电解液质量（原文写明按溶剂质量的除外）
P334 | R15 | F15 | 液体 | 液体 | LiTFSI、LiNO3、DME、DOL、NH4BS | 完整 | DME 0.357；DOL 0.532；LiTFSI 0.074；LiNO3 0.028；NH4BS 0.008 |  | 摩尔浓度按每升溶剂近似（忽略盐和添加剂的体积）；质量分数按总电解液质量（原文写明按溶剂质量的除外）
P334 | R2 | F2 | 液体 | 液体 | LiTFSI、LiNO3、DME、DOL、NH4BS | 完整 | DME 0.356；DOL 0.531；LiTFSI 0.074；LiNO3 0.028；NH4BS 0.011 |  | 摩尔浓度按每升溶剂近似（忽略盐和添加剂的体积）；质量分数按总电解液质量（原文写明按溶剂质量的除外）
P334 | Rc0 | Fc0 | 液体 | 液体 | LiTFSI、LiNO3、DME、DOL、Li2S8 | 部分 |  | Li2S8 用量不可换算（浓度） | 摩尔浓度按每升溶剂近似（忽略盐和添加剂的体积）；质量分数按总电解液质量（原文写明按溶剂质量的除外）
P334 | Rc1 | Fc1 | 液体 | 液体 | LiTFSI、LiNO3、DME、DOL、NH4BS、Li2S8 | 部分 |  | Li2S8 用量不可换算（浓度）；LiNO3 质量分数缺分母或数值；NH4BS 质量分数缺分母或数值 | 摩尔浓度按每升溶剂近似（忽略盐和添加剂的体积）
P334 | Rd0 | Fd0 | 液体 | 液体 | Li2S8、LiTFSI、LiNO3、DME、DOL | 部分 |  | Li2S8 用量不可换算（储液完整溶剂/盐组成未明）；LiNO3 用量不可换算（混合后浓度未明）；LiTFSI 用量不可换算（混合后浓度未明）
P334 | Rd1 | Fd1 | 液体 | 液体 | Li2S8、LiTFSI、LiNO3、DME、DOL、NH4BS | 部分 |  | Li2S8 用量不可换算（储液完整溶剂/盐组成未明）；LiNO3 用量不可换算（混合后浓度未明）；LiTFSI 用量不可换算（混合后浓度未明）；NH4BS 用量不可换算（未报告）
P334 | Rd4 | Fd4 | 计算模型 | 计算模型 | Li2S4 | 不换算（计算模型）
P334 | Rd4N | Fd4N | 计算模型 | 计算模型 | Li2S4、NH4BS | 不换算（计算模型）
P334 | Rds | Fds | 计算模型 | 计算模型 | Li2S | 不换算（计算模型）
P334 | RdsN | FdsN | 计算模型 | 计算模型 | Li2S、NH4BS | 不换算（计算模型）
P334 | Rl0 | Fl0 | 液体 | 液体 | LiTFSI、LiNO3、DME、DOL、Li2S4 | 完整 | DME 0.358；DOL 0.533；LiTFSI 0.074；Li2S4 0.007；LiNO3 0.028 |  | 摩尔浓度按每升溶剂近似（忽略盐和添加剂的体积）；质量分数按总电解液质量（原文写明按溶剂质量的除外）
P334 | Rl1 | Fl1 | 液体 | 液体 | LiTFSI、LiNO3、DME、DOL、NH4BS、Li2S4 | 完整 | DME 0.356；DOL 0.530；LiTFSI 0.074；Li2S4 0.007；LiNO3 0.028；NH4BS 0.006 |  | 摩尔浓度按每升溶剂近似（忽略盐和添加剂的体积）；质量分数按总电解液质量（原文写明按溶剂质量的除外）
P334 | Rn0 | Fn0 | 液体 | 表征测量液 | NH4BS | 不可换算 |  | NH4BS 用量不可换算（未写单位）；没有按体积给出的溶剂
P334 | Rn1 | Fn1 | 液体 | 表征测量液 | NH4BS、Li2S | 不可换算 |  | Li2S 用量不可换算（未写单位）；NH4BS 用量不可换算（未写单位）；没有按体积给出的溶剂
P334 | Rs | Fs | 液体 | 液体 | LiTFSI、LiNO3、DME、DOL、NH4BS | 部分 |  | LiNO3 质量分数缺分母或数值；NH4BS 质量分数缺分母或数值 | 摩尔浓度按每升溶剂近似（忽略盐和添加剂的体积）
P334 | Rv0 | Fv0 | 液体 | 液体 | LiTFSI、LiNO3、DME、DOL、Li2S | 完整 | DME 0.358；DOL 0.533；LiTFSI 0.074；Li2S 0.006；LiNO3 0.028 |  | 摩尔浓度按每升溶剂近似（忽略盐和添加剂的体积）；质量分数按总电解液质量（原文写明按溶剂质量的除外）
P334 | Rv1 | Fv1 | 液体 | 液体 | LiTFSI、LiNO3、DME、DOL、NH4BS、Li2S | 部分 |  | LiNO3 质量分数缺分母或数值；NH4BS 质量分数缺分母或数值 | 摩尔浓度按每升溶剂近似（忽略盐和添加剂的体积）
P380 | R_AN | AN | 液体 | 液体 | LiTFSI、LiNO3 | 部分 |  | LiNO3 用量不可换算（未写单位）；没有按体积给出的溶剂 | 摩尔浓度按每升溶剂近似（忽略盐和添加剂的体积）
P380 | R_DC | DC | 计算模型 | 计算模型 | CU2T | 不换算（计算模型）
P380 | R_F0 | F0 | 液体 | 液体 | DME、DOL、LiTFSI、LiNO3 | 部分 |  | DME 用量不可换算（未写单位）；DOL 用量不可换算（未写单位）；LiNO3 质量分数缺分母或数值；没有按体积给出的溶剂 | 摩尔浓度按每升溶剂近似（忽略盐和添加剂的体积）
P380 | R_F10 | F10 | 液体 | 液体 | DME、DOL、LiTFSI、LiNO3、CU2T | 部分 |  | CU2T 质量分数缺分母或数值；DME 用量不可换算（未写单位）；DOL 用量不可换算（未写单位）；LiNO3 质量分数缺分母或数值；没有按体积给出的溶剂 | 摩尔浓度按每升溶剂近似（忽略盐和添加剂的体积）
P380 | R_F25 | F25 | 液体 | 液体 | DME、DOL、LiTFSI、LiNO3、CU2T | 部分 |  | CU2T 质量分数缺分母或数值；DME 用量不可换算（未写单位）；DOL 用量不可换算（未写单位）；LiNO3 质量分数缺分母或数值；没有按体积给出的溶剂 | 摩尔浓度按每升溶剂近似（忽略盐和添加剂的体积）
P380 | R_F40 | F40 | 液体 | 液体 | DME、DOL、LiTFSI、LiNO3、CU2T | 部分 |  | CU2T 质量分数缺分母或数值；DME 用量不可换算（未写单位）；DOL 用量不可换算（未写单位）；LiNO3 质量分数缺分母或数值；没有按体积给出的溶剂 | 摩尔浓度按每升溶剂近似（忽略盐和添加剂的体积）
P380 | R_FPF | FPF | 液体 | 液体 | DME、DOL、LiTFSI、LiNO3、ION_PF6 | 部分 |  | DME 用量不可换算（未写单位）；DOL 用量不可换算（未写单位）；ION_PF6 用量不可换算（百分比基准不明（%（图注未明质量/体积；正文称与Cu-2-T相同浓度）））；LiNO3 质量分数缺分母或数值；没有按体积给出的溶剂 | 摩尔浓度按每升溶剂近似（忽略盐和添加剂的体积）
P380 | R_N0 | N0 | 液体 | 液体 | TEGDME、Li2S8、LiTFSI、LiNO3 | 部分 |  | LiNO3 用量不可换算（未写单位）；LiTFSI 用量不可换算（未写单位）；TEGDME 用量不可换算（未写单位）；没有按体积给出的溶剂 | 摩尔浓度按每升溶剂近似（忽略盐和添加剂的体积）
P380 | R_NT | NT | 液体 | 液体 | TEGDME、Li2S8、LiTFSI、LiNO3、CU2T | 部分 |  | CU2T 用量不可换算（未写单位）；LiNO3 用量不可换算（未写单位）；LiTFSI 用量不可换算（未写单位）；TEGDME 用量不可换算（未写单位）；没有按体积给出的溶剂 | 摩尔浓度按每升溶剂近似（忽略盐和添加剂的体积）
P380 | R_PS0 | PS0 | 液体 | 液体 | DME、DOL、LiTFSI、LiNO3、Li2S6 | 部分 |  | DME 用量不可换算（未写单位）；DOL 用量不可换算（未写单位）；LiNO3 质量分数缺分母或数值；没有按体积给出的溶剂 | 摩尔浓度按每升溶剂近似（忽略盐和添加剂的体积）
P380 | R_PS25 | PS25 | 液体 | 液体 | DME、DOL、LiTFSI、LiNO3、Li2S6、CU2T | 部分 |  | CU2T 质量分数缺分母或数值；DME 用量不可换算（未写单位）；DOL 用量不可换算（未写单位）；LiNO3 质量分数缺分母或数值；没有按体积给出的溶剂 | 摩尔浓度按每升溶剂近似（忽略盐和添加剂的体积）
P380 | R_SH0 | SH0 | 液体 | 液体 | DME、DOL、LiTFSI、LiNO3 | 部分 |  | DME 用量不可换算（未写单位）；DOL 用量不可换算（未写单位）；LiNO3 用量不可换算（未写单位）；没有按体积给出的溶剂 | 摩尔浓度按每升溶剂近似（忽略盐和添加剂的体积）
P380 | R_SH25 | SH25 | 液体 | 液体 | DME、DOL、LiTFSI、LiNO3、CU2T | 部分 |  | CU2T 质量分数缺分母或数值；DME 用量不可换算（未写单位）；DOL 用量不可换算（未写单位）；LiNO3 用量不可换算（未写单位）；没有按体积给出的溶剂 | 摩尔浓度按每升溶剂近似（忽略盐和添加剂的体积）
P380 | R_ST | ST | 液体 | 液体 | DME、DOL、LiTFSI、LiNO3、Li2S6、CU2T | 部分 |  | CU2T 用量不可换算（未写单位）；DME 用量不可换算（未写单位）；DOL 用量不可换算（未写单位）；Li2S6 用量不可换算（未写单位）；LiNO3 质量分数缺分母或数值；没有按体积给出的溶剂 | 摩尔浓度按每升溶剂近似（忽略盐和添加剂的体积）
P386 | RD | D | 液体 | 液体 | LiFSI、DME | 完整 | DME 0.828；LiFSI 0.172 |  | 摩尔浓度按每升溶剂近似（忽略盐和添加剂的体积）
P386 | RLD | LD | 液体 | 液体 | DME、Li2S6 | 部分 |  | DME 用量不可换算（未写单位）；没有按体积给出的溶剂 | 摩尔浓度按每升溶剂近似（忽略盐和添加剂的体积）
P386 | RLP | LP | 液体 | 液体 | PPEO_CF3、Li2S6 | 部分 |  | PPEO_CF3 用量不可换算（未写单位）；没有按体积给出的溶剂 | 摩尔浓度按每升溶剂近似（忽略盐和添加剂的体积）
P386 | RLX | LX | 液体 | 液体 | PXEO_CF3、Li2S6 | 部分 |  | PXEO_CF3 用量不可换算（未写单位）；没有按体积给出的溶剂 | 摩尔浓度按每升溶剂近似（忽略盐和添加剂的体积）
P386 | RP | P | 液体 | 液体 | LiFSI、PPEO_CF3 | 部分 |  | PPEO_CF3 缺密度 | 摩尔浓度按每升溶剂近似（忽略盐和添加剂的体积）
P386 | RSD | SD | 计算模型 | 计算模型 | DME | 不换算（计算模型）
P386 | RSP | SP | 计算模型 | 计算模型 | PPEO_CF3 | 不换算（计算模型）
P386 | RSX | SX | 计算模型 | 计算模型 | PXEO_CF3 | 不换算（计算模型）
P386 | RX | X | 液体 | 液体 | LiFSI、PXEO_CF3 | 部分 |  | PXEO_CF3 缺密度 | 摩尔浓度按每升溶剂近似（忽略盐和添加剂的体积）
P425 | RF0 | F0 | 液体 | 液体 | LiTFSI、TTE、DME、LiBF4 | 部分 |  | TTE 缺密度 | 摩尔浓度按每升溶剂近似（忽略盐和添加剂的体积）
P425 | RF005 | F005 | 液体 | 液体 | LiTFSI、TTE、DME、LiBF4 | 部分 |  | TTE 缺密度 | 摩尔浓度按每升溶剂近似（忽略盐和添加剂的体积）
P425 | RF010 | F010 | 液体 | 液体 | LiTFSI、TTE、DME、LiBF4 | 部分 |  | TTE 缺密度 | 摩尔浓度按每升溶剂近似（忽略盐和添加剂的体积）
P425 | RF015 | F015 | 液体 | 液体 | LiTFSI、TTE、DME、LiBF4 | 部分 |  | TTE 缺密度 | 摩尔浓度按每升溶剂近似（忽略盐和添加剂的体积）
P425 | RFD | FD | 液体 | 液体 | LiTFSI、DME、DOL、LiNO3 | 完整 | DME 0.365；DOL 0.544；LiTFSI 0.076；LiNO3 0.015 |  | 摩尔浓度按每升溶剂近似（忽略盐和添加剂的体积）
P425 | RFF | FF | 液体 | 液体 | LiTFSI、TTE、DME、LiFSI | 部分 |  | LiFSI 用量不可换算（未写单位）；TTE 缺密度 | 摩尔浓度按每升溶剂近似（忽略盐和添加剂的体积）
P425 | RFP | FP | 液体 | 液体 | LiTFSI、TTE、DME、LiPF6 | 部分 |  | LiPF6 用量不可换算（未写单位）；TTE 缺密度 | 摩尔浓度按每升溶剂近似（忽略盐和添加剂的体积）
P425 | RGBF | GBF | 计算模型 | 计算模型 | Li2S6、LiBF4 | 完整（计算模型盒子组成） | Li2S6 0.500；LiBF4 0.500
P425 | RGDME | GDME | 计算模型 | 计算模型 | Li2S6、DME | 完整（计算模型盒子组成） | Li2S6 0.500；DME 0.500
P425 | RGTFSI | GTFSI | 计算模型 | 计算模型 | Li2S6、LiTFSI | 完整（计算模型盒子组成） | Li2S6 0.500；LiTFSI 0.500
P425 | RGTTE | GTTE | 计算模型 | 计算模型 | Li2S6、TTE | 完整（计算模型盒子组成） | Li2S6 0.500；TTE 0.500
P425 | RSIMD | SIMD | 计算模型 | 计算模型 | LiTFSI、LiNO3、DME、DOL、LiBF4 | 不换算（计算模型）
P425 | RSIML | SIML | 计算模型 | 计算模型 | LiTFSI、TTE、DME、LiBF4 | 不换算（计算模型）
P451 | R_BE | BE | 液体 | 液体 | LiPF6、EC、DMC | 完整 | EC 0.327；DMC 0.601；LiPF6 0.073 |  | 摩尔浓度按每升溶剂近似（忽略盐和添加剂的体积）
P451 | R_DBETTE12 | DBETTE12 | 液体 | 液体 | LiFSI、DBE、TTE | 部分 |  | TTE 缺密度 | 摩尔浓度按每升溶剂近似（忽略盐和添加剂的体积）
P451 | R_DBETTE13 | DBETTE13 | 液体 | 液体 | LiFSI、DBE、TTE | 部分 |  | TTE 缺密度 | 摩尔浓度按每升溶剂近似（忽略盐和添加剂的体积）
P451 | R_DE | DE | 液体 | 液体 | LiFSI、DME | 完整 | DME 0.906；LiFSI 0.094 |  | 摩尔浓度按每升溶剂近似（忽略盐和添加剂的体积）
P451 | R_DMMTTE | DMMTTE | 液体 | 液体 | LiFSI、DMM、TTE | 部分 |  | TTE 缺密度 | 摩尔浓度按每升溶剂近似（忽略盐和添加剂的体积）
P451 | R_DPIE | DPIE | 液体 | 液体 | LiFSI、DBE、TTE | 部分 |  | TTE 缺密度 | 摩尔浓度按每升溶剂近似（忽略盐和添加剂的体积）
P451 | R_LHCE | LHCE | 液体 | 液体 | LiFSI、DME、TTE | 部分 |  | TTE 缺密度 | 摩尔浓度按每升溶剂近似（忽略盐和添加剂的体积）
P451 | R_PS_DBE | PS_DBE | 液体 | 液体 | DBE、Li2S、S8 | 部分 |  | Li2S 用量不可换算（未写单位）；S8 用量不可换算（未写单位）
P451 | R_PS_DBETTE | PS_DBETTE | 液体 | 液体 | DBE、TTE、Li2S、S8 | 不可换算 |  | DBE 用量不可换算（混合比例）；Li2S 用量不可换算（未写单位）；S8 用量不可换算（未写单位）；TTE 用量不可换算（混合比例）；没有按体积给出的溶剂
P451 | R_PS_DME | PS_DME | 液体 | 液体 | DME、Li2S、S8 | 部分 |  | Li2S 用量不可换算（未写单位）；S8 用量不可换算（未写单位）
P451 | R_PS_DMETTE | PS_DMETTE | 液体 | 液体 | DME、TTE、Li2S、S8 | 不可换算 |  | DME 用量不可换算（混合比例）；Li2S 用量不可换算（未写单位）；S8 用量不可换算（未写单位）；TTE 用量不可换算（混合比例）；没有按体积给出的溶剂
P451 | R_PS_TTE | PS_TTE | 液体 | 液体 | TTE、Li2S、S8 | 部分 |  | Li2S 用量不可换算（未写单位）；S8 用量不可换算（未写单位）；TTE 缺密度
P451 | R_S_DE | S_DE | 液体 | 液体 | LiFSI、DME、S8 | 部分 |  | S8 用量不可换算（未写单位） | 摩尔浓度按每升溶剂近似（忽略盐和添加剂的体积）
P451 | R_S_DPIE | S_DPIE | 液体 | 液体 | LiFSI、DBE、TTE、S8 | 部分 |  | S8 用量不可换算（未写单位）；TTE 缺密度 | 摩尔浓度按每升溶剂近似（忽略盐和添加剂的体积）
P451 | R_S_LHCE | S_LHCE | 液体 | 液体 | LiFSI、DME、TTE、S8 | 部分 |  | S8 用量不可换算（未写单位）；TTE 缺密度 | 摩尔浓度按每升溶剂近似（忽略盐和添加剂的体积）
P451 | R_pure_DBE | pure_DBE | 计算模型 | 计算模型 | DBE | 不换算（计算模型）
P451 | R_pure_DME | pure_DME | 计算模型 | 计算模型 | DME | 不换算（计算模型）
P451 | R_pure_TTE | pure_TTE | 计算模型 | 计算模型 | TTE | 不换算（计算模型）
P510 | RCH | CH | 液体 | 液体 | LiTFSI、DOL、CYCLOHEXANE | 完整 | DOL 0.603；CYCLOHEXANE 0.259；LiTFSI 0.138 |  | 摩尔浓度按每升溶剂近似（忽略盐和添加剂的体积）
P510 | RCH43 | CH43 | 液体 | 液体 | DOL、CYCLOHEXANE、LiTFSI | 不可换算 |  | CYCLOHEXANE 用量不可换算（未报告）；DOL 用量不可换算（未报告）；LiTFSI 用量不可换算（未报告）；没有按体积给出的溶剂
P510 | RDD | DD | 液体 | 液体 | LiTFSI、DOL、DME | 完整 | DOL 0.552；DME 0.371；LiTFSI 0.077 |  | 摩尔浓度按每升溶剂近似（忽略盐和添加剂的体积）
P510 | RDD2 | DD2 | 液体 | 液体 | LiTFSI、DOL、DME | 完整 | DOL 0.513；DME 0.344；LiTFSI 0.143 |  | 摩尔浓度按每升溶剂近似（忽略盐和添加剂的体积）
P510 | RDMB | DMB | 液体 | 液体 | LiTFSI、DOL、DMB23 | 完整 | DOL 0.662；DMB23 0.236；LiTFSI 0.102 |  | 摩尔浓度按每升溶剂近似（忽略盐和添加剂的体积）
P510 | RDMB43 | DMB43 | 液体 | 液体 | DOL、DMB23、LiTFSI | 不可换算 |  | DMB23 用量不可换算（未报告）；DOL 用量不可换算（未报告）；LiTFSI 用量不可换算（未报告）；没有按体积给出的溶剂
P510 | RNH | NH | 液体 | 液体 | LiTFSI、DOL、NHEXANE | 完整 | DOL 0.615；NHEXANE 0.219；LiTFSI 0.166 |  | 摩尔浓度按每升溶剂近似（忽略盐和添加剂的体积）
P510 | RNH43 | NH43 | 液体 | 液体 | DOL、NHEXANE、LiTFSI | 不可换算 |  | DOL 用量不可换算（未报告）；LiTFSI 用量不可换算（未报告）；NHEXANE 用量不可换算（未报告）；没有按体积给出的溶剂
P536 | R_AB | AB | 液体 | 液体 | LiTFSI、LiNO3、DOL、DME、Li2S6 | 完整 | DOL 0.520；DME 0.349；LiTFSI 0.073；LiNO3 0.007；Li2S6 0.051 |  | 摩尔浓度按每升溶剂近似（忽略盐和添加剂的体积）
P536 | R_AM | AM | 液体 | 液体 | LiTFSI、LiNO3、DOL、DME、Li2S6、MCBQ | 完整 | DOL 0.495；DME 0.332；LiTFSI 0.069；LiNO3 0.007；Li2S6 0.048；MCBQ 0.048 |  | 摩尔浓度按每升溶剂近似（忽略盐和添加剂的体积）
P536 | R_AP | AP | 液体 | 液体 | LiTFSI、LiNO3、DOL、DME、Li2S6、PBQ | 完整 | DOL 0.495；DME 0.332；LiTFSI 0.069；LiNO3 0.007；Li2S6 0.048；PBQ 0.048 |  | 摩尔浓度按每升溶剂近似（忽略盐和添加剂的体积）
P536 | R_B | B | 液体 | 液体 | LiTFSI、LiNO3、DOL、DME | 完整 | DOL 0.548；DME 0.368；LiTFSI 0.076；LiNO3 0.008 |  | 摩尔浓度按每升溶剂近似（忽略盐和添加剂的体积）
P536 | R_L6dilute | L6dilute | 液体 | 液体 | Li2S6、DOL、DME | 完整 | DOL 0.598；DME 0.401；Li2S6 0.000 |  | 摩尔浓度按每升溶剂近似（忽略盐和添加剂的体积）
P536 | R_L6stock | L6stock | 液体 | 液体 | Li2S6、DOL、DME | 完整 | DOL 0.589；DME 0.395；Li2S6 0.016 |  | 摩尔浓度按每升溶剂近似（忽略盐和添加剂的体积）
P536 | R_M | M | 液体 | 液体 | LiTFSI、LiNO3、DOL、DME、MCBQ | 完整 | DOL 0.545；DME 0.366；LiTFSI 0.076；LiNO3 0.008；MCBQ 0.005 |  | 摩尔浓度按每升溶剂近似（忽略盐和添加剂的体积）
P536 | R_M60 | M60 | 液体 | 液体 | LiTFSI、LiNO3、DOL、DME、MCBQ | 完整 | DOL 0.546；DME 0.366；LiTFSI 0.076；LiNO3 0.008；MCBQ 0.005 |  | 摩尔浓度按每升溶剂近似（忽略盐和添加剂的体积）
P536 | R_M80 | M80 | 液体 | 液体 | LiTFSI、LiNO3、DOL、DME、MCBQ | 完整 | DOL 0.545；DME 0.366；LiTFSI 0.076；LiNO3 0.008；MCBQ 0.006 |  | 摩尔浓度按每升溶剂近似（忽略盐和添加剂的体积）
P536 | R_MM | MM | 计算模型 | 计算模型 | MCBQ | 不换算（计算模型）
P536 | R_MS | MS | 液体 | 固体/材料 | MCBQ | 不可换算 |  | MCBQ 用量不可换算（固体样品用量）；没有按体积给出的溶剂
P536 | R_NB | NB | 液体 | 液体 | Li2S8、TEGDME | 部分 |  | TEGDME 用量不可换算（名称冲突）；没有按体积给出的溶剂 | 摩尔浓度按每升溶剂近似（忽略盐和添加剂的体积）
P536 | R_NM | NM | 液体 | 液体 | Li2S8、TEGDME、MCBQ | 部分 |  | MCBQ 用量不可换算（具体浓度及加入侧）；TEGDME 用量不可换算（名称冲突）；没有按体积给出的溶剂 | 摩尔浓度按每升溶剂近似（忽略盐和添加剂的体积）
P536 | R_NP | NP | 液体 | 液体 | Li2S8、TEGDME、PBQ | 部分 |  | PBQ 用量不可换算（具体浓度及加入侧）；TEGDME 用量不可换算（名称冲突）；没有按体积给出的溶剂 | 摩尔浓度按每升溶剂近似（忽略盐和添加剂的体积）
P536 | R_P | P | 液体 | 液体 | LiTFSI、LiNO3、DOL、DME、PBQ | 完整 | DOL 0.545；DME 0.366；LiTFSI 0.076；LiNO3 0.008；PBQ 0.005 |  | 摩尔浓度按每升溶剂近似（忽略盐和添加剂的体积）
P536 | R_P60 | P60 | 液体 | 液体 | LiTFSI、LiNO3、DOL、DME、PBQ | 完整 | DOL 0.546；DME 0.366；LiTFSI 0.076；LiNO3 0.008；PBQ 0.005 |  | 摩尔浓度按每升溶剂近似（忽略盐和添加剂的体积）
P536 | R_P80 | P80 | 液体 | 液体 | LiTFSI、LiNO3、DOL、DME、PBQ | 完整 | DOL 0.545；DME 0.366；LiTFSI 0.076；LiNO3 0.008；PBQ 0.006 |  | 摩尔浓度按每升溶剂近似（忽略盐和添加剂的体积）
P536 | R_PM | PM | 计算模型 | 计算模型 | PBQ | 不换算（计算模型）
P536 | R_PS | PS | 液体 | 固体/材料 | PBQ | 不可换算 |  | PBQ 用量不可换算（固体样品用量）；没有按体积给出的溶剂
P536 | R_SB | SB | 液体 | 液体 | Li2S6 | 不可换算 |  | Li2S6 用量不可换算（浓度）；没有按体积给出的溶剂
P536 | R_SM | SM | 液体 | 液体 | Li2S6、MCBQ | 不可换算 |  | Li2S6 用量不可换算（浓度）；MCBQ 用量不可换算（浓度）；没有按体积给出的溶剂
P558 | R_CL | CL | 液体 | 液体 | LiTFSI、LiNO3、TTE、DOL、DME | 部分 |  | LiNO3 质量分数缺分母或数值；TTE 缺密度 | 摩尔浓度按每升溶剂近似（忽略盐和添加剂的体积）
P558 | R_CO | CO | 液体 | 液体 | LiTFSI、LiNO3、TTE、DOL、DME | 部分 |  | LiNO3 质量分数缺分母或数值；TTE 缺密度 | 摩尔浓度按每升溶剂近似（忽略盐和添加剂的体积）
P558 | R_CR | CR | 液体 | 液体 | LiTFSI、LiNO3、TTE、DOL、DME | 部分 |  | LiNO3 质量分数缺分母或数值；TTE 缺密度 | 摩尔浓度按每升溶剂近似（忽略盐和添加剂的体积）
P558 | R_CV_S | CV_S | 液体 | 液体 | Li2S6 | 不可换算 |  | Li2S6 用量不可换算（未写单位）；没有按体积给出的溶剂
P558 | R_E0 | E0 | 液体 | 液体 | LiTFSI、LiNO3、TTE、DOL、DME | 部分 |  | LiNO3 质量分数缺分母或数值；TTE 缺密度 | 摩尔浓度按每升溶剂近似（忽略盐和添加剂的体积）
P558 | R_E1 | E1 | 液体 | 液体 | LiTFSI、LiNO3、TTE、DOL、DME、PEA | 部分 |  | LiNO3 质量分数缺分母或数值；TTE 缺密度 | 摩尔浓度按每升溶剂近似（忽略盐和添加剂的体积）
P558 | R_EB | EB | 液体 | 液体 | LiTFSI、LiNO3、DOL、DME、BA | 部分 |  | BA 用量不可换算（百分比基准不明（%（图注未明示基准））） | 摩尔浓度按每升溶剂近似（忽略盐和添加剂的体积）；质量分数按总电解液质量（原文写明按溶剂质量的除外）
P558 | R_EP | EP | 液体 | 液体 | LiTFSI、LiNO3、DOL、DME、PEA | 部分 |  | PEA 用量不可换算（百分比基准不明（%（图注未明示基准））） | 摩尔浓度按每升溶剂近似（忽略盐和添加剂的体积）；质量分数按总电解液质量（原文写明按溶剂质量的除外）
P558 | R_NP | NP | 液体 | 表征测量液 | PEA | 不可换算 |  | PEA 用量不可换算（未写单位）；没有按体积给出的溶剂
P558 | R_NS | NS | 液体 | 表征测量液 | Li2S6 | 部分 |  | 没有按体积给出的溶剂 | 摩尔浓度按每升溶剂近似（忽略盐和添加剂的体积）
P558 | R_VL | VL | 液体 | 液体 | DOL、DME | 完整 | DOL 0.598；DME 0.402
P558 | R_VO | VO | 液体 | 液体 | DOL、DME | 完整 | DOL 0.598；DME 0.402
P558 | R_VP | VP | 液体 | 液体 | DOL、DME、PEA | 完整 | DOL 0.078；DME 0.053；PEA 0.869
P558 | R_VR | VR | 液体 | 液体 | DOL、DME | 完整 | DOL 0.598；DME 0.402
P594 | R0 | F0 | 液体 | 液体 | LiPF6、EC、DEC、FEC | 部分 |  | FEC 缺密度 | 摩尔浓度按每升溶剂近似（忽略盐和添加剂的体积）
P594 | R1 | F1 | 液体 | 液体 | LiPF6、EC、DEC、FEC、TMABr | 部分 |  | FEC 缺密度；TMABr 质量分数缺分母或数值 | 摩尔浓度按每升溶剂近似（忽略盐和添加剂的体积）
P594 | Rmd0 | Fmd0 | 计算模型 | 计算模型 | ION_Li、ION_PF6、EC、DEC、FEC | 完整（计算模型盒子组成） | ION_Li 0.071；ION_PF6 0.071；EC 0.490；DEC 0.271；FEC 0.095
P594 | Rmd1 | Fmd1 | 计算模型 | 计算模型 | ION_Li、ION_PF6、EC、DEC、FEC、ION_TMA、ION_Br | 完整（计算模型盒子组成） | ION_Li 0.062；ION_PF6 0.062；EC 0.429；DEC 0.237；FEC 0.083；ION_TMA 0.062；ION_Br 0.062
P594 | Rn0 | Fn0 | 液体 | 表征测量液 | LiPF6、EC、DEC、FEC | 部分 |  | FEC 缺密度 | 摩尔浓度按每升溶剂近似（忽略盐和添加剂的体积）
P594 | Rn1 | Fn1 | 液体 | 表征测量液 | LiPF6、EC、DEC、FEC、TMABr | 部分 |  | FEC 缺密度；TMABr 质量分数缺分母或数值 | 摩尔浓度按每升溶剂近似（忽略盐和添加剂的体积）
P594 | Rpair | Fpair | 计算模型 | 计算模型 | ION_TMA、ION_PF6 | 完整（计算模型盒子组成） | ION_TMA 0.500；ION_PF6 0.500
P594 | Rpf | Fpf | 计算模型 | 计算模型 | ION_PF6 | 不换算（计算模型）
P594 | Rsalt | Fsalt | 计算模型 | 计算模型 | LiPF6 | 不换算（计算模型）
P594 | Rtma | Ftma | 计算模型 | 计算模型 | ION_TMA | 不换算（计算模型）
P609 | R_AN_F | F_AN_F | 计算模型 | 计算模型 | ION_FSI | 不换算（计算模型）
P609 | R_AN_T | F_AN_T | 计算模型 | 计算模型 | ION_TFSI | 不换算（计算模型）
P609 | R_C | F_C | 液体 | 液体 | LiTFSI、LiNO3、DME、DOL | 完整 | DME 0.368；DOL 0.548；LiTFSI 0.076；LiNO3 0.008 |  | 摩尔浓度按每升溶剂近似（忽略盐和添加剂的体积）
P609 | R_F | F_F | 液体 | 液体 | LiFSI、LiNO3、DME | 完整 | DME 0.951；LiFSI 0.039；LiNO3 0.010 |  | 摩尔浓度按每升溶剂近似（忽略盐和添加剂的体积）
P609 | R_F_PS | F_F_PS | 液体 | 液体 | LiFSI、LiNO3、DME、Li2S6 | 完整 | DME 0.941；LiFSI 0.039；LiNO3 0.010；Li2S6 0.010 |  | 摩尔浓度按每升溶剂近似（忽略盐和添加剂的体积）
P609 | R_T | F_T | 液体 | 液体 | LiTFSI、LiNO3、DME | 完整 | DME 0.951；LiTFSI 0.039；LiNO3 0.010 |  | 摩尔浓度按每升溶剂近似（忽略盐和添加剂的体积）
P609 | R_T_PS | F_T_PS | 液体 | 液体 | LiTFSI、LiNO3、DME、Li2S6 | 完整 | DME 0.941；LiTFSI 0.039；LiNO3 0.010；Li2S6 0.010 |  | 摩尔浓度按每升溶剂近似（忽略盐和添加剂的体积）
P627 | RET | E250、E450、ECC4、ECC6 | 液体 | 液体 | LiTFSI、DME、DOL | 完整 | DME 0.371；DOL 0.552；LiTFSI 0.077 |  | 摩尔浓度按每升溶剂近似（忽略盐和添加剂的体积）
P627 | RET8 | ECC8 | 液体 | 液体 | DME、DOL | 不可换算 |  | DME 用量不可换算（未写单位）；DOL 用量不可换算（未写单位）；没有按体积给出的溶剂
P627 | RLP | LP250、LP450、LPCC4、LPCC6、LPCC8、LP_CS、LP_CSsym、LP_Host、LP_Li | 液体 | 液体 | LiPF6、EC、DMC | 完整 | EC 0.521；DMC 0.410；LiPF6 0.069 |  | 摩尔浓度按每升溶剂近似（忽略盐和添加剂的体积）
P627 | RSS0.5 | SS0.5 | 液体 | 液体 | LiPF6、EC、DMC、Li2S6 | 完整 | EC 0.503；DMC 0.396；LiPF6 0.067；Li2S6 0.034 |  | 摩尔浓度按每升溶剂近似（忽略盐和添加剂的体积）
P627 | RSS1 | SS1 | 液体 | 液体 | LiPF6、EC、DMC、Li2S6 | 完整 | EC 0.487；DMC 0.383；LiPF6 0.065；Li2S6 0.065 |  | 摩尔浓度按每升溶剂近似（忽略盐和添加剂的体积）
P633 | R_1_1 | F_1_1 | 液体 | 液体 | LiFSI、LiNO3、DEE、DME | 完整 | DEE 0.445；DME 0.445；LiFSI 0.092；LiNO3 0.018 |  | 摩尔浓度按每升溶剂近似（忽略盐和添加剂的体积）
P633 | R_1_10 | F_1_10 | 液体 | 液体 | LiFSI、LiNO3、DEE、DME | 完整 | DEE 0.081；DME 0.808；LiFSI 0.092；LiNO3 0.018 |  | 摩尔浓度按每升溶剂近似（忽略盐和添加剂的体积）
P633 | R_1_2 | F_1_2 | 液体 | 液体 | LiFSI、LiNO3、DEE、DME | 完整 | DEE 0.296；DME 0.593；LiFSI 0.092；LiNO3 0.018 |  | 摩尔浓度按每升溶剂近似（忽略盐和添加剂的体积）
P633 | R_1_3 | F_1_3 | 液体 | 液体 | LiFSI、LiNO3、DEE、DME | 完整 | DEE 0.222；DME 0.667；LiFSI 0.092；LiNO3 0.018 |  | 摩尔浓度按每升溶剂近似（忽略盐和添加剂的体积）
P633 | R_1_5 | F_1_5 | 液体 | 液体 | LiFSI、LiNO3、DEE、DME | 完整 | DEE 0.148；DME 0.741；LiFSI 0.092；LiNO3 0.018 |  | 摩尔浓度按每升溶剂近似（忽略盐和添加剂的体积）
P633 | R_2_1 | F_2_1 | 液体 | 液体 | LiFSI、LiNO3、DEE、DME | 完整 | DEE 0.593；DME 0.296；LiFSI 0.092；LiNO3 0.018 |  | 摩尔浓度按每升溶剂近似（忽略盐和添加剂的体积）
P633 | R_2_3 | F_2_3 | 液体 | 液体 | LiFSI、LiNO3、DEE、DME | 完整 | DEE 0.356；DME 0.534；LiFSI 0.092；LiNO3 0.018 |  | 摩尔浓度按每升溶剂近似（忽略盐和添加剂的体积）
P633 | R_3_1 | F_3_1 | 液体 | 液体 | LiFSI、LiNO3、DEE、DME | 完整 | DEE 0.667；DME 0.222；LiFSI 0.092；LiNO3 0.018 |  | 摩尔浓度按每升溶剂近似（忽略盐和添加剂的体积）
P633 | R_DEE | F_DEE | 液体 | 液体 | LiFSI、LiNO3、DEE | 完整 | DEE 0.889；LiFSI 0.092；LiNO3 0.018 |  | 摩尔浓度按每升溶剂近似（忽略盐和添加剂的体积）
P633 | R_DFT_DEE | F_DFT_DEE | 计算模型 | 计算模型 | DEE、Li2S8 | 完整（计算模型盒子组成） | DEE 0.667；Li2S8 0.333
P633 | R_DFT_DME | F_DFT_DME | 计算模型 | 计算模型 | DME、Li2S8 | 完整（计算模型盒子组成） | DME 0.667；Li2S8 0.333
P633 | R_DFT_DOL | F_DFT_DOL | 计算模型 | 计算模型 | DOL、Li2S8 | 完整（计算模型盒子组成） | DOL 0.667；Li2S8 0.333
P633 | R_DME | F_DME | 液体 | 液体 | LiFSI、LiNO3、DME | 完整 | DME 0.889；LiFSI 0.092；LiNO3 0.018 |  | 摩尔浓度按每升溶剂近似（忽略盐和添加剂的体积）
P633 | R_MD_1_2 | F_MD_1_2 | 计算模型 | 计算模型 | LiFSI、LiNO3、DEE、DME、Li2S8 | 不换算（计算模型）
P633 | R_MD_2_3 | F_MD_2_3 | 计算模型 | 计算模型 | LiFSI、LiNO3、DEE、DME、Li2S8 | 不换算（计算模型）
P633 | R_MD_DEE | F_MD_DEE | 计算模型 | 计算模型 | LiFSI、LiNO3、DEE、Li2S8 | 不换算（计算模型）
P633 | R_MD_DME | F_MD_DME | 计算模型 | 计算模型 | LiFSI、LiNO3、DME、Li2S8 | 不换算（计算模型）
P633 | R_MD_control | F_MD_control | 计算模型 | 计算模型 | LiFSI、LiNO3、DOL、DME、Li2S8 | 不换算（计算模型）
P633 | R_NO3_2_3 | F_NO3_2_3 | 计算模型 | 计算模型 | DEE、DME、ION_NO3 | 不换算（计算模型）
P633 | R_NO3_2_3_PS | F_NO3_2_3_PS | 计算模型 | 计算模型 | DEE、DME、ION_NO3、Li2S8 | 不换算（计算模型）
P633 | R_NO3_control | F_NO3_control | 计算模型 | 计算模型 | DOL、DME、ION_NO3 | 不换算（计算模型）
P633 | R_NO3_control_PS | F_NO3_control_PS | 计算模型 | 计算模型 | DOL、DME、ION_NO3、Li2S8 | 不换算（计算模型）
P633 | R_control | F_control | 液体 | 液体 | LiFSI、LiNO3、DOL、DME | 完整 | DOL 0.544；DME 0.365；LiFSI 0.076；LiNO3 0.015 |  | 摩尔浓度按每升溶剂近似（忽略盐和添加剂的体积）
P633 | R_mix_DOL | F_mix_DOL | 液体 | 液体 | LiFSI、LiNO3、DEE、DOL | 完整 | DEE 0.365；DOL 0.544；LiFSI 0.076；LiNO3 0.015 |  | 摩尔浓度按每升溶剂近似（忽略盐和添加剂的体积）
P633 | R_mix_TEGDME | F_mix_TEGDME | 液体 | 液体 | LiFSI、LiNO3、DEE、TEGDME | 部分 |  | TEGDME 缺密度 | 摩尔浓度按每升溶剂近似（忽略盐和添加剂的体积）
P633 | R_mix_THF | F_mix_THF | 液体 | 液体 | LiFSI、LiNO3、DEE、THF | 完整 | DEE 0.397；THF 0.505；LiFSI 0.082；LiNO3 0.016 |  | 摩尔浓度按每升溶剂近似（忽略盐和添加剂的体积）
P633 | R_solubility | F_solubility | 液体 | 液体 | DEE、Li2S6 | 完整 | DEE 0.990；Li2S6 0.010 |  | 摩尔浓度按每升溶剂近似（忽略盐和添加剂的体积）
P668 | R1.6N0 | C1.6N0、G1.6N0 | 液体 | 液体 | LiTFSI、DOL、DME、LiNO3 | 完整 | DOL 0.528；DME 0.354；LiTFSI 0.118；LiNO3 0.000 |  | 摩尔浓度按每升溶剂近似（忽略盐和添加剂的体积）；质量分数按总电解液质量（原文写明按溶剂质量的除外）
P668 | R1.6N1 | C1.6N1、G1.6N1 | 液体 | 液体 | LiTFSI、DOL、DME、LiNO3 | 完整 | DOL 0.520；DME 0.349；LiTFSI 0.116；LiNO3 0.015 |  | 摩尔浓度按每升溶剂近似（忽略盐和添加剂的体积）；质量分数按总电解液质量（原文写明按溶剂质量的除外）
P668 | R1.6N2 | C1.6N2、G1.6N2 | 液体 | 液体 | LiTFSI、DOL、DME、LiNO3 | 完整 | DOL 0.512；DME 0.344；LiTFSI 0.114；LiNO3 0.030 |  | 摩尔浓度按每升溶剂近似（忽略盐和添加剂的体积）；质量分数按总电解液质量（原文写明按溶剂质量的除外）
P668 | R1.6N3 | C1.6N3、FH16、G1.6N3 | 液体 | 液体 | LiTFSI、DOL、DME、LiNO3 | 完整 | DOL 0.504；DME 0.338；LiTFSI 0.112；LiNO3 0.045 |  | 摩尔浓度按每升溶剂近似（忽略盐和添加剂的体积）；质量分数按总电解液质量（原文写明按溶剂质量的除外）
P668 | R1N0 | G1N0 | 液体 | 液体 | LiTFSI、DOL、DME、LiNO3 | 完整 | DOL 0.552；DME 0.371；LiTFSI 0.077；LiNO3 0.000 |  | 摩尔浓度按每升溶剂近似（忽略盐和添加剂的体积）；质量分数按总电解液质量（原文写明按溶剂质量的除外）
P668 | R1N1 | G1N1 | 液体 | 液体 | LiTFSI、DOL、DME、LiNO3 | 完整 | DOL 0.545；DME 0.366；LiTFSI 0.076；LiNO3 0.014 |  | 摩尔浓度按每升溶剂近似（忽略盐和添加剂的体积）；质量分数按总电解液质量（原文写明按溶剂质量的除外）
P668 | R1N2 | G1N2 | 液体 | 液体 | LiTFSI、DOL、DME、LiNO3 | 完整 | DOL 0.537；DME 0.360；LiTFSI 0.075；LiNO3 0.028 |  | 摩尔浓度按每升溶剂近似（忽略盐和添加剂的体积）；质量分数按总电解液质量（原文写明按溶剂质量的除外）
P668 | R1N3 | G1N3 | 液体 | 液体 | LiTFSI、DOL、DME、LiNO3 | 完整 | DOL 0.529；DME 0.355；LiTFSI 0.074；LiNO3 0.041 |  | 摩尔浓度按每升溶剂近似（忽略盐和添加剂的体积）；质量分数按总电解液质量（原文写明按溶剂质量的除外）
P668 | R1N4 | G1N4 | 液体 | 液体 | LiTFSI、DOL、DME、LiNO3 | 完整 | DOL 0.522；DME 0.350；LiTFSI 0.073；LiNO3 0.055 |  | 摩尔浓度按每升溶剂近似（忽略盐和添加剂的体积）；质量分数按总电解液质量（原文写明按溶剂质量的除外）
P668 | R1N5 | G1N5 | 液体 | 液体 | LiTFSI、DOL、DME、LiNO3 | 完整 | DOL 0.514；DME 0.345；LiTFSI 0.072；LiNO3 0.069 |  | 摩尔浓度按每升溶剂近似（忽略盐和添加剂的体积）；质量分数按总电解液质量（原文写明按溶剂质量的除外）
P668 | R2.3N0 | C2.3N0、G2.3N0 | 液体 | 液体 | LiTFSI、DOL、DME、LiNO3 | 完整 | DOL 0.502；DME 0.337；LiTFSI 0.161；LiNO3 0.000 |  | 摩尔浓度按每升溶剂近似（忽略盐和添加剂的体积）；质量分数按总电解液质量（原文写明按溶剂质量的除外）
P668 | R2.3N1 | C2.3N1、G2.3N1 | 液体 | 液体 | LiTFSI、DOL、DME、LiNO3 | 完整 | DOL 0.494；DME 0.331；LiTFSI 0.158；LiNO3 0.016 |  | 摩尔浓度按每升溶剂近似（忽略盐和添加剂的体积）；质量分数按总电解液质量（原文写明按溶剂质量的除外）
P668 | R2.3N2 | C2.3N2、FC23、FH23、G2.3N2 | 液体 | 液体 | LiTFSI、DOL、DME、LiNO3 | 完整 | DOL 0.486；DME 0.326；LiTFSI 0.156；LiNO3 0.033 |  | 摩尔浓度按每升溶剂近似（忽略盐和添加剂的体积）；质量分数按总电解液质量（原文写明按溶剂质量的除外）
P668 | Rs1 | C1、G1、Gtransfer | 液体 | 液体 | LiTFSI、DOL、DME、LiNO3 | 部分 |  | LiNO3 质量分数缺分母或数值 | 摩尔浓度按每升溶剂近似（忽略盐和添加剂的体积）
P668 | Rs1.6 | C1.6、G1.6 | 液体 | 液体 | LiTFSI、DOL、DME、LiNO3 | 部分 |  | LiNO3 质量分数缺分母或数值 | 摩尔浓度按每升溶剂近似（忽略盐和添加剂的体积）
P668 | Rs2.3 | C2.3、G2.3 | 液体 | 液体 | LiTFSI、DOL、DME、LiNO3 | 部分 |  | LiNO3 质量分数缺分母或数值 | 摩尔浓度按每升溶剂近似（忽略盐和添加剂的体积）
P668 | Rs3 | C3、G3 | 液体 | 液体 | LiTFSI、DOL、DME、LiNO3 | 部分 |  | LiNO3 质量分数缺分母或数值 | 摩尔浓度按每升溶剂近似（忽略盐和添加剂的体积）
P668 | Runknown | Hms、Ibare、Icm、Ims | 液体 | 液体 | LiTFSI、DOL、DME、LiNO3 | 部分 |  | LiNO3 质量分数缺分母或数值；LiTFSI 浓度或分子量缺

## 配方组分
论文 | 配方 | 组分ID | 名称 | 档 | 原文写法 | 原文用量 | 原文单位 | 单位类别 | 统一后的值 | 体积分数🧮 | 每升溶剂物质的量 mol🧮 | 摩尔分数🧮 | 说明
P034 | R_C | LiTFSI | 双三氟甲磺酰亚胺锂 | A | LiTFSI | 1 | M | 摩尔浓度 | 1 |  | 1 | 0.07639147
P034 | R_C | LiNO3 | 硝酸锂 | A | LiNO3 | 0.1 | M | 摩尔浓度 | 0.1 |  | 0.1 | 0.007639147
P034 | R_C | DME | 1,2-二甲氧基乙烷 | A | DME | 1 | 体积份 | 体积份 | 1 | 0.5 | 4.815694 | 0.367878
P034 | R_C | DOL | 1,3-二氧戊环 | A | DOL | 1 | 体积份 | 体积份 | 1 | 0.5 | 7.174773 | 0.5480914
P034 | R_CH | LiTFSI | 双三氟甲磺酰亚胺锂 | A | LiTFSI | 1 | M | 摩尔浓度 | 1 |  | 1 | 0.07467999
P034 | R_CH | LiNO3 | 硝酸锂 | A | LiNO3 | 0.4 | M | 摩尔浓度 | 0.4 |  | 0.4 | 0.029872
P034 | R_CH | DME | 1,2-二甲氧基乙烷 | A | DME | 1 | 体积份 | 体积份 | 1 | 0.5 | 4.815694 | 0.359636
P034 | R_CH | DOL | 1,3-二氧戊环 | A | DOL | 1 | 体积份 | 体积份 | 1 | 0.5 | 7.174773 | 0.535812
P034 | R_D | LiTFSI | 双三氟甲磺酰亚胺锂 | A | LiTFSI | 1 | M | 摩尔浓度 | 1 |  | 1 | 0.07852628
P034 | R_D | LiNO3 | 硝酸锂 | A | LiNO3 | 0.1 | M | 摩尔浓度 | 0.1 |  | 0.1 | 0.007852628
P034 | R_D | DMDS | 二甲基二硫醚 | A | DMDS | 2 (50 vol%) | 体积份 | 体积份 | 2 | 0.5 | 5.639357 | 0.4428377
P034 | R_D | DME | 1,2-二甲氧基乙烷 | A | DME | 1 | 体积份 | 体积份 | 1 | 0.25 | 2.407847 | 0.1890793
P034 | R_D | DOL | 1,3-二氧戊环 | A | DOL | 1 | 体积份 | 体积份 | 1 | 0.25 | 3.587386 | 0.2817041
P034 | R_DH | LiTFSI | 双三氟甲磺酰亚胺锂 | A | LiTFSI | 1 | M | 摩尔浓度 | 1 |  | 1
P034 | R_DH | LiNO3 | 硝酸锂 | A | LiNO3 | 投料0.4；实际饱和，未完全溶解 | M | 摩尔浓度
P034 | R_DH | DMDS | 二甲基二硫醚 | A | DMDS | 2 (50 vol%) | 体积份 | 体积份 | 2 | 0.5 | 5.639357
P034 | R_DH | DME | 1,2-二甲氧基乙烷 | A | DME | 1 | 体积份 | 体积份 | 1 | 0.25 | 2.407847
P034 | R_DH | DOL | 1,3-二氧戊环 | A | DOL | 1 | 体积份 | 体积份 | 1 | 0.25 | 3.587386
P034 | R_N | LiTFSI | 双三氟甲磺酰亚胺锂 | A | LiTFSI | 1 | M | 摩尔浓度 | 1 |  | 1 | 0.07620705
P034 | R_N | LiNO3 | 硝酸锂 | A | LiNO3 | 0.1 | M | 摩尔浓度 | 0.1 |  | 0.1 | 0.007620705
P034 | R_N | DME | 1,2-二甲氧基乙烷 | A | DME | 1 | 体积份 | 体积份 | 1 | 0.5 | 4.815694 | 0.3669899
P034 | R_N | DOL | 1,3-二氧戊环 | A | DOL | 1 | 体积份 | 体积份 | 1 | 0.5 | 7.174773 | 0.5467683
P034 | R_N | DMTS | 二甲基三硫醚 | A | DMTS | 10 mg / 2.5 mL电解液 | mg/mL（原文用量） | 摩尔浓度 | 0.0316779 |  | 0.0316779 | 0.002414079 | mg/mL，按分子量换成 mol/L
P034 | R_PH | LiPS_x | 多硫化锂（链长未指定） | B | lithium polysulfide | 0.25 | M | 摩尔浓度 | 0.25
P034 | R_PH | LiNO3 | 硝酸锂 | A | LiNO3 | 0.4投料（共用高面容量方法） | M | 摩尔浓度
P034 | R_SD | DMDS | 二甲基二硫醚 | A | DMDS | 50 | vol% | 体积份 | 50 | 1 | 11.27871 | 1
P034 | R_SP | Li2S8 | Li₂S₈ | B | Li2S8 | 0.25 | M | 摩尔浓度 | 0.25 |  | 0.25
P034 | R_ST | DMTS | 二甲基三硫醚 | A | DMTS | 20 | wt% | 质量分数 | 0.2 |  |  |  | 按总电解液质量
P034 | R_V | DMTS | 二甲基三硫醚 | A | DMTS | 未报告纯度/浓度 | 未报告 | 不可用 |  |  |  |  | 未报告
P038 | R0 | LiTFSI | 双三氟甲磺酰亚胺锂 | A | LiTFSI | 1 | M | 摩尔浓度 | 1 |  | 1 | 0.0759072
P038 | R0 | DOL | 1,3-二氧戊环 | A | DOL | 1 | 体积份 | 体积份 | 1 | 0.5 | 7.174773 | 0.5446169
P038 | R0 | DME | 1,2-二甲氧基乙烷 | A | DME | 1 | 体积份 | 体积份 | 1 | 0.5 | 4.815694 | 0.3655458
P038 | R0 | LiNO3 | 硝酸锂 | A | LiNO3 | 1 | wt% | 质量分数 | 0.01 |  | 0.1835145 | 0.01393007 | 按总电解液质量
P038 | RCI | DOL | 1,3-二氧戊环 | A | DOL | 未报告 | 比例 | 不可用 |  |  |  |  | 比例
P038 | RCI | DME | 1,2-二甲氧基乙烷 | A | DME | 未报告 | 比例 | 不可用 |  |  |  |  | 比例
P038 | RCI | LiI | 碘化锂 | A | LiI | 2.5 | mM（加入液） | 摩尔浓度 | 0.0025 |  | 0.0025 |  | 加入液
P038 | RCI | Li2S | 硫化锂 | B | Li2S | 0.767 | mg | 不可用 |  |  |  |  | mg
P038 | RCI3 | DOL | 1,3-二氧戊环 | A | DOL | 未报告 | 比例 | 不可用 |  |  |  |  | 比例
P038 | RCI3 | DME | 1,2-二甲氧基乙烷 | A | DME | 未报告 | 比例 | 不可用 |  |  |  |  | 比例
P038 | RCI3 | LiI3 | 三碘化锂 | A | LiI3 | 2.5 | mM（加入液） | 摩尔浓度 | 0.0025 |  | 0.0025 |  | 加入液
P038 | RCI3 | Li2S | 硫化锂 | B | Li2S | 0.767 | mg | 不可用 |  |  |  |  | mg
P038 | RCIn | DOL | 1,3-二氧戊环 | A | DOL | 未报告 | 比例 | 不可用 |  |  |  |  | 比例
P038 | RCIn | DME | 1,2-二甲氧基乙烷 | A | DME | 未报告 | 比例 | 不可用 |  |  |  |  | 比例
P038 | RCIn | InI3 | 三碘化铟 | A | InI3 | 2.5 | mM（加入液） | 摩尔浓度 | 0.0025 |  | 0.0025 |  | 加入液
P038 | RCIn | Li2S | 硫化锂 | B | Li2S | 0.767 | mg | 不可用 |  |  |  |  | mg
P038 | RI | LiTFSI | 双三氟甲磺酰亚胺锂 | A | LiTFSI | 1 | M | 摩尔浓度 | 1 |  | 1 | 0.07559944
P038 | RI | DOL | 1,3-二氧戊环 | A | DOL | 1 | 体积份 | 体积份 | 1 | 0.5 | 7.174773 | 0.5424088
P038 | RI | DME | 1,2-二甲氧基乙烷 | A | DME | 1 | 体积份 | 体积份 | 1 | 0.5 | 4.815694 | 0.3640638
P038 | RI | LiNO3 | 硝酸锂 | A | LiNO3 | 1 | wt% | 质量分数 | 0.01 |  | 0.1871444 | 0.01414801 | 按总电解液质量
P038 | RI | InI3 | 三碘化铟 | A | InI3 | 50 | mM | 摩尔浓度 | 0.05 |  | 0.05 | 0.003779972
P038 | RL | LiTFSI | 双三氟甲磺酰亚胺锂 | A | LiTFSI | 1 | M | 摩尔浓度 | 1 |  | 1 | 0.07503608
P038 | RL | DOL | 1,3-二氧戊环 | A | DOL | 1 | 体积份 | 体积份 | 1 | 0.5 | 7.174773 | 0.5383668
P038 | RL | DME | 1,2-二甲氧基乙烷 | A | DME | 1 | 体积份 | 体积份 | 1 | 0.5 | 4.815694 | 0.3613508
P038 | RL | LiNO3 | 硝酸锂 | A | LiNO3 | 1 | wt% | 质量分数 | 0.01 |  | 0.1864559 | 0.01399092 | 按总电解液质量
P038 | RL | LiI | 碘化锂 | A | LiI | 150 | mM | 摩尔浓度 | 0.15 |  | 0.15 | 0.01125541
P038 | RPS | LiTFSI | 双三氟甲磺酰亚胺锂 | A | LiTFSI | 1 | M | 摩尔浓度 | 1 |  | 1
P038 | RPS | DOL | 1,3-二氧戊环 | A | DOL | 1 | 体积份 | 体积份 | 1 | 0.5 | 7.174773
P038 | RPS | DME | 1,2-二甲氧基乙烷 | A | DME | 1 | 体积份 | 体积份 | 1 | 0.5 | 4.815694
P038 | RPS | LiNO3 | 硝酸锂 | A | LiNO3 | 1 | wt% | 质量分数 | 0.01 |  | 0.1835145 |  | 按总电解液质量
P038 | RPS | Li2S8 | Li₂S₈ | B | Li2S8 | 未报告 | 浓度 | 不可用 |  |  |  |  | 浓度
P054 | R1 | LiTFSI | 双三氟甲磺酰亚胺锂 | A | LiTFSI | 1 | mol L−1 | 摩尔浓度 | 1 |  | 1 | 0.09190004
P054 | R1 | LiNO3 | 硝酸锂 | A | LiNO3 | 0.25 | mol L−1 | 摩尔浓度 | 0.25 |  | 0.25 | 0.02297501
P054 | R1 | DME | 1,2-二甲氧基乙烷 | A | DME | 唯一溶剂 |  | 体积份 | 1 | 1 | 9.631389 | 0.885125 | 原文为唯一溶剂
P054 | R2 | LiTFSI | 双三氟甲磺酰亚胺锂 | A | LiTFSI | 1 | mol L−1 | 摩尔浓度 | 1 |  | 1 | 0.07552604
P054 | R2 | LiNO3 | 硝酸锂 | A | LiNO3 | 0.25 | mol L−1 | 摩尔浓度 | 0.25 |  | 0.25 | 0.01888151
P054 | R2 | DME | 1,2-二甲氧基乙烷 | A | DME | 1 | 体积份 | 体积份 | 1 | 0.5 | 4.815694 | 0.3637103
P054 | R2 | DOL | 1,3-二氧戊环 | A | DOL | 1 | 体积份 | 体积份 | 1 | 0.5 | 7.174773 | 0.5418822
P054 | R3 | LiTFSI | 双三氟甲磺酰亚胺锂 | A | LiTFSI | 1 | mol L−1 | 摩尔浓度 | 1 |  | 1 | 0.06410443
P054 | R3 | LiNO3 | 硝酸锂 | A | LiNO3 | 0.25 | mol L−1 | 摩尔浓度 | 0.25 |  | 0.25 | 0.01602611
P054 | R3 | DOL | 1,3-二氧戊环 | A | DOL | 唯一溶剂 |  | 体积份 | 1 | 1 | 14.34955 | 0.9198695 | 原文为唯一溶剂
P062 | R25 | LiTFSI | 双三氟甲磺酰亚胺锂 | A | LiTFSI | 1 | m（原文单位） | 不可用 |  |  |  |  | 小写 m 含义不明（mol/kg 或 Wiley 排版的 mol/L），按方案规则不换算
P062 | R25 | LiNO3 | 硝酸锂 | A | LiNO3 | 0.1 | m（原文单位） | 不可用 |  |  |  |  | 小写 m 含义不明（mol/kg 或 Wiley 排版的 mol/L），按方案规则不换算
P062 | R25 | DMTS | 二甲基三硫醚 | A | DMTS | 25 | vol% | 体积份 | 25 | 0.8064516 | 7.679975
P062 | R25 | DOL | 1,3-二氧戊环 | A | DOL | 3 | 体积份（DMTS/DOL/DME=2/3/3） | 体积份 | 3 | 0.09677419 | 1.388666
P062 | R25 | DME | 1,2-二甲氧基乙烷 | A | DME | 3 | 体积份（DMTS/DOL/DME=2/3/3） | 体积份 | 3 | 0.09677419 | 0.9320699
P062 | R25L | LiTFSI | 双三氟甲磺酰亚胺锂 | A | LiTFSI | 1 | m（原文单位） | 不可用 |  |  |  |  | 小写 m 含义不明（mol/kg 或 Wiley 排版的 mol/L），按方案规则不换算
P062 | R25L | LiNO3 | 硝酸锂 | A | LiNO3 | 0.1 | m（原文单位） | 不可用 |  |  |  |  | 小写 m 含义不明（mol/kg 或 Wiley 排版的 mol/L），按方案规则不换算
P062 | R25L | DMTS | 二甲基三硫醚 | A | DMTS | 25 | vol% | 体积份 | 25 | 0.8064516 | 7.679975
P062 | R25L | DOL | 1,3-二氧戊环 | A | DOL | 3 | 体积份（DMTS/DOL/DME=2/3/3） | 体积份 | 3 | 0.09677419 | 1.388666
P062 | R25L | DME | 1,2-二甲氧基乙烷 | A | DME | 3 | 体积份（DMTS/DOL/DME=2/3/3） | 体积份 | 3 | 0.09677419 | 0.9320699
P062 | R25L | Li2S | 硫化锂 | B | Li2S | 12 | mg / 1 mL原电解液 | 摩尔浓度 | 0.2611591 |  | 0.2611591 |  | mg/mL，按分子量换成 mol/L
P062 | R25S | LiTFSI | 双三氟甲磺酰亚胺锂 | A | LiTFSI | 1 | m（原文单位） | 不可用 |  |  |  |  | 小写 m 含义不明（mol/kg 或 Wiley 排版的 mol/L），按方案规则不换算
P062 | R25S | LiNO3 | 硝酸锂 | A | LiNO3 | 0.1 | m（原文单位） | 不可用 |  |  |  |  | 小写 m 含义不明（mol/kg 或 Wiley 排版的 mol/L），按方案规则不换算
P062 | R25S | DMTS | 二甲基三硫醚 | A | DMTS | 25 | vol% | 体积份 | 25 | 0.8064516 | 7.679975
P062 | R25S | DOL | 1,3-二氧戊环 | A | DOL | 3 | 体积份（DMTS/DOL/DME=2/3/3） | 体积份 | 3 | 0.09677419 | 1.388666
P062 | R25S | DME | 1,2-二甲氧基乙烷 | A | DME | 3 | 体积份（DMTS/DOL/DME=2/3/3） | 体积份 | 3 | 0.09677419 | 0.9320699
P062 | R25S | S8 | 单质硫（环八硫） | B | 元素硫 | 10 | mg / 1 mL原电解液 | 摩尔浓度 | 0.03898088 |  | 0.03898088 |  | mg/mL，按分子量换成 mol/L
P062 | R50 | LiTFSI | 双三氟甲磺酰亚胺锂 | A | LiTFSI | 1 | m（原文单位） | 不可用 |  |  |  |  | 小写 m 含义不明（mol/kg 或 Wiley 排版的 mol/L），按方案规则不换算
P062 | R50 | LiNO3 | 硝酸锂 | A | LiNO3 | 0.1 | m（原文单位） | 不可用 |  |  |  |  | 小写 m 含义不明（mol/kg 或 Wiley 排版的 mol/L），按方案规则不换算
P062 | R50 | DMTS | 二甲基三硫醚 | A | DMTS | 50 | vol% | 体积份 | 50 | 0.9615385 | 9.156893
P062 | R50 | DOL | 1,3-二氧戊环 | A | DOL | 1 | 体积份（DMTS/DOL/DME=2/1/1） | 体积份 | 1 | 0.01923077 | 0.2759528
P062 | R50 | DME | 1,2-二甲氧基乙烷 | A | DME | 1 | 体积份（DMTS/DOL/DME=2/1/1） | 体积份 | 1 | 0.01923077 | 0.185219
P062 | RC | DOL | 1,3-二氧戊环 | A | DOL | 未报告 |  | 不可用 |  |  |  |  | 未写单位
P062 | RC | DME | 1,2-二甲氧基乙烷 | A | DME | 未报告 |  | 不可用 |  |  |  |  | 未写单位
P062 | RD | DMDS | 二甲基二硫醚 | A | DMDS | 50 | vol% | 体积份 | 50 | 1 | 11.27871 | 1
P062 | RDL | DMDS | 二甲基二硫醚 | A | DMDS | 50 | vol% | 体积份 | 50 | 1 | 11.27871 | 0.977369
P062 | RDL | Li2S | 硫化锂 | B | Li2S | 12 | mg / 1 mL原电解液 | 摩尔浓度 | 0.2611591 |  | 0.2611591 | 0.02263102 | mg/mL，按分子量换成 mol/L
P102 | RC | LiPF6 | 六氟磷酸锂 | A | LiPF6 | 1 | M | 摩尔浓度 | 1 |  | 1 | 0.07207876
P102 | RC | EC | 碳酸乙烯酯 | A | ethylene carbonate (EC) | 1 | 体积比 | 体积份 | 1 | 0.3333333 | 5.001779 | 0.360522
P102 | RC | PC | 碳酸丙烯酯 | A | propylene carbonate (PC) | 1 | 体积比 | 体积份 | 1 | 0.3333333 | 3.933496 | 0.2835215
P102 | RC | DMC | 碳酸二甲酯 | A | dimethyl carbonate (DMC) | 1 | 体积比 | 体积份 | 1 | 0.3333333 | 3.938439 | 0.2838777
P102 | RE | LiCF3SO3 | 三氟甲磺酸锂 | A | LiCF3SO3 | 未报告 | 未报告 | 不可用 |  |  |  |  | 未报告
P102 | RE | DME | 1,2-二甲氧基乙烷 | A | ethylene glycol dimethyl ether | 1 | 体积比 | 体积份 | 1 | 0.5 | 4.815694
P102 | RE | DOL | 1,3-二氧戊环 | A | 1,3-dioxolane | 1 | 体积比 | 体积份 | 1 | 0.5 | 7.174773
P113 | RF0 | LiTFSI | 双三氟甲磺酰亚胺锂 | A | LiTFSI | 1 | M | 摩尔浓度 | 1 |  | 1 | 0.07697953
P113 | RF0 | DOL | 1,3-二氧戊环 | A | DOL | 1 | 体积比份数；DOL:DME=1:1 | 体积份 | 1 | 0.5 | 7.174773 | 0.5523106
P113 | RF0 | DME | 1,2-二甲氧基乙烷 | A | DME | 1 | 体积比份数；DOL:DME=1:1 | 体积份 | 1 | 0.5 | 4.815694 | 0.3707099
P113 | RF0 | LiNO3 | 硝酸锂 | A | LiNO3 | 0 | M | 摩尔浓度 | 0 |  | 0 | 0
P113 | RF02 | LiTFSI | 双三氟甲磺酰亚胺锂 | A | LiTFSI | 1 | M | 摩尔浓度 | 1 |  | 1 | 0.07581233
P113 | RF02 | DOL | 1,3-二氧戊环 | A | DOL | 1 | 体积比份数；DOL:DME=1:1 | 体积份 | 1 | 0.5 | 7.174773 | 0.5439362
P113 | RF02 | DME | 1,2-二甲氧基乙烷 | A | DME | 1 | 体积比份数；DOL:DME=1:1 | 体积份 | 1 | 0.5 | 4.815694 | 0.365089
P113 | RF02 | LiNO3 | 硝酸锂 | A | LiNO3 | 0.2 | M | 摩尔浓度 | 0.2 |  | 0.2 | 0.01516247
P113 | RF05 | LiTFSI | 双三氟甲磺酰亚胺锂 | A | LiTFSI | 1 | M | 摩尔浓度 | 1 |  | 1 | 0.07412642
P113 | RF05 | DOL | 1,3-二氧戊环 | A | DOL | 1 | 体积比份数；DOL:DME=1:1 | 体积份 | 1 | 0.5 | 7.174773 | 0.5318402
P113 | RF05 | DME | 1,2-二甲氧基乙烷 | A | DME | 1 | 体积比份数；DOL:DME=1:1 | 体积份 | 1 | 0.5 | 4.815694 | 0.3569702
P113 | RF05 | LiNO3 | 硝酸锂 | A | LiNO3 | 0.5 | M | 摩尔浓度 | 0.5 |  | 0.5 | 0.03706321
P113 | RF08 | LiTFSI | 双三氟甲磺酰亚胺锂 | A | LiTFSI | 1 | M | 摩尔浓度 | 1 |  | 1 | 0.07251386
P113 | RF08 | DOL | 1,3-二氧戊环 | A | DOL | 1 | 体积比份数；DOL:DME=1:1 | 体积份 | 1 | 0.5 | 7.174773 | 0.5202705
P113 | RF08 | DME | 1,2-二甲氧基乙烷 | A | DME | 1 | 体积比份数；DOL:DME=1:1 | 体积份 | 1 | 0.5 | 4.815694 | 0.3492046
P113 | RF08 | LiNO3 | 硝酸锂 | A | LiNO3 | 0.8 | M | 摩尔浓度 | 0.8 |  | 0.8 | 0.05801109
P113 | RF10 | LiTFSI | 双三氟甲磺酰亚胺锂 | A | LiTFSI | 1 | M | 摩尔浓度 | 1 |  | 1 | 0.07147724
P113 | RF10 | DOL | 1,3-二氧戊环 | A | DOL | 1 | 体积比份数；DOL:DME=1:1 | 体积份 | 1 | 0.5 | 7.174773 | 0.512833
P113 | RF10 | DME | 1,2-二甲氧基乙烷 | A | DME | 1 | 体积比份数；DOL:DME=1:1 | 体积份 | 1 | 0.5 | 4.815694 | 0.3442125
P113 | RF10 | LiNO3 | 硝酸锂 | A | LiNO3 | 1.0 | M | 摩尔浓度 | 1 |  | 1 | 0.07147724
P113 | RFX | LiTFSI | 双三氟甲磺酰亚胺锂 | A | LiTFSI | 1 | M | 摩尔浓度 | 1 |  | 1
P113 | RFX | DOL | 1,3-二氧戊环 | A | DOL | 1 | 体积比份数；DOL:DME=1:1 | 体积份 | 1 | 0.5 | 7.174773
P113 | RFX | DME | 1,2-二甲氧基乙烷 | A | DME | 1 | 体积比份数；DOL:DME=1:1 | 体积份 | 1 | 0.5 | 4.815694
P113 | RFX | LiNO3 | 硝酸锂 | A | LiNO3 | 0.8或1.0；原文冲突 | M | 摩尔浓度
P113 | RSA | LiNO3 | 硝酸锂 | A | LiNO3 | 无 | 未报告 | 不可用 |  |  |  |  | 未报告
P113 | RSB | LiNO3 | 硝酸锂 | A | LiNO3 | 存在；浓度未报告 | 未报告 | 不可用 |  |  |  |  | 未报告
P137 | REC_DOL | LiTFSI | 双三氟甲磺酰亚胺锂 | A | Li[TFSA] | 1 | M | 摩尔浓度 | 1 |  | 1 | 0.07581233
P137 | REC_DOL | LiNO3 | 硝酸锂 | A | LiNO3 | 0.2 | M | 摩尔浓度 | 0.2 |  | 0.2 | 0.01516247
P137 | REC_DOL | DOL | 1,3-二氧戊环 | A | 1,3-dioxolane (DOL) | 1 | 体积比（DOL:DME=1:1） | 体积份 | 1 | 0.5 | 7.174773 | 0.5439362
P137 | REC_DOL | DME | 1,2-二甲氧基乙烷 | A | dimethoxyethane (DME) | 1 | 体积比（DOL:DME=1:1） | 体积份 | 1 | 0.5 | 4.815694 | 0.365089
P137 | REC_SIL | LiTFSI | 双三氟甲磺酰亚胺锂 | A | Li[TFSA] | 1 | 摩尔比（相对G4） | 摩尔比 | 1 |  |  | 0.5
P137 | REC_SIL | TEGDME | 四乙二醇二甲醚 | A | tetraglyme (G4) | 1 | 摩尔比（相对Li[TFSA]） | 摩尔比 | 1 |  |  | 0.5
P141 | R40 | LiTFSI | 双三氟甲磺酰亚胺锂 | A | LiTFSI | 0.4 | M（SI）；主文记m | 摩尔浓度 | 0.4 |  | 0.4 | 0.03079181 | 原文 M 与 m 写法不一致，按 M；SI）；主文记m
P141 | R40 | LiNO3 | 硝酸锂 | A | LiNO3 | 0.6 | M（SI）；主文记m | 摩尔浓度 | 0.6 |  | 0.6 | 0.04618772 | 原文 M 与 m 写法不一致，按 M；SI）；主文记m
P141 | R40 | DOL | 1,3-二氧戊环 | A | DOL | 1 | 体积份 | 体积份 | 1 | 0.5 | 7.174773 | 0.5523106
P141 | R40 | DME | 1,2-二甲氧基乙烷 | A | DME | 1 | 体积份 | 体积份 | 1 | 0.5 | 4.815694 | 0.3707099
P141 | R60 | LiTFSI | 双三氟甲磺酰亚胺锂 | A | LiTFSI | 0.6 | M（SI）；主文记m | 摩尔浓度 | 0.6 |  | 0.6 | 0.04618772 | 原文 M 与 m 写法不一致，按 M；SI）；主文记m
P141 | R60 | LiNO3 | 硝酸锂 | A | LiNO3 | 0.4 | M（SI）；主文记m | 摩尔浓度 | 0.4 |  | 0.4 | 0.03079181 | 原文 M 与 m 写法不一致，按 M；SI）；主文记m
P141 | R60 | DOL | 1,3-二氧戊环 | A | DOL | 1 | 体积份 | 体积份 | 1 | 0.5 | 7.174773 | 0.5523106
P141 | R60 | DME | 1,2-二甲氧基乙烷 | A | DME | 1 | 体积份 | 体积份 | 1 | 0.5 | 4.815694 | 0.3707099
P141 | R80 | LiTFSI | 双三氟甲磺酰亚胺锂 | A | LiTFSI | 0.8 | M（SI）；主文记m | 摩尔浓度 | 0.8 |  | 0.8 | 0.06158362 | 原文 M 与 m 写法不一致，按 M；SI）；主文记m
P141 | R80 | LiNO3 | 硝酸锂 | A | LiNO3 | 0.2 | M（SI）；主文记m | 摩尔浓度 | 0.2 |  | 0.2 | 0.01539591 | 原文 M 与 m 写法不一致，按 M；SI）；主文记m
P141 | R80 | DOL | 1,3-二氧戊环 | A | DOL | 1 | 体积份 | 体积份 | 1 | 0.5 | 7.174773 | 0.5523106
P141 | R80 | DME | 1,2-二甲氧基乙烷 | A | DME | 1 | 体积份 | 体积份 | 1 | 0.5 | 4.815694 | 0.3707099
P141 | R95 | LiTFSI | 双三氟甲磺酰亚胺锂 | A | LiTFSI | 0.95 | M（SI）；主文记m | 摩尔浓度 | 0.95 |  | 0.95 | 0.07313055 | 原文 M 与 m 写法不一致，按 M；SI）；主文记m
P141 | R95 | LiNO3 | 硝酸锂 | A | LiNO3 | 0.05 | M（SI）；主文记m | 摩尔浓度 | 0.05 |  | 0.05 | 0.003848976 | 原文 M 与 m 写法不一致，按 M；SI）；主文记m
P141 | R95 | DOL | 1,3-二氧戊环 | A | DOL | 1 | 体积份 | 体积份 | 1 | 0.5 | 7.174773 | 0.5523106
P141 | R95 | DME | 1,2-二甲氧基乙烷 | A | DME | 1 | 体积份 | 体积份 | 1 | 0.5 | 4.815694 | 0.3707099
P141 | RFB | LiBr | 溴化锂 | A | LiBr | 1 | M | 摩尔浓度 | 1 |  | 1 | 0.07581233
P141 | RFB | LiNO3 | 硝酸锂 | A | LiNO3 | 0.2 | M | 摩尔浓度 | 0.2 |  | 0.2 | 0.01516247
P141 | RFB | DOL | 1,3-二氧戊环 | A | DOL | 1 | 体积份 | 体积份 | 1 | 0.5 | 7.174773 | 0.5439362
P141 | RFB | DME | 1,2-二甲氧基乙烷 | A | DME | 1 | 体积份 | 体积份 | 1 | 0.5 | 4.815694 | 0.365089
P141 | RFT | LiTFSI | 双三氟甲磺酰亚胺锂 | A | LiTFSI | 1 | M | 摩尔浓度 | 1 |  | 1 | 0.07581233
P141 | RFT | LiNO3 | 硝酸锂 | A | LiNO3 | 0.2 | M | 摩尔浓度 | 0.2 |  | 0.2 | 0.01516247
P141 | RFT | DOL | 1,3-二氧戊环 | A | DOL | 1 | 体积份 | 体积份 | 1 | 0.5 | 7.174773 | 0.5439362
P141 | RFT | DME | 1,2-二甲氧基乙烷 | A | DME | 1 | 体积份 | 体积份 | 1 | 0.5 | 4.815694 | 0.365089
P141 | RN40 | LiTFSI | 双三氟甲磺酰亚胺锂 | A | LiTFSI | 取650 μL的40:60基础液（原浓度0.4），加入50 μL DMSO-d6后稀释 | M（SI）；主文记m | 摩尔浓度 |  |  |  |  | 原文 M 与 m 写法不一致，按 M；SI）；主文记m
P141 | RN40 | LiNO3 | 硝酸锂 | A | LiNO3 | 取650 μL的40:60基础液（原浓度0.6），加入50 μL DMSO-d6后稀释 | M（SI）；主文记m | 摩尔浓度 |  |  |  |  | 原文 M 与 m 写法不一致，按 M；SI）；主文记m
P141 | RN40 | DOL | 1,3-二氧戊环 | A | DOL | 1 | 体积份 | 体积份 | 1 | 0.5 | 7.174773
P141 | RN40 | DME | 1,2-二甲氧基乙烷 | A | DME | 1 | 体积份 | 体积份 | 1 | 0.5 | 4.815694
P141 | RN60 | LiTFSI | 双三氟甲磺酰亚胺锂 | A | LiTFSI | 取650 μL的60:40基础液（原浓度0.6），加入50 μL DMSO-d6后稀释 | M（SI）；主文记m | 摩尔浓度 |  |  |  |  | 原文 M 与 m 写法不一致，按 M；SI）；主文记m
P141 | RN60 | LiNO3 | 硝酸锂 | A | LiNO3 | 取650 μL的60:40基础液（原浓度0.4），加入50 μL DMSO-d6后稀释 | M（SI）；主文记m | 摩尔浓度 |  |  |  |  | 原文 M 与 m 写法不一致，按 M；SI）；主文记m
P141 | RN60 | DOL | 1,3-二氧戊环 | A | DOL | 1 | 体积份 | 体积份 | 1 | 0.5 | 7.174773
P141 | RN60 | DME | 1,2-二甲氧基乙烷 | A | DME | 1 | 体积份 | 体积份 | 1 | 0.5 | 4.815694
P141 | RN80 | LiTFSI | 双三氟甲磺酰亚胺锂 | A | LiTFSI | 取650 μL的80:20基础液（原浓度0.8），加入50 μL DMSO-d6后稀释 | M（SI）；主文记m | 摩尔浓度 |  |  |  |  | 原文 M 与 m 写法不一致，按 M；SI）；主文记m
P141 | RN80 | LiNO3 | 硝酸锂 | A | LiNO3 | 取650 μL的80:20基础液（原浓度0.2），加入50 μL DMSO-d6后稀释 | M（SI）；主文记m | 摩尔浓度 |  |  |  |  | 原文 M 与 m 写法不一致，按 M；SI）；主文记m
P141 | RN80 | DOL | 1,3-二氧戊环 | A | DOL | 1 | 体积份 | 体积份 | 1 | 0.5 | 7.174773
P141 | RN80 | DME | 1,2-二甲氧基乙烷 | A | DME | 1 | 体积份 | 体积份 | 1 | 0.5 | 4.815694
P141 | RN95 | LiTFSI | 双三氟甲磺酰亚胺锂 | A | LiTFSI | 取650 μL的95:5基础液（原浓度0.95），加入50 μL DMSO-d6后稀释 | M（SI）；主文记m | 摩尔浓度 |  |  |  |  | 原文 M 与 m 写法不一致，按 M；SI）；主文记m
P141 | RN95 | LiNO3 | 硝酸锂 | A | LiNO3 | 取650 μL的95:5基础液（原浓度0.05），加入50 μL DMSO-d6后稀释 | M（SI）；主文记m | 摩尔浓度 |  |  |  |  | 原文 M 与 m 写法不一致，按 M；SI）；主文记m
P141 | RN95 | DOL | 1,3-二氧戊环 | A | DOL | 1 | 体积份 | 体积份 | 1 | 0.5 | 7.174773
P141 | RN95 | DME | 1,2-二甲氧基乙烷 | A | DME | 1 | 体积份 | 体积份 | 1 | 0.5 | 4.815694
P141 | RU40 | LiTFSI | 双三氟甲磺酰亚胺锂 | A | LiTFSI | 用40:60基础共盐液稀释Li2S8母液，最终盐浓度未另明示（基础浓度0.4） | M（SI）；主文记m | 摩尔浓度 |  |  |  |  | 原文 M 与 m 写法不一致，按 M；SI）；主文记m
P141 | RU40 | LiNO3 | 硝酸锂 | A | LiNO3 | 用40:60基础共盐液稀释Li2S8母液，最终盐浓度未另明示（基础浓度0.6） | M（SI）；主文记m | 摩尔浓度 |  |  |  |  | 原文 M 与 m 写法不一致，按 M；SI）；主文记m
P141 | RU40 | DOL | 1,3-二氧戊环 | A | DOL | 1 | 体积份 | 体积份 | 1 | 0.5 | 7.174773
P141 | RU40 | DME | 1,2-二甲氧基乙烷 | A | DME | 1 | 体积份 | 体积份 | 1 | 0.5 | 4.815694
P141 | RU40 | Li2S8 | Li₂S₈ | B | Li2S8 | 1 × 10−3 | m（主文）；1 mM（SI） | 摩尔浓度 | 0.001 |  | 0.001 |  | 主文写 m、SI 写 M（同篇同一写法按 M）
P141 | RU60 | LiTFSI | 双三氟甲磺酰亚胺锂 | A | LiTFSI | 用60:40基础共盐液稀释Li2S8母液，最终盐浓度未另明示（基础浓度0.6） | M（SI）；主文记m | 摩尔浓度 |  |  |  |  | 原文 M 与 m 写法不一致，按 M；SI）；主文记m
P141 | RU60 | LiNO3 | 硝酸锂 | A | LiNO3 | 用60:40基础共盐液稀释Li2S8母液，最终盐浓度未另明示（基础浓度0.4） | M（SI）；主文记m | 摩尔浓度 |  |  |  |  | 原文 M 与 m 写法不一致，按 M；SI）；主文记m
P141 | RU60 | DOL | 1,3-二氧戊环 | A | DOL | 1 | 体积份 | 体积份 | 1 | 0.5 | 7.174773
P141 | RU60 | DME | 1,2-二甲氧基乙烷 | A | DME | 1 | 体积份 | 体积份 | 1 | 0.5 | 4.815694
P141 | RU60 | Li2S8 | Li₂S₈ | B | Li2S8 | 1 × 10−3 | m（主文）；1 mM（SI） | 摩尔浓度 | 0.001 |  | 0.001 |  | 主文写 m、SI 写 M（同篇同一写法按 M）
P141 | RU80 | LiTFSI | 双三氟甲磺酰亚胺锂 | A | LiTFSI | 用80:20基础共盐液稀释Li2S8母液，最终盐浓度未另明示（基础浓度0.8） | M（SI）；主文记m | 摩尔浓度 |  |  |  |  | 原文 M 与 m 写法不一致，按 M；SI）；主文记m
P141 | RU80 | LiNO3 | 硝酸锂 | A | LiNO3 | 用80:20基础共盐液稀释Li2S8母液，最终盐浓度未另明示（基础浓度0.2） | M（SI）；主文记m | 摩尔浓度 |  |  |  |  | 原文 M 与 m 写法不一致，按 M；SI）；主文记m
P141 | RU80 | DOL | 1,3-二氧戊环 | A | DOL | 1 | 体积份 | 体积份 | 1 | 0.5 | 7.174773
P141 | RU80 | DME | 1,2-二甲氧基乙烷 | A | DME | 1 | 体积份 | 体积份 | 1 | 0.5 | 4.815694
P141 | RU80 | Li2S8 | Li₂S₈ | B | Li2S8 | 1 × 10−3 | m（主文）；1 mM（SI） | 摩尔浓度 | 0.001 |  | 0.001 |  | 主文写 m、SI 写 M（同篇同一写法按 M）
P141 | RU95 | LiTFSI | 双三氟甲磺酰亚胺锂 | A | LiTFSI | 用95:5基础共盐液稀释Li2S8母液，最终盐浓度未另明示（基础浓度0.95） | M（SI）；主文记m | 摩尔浓度 |  |  |  |  | 原文 M 与 m 写法不一致，按 M；SI）；主文记m
P141 | RU95 | LiNO3 | 硝酸锂 | A | LiNO3 | 用95:5基础共盐液稀释Li2S8母液，最终盐浓度未另明示（基础浓度0.05） | M（SI）；主文记m | 摩尔浓度 |  |  |  |  | 原文 M 与 m 写法不一致，按 M；SI）；主文记m
P141 | RU95 | DOL | 1,3-二氧戊环 | A | DOL | 1 | 体积份 | 体积份 | 1 | 0.5 | 7.174773
P141 | RU95 | DME | 1,2-二甲氧基乙烷 | A | DME | 1 | 体积份 | 体积份 | 1 | 0.5 | 4.815694
P141 | RU95 | Li2S8 | Li₂S₈ | B | Li2S8 | 1 × 10−3 | m（主文）；1 mM（SI） | 摩尔浓度 | 0.001 |  | 0.001 |  | 主文写 m、SI 写 M（同篇同一写法按 M）
P156 | R_F0 | LiTFSI | 双三氟甲磺酰亚胺锂 | A | LiTFSI | 1 | M | 摩尔浓度 | 1 |  | 1
P156 | R_F0 | DME | 1,2-二甲氧基乙烷 | A | DME | 与DOL为1:1 | v/v | 体积份 | 1 | 0.5 | 4.815694
P156 | R_F0 | DOL | 1,3-二氧戊环 | A | DOL | 与DME为1:1 | v/v | 体积份 | 1 | 0.5 | 7.174773
P156 | R_F0 | LiNO3 | 硝酸锂 | A | LiNO3 | 1 | %（基准未报告） | 不可用 |  |  |  |  | 百分比基准不明（%（基准未报告））
P156 | R_F10 | LiTFSI | 双三氟甲磺酰亚胺锂 | A | LiTFSI | 1 | M | 摩尔浓度 | 1 |  | 1
P156 | R_F10 | DME | 1,2-二甲氧基乙烷 | A | DME | 与DOL为1:1 | v/v | 体积份 | 1 | 0.08333333 | 0.8026157
P156 | R_F10 | DOL | 1,3-二氧戊环 | A | DOL | 与DME为1:1 | v/v | 体积份 | 1 | 0.08333333 | 1.195795
P156 | R_F10 | LiNO3 | 硝酸锂 | A | LiNO3 | 1 | %（基准未报告） | 不可用 |  |  |  |  | 百分比基准不明（%（基准未报告））
P156 | R_F10 | DMTS | 二甲基三硫醚 | A | dimethyl trisulfide (DMTS) | 10 | vol% | 体积份 | 10 | 0.8333333 | 7.935974
P156 | R_F20 | LiTFSI | 双三氟甲磺酰亚胺锂 | A | LiTFSI | 1 | M | 摩尔浓度 | 1 |  | 1
P156 | R_F20 | DME | 1,2-二甲氧基乙烷 | A | DME | 与DOL为1:1 | v/v | 体积份 | 1 | 0.04545455 | 0.4377904
P156 | R_F20 | DOL | 1,3-二氧戊环 | A | DOL | 与DME为1:1 | v/v | 体积份 | 1 | 0.04545455 | 0.6522521
P156 | R_F20 | LiNO3 | 硝酸锂 | A | LiNO3 | 1 | %（基准未报告） | 不可用 |  |  |  |  | 百分比基准不明（%（基准未报告））
P156 | R_F20 | DMTS | 二甲基三硫醚 | A | dimethyl trisulfide (DMTS) | 20 | vol% | 体积份 | 20 | 0.9090909 | 8.657426
P156 | R_F30 | LiTFSI | 双三氟甲磺酰亚胺锂 | A | LiTFSI | 1 | M | 摩尔浓度 | 1 |  | 1
P156 | R_F30 | DME | 1,2-二甲氧基乙烷 | A | DME | 与DOL为1:1 | v/v | 体积份 | 1 | 0.03125 | 0.3009809
P156 | R_F30 | DOL | 1,3-二氧戊环 | A | DOL | 与DME为1:1 | v/v | 体积份 | 1 | 0.03125 | 0.4484233
P156 | R_F30 | LiNO3 | 硝酸锂 | A | LiNO3 | 1 | %（基准未报告） | 不可用 |  |  |  |  | 百分比基准不明（%（基准未报告））
P156 | R_F30 | DMTS | 二甲基三硫醚 | A | dimethyl trisulfide (DMTS) | 30 | vol% | 体积份 | 30 | 0.9375 | 8.92797
P156 | R_F30S | LiTFSI | 双三氟甲磺酰亚胺锂 | A | LiTFSI | 1 | M | 摩尔浓度 | 1 |  | 1
P156 | R_F30S | DME | 1,2-二甲氧基乙烷 | A | DME | 与DOL为1:1 | v/v | 体积份 | 1 | 0.03125 | 0.3009809
P156 | R_F30S | DOL | 1,3-二氧戊环 | A | DOL | 与DME为1:1 | v/v | 体积份 | 1 | 0.03125 | 0.4484233
P156 | R_F30S | LiNO3 | 硝酸锂 | A | LiNO3 | 1 | %（基准未报告） | 不可用 |  |  |  |  | 百分比基准不明（%（基准未报告））
P156 | R_F30S | DMTS | 二甲基三硫醚 | A | dimethyl trisulfide (DMTS) | 30 | vol% | 体积份 | 30 | 0.9375 | 8.92797
P156 | R_F30S | S8 | 单质硫（环八硫） | B | elemental sulfur | 饱和；足量溶解 | 未报告 | 不可用 |  |  |  |  | 未报告
P156 | R_F40 | LiTFSI | 双三氟甲磺酰亚胺锂 | A | LiTFSI | 1 | M | 摩尔浓度 | 1 |  | 1
P156 | R_F40 | DME | 1,2-二甲氧基乙烷 | A | DME | 与DOL为1:1 | v/v | 体积份 | 1 | 0.02380952 | 0.2293188
P156 | R_F40 | DOL | 1,3-二氧戊环 | A | DOL | 与DME为1:1 | v/v | 体积份 | 1 | 0.02380952 | 0.3416559
P156 | R_F40 | LiNO3 | 硝酸锂 | A | LiNO3 | 1 | %（基准未报告） | 不可用 |  |  |  |  | 百分比基准不明（%（基准未报告））
P156 | R_F40 | DMTS | 二甲基三硫醚 | A | dimethyl trisulfide (DMTS) | 40 | vol% | 体积份 | 40 | 0.952381 | 9.069684
P156 | R_F_DFT | DME | 1,2-二甲氧基乙烷 | A | DME/DOL | 分别作为计算溶剂；另含真空计算 | 模型 | 不可用 |  |  |  |  | 合写的两种溶剂，比例未写
P156 | R_F_DFT | DOL | 1,3-二氧戊环 | A | DME/DOL | 分别作为计算溶剂；另含真空计算 | 模型 | 不可用 |  |  |  |  | 合写的两种溶剂，比例未写
P160 | R_F_1 | LiTFSI | 双三氟甲磺酰亚胺锂 | A | LiTFSI | 1 | M | 摩尔浓度 | 1 |  | 1
P160 | R_F_1 | FEC | 氟代碳酸乙烯酯 | A | FEC | 单一溶剂 |  | 体积份 | 1 | 1 |  |  | 原文为唯一溶剂
P160 | R_F_2 | LiTFSI | 双三氟甲磺酰亚胺锂 | A | LiTFSI | 2 | M | 摩尔浓度 | 2 |  | 2
P160 | R_F_2 | FEC | 氟代碳酸乙烯酯 | A | FEC | 单一溶剂 |  | 体积份 | 1 | 1 |  |  | 原文为唯一溶剂
P160 | R_F_3 | LiTFSI | 双三氟甲磺酰亚胺锂 | A | LiTFSI | 3 | M | 摩尔浓度 | 3 |  | 3
P160 | R_F_3 | FEC | 氟代碳酸乙烯酯 | A | FEC | 单一溶剂 |  | 体积份 | 1 | 1 |  |  | 原文为唯一溶剂
P160 | R_F_4 | LiTFSI | 双三氟甲磺酰亚胺锂 | A | LiTFSI | 4 | M | 摩尔浓度 | 4 |  | 4
P160 | R_F_4 | FEC | 氟代碳酸乙烯酯 | A | FEC | 单一溶剂 |  | 体积份 | 1 | 1 |  |  | 原文为唯一溶剂
P160 | R_F_5 | LiTFSI | 双三氟甲磺酰亚胺锂 | A | LiTFSI | 5 | M | 摩尔浓度 | 5 |  | 5
P160 | R_F_5 | FEC | 氟代碳酸乙烯酯 | A | FEC | 单一溶剂 |  | 体积份 | 1 | 1 |  |  | 原文为唯一溶剂
P160 | R_F_6p5 | LiTFSI | 双三氟甲磺酰亚胺锂 | A | LiTFSI | 6.5 | M | 摩尔浓度 | 6.5 |  | 6.5
P160 | R_F_6p5 | FEC | 氟代碳酸乙烯酯 | A | FEC | 单一溶剂 |  | 体积份 | 1 | 1 |  |  | 原文为唯一溶剂
P160 | R_F_E | LiTFSI | 双三氟甲磺酰亚胺锂 | A | LiTFSI | 1 | M | 摩尔浓度 | 1 |  | 1 | 0.07697953
P160 | R_F_E | DOL | 1,3-二氧戊环 | A | DOL | 1 | 体积比份 | 体积份 | 1 | 0.5 | 7.174773 | 0.5523106
P160 | R_F_E | DME | 1,2-二甲氧基乙烷 | A | DME | 1 | 体积比份 | 体积份 | 1 | 0.5 | 4.815694 | 0.3707099
P160 | R_F_PC | LiDFOB | 二氟草酸硼酸锂 | A | LiDFOB | 1 | M | 摩尔浓度 | 1 |  | 1 | 0.07812202
P160 | R_F_PC | PC | 碳酸丙烯酯 | A | PC | 单一溶剂 |  | 体积份 | 1 | 1 | 11.80049 | 0.921878 | 原文为唯一溶剂
P169 | R_B01a | DME | 1,2-二甲氧基乙烷 | A | DME | 384 | 分子 | 分子数 | 384
P169 | R_B01a | DOL | 1,3-二氧戊环 | A | DIOX | 572 | 分子 | 分子数 | 572
P169 | R_B01a | LiTFSI | 双三氟甲磺酰亚胺锂 | A | LiTFSI | 0.10 | mol L−1；8个 | 摩尔浓度 | 0.1 |  |  |  | 8个
P169 | R_B01b | DME | 1,2-二甲氧基乙烷 | A | DME | 384 | 分子 | 分子数 | 384
P169 | R_B01b | DOL | 1,3-二氧戊环 | A | DIOX | 572 | 分子 | 分子数 | 572
P169 | R_B01b | LiTFSI | 双三氟甲磺酰亚胺锂 | A | LiTFSI | 0.10 | mol L−1；8个 | 摩尔浓度 | 0.1 |  |  |  | 8个
P169 | R_B1 | DME | 1,2-二甲氧基乙烷 | A | DME | 384 | 分子 | 分子数 | 384
P169 | R_B1 | DOL | 1,3-二氧戊环 | A | DIOX | 572 | 分子 | 分子数 | 572
P169 | R_B1 | LiTFSI | 双三氟甲磺酰亚胺锂 | A | LiTFSI | 1.03 | mol L−1；96个 | 摩尔浓度 | 1.03 |  |  |  | 96个
P169 | R_B3 | DME | 1,2-二甲氧基乙烷 | A | DME | 384 | 分子 | 分子数 | 384
P169 | R_B3 | DOL | 1,3-二氧戊环 | A | DIOX | 572 | 分子 | 分子数 | 572
P169 | R_B3 | LiTFSI | 双三氟甲磺酰亚胺锂 | A | LiTFSI | 3.06 | mol L−1；336个 | 摩尔浓度 | 3.06 |  |  |  | 336个
P169 | R_D201 | DME | 1,2-二甲氧基乙烷 | A | DME | 384 | 分子 | 分子数 | 384
P169 | R_D201 | DOL | 1,3-二氧戊环 | A | DIOX | 572 | 分子 | 分子数 | 572
P169 | R_D201 | LiTFSI | 双三氟甲磺酰亚胺锂 | A | LiTFSI | 0.10 | mol L−1；8个 | 摩尔浓度 | 0.1 |  |  |  | 8个
P169 | R_D201 | Li2S2 | Li₂S₂ | B | Li2S2 | 0.48 | mol L−1；40个 | 摩尔浓度 | 0.48 |  |  |  | 40个
P169 | R_D21 | DME | 1,2-二甲氧基乙烷 | A | DME | 384 | 分子 | 分子数 | 384
P169 | R_D21 | DOL | 1,3-二氧戊环 | A | DIOX | 572 | 分子 | 分子数 | 572
P169 | R_D21 | LiTFSI | 双三氟甲磺酰亚胺锂 | A | LiTFSI | 1.02 | mol L−1；96个 | 摩尔浓度 | 1.02 |  |  |  | 96个
P169 | R_D21 | Li2S2 | Li₂S₂ | B | Li2S2 | 0.44 | mol L−1；42个 | 摩尔浓度 | 0.44 |  |  |  | 42个
P169 | R_D23 | DME | 1,2-二甲氧基乙烷 | A | DME | 300 | 分子 | 分子数 | 300
P169 | R_D23 | DOL | 1,3-二氧戊环 | A | DIOX | 446 | 分子 | 分子数 | 446
P169 | R_D23 | LiTFSI | 双三氟甲磺酰亚胺锂 | A | LiTFSI | 2.88 | mol L−1；336个 | 摩尔浓度 | 2.88 |  |  |  | 336个
P169 | R_D23 | Li2S2 | Li₂S₂ | B | Li2S2 | 0.36 | mol L−1；42个 | 摩尔浓度 | 0.36 |  |  |  | 42个
P169 | R_D401 | DME | 1,2-二甲氧基乙烷 | A | DME | 384 | 分子 | 分子数 | 384
P169 | R_D401 | DOL | 1,3-二氧戊环 | A | DIOX | 572 | 分子 | 分子数 | 572
P169 | R_D401 | LiTFSI | 双三氟甲磺酰亚胺锂 | A | LiTFSI | 0.12 | mol L−1；10个 | 摩尔浓度 | 0.12 |  |  |  | 10个
P169 | R_D401 | Li2S4 | Li₂S₄ | B | Li2S4 | 0.48 | mol L−1；40个 | 摩尔浓度 | 0.48 |  |  |  | 40个
P169 | R_D4025 | DME | 1,2-二甲氧基乙烷 | A | DME | 384 | 分子 | 分子数 | 384
P169 | R_D4025 | DOL | 1,3-二氧戊环 | A | DIOX | 572 | 分子 | 分子数 | 572
P169 | R_D4025 | LiTFSI | 双三氟甲磺酰亚胺锂 | A | LiTFSI | 0 | mol L−1；0个 | 摩尔浓度 | 0 |  |  |  | 0个
P169 | R_D4025 | Li2S4 | Li₂S₄ | B | Li2S4 | 0.24 | mol L−1；20个 | 摩尔浓度 | 0.24 |  |  |  | 20个
P169 | R_D405 | DME | 1,2-二甲氧基乙烷 | A | DME | 384 | 分子 | 分子数 | 384
P169 | R_D405 | DOL | 1,3-二氧戊环 | A | DIOX | 572 | 分子 | 分子数 | 572
P169 | R_D405 | LiTFSI | 双三氟甲磺酰亚胺锂 | A | LiTFSI | 0 | mol L−1；0个 | 摩尔浓度 | 0 |  |  |  | 0个
P169 | R_D405 | Li2S4 | Li₂S₄ | B | Li2S4 | 0.48 | mol L−1；40个 | 摩尔浓度 | 0.48 |  |  |  | 40个
P169 | R_D41 | DME | 1,2-二甲氧基乙烷 | A | DME | 384 | 分子 | 分子数 | 384
P169 | R_D41 | DOL | 1,3-二氧戊环 | A | DIOX | 572 | 分子 | 分子数 | 572
P169 | R_D41 | LiTFSI | 双三氟甲磺酰亚胺锂 | A | LiTFSI | 1.02 | mol L−1；96个 | 摩尔浓度 | 1.02 |  |  |  | 96个
P169 | R_D41 | Li2S4 | Li₂S₄ | B | Li2S4 | 0.44 | mol L−1；42个 | 摩尔浓度 | 0.44 |  |  |  | 42个
P169 | R_D43 | DME | 1,2-二甲氧基乙烷 | A | DME | 300 | 分子 | 分子数 | 300
P169 | R_D43 | DOL | 1,3-二氧戊环 | A | DIOX | 446 | 分子 | 分子数 | 446
P169 | R_D43 | LiTFSI | 双三氟甲磺酰亚胺锂 | A | LiTFSI | 2.97 | mol L−1；336个 | 摩尔浓度 | 2.97 |  |  |  | 336个
P169 | R_D43 | Li2S4 | Li₂S₄ | B | Li2S4 | 0.37 | mol L−1；42个 | 摩尔浓度 | 0.37 |  |  |  | 42个
P169 | R_Dmix | DME | 1,2-二甲氧基乙烷 | A | DME | 384 | 分子 | 分子数 | 384
P169 | R_Dmix | DOL | 1,3-二氧戊环 | A | DIOX | 572 | 分子 | 分子数 | 572
P169 | R_Dmix | LiTFSI | 双三氟甲磺酰亚胺锂 | A | LiTFSI | 0.1 | mol L−1；8个 | 摩尔浓度 | 0.1 |  |  |  | 8个
P169 | R_Dmix | Li2S2 | Li₂S₂ | B | Li2S2 | 0.24 | mol L−1；20个 | 摩尔浓度 | 0.24 |  |  |  | 20个
P169 | R_Dmix | Li2S4 | Li₂S₄ | B | Li2S4 | 0.24 | mol L−1；20个 | 摩尔浓度 | 0.24 |  |  |  | 20个
P169 | R_F01 | LiTFSI | 双三氟甲磺酰亚胺锂 | A | LiTFSI | 0.1 | mol L−1（按溶剂体积，忽略盐体积） | 摩尔浓度 | 0.1 |  | 0.1 | 0.008176276 | 按溶剂体积，忽略盐体积
P169 | R_F01 | DME | 1,2-二甲氧基乙烷 | A | DME | 1 | 体积份 | 体积份 | 1 | 0.5 | 4.815694 | 0.3937445
P169 | R_F01 | DOL | 1,3-二氧戊环 | A | DOL / DIOX (1,3-dioxolane) | 1 | 体积份 | 体积份 | 1 | 0.5 | 7.174773 | 0.5866293
P169 | R_F01 | LiNO3 | 硝酸锂 | A | LiNO3 | 1 | wt%（基于溶剂质量） | 质量分数 | 0.01 |  | 0.1400392 | 0.01144999 | 按溶剂质量
P169 | R_F1 | LiTFSI | 双三氟甲磺酰亚胺锂 | A | LiTFSI | 1 | mol L−1（按溶剂体积，忽略盐体积） | 摩尔浓度 | 1 |  | 1 | 0.07615853 | 按溶剂体积，忽略盐体积
P169 | R_F1 | DME | 1,2-二甲氧基乙烷 | A | DME | 1 | 体积份 | 体积份 | 1 | 0.5 | 4.815694 | 0.3667562
P169 | R_F1 | DOL | 1,3-二氧戊环 | A | DOL / DIOX (1,3-dioxolane) | 1 | 体积份 | 体积份 | 1 | 0.5 | 7.174773 | 0.5464201
P169 | R_F1 | LiNO3 | 硝酸锂 | A | LiNO3 | 1 | wt%（基于溶剂质量） | 质量分数 | 0.01 |  | 0.1400392 | 0.01066518 | 按溶剂质量
P169 | R_F2 | LiTFSI | 双三氟甲磺酰亚胺锂 | A | LiTFSI | 2 | mol L−1（按溶剂体积，忽略盐体积） | 摩尔浓度 | 2 |  | 2 | 0.1415377 | 按溶剂体积，忽略盐体积
P169 | R_F2 | DME | 1,2-二甲氧基乙烷 | A | DME | 1 | 体积份 | 体积份 | 1 | 0.5 | 4.815694 | 0.3408013
P169 | R_F2 | DOL | 1,3-二氧戊环 | A | DOL / DIOX (1,3-dioxolane) | 1 | 体积份 | 体积份 | 1 | 0.5 | 7.174773 | 0.5077506
P169 | R_F2 | LiNO3 | 硝酸锂 | A | LiNO3 | 1 | wt%（基于溶剂质量） | 质量分数 | 0.01 |  | 0.1400392 | 0.009910414 | 按溶剂质量
P169 | R_F3 | LiTFSI | 双三氟甲磺酰亚胺锂 | A | LiTFSI | 3 | mol L−1（按溶剂体积，忽略盐体积） | 摩尔浓度 | 3 |  | 3 | 0.1982749 | 按溶剂体积，忽略盐体积
P169 | R_F3 | DME | 1,2-二甲氧基乙烷 | A | DME | 1 | 体积份 | 体积份 | 1 | 0.5 | 4.815694 | 0.3182771
P169 | R_F3 | DOL | 1,3-二氧戊环 | A | DOL / DIOX (1,3-dioxolane) | 1 | 体积份 | 体积份 | 1 | 0.5 | 7.174773 | 0.4741925
P169 | R_F3 | LiNO3 | 硝酸锂 | A | LiNO3 | 1 | wt%（基于溶剂质量） | 质量分数 | 0.01 |  | 0.1400392 | 0.009255418 | 按溶剂质量
P169 | R_F5 | LiTFSI | 双三氟甲磺酰亚胺锂 | A | LiTFSI | 5 | mol L−1（按溶剂体积，忽略盐体积） | 摩尔浓度 | 5 |  | 5 | 0.291877 | 按溶剂体积，忽略盐体积
P169 | R_F5 | DME | 1,2-二甲氧基乙烷 | A | DME | 1 | 体积份 | 体积份 | 1 | 0.5 | 4.815694 | 0.281118
P169 | R_F5 | DOL | 1,3-二氧戊环 | A | DOL / DIOX (1,3-dioxolane) | 1 | 体积份 | 体积份 | 1 | 0.5 | 7.174773 | 0.4188302
P169 | R_F5 | LiNO3 | 硝酸锂 | A | LiNO3 | 1 | wt%（基于溶剂质量） | 质量分数 | 0.01 |  | 0.1400392 | 0.008174841 | 按溶剂质量
P169 | R_F7 | LiTFSI | 双三氟甲磺酰亚胺锂 | A | LiTFSI | 7 | M | 摩尔浓度 | 7 |  | 7
P169 | R_F7 | DME | 1,2-二甲氧基乙烷 | A | DME | 1 | 体积份 | 体积份 | 1 | 0.5 | 4.815694
P169 | R_F7 | DOL | 1,3-二氧戊环 | A | DOL / DIOX (1,3-dioxolane) | 1 | 体积份 | 体积份 | 1 | 0.5 | 7.174773
P169 | R_F7 | LiNO3 | 硝酸锂 | A | LiNO3 | 未报告 |  | 不可用 |  |  |  |  | 未写单位
P169 | R_Q0 | LiTFSI | 双三氟甲磺酰亚胺锂 | A | LiTFSI | 0 | 原文标称M，分母文字不一致 | 不可用 |  |  |  |  | 原文标称M，分母文字不一致
P169 | R_Q0 | DME | 1,2-二甲氧基乙烷 | A | DME | 1 | 体积份 | 体积份 | 1 | 0.5 | 4.815694
P169 | R_Q0 | DOL | 1,3-二氧戊环 | A | DOL / DIOX (1,3-dioxolane) | 1 | 体积份 | 体积份 | 1 | 0.5 | 7.174773
P169 | R_Q0 | LiNO3 | 硝酸锂 | A | LiNO3 | 0（原文pure solvent） |  | 不可用 |  |  |  |  | 未写单位
P169 | R_Q0 | Li2S | 硫化锂 | B | Li2S | 1 | 摩尔份；与S共投料，理想生成0.2 mol L−1 Li2S4 | 摩尔比 | 1
P169 | R_Q0 | S8 | 单质硫（环八硫） | B | S | 3 | 摩尔份 | 摩尔比 | 3
P169 | R_Q01 | LiTFSI | 双三氟甲磺酰亚胺锂 | A | LiTFSI | 0.1 | 原文标称M，分母文字不一致 | 不可用 |  |  |  |  | 原文标称M，分母文字不一致
P169 | R_Q01 | DME | 1,2-二甲氧基乙烷 | A | DME | 1 | 体积份 | 体积份 | 1 | 0.5 | 4.815694
P169 | R_Q01 | DOL | 1,3-二氧戊环 | A | DOL / DIOX (1,3-dioxolane) | 1 | 体积份 | 体积份 | 1 | 0.5 | 7.174773
P169 | R_Q01 | LiNO3 | 硝酸锂 | A | LiNO3 | 未报告 |  | 不可用 |  |  |  |  | 未写单位
P169 | R_Q01 | Li2S | 硫化锂 | B | Li2S | 1 | 摩尔份；与S共投料，理想生成0.2 mol L−1 Li2S4 | 摩尔比 | 1
P169 | R_Q01 | S8 | 单质硫（环八硫） | B | S | 3 | 摩尔份 | 摩尔比 | 3
P169 | R_Q1 | LiTFSI | 双三氟甲磺酰亚胺锂 | A | LiTFSI | 1 | 原文标称M，分母文字不一致 | 不可用 |  |  |  |  | 原文标称M，分母文字不一致
P169 | R_Q1 | DME | 1,2-二甲氧基乙烷 | A | DME | 1 | 体积份 | 体积份 | 1 | 0.5 | 4.815694
P169 | R_Q1 | DOL | 1,3-二氧戊环 | A | DOL / DIOX (1,3-dioxolane) | 1 | 体积份 | 体积份 | 1 | 0.5 | 7.174773
P169 | R_Q1 | LiNO3 | 硝酸锂 | A | LiNO3 | 未报告 |  | 不可用 |  |  |  |  | 未写单位
P169 | R_Q1 | Li2S | 硫化锂 | B | Li2S | 1 | 摩尔份；与S共投料，理想生成0.2 mol L−1 Li2S4 | 摩尔比 | 1
P169 | R_Q1 | S8 | 单质硫（环八硫） | B | S | 3 | 摩尔份 | 摩尔比 | 3
P169 | R_Q3 | LiTFSI | 双三氟甲磺酰亚胺锂 | A | LiTFSI | 3 | 原文标称M，分母文字不一致 | 不可用 |  |  |  |  | 原文标称M，分母文字不一致
P169 | R_Q3 | DME | 1,2-二甲氧基乙烷 | A | DME | 1 | 体积份 | 体积份 | 1 | 0.5 | 4.815694
P169 | R_Q3 | DOL | 1,3-二氧戊环 | A | DOL / DIOX (1,3-dioxolane) | 1 | 体积份 | 体积份 | 1 | 0.5 | 7.174773
P169 | R_Q3 | LiNO3 | 硝酸锂 | A | LiNO3 | 未报告 |  | 不可用 |  |  |  |  | 未写单位
P169 | R_Q3 | Li2S | 硫化锂 | B | Li2S | 1 | 摩尔份；与S共投料，理想生成0.2 mol L−1 Li2S4 | 摩尔比 | 1
P169 | R_Q3 | S8 | 单质硫（环八硫） | B | S | 3 | 摩尔份 | 摩尔比 | 3
P215 | RDEE | LiFSI | 双氟磺酰亚胺锂 | A | LiFSI | 1 | M | 摩尔浓度 | 1 |  | 1 | 0.09407391
P215 | RDEE | DEE | 乙醚 | A | diethyl ether (DEE) | 单一溶剂 |  | 体积份 | 1 | 1 | 9.629939 | 0.9059261 | 原文为唯一溶剂
P215 | RDEEN | LiNO3 | 硝酸锂 | A | LiNO3 | 0.005（投料名义浓度，未完全溶解） | M | 摩尔浓度 | 0.005 |  | 0.005 | 0.0005189446
P215 | RDEEN | DEE | 乙醚 | A | DEE | 单一溶剂 |  | 体积份 | 1 | 1 | 9.629939 | 0.9994811 | 原文为唯一溶剂
P215 | RDM | LiFSI | 双氟磺酰亚胺锂 | A | LiFSI | 1 | M | 摩尔浓度 | 1 |  | 1
P215 | RDM | DOL | 1,3-二氧戊环 | A | 1,3-dioxolane (DOL) | 与DME比例未报告 |  | 不可用 |  |  |  |  | 未写单位
P215 | RDM | DME | 1,2-二甲氧基乙烷 | A | 1,2-dimethoxyethane (DME) | 与DOL比例未报告 |  | 不可用 |  |  |  |  | 未写单位
P215 | RDPE | LiFSI | 双氟磺酰亚胺锂 | A | LiFSI | 1 | M | 摩尔浓度 | 1 |  | 1 | 0.1203814
P215 | RDPE | DPE | 二正丙醚 | A | di-n-propyl ether (DPE) | 单一溶剂 |  | 体积份 | 1 | 1 | 7.306928 | 0.8796186 | 原文为唯一溶剂
P215 | RNMP | LiNO3 | 硝酸锂 | A | LiNO3 | 0.2 | M | 摩尔浓度 | 0.2 |  | 0.2 | 0.01893972
P215 | RNMP | NMP | N-甲基吡咯烷酮 | A | N-methyl pyrrolidone (NMP) | 单一溶剂 |  | 体积份 | 1 | 1 | 10.35982 | 0.9810603 | 原文为唯一溶剂
P218 | R_B | LiTFSI | 双三氟甲磺酰亚胺锂 | A | LiTFSI | 1.0 | M | 摩尔浓度 | 1 |  | 1 | 0.07581233
P218 | R_B | LiNO3 | 硝酸锂 | A | LiNO3 | 0.2 | M | 摩尔浓度 | 0.2 |  | 0.2 | 0.01516247
P218 | R_B | DME | 1,2-二甲氧基乙烷 | A | DME | 1 | 体积比份 | 体积份 | 1 | 0.5 | 4.815694 | 0.365089
P218 | R_B | DOL | 1,3-二氧戊环 | A | DOL | 1 | 体积比份 | 体积份 | 1 | 0.5 | 7.174773 | 0.5439362
P218 | R_L1 | Li2S | 硫化锂 | B | Li2S1 | 单一分子 |  | 不可用 |  |  |  |  | 未写单位
P218 | R_L2 | Li2S2 | Li₂S₂ | B | Li2S2 | 单一分子 |  | 不可用 |  |  |  |  | 未写单位
P218 | R_L3 | Li2S3 | Li₂S₃ | B | Li2S3 | 单一分子 |  | 不可用 |  |  |  |  | 未写单位
P218 | R_L4 | Li2S4 | Li₂S₄ | B | Li2S4 | 单一分子 |  | 不可用 |  |  |  |  | 未写单位
P218 | R_L5 | Li2S5 | Li₂S₅ | B | Li2S5 | 单一分子 |  | 不可用 |  |  |  |  | 未写单位
P218 | R_L6 | Li2S6 | Li₂S₆ | B | Li2S6 | 单一分子 |  | 不可用 |  |  |  |  | 未写单位
P218 | R_L7 | Li2S7 | Li₂S₇ | B | Li2S7 | 单一分子 |  | 不可用 |  |  |  |  | 未写单位
P218 | R_L8 | Li2S8 | Li₂S₈ | B | Li2S8 | 单一分子 |  | 不可用 |  |  |  |  | 未写单位
P218 | R_N | LiTFSI | 双三氟甲磺酰亚胺锂 | A | LiTFSI | 1.0 | M | 摩尔浓度 | 1 |  | 1 | 0.0752419
P218 | R_N | LiNO3 | 硝酸锂 | A | LiNO3 | 0.2 | M | 摩尔浓度 | 0.2 |  | 0.2 | 0.01504838
P218 | R_N | DME | 1,2-二甲氧基乙烷 | A | DME | 1 | 体积比份 | 体积份 | 1 | 0.5 | 4.815694 | 0.362342
P218 | R_N | DOL | 1,3-二氧戊环 | A | DOL | 1 | 体积比份 | 体积份 | 1 | 0.5 | 7.174773 | 0.5398435
P218 | R_N | NBP | N-溴代邻苯二甲酰亚胺 | A | N-bromophthalimide (NBP) | 0.1 | M | 摩尔浓度 | 0.1 |  | 0.1 | 0.00752419
P218 | R_N02 | LiTFSI | 双三氟甲磺酰亚胺锂 | A | LiTFSI | 1.0 | M | 摩尔浓度 | 1 |  | 1 | 0.07467999
P218 | R_N02 | LiNO3 | 硝酸锂 | A | LiNO3 | 0.2 | M | 摩尔浓度 | 0.2 |  | 0.2 | 0.014936
P218 | R_N02 | DME | 1,2-二甲氧基乙烷 | A | DME | 1 | 体积比份 | 体积份 | 1 | 0.5 | 4.815694 | 0.359636
P218 | R_N02 | DOL | 1,3-二氧戊环 | A | DOL | 1 | 体积比份 | 体积份 | 1 | 0.5 | 7.174773 | 0.535812
P218 | R_N02 | NBP | N-溴代邻苯二甲酰亚胺 | A | NBP | 0.2 | M | 摩尔浓度 | 0.2 |  | 0.2 | 0.014936
P218 | R_NP | NBP | N-溴代邻苯二甲酰亚胺 | A | NBP | 纯品 |  | 不可用 |  |  |  |  | 未写单位
P218 | R_PS | DME | 1,2-二甲氧基乙烷 | A | DME | 1 | 体积比份 | 体积份 | 1 | 0.5 | 4.815694 | 0.3855496
P218 | R_PS | DOL | 1,3-二氧戊环 | A | DOL | 1 | 体积比份 | 体积份 | 1 | 0.5 | 7.174773 | 0.5744199
P218 | R_PS | Li2S6 | Li₂S₆ | B | Li2S6 | 0.5 | M | 摩尔浓度 | 0.5 |  | 0.5 | 0.04003053
P218 | R_PSN | DME | 1,2-二甲氧基乙烷 | A | DME | 1 | 体积比份 | 体积份 | 1 | 0.5 | 4.815694 | 0.3750404
P218 | R_PSN | DOL | 1,3-二氧戊环 | A | DOL | 1 | 体积比份 | 体积份 | 1 | 0.5 | 7.174773 | 0.5587626
P218 | R_PSN | Li2S6 | Li₂S₆ | B | Li2S6 | 0.5 | M | 摩尔浓度 | 0.5 |  | 0.5 | 0.03893939
P218 | R_PSN | NBP | N-溴代邻苯二甲酰亚胺 | A | NBP | 0.35 | M | 摩尔浓度 | 0.35 |  | 0.35 | 0.02725758
P307 | R_DCL | LiTFSI | 双三氟甲磺酰亚胺锂 | A | LiTFSI | 1 | M | 摩尔浓度 | 1 |  | 1
P307 | R_DCL | DOL | 1,3-二氧戊环 | A | DOL | 1 | 体积比，DOL:DME=1:1 | 体积份 | 1 | 0.5 | 7.174773
P307 | R_DCL | DME | 1,2-二甲氧基乙烷 | A | DME | 1 | 体积比，DOL:DME=1:1 | 体积份 | 1 | 0.5 | 4.815694
P307 | R_DCL | LiNO3 | 硝酸锂 | A | LiNO3 | 2 | wt%（质量分母未明示） | 质量分数 | 0.02 |  | 0.3707741 |  | 按总电解液质量（原文未明示分母，按惯例）
P307 | R_DCL | KHFDF | 1,1,2,2,3,3-六氟丙烷-1,3-二磺酰亚胺钾 | A | KHFDF | 0.3–0.4 | M | 摩尔浓度
P307 | R_N05 | LiTFSI | 双三氟甲磺酰亚胺锂 | A | LiTFSI | 1 | M | 摩尔浓度 | 1 |  | 1 | 0.07412642
P307 | R_N05 | DOL | 1,3-二氧戊环 | A | DOL | 1 | 体积比，DOL:DME=1:1 | 体积份 | 1 | 0.5 | 7.174773 | 0.5318402
P307 | R_N05 | DME | 1,2-二甲氧基乙烷 | A | DME | 1 | 体积比，DOL:DME=1:1 | 体积份 | 1 | 0.5 | 4.815694 | 0.3569702
P307 | R_N05 | LiNO3 | 硝酸锂 | A | LiNO3 | 0.5 | M | 摩尔浓度 | 0.5 |  | 0.5 | 0.03706321
P307 | R_blank | LiTFSI | 双三氟甲磺酰亚胺锂 | A | LiTFSI | 1 | M | 摩尔浓度 | 1 |  | 1 | 0.07484335
P307 | R_blank | DOL | 1,3-二氧戊环 | A | DOL | 1 | 体积比，DOL:DME=1:1 | 体积份 | 1 | 0.5 | 7.174773 | 0.536984
P307 | R_blank | DME | 1,2-二甲氧基乙烷 | A | DME | 1 | 体积比，DOL:DME=1:1 | 体积份 | 1 | 0.5 | 4.815694 | 0.3604227
P307 | R_blank | LiNO3 | 硝酸锂 | A | LiNO3 | 2 | wt%（质量分母未明示） | 质量分数 | 0.02 |  | 0.3707741 | 0.02774997 | 按总电解液质量（原文未明示分母，按惯例）
P307 | R_dme | DME | 1,2-二甲氧基乙烷 | A | DME | 纯组分/计算对象 |  | 不可用 |  |  |  |  | 未写单位
P307 | R_dol | DOL | 1,3-二氧戊环 | A | DOL | 纯组分/计算对象 |  | 不可用 |  |  |  |  | 未写单位
P307 | R_khfdf | KHFDF | 1,1,2,2,3,3-六氟丙烷-1,3-二磺酰亚胺钾 | A | KHFDF | 纯组分/计算对象 |  | 不可用 |  |  |  |  | 未写单位
P307 | R_lino3 | LiNO3 | 硝酸锂 | A | LiNO3 | 纯组分/计算对象 |  | 不可用 |  |  |  |  | 未写单位
P307 | R_litfsi | LiTFSI | 双三氟甲磺酰亚胺锂 | A | LiTFSI | 纯组分/计算对象 |  | 不可用 |  |  |  |  | 未写单位
P307 | R_ramanK | KHFDF | 1,1,2,2,3,3-六氟丙烷-1,3-二磺酰亚胺钾 | A | KHFDF | 未报告 |  | 不可用 |  |  |  |  | 未写单位
P307 | R_ramanK | DOL | 1,3-二氧戊环 | A | DOL | 未报告 |  | 不可用 |  |  |  |  | 未写单位
P307 | R_ramanLi | LiTFSI | 双三氟甲磺酰亚胺锂 | A | LiTFSI | 1 | m（原文符号） | 不可用 |  |  |  |  | 小写 m 含义不明（mol/kg 或 Wiley 排版的 mol/L），按方案规则不换算
P307 | R_ramanLi | DOL | 1,3-二氧戊环 | A | DOL/DME（冲突） | 未报告 |  | 不可用 |  |  |  |  | 合写的两种溶剂，比例未写
P307 | R_ramanLi | DME | 1,2-二甲氧基乙烷 | A | DOL/DME（冲突） | 未报告 |  | 不可用 |  |  |  |  | 合写的两种溶剂，比例未写
P309 | R_C1 | Li2S6 | Li₂S₆ | B | Li2S6 | 1 | 式量单元 | 分子数 | 1 |  |  | 1
P309 | R_C2 | Li2S6 | Li₂S₆ | B | Li2S6 | 2 | 式量单元 | 分子数 | 2 |  |  | 1
P309 | R_C4 | Li2S6 | Li₂S₆ | B | Li2S6 | 4 | 式量单元 | 分子数 | 4 |  |  | 1
P309 | R_C6 | Li2S6 | Li₂S₆ | B | Li2S6 | 6 | 式量单元 | 分子数 | 6 |  |  | 1
P309 | R_C8 | Li2S6 | Li₂S₆ | B | Li2S6 | 8 | 式量单元 | 分子数 | 8 |  |  | 1
P309 | R_H | LiFSI | 双氟磺酰亚胺锂 | A | LiFSI | 1 | M（SI）；正文写m | 摩尔浓度 | 1 |  | 1 |  | 原文 M 与 m 写法不一致，按 M；SI）；正文写m
P309 | R_H | DOL | 1,3-二氧戊环 | A | DOL | 未报告 |  | 不可用 |  |  |  |  | 未写单位
P309 | R_H | DME | 1,2-二甲氧基乙烷 | A | DME | 未报告 |  | 不可用 |  |  |  |  | 未写单位
P309 | R_H | LiNO3 | 硝酸锂 | A | LiNO3 | 0.2 | M（约1 wt.%） | 摩尔浓度 | 0.2 |  | 0.2 |  | 约1 wt.%
P309 | R_HD | LiFSI | 双氟磺酰亚胺锂 | A | LiFSI | 1 | M（SI）；正文写m | 摩尔浓度 | 1 |  | 1 |  | 原文 M 与 m 写法不一致，按 M；SI）；正文写m
P309 | R_HD | DOL | 1,3-二氧戊环 | A | DOL | 未报告 |  | 不可用 |  |  |  |  | 未写单位
P309 | R_HD | DME | 1,2-二甲氧基乙烷 | A | DME | 未报告 |  | 不可用 |  |  |  |  | 未写单位
P309 | R_HD | LiNO3 | 硝酸锂 | A | LiNO3 | 0.2 | M（约1 wt.%） | 摩尔浓度 | 0.2 |  | 0.2 |  | 约1 wt.%
P309 | R_HD | Li2S8 | Li₂S₈ | B | Li2S8 | 0.2 | m（正文）；0.2档SI写M | 摩尔浓度 | 0.2 |  | 0.2 |  | 主文写 m、SI 写 M（同篇同一写法按 M）
P309 | R_HM2 | LiFSI | 双氟磺酰亚胺锂 | A | LiFSI | 1 | M（SI）；正文写m | 摩尔浓度 | 1 |  |  |  | 原文 M 与 m 写法不一致，按 M；SI）；正文写m
P309 | R_HM2 | DOL | 1,3-二氧戊环 | A | DOL | 1 | 体积份（DME:DOL=1:1） | 体积份 | 1
P309 | R_HM2 | DME | 1,2-二甲氧基乙烷 | A | DME | 1 | 体积份（DME:DOL=1:1） | 体积份 | 1
P309 | R_HM2 | LiNO3 | 硝酸锂 | A | LiNO3 | 0.2 | M（约1 wt.%） | 摩尔浓度 | 0.2 |  |  |  | 约1 wt.%
P309 | R_HM2 | Li2S2 | Li₂S₂ | B | Li2S2 | 0.25 | M | 摩尔浓度 | 0.25
P309 | R_HM4 | LiFSI | 双氟磺酰亚胺锂 | A | LiFSI | 1 | M（SI）；正文写m | 摩尔浓度 | 1 |  |  |  | 原文 M 与 m 写法不一致，按 M；SI）；正文写m
P309 | R_HM4 | DOL | 1,3-二氧戊环 | A | DOL | 1 | 体积份（DME:DOL=1:1） | 体积份 | 1
P309 | R_HM4 | DME | 1,2-二甲氧基乙烷 | A | DME | 1 | 体积份（DME:DOL=1:1） | 体积份 | 1
P309 | R_HM4 | LiNO3 | 硝酸锂 | A | LiNO3 | 0.2 | M（约1 wt.%） | 摩尔浓度 | 0.2 |  |  |  | 约1 wt.%
P309 | R_HM4 | Li2S4 | Li₂S₄ | B | Li2S4 | 0.25 | M | 摩尔浓度 | 0.25
P309 | R_HM6 | LiFSI | 双氟磺酰亚胺锂 | A | LiFSI | 1 | M（SI）；正文写m | 摩尔浓度 | 1 |  |  |  | 原文 M 与 m 写法不一致，按 M；SI）；正文写m
P309 | R_HM6 | DOL | 1,3-二氧戊环 | A | DOL | 1 | 体积份（DME:DOL=1:1） | 体积份 | 1
P309 | R_HM6 | DME | 1,2-二甲氧基乙烷 | A | DME | 1 | 体积份（DME:DOL=1:1） | 体积份 | 1
P309 | R_HM6 | LiNO3 | 硝酸锂 | A | LiNO3 | 0.2 | M（约1 wt.%） | 摩尔浓度 | 0.2 |  |  |  | 约1 wt.%
P309 | R_HM6 | Li2S6 | Li₂S₆ | B | Li2S6 | 0.25 | M | 摩尔浓度 | 0.25
P309 | R_HM8 | LiFSI | 双氟磺酰亚胺锂 | A | LiFSI | 1 | M（SI）；正文写m | 摩尔浓度 | 1 |  |  |  | 原文 M 与 m 写法不一致，按 M；SI）；正文写m
P309 | R_HM8 | DOL | 1,3-二氧戊环 | A | DOL | 1 | 体积份（DME:DOL=1:1） | 体积份 | 1
P309 | R_HM8 | DME | 1,2-二甲氧基乙烷 | A | DME | 1 | 体积份（DME:DOL=1:1） | 体积份 | 1
P309 | R_HM8 | LiNO3 | 硝酸锂 | A | LiNO3 | 0.2 | M（约1 wt.%） | 摩尔浓度 | 0.2 |  |  |  | 约1 wt.%
P309 | R_HM8 | Li2S8 | Li₂S₈ | B | Li2S8 | 0.25 | M | 摩尔浓度 | 0.25
P309 | R_HS | LiFSI | 双氟磺酰亚胺锂 | A | LiFSI | 1 | M（SI）；正文写m | 摩尔浓度 | 1 |  | 1 |  | 原文 M 与 m 写法不一致，按 M；SI）；正文写m
P309 | R_HS | DOL | 1,3-二氧戊环 | A | DOL | 未报告 |  | 不可用 |  |  |  |  | 未写单位
P309 | R_HS | DME | 1,2-二甲氧基乙烷 | A | DME | 未报告 |  | 不可用 |  |  |  |  | 未写单位
P309 | R_HS | LiNO3 | 硝酸锂 | A | LiNO3 | 0.2 | M（约1 wt.%） | 摩尔浓度 | 0.2 |  | 0.2 |  | 约1 wt.%
P309 | R_HS | Li2S8 | Li₂S₈ | B | Li2S8 | 0.1 | m（正文）；0.2档SI写M | 摩尔浓度 | 0.1 |  | 0.1 |  | 主文写 m、SI 写 M（同篇同一写法按 M）
P309 | R_HV | LiFSI | 双氟磺酰亚胺锂 | A | LiFSI | 1 | M（SI）；正文写m | 摩尔浓度 | 1 |  | 1 |  | 原文 M 与 m 写法不一致，按 M；SI）；正文写m
P309 | R_HV | DOL | 1,3-二氧戊环 | A | DOL | 未报告 |  | 不可用 |  |  |  |  | 未写单位
P309 | R_HV | DME | 1,2-二甲氧基乙烷 | A | DME | 未报告 |  | 不可用 |  |  |  |  | 未写单位
P309 | R_HV | LiNO3 | 硝酸锂 | A | LiNO3 | 0.2 | M（约1 wt.%） | 摩尔浓度 | 0.2 |  | 0.2 |  | 约1 wt.%
P309 | R_HV | LiPS_x | 多硫化锂（链长未指定） | B | Li2Sx | 种类与浓度梯度未完整列出 |  | 不可用 |  |  |  |  | 未写单位
P309 | R_L | LiFSI | 双氟磺酰亚胺锂 | A | LiFSI | 0.1 | M（SI）；正文写m | 摩尔浓度 | 0.1 |  | 0.1 |  | 原文 M 与 m 写法不一致，按 M；SI）；正文写m
P309 | R_L | DOL | 1,3-二氧戊环 | A | DOL | 未报告 |  | 不可用 |  |  |  |  | 未写单位
P309 | R_L | DME | 1,2-二甲氧基乙烷 | A | DME | 未报告 |  | 不可用 |  |  |  |  | 未写单位
P309 | R_L | LiNO3 | 硝酸锂 | A | LiNO3 | 0.2 | M（约1 wt.%） | 摩尔浓度 | 0.2 |  | 0.2 |  | 约1 wt.%
P309 | R_LD | LiFSI | 双氟磺酰亚胺锂 | A | LiFSI | 0.1 | M（SI）；正文写m | 摩尔浓度 | 0.1 |  | 0.1 |  | 原文 M 与 m 写法不一致，按 M；SI）；正文写m
P309 | R_LD | DOL | 1,3-二氧戊环 | A | DOL | 未报告 |  | 不可用 |  |  |  |  | 未写单位
P309 | R_LD | DME | 1,2-二甲氧基乙烷 | A | DME | 未报告 |  | 不可用 |  |  |  |  | 未写单位
P309 | R_LD | LiNO3 | 硝酸锂 | A | LiNO3 | 0.2 | M（约1 wt.%） | 摩尔浓度 | 0.2 |  | 0.2 |  | 约1 wt.%
P309 | R_LD | Li2S8 | Li₂S₈ | B | Li2S8 | 0.2 | m（正文）；0.2档SI写M | 摩尔浓度 | 0.2 |  | 0.2 |  | 主文写 m、SI 写 M（同篇同一写法按 M）
P309 | R_LM2 | LiFSI | 双氟磺酰亚胺锂 | A | LiFSI | 0.1 | M（SI）；正文写m | 摩尔浓度 | 0.1 |  |  |  | 原文 M 与 m 写法不一致，按 M；SI）；正文写m
P309 | R_LM2 | DOL | 1,3-二氧戊环 | A | DOL | 1 | 体积份（DME:DOL=1:1） | 体积份 | 1
P309 | R_LM2 | DME | 1,2-二甲氧基乙烷 | A | DME | 1 | 体积份（DME:DOL=1:1） | 体积份 | 1
P309 | R_LM2 | LiNO3 | 硝酸锂 | A | LiNO3 | 0.2 | M（约1 wt.%） | 摩尔浓度 | 0.2 |  |  |  | 约1 wt.%
P309 | R_LM2 | Li2S2 | Li₂S₂ | B | Li2S2 | 0.25 | M | 摩尔浓度 | 0.25
P309 | R_LM4 | LiFSI | 双氟磺酰亚胺锂 | A | LiFSI | 0.1 | M（SI）；正文写m | 摩尔浓度 | 0.1 |  |  |  | 原文 M 与 m 写法不一致，按 M；SI）；正文写m
P309 | R_LM4 | DOL | 1,3-二氧戊环 | A | DOL | 1 | 体积份（DME:DOL=1:1） | 体积份 | 1
P309 | R_LM4 | DME | 1,2-二甲氧基乙烷 | A | DME | 1 | 体积份（DME:DOL=1:1） | 体积份 | 1
P309 | R_LM4 | LiNO3 | 硝酸锂 | A | LiNO3 | 0.2 | M（约1 wt.%） | 摩尔浓度 | 0.2 |  |  |  | 约1 wt.%
P309 | R_LM4 | Li2S4 | Li₂S₄ | B | Li2S4 | 0.25 | M | 摩尔浓度 | 0.25
P309 | R_LM6 | LiFSI | 双氟磺酰亚胺锂 | A | LiFSI | 0.1 | M（SI）；正文写m | 摩尔浓度 | 0.1 |  |  |  | 原文 M 与 m 写法不一致，按 M；SI）；正文写m
P309 | R_LM6 | DOL | 1,3-二氧戊环 | A | DOL | 1 | 体积份（DME:DOL=1:1） | 体积份 | 1
P309 | R_LM6 | DME | 1,2-二甲氧基乙烷 | A | DME | 1 | 体积份（DME:DOL=1:1） | 体积份 | 1
P309 | R_LM6 | LiNO3 | 硝酸锂 | A | LiNO3 | 0.2 | M（约1 wt.%） | 摩尔浓度 | 0.2 |  |  |  | 约1 wt.%
P309 | R_LM6 | Li2S6 | Li₂S₆ | B | Li2S6 | 0.25 | M | 摩尔浓度 | 0.25
P309 | R_LM8 | LiFSI | 双氟磺酰亚胺锂 | A | LiFSI | 0.1 | M（SI）；正文写m | 摩尔浓度 | 0.1 |  |  |  | 原文 M 与 m 写法不一致，按 M；SI）；正文写m
P309 | R_LM8 | DOL | 1,3-二氧戊环 | A | DOL | 1 | 体积份（DME:DOL=1:1） | 体积份 | 1
P309 | R_LM8 | DME | 1,2-二甲氧基乙烷 | A | DME | 1 | 体积份（DME:DOL=1:1） | 体积份 | 1
P309 | R_LM8 | LiNO3 | 硝酸锂 | A | LiNO3 | 0.2 | M（约1 wt.%） | 摩尔浓度 | 0.2 |  |  |  | 约1 wt.%
P309 | R_LM8 | Li2S8 | Li₂S₈ | B | Li2S8 | 0.25 | M | 摩尔浓度 | 0.25
P309 | R_LS | LiFSI | 双氟磺酰亚胺锂 | A | LiFSI | 0.1 | M（SI）；正文写m | 摩尔浓度 | 0.1 |  | 0.1 |  | 原文 M 与 m 写法不一致，按 M；SI）；正文写m
P309 | R_LS | DOL | 1,3-二氧戊环 | A | DOL | 未报告 |  | 不可用 |  |  |  |  | 未写单位
P309 | R_LS | DME | 1,2-二甲氧基乙烷 | A | DME | 未报告 |  | 不可用 |  |  |  |  | 未写单位
P309 | R_LS | LiNO3 | 硝酸锂 | A | LiNO3 | 0.2 | M（约1 wt.%） | 摩尔浓度 | 0.2 |  | 0.2 |  | 约1 wt.%
P309 | R_LS | Li2S8 | Li₂S₈ | B | Li2S8 | 0.1 | m（正文）；0.2档SI写M | 摩尔浓度 | 0.1 |  | 0.1 |  | 主文写 m、SI 写 M（同篇同一写法按 M）
P309 | R_LV | LiFSI | 双氟磺酰亚胺锂 | A | LiFSI | 0.1 | M（SI）；正文写m | 摩尔浓度 | 0.1 |  | 0.1 |  | 原文 M 与 m 写法不一致，按 M；SI）；正文写m
P309 | R_LV | DOL | 1,3-二氧戊环 | A | DOL | 未报告 |  | 不可用 |  |  |  |  | 未写单位
P309 | R_LV | DME | 1,2-二甲氧基乙烷 | A | DME | 未报告 |  | 不可用 |  |  |  |  | 未写单位
P309 | R_LV | LiNO3 | 硝酸锂 | A | LiNO3 | 0.2 | M（约1 wt.%） | 摩尔浓度 | 0.2 |  | 0.2 |  | 约1 wt.%
P309 | R_LV | LiPS_x | 多硫化锂（链长未指定） | B | Li2Sx | 种类与浓度梯度未完整列出 |  | 不可用 |  |  |  |  | 未写单位
P315 | R_CARB_LIT | LiPF6 | 六氟磷酸锂 | A | LiPF6 | 1 | M | 摩尔浓度 | 1 |  | 1
P315 | R_CARB_LIT | DMC | 碳酸二甲酯 | A | dimethyl carbonate (DMC) | 1 | 混合比例份数，基准未说明 | 不可用 |  |  |  |  | 混合比例份数，基准未说明
P315 | R_CARB_LIT | EC | 碳酸乙烯酯 | A | ethylene carbonate (EC) | 1 | 同上 | 不可用 |  |  |  |  | 同上
P315 | R_DME | LiTFSI | 双三氟甲磺酰亚胺锂 | A | LiTFSI | 2 | M | 摩尔浓度 | 2 |  | 2
P315 | R_DME | HME | 己基甲基醚（1-甲氧基己烷） | A | HME | 8 | 混合比例份数，原文未明示质量/体积基准 | 体积份 | 8 | 1 | 6.626278
P315 | R_DME | DME | 1,2-二甲氧基乙烷 | A | 1,2-dimethoxyethane (DME) | 2 | 同上 | 不可用 |  |  |  |  | 同上
P315 | R_DOL | LiTFSI | 双三氟甲磺酰亚胺锂 | A | LiTFSI | 2 | M | 摩尔浓度 | 2 |  | 2
P315 | R_DOL | HME | 己基甲基醚（1-甲氧基己烷） | A | hexyl methyl ether (HME) | 9 | 混合比例份数，原文未明示质量/体积基准 | 体积份 | 9 | 1 | 6.626278
P315 | R_DOL | DOL | 1,3-二氧戊环 | A | 1,3-dioxolane (DOL) | 1 | 同上 | 不可用 |  |  |  |  | 同上
P315 | R_HME | LiTFSI | 双三氟甲磺酰亚胺锂 | A | LiTFSI | 2 | M | 摩尔浓度 | 2 |  | 2 | 0.2318497
P315 | R_HME | HME | 己基甲基醚（1-甲氧基己烷） | A | HME | 纯溶剂 | 未报告绝对体积 | 体积份 | 1 | 1 | 6.626278 | 0.7681503 | 原文为唯一溶剂
P315 | R_REF | LiTFSI | 双三氟甲磺酰亚胺锂 | A | LiTFSI | 1 | M | 摩尔浓度 | 1 |  | 1
P315 | R_REF | DME | 1,2-二甲氧基乙烷 | A | DME | 1 | 混合比例份数，原文未明示质量/体积基准 | 体积份 | 1 | 1 | 9.631389
P315 | R_REF | DOL | 1,3-二氧戊环 | A | DOL | 1 | 同上 | 不可用 |  |  |  |  | 同上
P315 | R_REF | LiNO3 | 硝酸锂 | A | LiNO3 | 0.5 | M | 摩尔浓度 | 0.5 |  | 0.5
P315 | R_SOTA_LIT | DME | 1,2-二甲氧基乙烷 | A | DME | 未报告 | 未报告 | 不可用 |  |  |  |  | 未报告
P315 | R_SOTA_LIT | DOL | 1,3-二氧戊环 | A | DOL | 未报告 | 未报告 | 不可用 |  |  |  |  | 未报告
P323 | RD | LiTFSI | 双三氟甲磺酰亚胺锂 | A | LiTFSI | 1 | M | 摩尔浓度 | 1 |  | 1 | 0.07412642
P323 | RD | LiNO3 | 硝酸锂 | A | LiNO3 | 0.5 | M | 摩尔浓度 | 0.5 |  | 0.5 | 0.03706321
P323 | RD | DME | 1,2-二甲氧基乙烷 | A | DME | 1 | volume part | 体积份 | 1 | 0.5 | 4.815694 | 0.3569702
P323 | RD | DOL | 1,3-二氧戊环 | A | DOL | 1 | volume part | 体积份 | 1 | 0.5 | 7.174773 | 0.5318402
P323 | RDs25 | LiTFSI | 双三氟甲磺酰亚胺锂 | A | LiTFSI | 1 | M | 摩尔浓度 | 1 |  | 1
P323 | RDs25 | LiNO3 | 硝酸锂 | A | LiNO3 | 0.5 | M | 摩尔浓度 | 0.5 |  | 0.5
P323 | RDs25 | DME | 1,2-二甲氧基乙烷 | A | DME | 1 | volume part | 体积份 | 1 | 0.5 | 4.815694
P323 | RDs25 | DOL | 1,3-二氧戊环 | A | DOL | 1 | volume part | 体积份 | 1 | 0.5 | 7.174773
P323 | RDs25 | LiPS_x | 多硫化锂（链长未指定） | B | Dissolved lithium polysulfides (as atomic sulfur) | 5.52 | mol S L−1 | 不可用 |  |  |  |  | 按硫原子计的浓度（mol S L−1）
P323 | RDs30 | LiTFSI | 双三氟甲磺酰亚胺锂 | A | LiTFSI | 1 | M | 摩尔浓度 | 1 |  | 1
P323 | RDs30 | LiNO3 | 硝酸锂 | A | LiNO3 | 0.5 | M | 摩尔浓度 | 0.5 |  | 0.5
P323 | RDs30 | DME | 1,2-二甲氧基乙烷 | A | DME | 1 | volume part | 体积份 | 1 | 0.5 | 4.815694
P323 | RDs30 | DOL | 1,3-二氧戊环 | A | DOL | 1 | volume part | 体积份 | 1 | 0.5 | 7.174773
P323 | RDs30 | LiPS_x | 多硫化锂（链长未指定） | B | Dissolved lithium polysulfides (as atomic sulfur) | 9.5 | mol S L−1 | 不可用 |  |  |  |  | 按硫原子计的浓度（mol S L−1）
P323 | RH0 | LiTFSI | 双三氟甲磺酰亚胺锂 | A | LiTFSI | 2 | M | 摩尔浓度 | 2 |  | 2 | 0.2318497
P323 | RH0 | HME | 己基甲基醚（1-甲氧基己烷） | A | HME | 100 | vol.% | 体积份 | 100 | 1 | 6.626278 | 0.7681503
P323 | RH100 | LiTFSI | 双三氟甲磺酰亚胺锂 | A | LiTFSI | 2 | M | 摩尔浓度 | 2 |  | 2 | 0.1719485
P323 | RH100 | DME | 1,2-二甲氧基乙烷 | A | DME | 100 | vol.% | 体积份 | 100 | 1 | 9.631389 | 0.8280515
P323 | RH20 | LiTFSI | 双三氟甲磺酰亚胺锂 | A | LiTFSI | 2 | M | 摩尔浓度 | 2 |  | 2 | 0.2167481
P323 | RH20 | HME | 己基甲基醚（1-甲氧基己烷） | A | HME | 80 | vol.% | 体积份 | 80 | 0.8 | 5.301022 | 0.5744933
P323 | RH20 | DME | 1,2-二甲氧基乙烷 | A | DME | 20 | vol.% | 体积份 | 20 | 0.2 | 1.926278 | 0.2087585
P323 | RH50 | LiTFSI | 双三氟甲磺酰亚胺锂 | A | LiTFSI | 2 | M | 摩尔浓度 | 2 |  | 2 | 0.1974561
P323 | RH50 | HME | 己基甲基醚（1-甲氧基己烷） | A | HME | 50 | vol.% | 体积份 | 50 | 0.5 | 3.313139 | 0.3270998
P323 | RH50 | DME | 1,2-二甲氧基乙烷 | A | DME | 50 | vol.% | 体积份 | 50 | 0.5 | 4.815694 | 0.4754441
P323 | RHs25 | LiTFSI | 双三氟甲磺酰亚胺锂 | A | LiTFSI | 2 | M | 摩尔浓度 | 2 |  | 2
P323 | RHs25 | HME | 己基甲基醚（1-甲氧基己烷） | A | HME | 80 | vol.% | 体积份 | 80 | 0.8 | 5.301022
P323 | RHs25 | DME | 1,2-二甲氧基乙烷 | A | DME | 20 | vol.% | 体积份 | 20 | 0.2 | 1.926278
P323 | RHs25 | LiPS_x | 多硫化锂（链长未指定） | B | Dissolved lithium polysulfides (as atomic sulfur) | 0.45 | mol S L−1 | 不可用 |  |  |  |  | 按硫原子计的浓度（mol S L−1）
P323 | RHs30 | LiTFSI | 双三氟甲磺酰亚胺锂 | A | LiTFSI | 2 | M | 摩尔浓度 | 2 |  | 2
P323 | RHs30 | HME | 己基甲基醚（1-甲氧基己烷） | A | HME | 80 | vol.% | 体积份 | 80 | 0.8 | 5.301022
P323 | RHs30 | DME | 1,2-二甲氧基乙烷 | A | DME | 20 | vol.% | 体积份 | 20 | 0.2 | 1.926278
P323 | RHs30 | LiPS_x | 多硫化锂（链长未指定） | B | Dissolved lithium polysulfides (as atomic sulfur) | 0.57 | mol S L−1 | 不可用 |  |  |  |  | 按硫原子计的浓度（mol S L−1）
P334 | R0 | LiTFSI | 双三氟甲磺酰亚胺锂 | A | LiTFSI | 1 | M | 摩尔浓度 | 1 |  | 1 | 0.07484335
P334 | R0 | LiNO3 | 硝酸锂 | A | LiNO3 | 2 | wt% | 质量分数 | 0.02 |  | 0.3707741 | 0.02774997 | 按总电解液质量
P334 | R0 | DME | 1,2-二甲氧基乙烷 | A | DME | 1 | 体积份 | 体积份 | 1 | 0.5 | 4.815694 | 0.3604227
P334 | R0 | DOL | 1,3-二氧戊环 | A | DOL | 1 | 体积份 | 体积份 | 1 | 0.5 | 7.174773 | 0.536984
P334 | R05 | LiTFSI | 双三氟甲磺酰亚胺锂 | A | LiTFSI | 1 | M | 摩尔浓度 | 1 |  | 1 | 0.07462795
P334 | R05 | LiNO3 | 硝酸锂 | A | LiNO3 | 2 | wt% | 质量分数 | 0.02 |  | 0.3726755 | 0.02781201 | 按总电解液质量
P334 | R05 | DME | 1,2-二甲氧基乙烷 | A | DME | 1 | 体积份 | 体积份 | 1 | 0.5 | 4.815694 | 0.3593854
P334 | R05 | DOL | 1,3-二氧戊环 | A | DOL | 1 | 体积份 | 体积份 | 1 | 0.5 | 7.174773 | 0.5354386
P334 | R05 | NH4BS | 苯磺酸铵 | A | NH4BS | 0.5 | wt% | 质量分数 | 0.005 |  | 0.03666209 | 0.002736017 | 按总电解液质量
P334 | R1 | LiTFSI | 双三氟甲磺酰亚胺锂 | A | LiTFSI | 1 | M | 摩尔浓度 | 1 |  | 1 | 0.0744116
P334 | R1 | LiNO3 | 硝酸锂 | A | LiNO3 | 2 | wt% | 质量分数 | 0.02 |  | 0.3745965 | 0.02787432 | 按总电解液质量
P334 | R1 | DME | 1,2-二甲氧基乙烷 | A | DME | 1 | 体积份 | 体积份 | 1 | 0.5 | 4.815694 | 0.3583435
P334 | R1 | DOL | 1,3-二氧戊环 | A | DOL | 1 | 体积份 | 体积份 | 1 | 0.5 | 7.174773 | 0.5338863
P334 | R1 | NH4BS | 苯磺酸铵 | A | NH4BS | 1 | wt% | 质量分数 | 0.01 |  | 0.07370214 | 0.005484294 | 按总电解液质量
P334 | R15 | LiTFSI | 双三氟甲磺酰亚胺锂 | A | LiTFSI | 1 | M | 摩尔浓度 | 1 |  | 1 | 0.07419427
P334 | R15 | LiNO3 | 硝酸锂 | A | LiNO3 | 2 | wt% | 质量分数 | 0.02 |  | 0.3765374 | 0.02793692 | 按总电解液质量
P334 | R15 | DME | 1,2-二甲氧基乙烷 | A | DME | 1 | 体积份 | 体积份 | 1 | 0.5 | 4.815694 | 0.3572969
P334 | R15 | DOL | 1,3-二氧戊环 | A | DOL | 1 | 体积份 | 体积份 | 1 | 0.5 | 7.174773 | 0.532327
P334 | R15 | NH4BS | 苯磺酸铵 | A | NH4BS | 1.5 | wt% | 质量分数 | 0.015 |  | 0.111126 | 0.008244914 | 按总电解液质量
P334 | R2 | LiTFSI | 双三氟甲磺酰亚胺锂 | A | LiTFSI | 1 | M | 摩尔浓度 | 1 |  | 1 | 0.07397596
P334 | R2 | LiNO3 | 硝酸锂 | A | LiNO3 | 2 | wt% | 质量分数 | 0.02 |  | 0.3784986 | 0.02799979 | 按总电解液质量
P334 | R2 | DME | 1,2-二甲氧基乙烷 | A | DME | 1 | 体积份 | 体积份 | 1 | 0.5 | 4.815694 | 0.3562456
P334 | R2 | DOL | 1,3-二氧戊环 | A | DOL | 1 | 体积份 | 体积份 | 1 | 0.5 | 7.174773 | 0.5307607
P334 | R2 | NH4BS | 苯磺酸铵 | A | NH4BS | 2 | wt% | 质量分数 | 0.02 |  | 0.1489397 | 0.01101796 | 按总电解液质量
P334 | Rc0 | LiTFSI | 双三氟甲磺酰亚胺锂 | A | LiTFSI | 1 | M | 摩尔浓度 | 1 |  | 1
P334 | Rc0 | LiNO3 | 硝酸锂 | A | LiNO3 | 2 | wt% | 质量分数 | 0.02 |  | 0.3707741 |  | 按总电解液质量
P334 | Rc0 | DME | 1,2-二甲氧基乙烷 | A | DME | 1 | 体积份 | 体积份 | 1 | 0.5 | 4.815694
P334 | Rc0 | DOL | 1,3-二氧戊环 | A | DOL | 1 | 体积份 | 体积份 | 1 | 0.5 | 7.174773
P334 | Rc0 | Li2S8 | Li₂S₈ | B | Li2S8 | 未报告 | 浓度 | 不可用 |  |  |  |  | 浓度
P334 | Rc1 | LiTFSI | 双三氟甲磺酰亚胺锂 | A | LiTFSI | 1 | M | 摩尔浓度 | 1 |  | 1
P334 | Rc1 | LiNO3 | 硝酸锂 | A | LiNO3 | 2 | wt% | 质量分数 | 0.02 |  |  |  | 按总电解液质量
P334 | Rc1 | DME | 1,2-二甲氧基乙烷 | A | DME | 1 | 体积份 | 体积份 | 1 | 0.5 | 4.815694
P334 | Rc1 | DOL | 1,3-二氧戊环 | A | DOL | 1 | 体积份 | 体积份 | 1 | 0.5 | 7.174773
P334 | Rc1 | NH4BS | 苯磺酸铵 | A | NH4BS | 未报告 | wt% | 质量分数 |  |  |  |  | 按总电解液质量
P334 | Rc1 | Li2S8 | Li₂S₈ | B | Li2S8 | 未报告 | 浓度 | 不可用 |  |  |  |  | 浓度
P334 | Rd0 | Li2S8 | Li₂S₈ | B | Li2S8储液 | 25 μL，0.1 M | 储液完整溶剂/盐组成未明 | 不可用 |  |  |  |  | 储液完整溶剂/盐组成未明
P334 | Rd0 | LiTFSI | 双三氟甲磺酰亚胺锂 | A | LiTFSI | 1 M，来自15 μL基础电解液 | 混合后浓度未明 | 不可用 |  |  |  |  | 混合后浓度未明
P334 | Rd0 | LiNO3 | 硝酸锂 | A | LiNO3 | 2 wt%，来自15 μL基础电解液 | 混合后浓度未明 | 不可用 |  |  |  |  | 混合后浓度未明
P334 | Rd0 | DME | 1,2-二甲氧基乙烷 | A | DME | 15 μL基础电解液中与DOL=1:1 | v/v | 体积份 | 15 | 0.5 | 4.815694
P334 | Rd0 | DOL | 1,3-二氧戊环 | A | DOL | 15 μL基础电解液中与DME=1:1 | v/v | 体积份 | 15 | 0.5 | 7.174773
P334 | Rd1 | Li2S8 | Li₂S₈ | B | Li2S8储液 | 25 μL，0.1 M | 储液完整溶剂/盐组成未明 | 不可用 |  |  |  |  | 储液完整溶剂/盐组成未明
P334 | Rd1 | LiTFSI | 双三氟甲磺酰亚胺锂 | A | LiTFSI | 1 M，来自15 μL基础电解液 | 混合后浓度未明 | 不可用 |  |  |  |  | 混合后浓度未明
P334 | Rd1 | LiNO3 | 硝酸锂 | A | LiNO3 | 2 wt%，来自15 μL基础电解液 | 混合后浓度未明 | 不可用 |  |  |  |  | 混合后浓度未明
P334 | Rd1 | DME | 1,2-二甲氧基乙烷 | A | DME | 15 μL基础电解液中与DOL=1:1 | v/v | 体积份 | 15 | 0.5 | 4.815694
P334 | Rd1 | DOL | 1,3-二氧戊环 | A | DOL | 15 μL基础电解液中与DME=1:1 | v/v | 体积份 | 15 | 0.5 | 7.174773
P334 | Rd1 | NH4BS | 苯磺酸铵 | A | NH4BS | 15 μL添加剂电解液中，质量比例未逐实验明示 | 未报告 | 不可用 |  |  |  |  | 未报告
P334 | Rd4 | Li2S4 | Li₂S₄ | B | Li2S4 | 模型组分；数量未明 |  | 不可用 |  |  |  |  | 未写单位
P334 | Rd4N | Li2S4 | Li₂S₄ | B | Li2S4 | 模型组分；数量未明 |  | 不可用 |  |  |  |  | 未写单位
P334 | Rd4N | NH4BS | 苯磺酸铵 | A | NH4BS | 模型组分；数量未明 |  | 不可用 |  |  |  |  | 未写单位
P334 | Rds | Li2S | 硫化锂 | B | Li2S | 模型组分；数量未明 |  | 不可用 |  |  |  |  | 未写单位
P334 | RdsN | Li2S | 硫化锂 | B | Li2S | 模型组分；数量未明 |  | 不可用 |  |  |  |  | 未写单位
P334 | RdsN | NH4BS | 苯磺酸铵 | A | NH4BS | 模型组分；数量未明 |  | 不可用 |  |  |  |  | 未写单位
P334 | Rl0 | LiTFSI | 双三氟甲磺酰亚胺锂 | A | LiTFSI | 1 | M | 摩尔浓度 | 1 |  | 1 | 0.07426414
P334 | Rl0 | LiNO3 | 硝酸锂 | A | LiNO3 | 2 | wt% | 质量分数 | 0.02 |  | 0.3749818 | 0.0278477 | 按总电解液质量
P334 | Rl0 | DME | 1,2-二甲氧基乙烷 | A | DME | 1 | 体积份 | 体积份 | 1 | 0.5 | 4.815694 | 0.3576334
P334 | Rl0 | DOL | 1,3-二氧戊环 | A | DOL | 1 | 体积份 | 体积份 | 1 | 0.5 | 7.174773 | 0.5328283
P334 | Rl0 | Li2S4 | Li₂S₄ | B | Li2S4 | 0.1 | M | 摩尔浓度 | 0.1 |  | 0.1 | 0.007426414
P334 | Rl1 | LiTFSI | 双三氟甲磺酰亚胺锂 | A | LiTFSI | 1 | M | 摩尔浓度 | 1 |  | 1 | 0.07383423
P334 | Rl1 | LiNO3 | 硝酸锂 | A | LiNO3 | 2 | wt% | 质量分数 | 0.02 |  | 0.3788476 | 0.02797192 | 按总电解液质量
P334 | Rl1 | DME | 1,2-二甲氧基乙烷 | A | DME | 1 | 体积份 | 体积份 | 1 | 0.5 | 4.815694 | 0.3555631
P334 | Rl1 | DOL | 1,3-二氧戊环 | A | DOL | 1 | 体积份 | 体积份 | 1 | 0.5 | 7.174773 | 0.5297438
P334 | Rl1 | NH4BS | 苯磺酸铵 | A | NH4BS | 1 | wt% | 质量分数 | 0.01 |  | 0.07453855 | 0.005503497 | 按总电解液质量
P334 | Rl1 | Li2S4 | Li₂S₄ | B | Li2S4 | 0.1 | M | 摩尔浓度 | 0.1 |  | 0.1 | 0.007383423
P334 | Rn0 | NH4BS | 苯磺酸铵 | A | NH4BS | 未报告 |  | 不可用 |  |  |  |  | 未写单位
P334 | Rn1 | NH4BS | 苯磺酸铵 | A | NH4BS | 未报告 |  | 不可用 |  |  |  |  | 未写单位
P334 | Rn1 | Li2S | 硫化锂 | B | Li2S | 未报告 |  | 不可用 |  |  |  |  | 未写单位
P334 | Rs | LiTFSI | 双三氟甲磺酰亚胺锂 | A | LiTFSI | 1 | M | 摩尔浓度 | 1 |  | 1
P334 | Rs | LiNO3 | 硝酸锂 | A | LiNO3 | 2 | wt% | 质量分数 | 0.02 |  |  |  | 按总电解液质量
P334 | Rs | DME | 1,2-二甲氧基乙烷 | A | DME | 1 | 体积份 | 体积份 | 1 | 0.5 | 4.815694
P334 | Rs | DOL | 1,3-二氧戊环 | A | DOL | 1 | 体积份 | 体积份 | 1 | 0.5 | 7.174773
P334 | Rs | NH4BS | 苯磺酸铵 | A | NH4BS | 梯度档位未给出 | wt% | 质量分数 |  |  |  |  | 按总电解液质量
P334 | Rv0 | LiTFSI | 双三氟甲磺酰亚胺锂 | A | LiTFSI | 1 | M | 摩尔浓度 | 1 |  | 1 | 0.07435233
P334 | Rv0 | LiNO3 | 硝酸锂 | A | LiNO3 | 2 | wt% | 质量分数 | 0.02 |  | 0.3719581 | 0.02765595 | 按总电解液质量
P334 | Rv0 | DME | 1,2-二甲氧基乙烷 | A | DME | 1 | 体积份 | 体积份 | 1 | 0.5 | 4.815694 | 0.3580581
P334 | Rv0 | DOL | 1,3-二氧戊环 | A | DOL | 1 | 体积份 | 体积份 | 1 | 0.5 | 7.174773 | 0.5334611
P334 | Rv0 | Li2S | 硫化锂 | B | Li2S | 8 | mg/2 mL电解液 | 摩尔浓度 | 0.08705304 |  | 0.08705304 | 0.006472596 | mg/mL，按分子量换成 mol/L
P334 | Rv1 | LiTFSI | 双三氟甲磺酰亚胺锂 | A | LiTFSI | 1 | M | 摩尔浓度 | 1 |  | 1
P334 | Rv1 | LiNO3 | 硝酸锂 | A | LiNO3 | 2 | wt% | 质量分数 | 0.02 |  |  |  | 按总电解液质量
P334 | Rv1 | DME | 1,2-二甲氧基乙烷 | A | DME | 1 | 体积份 | 体积份 | 1 | 0.5 | 4.815694
P334 | Rv1 | DOL | 1,3-二氧戊环 | A | DOL | 1 | 体积份 | 体积份 | 1 | 0.5 | 7.174773
P334 | Rv1 | NH4BS | 苯磺酸铵 | A | NH4BS | 未报告 | wt% | 质量分数 |  |  |  |  | 按总电解液质量
P334 | Rv1 | Li2S | 硫化锂 | B | Li2S | 8 | mg/2 mL电解液 | 摩尔浓度 | 0.08705304 |  | 0.08705304 |  | mg/mL，按分子量换成 mol/L
P380 | R_AN | LiTFSI | 双三氟甲磺酰亚胺锂 | A | LiTFSI | 1 | mol L−1 | 摩尔浓度 | 1 |  | 1
P380 | R_AN | LiNO3 | 硝酸锂 | A | LiNO3 | 未报告 |  | 不可用 |  |  |  |  | 未写单位
P380 | R_DC | CU2T | Cu-2-T（氯桥双核铜配合物） | A | Cu-2-T | 单分子模型 |  | 不可用 |  |  |  |  | 未写单位
P380 | R_F0 | DME | 1,2-二甲氧基乙烷 | A | DME | 与DOL混合，比例未报告 |  | 不可用 |  |  |  |  | 未写单位
P380 | R_F0 | DOL | 1,3-二氧戊环 | A | DOL | 与DME混合，比例未报告 |  | 不可用 |  |  |  |  | 未写单位
P380 | R_F0 | LiTFSI | 双三氟甲磺酰亚胺锂 | A | LiTFSI | 1 | mol L−1 | 摩尔浓度 | 1 |  | 1
P380 | R_F0 | LiNO3 | 硝酸锂 | A | LiNO3 | 2 | wt% | 质量分数 | 0.02 |  |  |  | 按总电解液质量
P380 | R_F10 | DME | 1,2-二甲氧基乙烷 | A | DME | 与DOL混合，比例未报告 |  | 不可用 |  |  |  |  | 未写单位
P380 | R_F10 | DOL | 1,3-二氧戊环 | A | DOL | 与DME混合，比例未报告 |  | 不可用 |  |  |  |  | 未写单位
P380 | R_F10 | LiTFSI | 双三氟甲磺酰亚胺锂 | A | LiTFSI | 1 | mol L−1 | 摩尔浓度 | 1 |  | 1
P380 | R_F10 | LiNO3 | 硝酸锂 | A | LiNO3 | 2 | wt% | 质量分数 | 0.02 |  |  |  | 按总电解液质量
P380 | R_F10 | CU2T | Cu-2-T（氯桥双核铜配合物） | A | Cu-2-T | 0.1 | wt% | 质量分数 | 0.001 |  |  |  | 按总电解液质量
P380 | R_F25 | DME | 1,2-二甲氧基乙烷 | A | DME | 与DOL混合，比例未报告 |  | 不可用 |  |  |  |  | 未写单位
P380 | R_F25 | DOL | 1,3-二氧戊环 | A | DOL | 与DME混合，比例未报告 |  | 不可用 |  |  |  |  | 未写单位
P380 | R_F25 | LiTFSI | 双三氟甲磺酰亚胺锂 | A | LiTFSI | 1 | mol L−1 | 摩尔浓度 | 1 |  | 1
P380 | R_F25 | LiNO3 | 硝酸锂 | A | LiNO3 | 2 | wt% | 质量分数 | 0.02 |  |  |  | 按总电解液质量
P380 | R_F25 | CU2T | Cu-2-T（氯桥双核铜配合物） | A | Cu-2-T | 0.25 | wt% | 质量分数 | 0.0025 |  |  |  | 按总电解液质量
P380 | R_F40 | DME | 1,2-二甲氧基乙烷 | A | DME | 与DOL混合，比例未报告 |  | 不可用 |  |  |  |  | 未写单位
P380 | R_F40 | DOL | 1,3-二氧戊环 | A | DOL | 与DME混合，比例未报告 |  | 不可用 |  |  |  |  | 未写单位
P380 | R_F40 | LiTFSI | 双三氟甲磺酰亚胺锂 | A | LiTFSI | 1 | mol L−1 | 摩尔浓度 | 1 |  | 1
P380 | R_F40 | LiNO3 | 硝酸锂 | A | LiNO3 | 2 | wt% | 质量分数 | 0.02 |  |  |  | 按总电解液质量
P380 | R_F40 | CU2T | Cu-2-T（氯桥双核铜配合物） | A | Cu-2-T | 0.4 | wt% | 质量分数 | 0.004 |  |  |  | 按总电解液质量
P380 | R_FPF | DME | 1,2-二甲氧基乙烷 | A | DME | 与DOL混合，比例未报告 |  | 不可用 |  |  |  |  | 未写单位
P380 | R_FPF | DOL | 1,3-二氧戊环 | A | DOL | 与DME混合，比例未报告 |  | 不可用 |  |  |  |  | 未写单位
P380 | R_FPF | LiTFSI | 双三氟甲磺酰亚胺锂 | A | LiTFSI | 1 | mol L−1 | 摩尔浓度 | 1 |  | 1
P380 | R_FPF | LiNO3 | 硝酸锂 | A | LiNO3 | 2 | wt% | 质量分数 | 0.02 |  |  |  | 按总电解液质量
P380 | R_FPF | ION_PF6 | 六氟磷酸根 | B | PF6−（反离子未报告） | 0.25 | %（图注未明质量/体积；正文称与Cu-2-T相同浓度） | 不可用 |  |  |  |  | 百分比基准不明（%（图注未明质量/体积；正文称与Cu-2-T相同浓度））
P380 | R_N0 | TEGDME | 四乙二醇二甲醚 | A | tetraglyme | 未报告 |  | 不可用 |  |  |  |  | 未写单位
P380 | R_N0 | Li2S8 | Li₂S₈ | B | Li2S8 | 0.2 | mol L−1 | 摩尔浓度 | 0.2 |  | 0.2
P380 | R_N0 | LiTFSI | 双三氟甲磺酰亚胺锂 | A | LiTFSI（正极液） | 未报告 |  | 不可用 |  |  |  |  | 未写单位
P380 | R_N0 | LiNO3 | 硝酸锂 | A | LiNO3（正极液） | 未报告 |  | 不可用 |  |  |  |  | 未写单位
P380 | R_NT | TEGDME | 四乙二醇二甲醚 | A | tetraglyme | 未报告 |  | 不可用 |  |  |  |  | 未写单位
P380 | R_NT | Li2S8 | Li₂S₈ | B | Li2S8 | 0.2 | mol L−1 | 摩尔浓度 | 0.2 |  | 0.2
P380 | R_NT | LiTFSI | 双三氟甲磺酰亚胺锂 | A | LiTFSI（正极液） | 未报告 |  | 不可用 |  |  |  |  | 未写单位
P380 | R_NT | LiNO3 | 硝酸锂 | A | LiNO3（正极液） | 未报告 |  | 不可用 |  |  |  |  | 未写单位
P380 | R_NT | CU2T | Cu-2-T（氯桥双核铜配合物） | A | Cu-2-T | 未报告 |  | 不可用 |  |  |  |  | 未写单位
P380 | R_PS0 | DME | 1,2-二甲氧基乙烷 | A | DME | 与DOL混合，比例未报告 |  | 不可用 |  |  |  |  | 未写单位
P380 | R_PS0 | DOL | 1,3-二氧戊环 | A | DOL | 与DME混合，比例未报告 |  | 不可用 |  |  |  |  | 未写单位
P380 | R_PS0 | LiTFSI | 双三氟甲磺酰亚胺锂 | A | LiTFSI | 1 | mol L−1 | 摩尔浓度 | 1 |  | 1
P380 | R_PS0 | LiNO3 | 硝酸锂 | A | LiNO3 | 2 | wt% | 质量分数 | 0.02 |  |  |  | 按总电解液质量
P380 | R_PS0 | Li2S6 | Li₂S₆ | B | Li2S6 | 0.2 | mol L−1 | 摩尔浓度 | 0.2 |  | 0.2
P380 | R_PS25 | DME | 1,2-二甲氧基乙烷 | A | DME | 与DOL混合，比例未报告 |  | 不可用 |  |  |  |  | 未写单位
P380 | R_PS25 | DOL | 1,3-二氧戊环 | A | DOL | 与DME混合，比例未报告 |  | 不可用 |  |  |  |  | 未写单位
P380 | R_PS25 | LiTFSI | 双三氟甲磺酰亚胺锂 | A | LiTFSI | 1 | mol L−1 | 摩尔浓度 | 1 |  | 1
P380 | R_PS25 | LiNO3 | 硝酸锂 | A | LiNO3 | 2 | wt% | 质量分数 | 0.02 |  |  |  | 按总电解液质量
P380 | R_PS25 | Li2S6 | Li₂S₆ | B | Li2S6 | 0.2 | mol L−1 | 摩尔浓度 | 0.2 |  | 0.2
P380 | R_PS25 | CU2T | Cu-2-T（氯桥双核铜配合物） | A | Cu-2-T | 未明确；通常Cu-2-T样品为0.25 | wt% | 质量分数 |  |  |  |  | 按总电解液质量
P380 | R_SH0 | DME | 1,2-二甲氧基乙烷 | A | DME | 与DOL混合，比例未报告 |  | 不可用 |  |  |  |  | 未写单位
P380 | R_SH0 | DOL | 1,3-二氧戊环 | A | DOL | 与DME混合，比例未报告 |  | 不可用 |  |  |  |  | 未写单位
P380 | R_SH0 | LiTFSI | 双三氟甲磺酰亚胺锂 | A | LiTFSI | 1 | mol L−1 | 摩尔浓度 | 1 |  | 1
P380 | R_SH0 | LiNO3 | 硝酸锂 | A | LiNO3 | 专门方法未报告；共用基液为2 wt%，适用未明 |  | 不可用 |  |  |  |  | 未写单位
P380 | R_SH25 | DME | 1,2-二甲氧基乙烷 | A | DME | 与DOL混合，比例未报告 |  | 不可用 |  |  |  |  | 未写单位
P380 | R_SH25 | DOL | 1,3-二氧戊环 | A | DOL | 与DME混合，比例未报告 |  | 不可用 |  |  |  |  | 未写单位
P380 | R_SH25 | LiTFSI | 双三氟甲磺酰亚胺锂 | A | LiTFSI | 1 | mol L−1 | 摩尔浓度 | 1 |  | 1
P380 | R_SH25 | LiNO3 | 硝酸锂 | A | LiNO3 | 专门方法未报告；共用基液为2 wt%，适用未明 |  | 不可用 |  |  |  |  | 未写单位
P380 | R_SH25 | CU2T | Cu-2-T（氯桥双核铜配合物） | A | Cu-2-T | 0.25 | wt% | 质量分数 | 0.0025 |  |  |  | 按总电解液质量
P380 | R_ST | DME | 1,2-二甲氧基乙烷 | A | DME | 与DOL混合，比例未报告 |  | 不可用 |  |  |  |  | 未写单位
P380 | R_ST | DOL | 1,3-二氧戊环 | A | DOL | 与DME混合，比例未报告 |  | 不可用 |  |  |  |  | 未写单位
P380 | R_ST | LiTFSI | 双三氟甲磺酰亚胺锂 | A | LiTFSI | 1 | mol L−1 | 摩尔浓度 | 1 |  | 1
P380 | R_ST | LiNO3 | 硝酸锂 | A | LiNO3 | 2 | wt% | 质量分数 | 0.02 |  |  |  | 按总电解液质量
P380 | R_ST | Li2S6 | Li₂S₆ | B | Li2S6 | 未报告 |  | 不可用 |  |  |  |  | 未写单位
P380 | R_ST | CU2T | Cu-2-T（氯桥双核铜配合物） | A | Cu-2-T | 未报告 |  | 不可用 |  |  |  |  | 未写单位
P386 | RD | LiFSI | 双氟磺酰亚胺锂 | A | LiFSI | 2 | M | 摩尔浓度 | 2 |  | 2 | 0.1719485
P386 | RD | DME | 1,2-二甲氧基乙烷 | A | DME | 单一溶剂 |  | 体积份 | 1 | 1 | 9.631389 | 0.8280515 | 原文为唯一溶剂
P386 | RLD | DME | 1,2-二甲氧基乙烷 | A | DME | 未报告 |  | 不可用 |  |  |  |  | 未写单位
P386 | RLD | Li2S6 | Li₂S₆ | B | Li2S6 | 1（加入的名义浓度；氟化液量未逐组明确） | M | 摩尔浓度 | 1 |  | 1
P386 | RLP | PPEO_CF3 | 乙二醇（2,2,2-三氟乙基）（正丙基）醚 | A | PPEO-CF3 | 未报告 |  | 不可用 |  |  |  |  | 未写单位
P386 | RLP | Li2S6 | Li₂S₆ | B | Li2S6 | 1（加入的名义浓度；氟化液量未逐组明确） | M | 摩尔浓度 | 1 |  | 1
P386 | RLX | PXEO_CF3 | 乙二醇（2,2,2-三氟乙基）（异丙基）醚 | A | PXEO-CF3 | 未报告 |  | 不可用 |  |  |  |  | 未写单位
P386 | RLX | Li2S6 | Li₂S₆ | B | Li2S6 | 1（加入的名义浓度；氟化液量未逐组明确） | M | 摩尔浓度 | 1 |  | 1
P386 | RP | LiFSI | 双氟磺酰亚胺锂 | A | LiFSI | 2 | M | 摩尔浓度 | 2 |  | 2
P386 | RP | PPEO_CF3 | 乙二醇（2,2,2-三氟乙基）（正丙基）醚 | A | PPEO-CF3 | 单一溶剂 |  | 体积份 | 1 | 1 |  |  | 原文为唯一溶剂
P386 | RSD | DME | 1,2-二甲氧基乙烷 | A | DME | 纯溶剂/单分子 |  | 不可用 |  |  |  |  | 未写单位
P386 | RSP | PPEO_CF3 | 乙二醇（2,2,2-三氟乙基）（正丙基）醚 | A | PPEO-CF3 | 纯溶剂/单分子 |  | 不可用 |  |  |  |  | 未写单位
P386 | RSX | PXEO_CF3 | 乙二醇（2,2,2-三氟乙基）（异丙基）醚 | A | PXEO-CF3 | 纯溶剂/单分子 |  | 不可用 |  |  |  |  | 未写单位
P386 | RX | LiFSI | 双氟磺酰亚胺锂 | A | LiFSI | 2 | M | 摩尔浓度 | 2 |  | 2
P386 | RX | PXEO_CF3 | 乙二醇（2,2,2-三氟乙基）（异丙基）醚 | A | PXEO-CF3 | 单一溶剂 |  | 体积份 | 1 | 1 |  |  | 原文为唯一溶剂
P425 | RF0 | LiTFSI | 双三氟甲磺酰亚胺锂 | A | LiTFSI | 1.5 | M | 摩尔浓度 | 1.5 |  | 1.5
P425 | RF0 | TTE | 1,1,2,2-四氟乙基-2,2,3,3-四氟丙基醚 | A | TTE | 10 | 体积比份 | 体积份 | 10 | 0.7692308
P425 | RF0 | DME | 1,2-二甲氧基乙烷 | A | DME | 3 | 体积比份 | 体积份 | 3 | 0.2307692 | 2.222628
P425 | RF0 | LiBF4 | 四氟硼酸锂 | A | LiBF4 | 0 | M | 摩尔浓度 | 0 |  | 0
P425 | RF005 | LiTFSI | 双三氟甲磺酰亚胺锂 | A | LiTFSI | 1.5 | M | 摩尔浓度 | 1.5 |  | 1.5
P425 | RF005 | TTE | 1,1,2,2-四氟乙基-2,2,3,3-四氟丙基醚 | A | TTE | 10 | 体积比份 | 体积份 | 10 | 0.7692308
P425 | RF005 | DME | 1,2-二甲氧基乙烷 | A | DME | 3 | 体积比份 | 体积份 | 3 | 0.2307692 | 2.222628
P425 | RF005 | LiBF4 | 四氟硼酸锂 | A | LiBF4 | 0.05 | M | 摩尔浓度 | 0.05 |  | 0.05
P425 | RF010 | LiTFSI | 双三氟甲磺酰亚胺锂 | A | LiTFSI | 1.5 | M | 摩尔浓度 | 1.5 |  | 1.5
P425 | RF010 | TTE | 1,1,2,2-四氟乙基-2,2,3,3-四氟丙基醚 | A | TTE | 10 | 体积比份 | 体积份 | 10 | 0.7692308
P425 | RF010 | DME | 1,2-二甲氧基乙烷 | A | DME | 3 | 体积比份 | 体积份 | 3 | 0.2307692 | 2.222628
P425 | RF010 | LiBF4 | 四氟硼酸锂 | A | LiBF4 | 0.1 | M | 摩尔浓度 | 0.1 |  | 0.1
P425 | RF015 | LiTFSI | 双三氟甲磺酰亚胺锂 | A | LiTFSI | 1.5 | M | 摩尔浓度 | 1.5 |  | 1.5
P425 | RF015 | TTE | 1,1,2,2-四氟乙基-2,2,3,3-四氟丙基醚 | A | TTE | 10 | 体积比份 | 体积份 | 10 | 0.7692308
P425 | RF015 | DME | 1,2-二甲氧基乙烷 | A | DME | 3 | 体积比份 | 体积份 | 3 | 0.2307692 | 2.222628
P425 | RF015 | LiBF4 | 四氟硼酸锂 | A | LiBF4 | 0.15 | M | 摩尔浓度 | 0.15 |  | 0.15
P425 | RFD | LiTFSI | 双三氟甲磺酰亚胺锂 | A | LiTFSI | 1 | M | 摩尔浓度 | 1 |  | 1 | 0.07581233
P425 | RFD | DME | 1,2-二甲氧基乙烷 | A | DME | 1 | 体积比份 | 体积份 | 1 | 0.5 | 4.815694 | 0.365089
P425 | RFD | DOL | 1,3-二氧戊环 | A | DOL | 1 | 体积比份 | 体积份 | 1 | 0.5 | 7.174773 | 0.5439362
P425 | RFD | LiNO3 | 硝酸锂 | A | LiNO3 | 0.2 | M | 摩尔浓度 | 0.2 |  | 0.2 | 0.01516247
P425 | RFF | LiTFSI | 双三氟甲磺酰亚胺锂 | A | LiTFSI | 1.5 | M | 摩尔浓度 | 1.5 |  | 1.5
P425 | RFF | TTE | 1,1,2,2-四氟乙基-2,2,3,3-四氟丙基醚 | A | TTE | 10 | 体积比份 | 体积份 | 10 | 0.7692308
P425 | RFF | DME | 1,2-二甲氧基乙烷 | A | DME | 3 | 体积比份 | 体积份 | 3 | 0.2307692 | 2.222628
P425 | RFF | LiFSI | 双氟磺酰亚胺锂 | A | LiFSI | 未报告 |  | 不可用 |  |  |  |  | 未写单位
P425 | RFP | LiTFSI | 双三氟甲磺酰亚胺锂 | A | LiTFSI | 1.5 | M | 摩尔浓度 | 1.5 |  | 1.5
P425 | RFP | TTE | 1,1,2,2-四氟乙基-2,2,3,3-四氟丙基醚 | A | TTE | 10 | 体积比份 | 体积份 | 10 | 0.7692308
P425 | RFP | DME | 1,2-二甲氧基乙烷 | A | DME | 3 | 体积比份 | 体积份 | 3 | 0.2307692 | 2.222628
P425 | RFP | LiPF6 | 六氟磷酸锂 | A | LiPF6 | 未报告 |  | 不可用 |  |  |  |  | 未写单位
P425 | RGBF | Li2S6 | Li₂S₆ | B | Li2S6 | 1 | 分子 | 分子数 | 1 |  |  | 0.5
P425 | RGBF | LiBF4 | 四氟硼酸锂 | A | LiBF4 | 1 | 分子 | 分子数 | 1 |  |  | 0.5
P425 | RGDME | Li2S6 | Li₂S₆ | B | Li2S6 | 1 | 分子 | 分子数 | 1 |  |  | 0.5
P425 | RGDME | DME | 1,2-二甲氧基乙烷 | A | DME | 1 | 分子 | 分子数 | 1 |  |  | 0.5
P425 | RGTFSI | Li2S6 | Li₂S₆ | B | Li2S6 | 1 | 分子 | 分子数 | 1 |  |  | 0.5
P425 | RGTFSI | LiTFSI | 双三氟甲磺酰亚胺锂 | A | LiTFSI | 1 | 分子 | 分子数 | 1 |  |  | 0.5
P425 | RGTTE | Li2S6 | Li₂S₆ | B | Li2S6 | 1 | 分子 | 分子数 | 1 |  |  | 0.5
P425 | RGTTE | TTE | 1,1,2,2-四氟乙基-2,2,3,3-四氟丙基醚 | A | TTE | 1 | 分子 | 分子数 | 1 |  |  | 0.5
P425 | RSIMD | LiTFSI | 双三氟甲磺酰亚胺锂 | A | LiTFSI | 名义1.0；清单却写4LiBF4 | M（身份冲突） | 摩尔浓度 |  |  |  |  | 身份冲突
P425 | RSIMD | LiNO3 | 硝酸锂 | A | LiNO3 | 名义0.2；1 | M；分子 | 分子数
P425 | RSIMD | DME | 1,2-二甲氧基乙烷 | A | DME | 25 | 分子；名义体积比1 | 分子数 | 25
P425 | RSIMD | DOL | 1,3-二氧戊环 | A | DOL | 25 | 分子；名义体积比1 | 分子数 | 25
P425 | RSIMD | LiBF4 | 四氟硼酸锂 | A | LiBF4 | 清单4但与名义LiTFSI冲突 | 分子 | 分子数
P425 | RSIML | LiTFSI | 双三氟甲磺酰亚胺锂 | A | LiTFSI | 名义1.5；分子清单3 | M；分子 | 分子数
P425 | RSIML | TTE | 1,1,2,2-四氟乙基-2,2,3,3-四氟丙基醚 | A | TTE | 10 | 分子；名义体积份 | 分子数 | 10
P425 | RSIML | DME | 1,2-二甲氧基乙烷 | A | DME | 3 | 分子；名义体积份 | 分子数 | 3
P425 | RSIML | LiBF4 | 四氟硼酸锂 | A | LiBF4 | 模型说明忽略，但S0020清单写1 | 分子（冲突） | 分子数
P451 | R_BE | LiPF6 | 六氟磷酸锂 | A | LiPF6 | 1 | M | 摩尔浓度 | 1 |  | 1 | 0.0726094
P451 | R_BE | EC | 碳酸乙烯酯 | A | EC | 3 | 体积份 | 体积份 | 3 | 0.3 | 4.501601 | 0.3268585
P451 | R_BE | DMC | 碳酸二甲酯 | A | DMC | 7 | 体积份 | 体积份 | 7 | 0.7 | 8.270721 | 0.6005321
P451 | R_DBETTE12 | LiFSI | 双氟磺酰亚胺锂 | A | LiFSI | 1 | M（投料目标） | 摩尔浓度 | 1 |  | 1 |  | 投料目标
P451 | R_DBETTE12 | DBE | 二丁醚 | A | DBE | 1 | 体积份 | 体积份 | 1 | 0.3333333 | 1.966762
P451 | R_DBETTE12 | TTE | 1,1,2,2-四氟乙基-2,2,3,3-四氟丙基醚 | A | TTE | 2 | 体积份 | 体积份 | 2 | 0.6666667
P451 | R_DBETTE13 | LiFSI | 双氟磺酰亚胺锂 | A | LiFSI | 1 | M（投料目标） | 摩尔浓度 | 1 |  | 1 |  | 投料目标
P451 | R_DBETTE13 | DBE | 二丁醚 | A | DBE | 1 | 体积份 | 体积份 | 1 | 0.25 | 1.475071
P451 | R_DBETTE13 | TTE | 1,1,2,2-四氟乙基-2,2,3,3-四氟丙基醚 | A | TTE | 3 | 体积份 | 体积份 | 3 | 0.75
P451 | R_DE | LiFSI | 双氟磺酰亚胺锂 | A | LiFSI | 1 | M | 摩尔浓度 | 1 |  | 1 | 0.09406109
P451 | R_DE | DME | 1,2-二甲氧基乙烷 | A | DME | 全部溶剂 |  | 体积份 | 1 | 1 | 9.631389 | 0.9059389 | 原文为唯一溶剂
P451 | R_DMMTTE | LiFSI | 双氟磺酰亚胺锂 | A | LiFSI | 1 | M | 摩尔浓度 | 1 |  | 1
P451 | R_DMMTTE | DMM | 二甲氧基甲烷 | A | DMM | 1 | 体积份 | 体积份 | 1 | 0.5 | 5.646232
P451 | R_DMMTTE | TTE | 1,1,2,2-四氟乙基-2,2,3,3-四氟丙基醚 | A | TTE | 1 | 体积份 | 体积份 | 1 | 0.5
P451 | R_DPIE | LiFSI | 双氟磺酰亚胺锂 | A | LiFSI | 1 | M | 摩尔浓度 | 1 |  | 1
P451 | R_DPIE | DBE | 二丁醚 | A | DBE | 1 | 体积份 | 体积份 | 1 | 0.5 | 2.950142
P451 | R_DPIE | TTE | 1,1,2,2-四氟乙基-2,2,3,3-四氟丙基醚 | A | TTE | 1 | 体积份 | 体积份 | 1 | 0.5
P451 | R_LHCE | LiFSI | 双氟磺酰亚胺锂 | A | LiFSI | 1 | M | 摩尔浓度 | 1 |  | 1
P451 | R_LHCE | DME | 1,2-二甲氧基乙烷 | A | DME | 1 | 体积份 | 体积份 | 1 | 0.5 | 4.815694
P451 | R_LHCE | TTE | 1,1,2,2-四氟乙基-2,2,3,3-四氟丙基醚 | A | TTE | 1 | 体积份 | 体积份 | 1 | 0.5
P451 | R_PS_DBE | DBE | 二丁醚 | A | DBE | 全部溶剂 |  | 体积份 | 1 | 1 | 5.900285 |  | 原文为唯一溶剂
P451 | R_PS_DBE | Li2S | 硫化锂 | B | Li2S | 与S按Li2S6化学计量混合 |  | 不可用 |  |  |  |  | 未写单位
P451 | R_PS_DBE | S8 | 单质硫（环八硫） | B | S | 与Li2S按Li2S6化学计量混合 |  | 不可用 |  |  |  |  | 未写单位
P451 | R_PS_DBETTE | DBE | 二丁醚 | A | DBE | 未报告 | 混合比例 | 不可用 |  |  |  |  | 混合比例
P451 | R_PS_DBETTE | TTE | 1,1,2,2-四氟乙基-2,2,3,3-四氟丙基醚 | A | TTE | 未报告 | 混合比例 | 不可用 |  |  |  |  | 混合比例
P451 | R_PS_DBETTE | Li2S | 硫化锂 | B | Li2S | 与S按Li2S6化学计量混合 |  | 不可用 |  |  |  |  | 未写单位
P451 | R_PS_DBETTE | S8 | 单质硫（环八硫） | B | S | 与Li2S按Li2S6化学计量混合 |  | 不可用 |  |  |  |  | 未写单位
P451 | R_PS_DME | DME | 1,2-二甲氧基乙烷 | A | DME | 全部溶剂 |  | 体积份 | 1 | 1 | 9.631389 |  | 原文为唯一溶剂
P451 | R_PS_DME | Li2S | 硫化锂 | B | Li2S | 与S按Li2S6化学计量混合 |  | 不可用 |  |  |  |  | 未写单位
P451 | R_PS_DME | S8 | 单质硫（环八硫） | B | S | 与Li2S按Li2S6化学计量混合 |  | 不可用 |  |  |  |  | 未写单位
P451 | R_PS_DMETTE | DME | 1,2-二甲氧基乙烷 | A | DME | 未报告 | 混合比例 | 不可用 |  |  |  |  | 混合比例
P451 | R_PS_DMETTE | TTE | 1,1,2,2-四氟乙基-2,2,3,3-四氟丙基醚 | A | TTE | 未报告 | 混合比例 | 不可用 |  |  |  |  | 混合比例
P451 | R_PS_DMETTE | Li2S | 硫化锂 | B | Li2S | 与S按Li2S6化学计量混合 |  | 不可用 |  |  |  |  | 未写单位
P451 | R_PS_DMETTE | S8 | 单质硫（环八硫） | B | S | 与Li2S按Li2S6化学计量混合 |  | 不可用 |  |  |  |  | 未写单位
P451 | R_PS_TTE | TTE | 1,1,2,2-四氟乙基-2,2,3,3-四氟丙基醚 | A | TTE | 全部溶剂 |  | 体积份 | 1 | 1 |  |  | 原文为唯一溶剂
P451 | R_PS_TTE | Li2S | 硫化锂 | B | Li2S | 与S按Li2S6化学计量混合 |  | 不可用 |  |  |  |  | 未写单位
P451 | R_PS_TTE | S8 | 单质硫（环八硫） | B | S | 与Li2S按Li2S6化学计量混合 |  | 不可用 |  |  |  |  | 未写单位
P451 | R_S_DE | LiFSI | 双氟磺酰亚胺锂 | A | LiFSI | 1 | M | 摩尔浓度 | 1 |  | 1
P451 | R_S_DE | DME | 1,2-二甲氧基乙烷 | A | DME | 全部溶剂 |  | 体积份 | 1 | 1 | 9.631389 |  | 原文为唯一溶剂
P451 | R_S_DE | S8 | 单质硫（环八硫） | B | sulfur powder | 未报告 |  | 不可用 |  |  |  |  | 未写单位
P451 | R_S_DPIE | LiFSI | 双氟磺酰亚胺锂 | A | LiFSI | 1 | M | 摩尔浓度 | 1 |  | 1
P451 | R_S_DPIE | DBE | 二丁醚 | A | DBE | 1 | 体积份 | 体积份 | 1 | 0.5 | 2.950142
P451 | R_S_DPIE | TTE | 1,1,2,2-四氟乙基-2,2,3,3-四氟丙基醚 | A | TTE | 1 | 体积份 | 体积份 | 1 | 0.5
P451 | R_S_DPIE | S8 | 单质硫（环八硫） | B | sulfur powder | 未报告 |  | 不可用 |  |  |  |  | 未写单位
P451 | R_S_LHCE | LiFSI | 双氟磺酰亚胺锂 | A | LiFSI | 1 | M | 摩尔浓度 | 1 |  | 1
P451 | R_S_LHCE | DME | 1,2-二甲氧基乙烷 | A | DME | 1 | 体积份 | 体积份 | 1 | 0.5 | 4.815694
P451 | R_S_LHCE | TTE | 1,1,2,2-四氟乙基-2,2,3,3-四氟丙基醚 | A | TTE | 1 | 体积份 | 体积份 | 1 | 0.5
P451 | R_S_LHCE | S8 | 单质硫（环八硫） | B | sulfur powder | 未报告 |  | 不可用 |  |  |  |  | 未写单位
P451 | R_pure_DBE | DBE | 二丁醚 | A | DBE | 纯溶剂 |  | 体积份 | 1 |  |  |  | 原文为唯一溶剂
P451 | R_pure_DME | DME | 1,2-二甲氧基乙烷 | A | DME | 纯溶剂 |  | 体积份 | 1 |  |  |  | 原文为唯一溶剂
P451 | R_pure_TTE | TTE | 1,1,2,2-四氟乙基-2,2,3,3-四氟丙基醚 | A | TTE | 纯溶剂 |  | 体积份 | 1 |  |  |  | 原文为唯一溶剂
P510 | RCH | LiTFSI | 双三氟甲磺酰亚胺锂 | A | LiTFSI | 1.97 | M | 摩尔浓度 | 1.97 |  | 1.97 | 0.1379761
P510 | RCH | DOL | 1,3-二氧戊环 | A | 1,3-dioxolane (DOL) | 60 | vol% | 体积份 | 60 | 0.6 | 8.609727 | 0.6030136
P510 | RCH | CYCLOHEXANE | 环己烷 | A | cyclohexane | 40 | vol% | 体积份 | 40 | 0.4 | 3.698106 | 0.2590103
P510 | RCH43 | DOL | 1,3-二氧戊环 | A | DOL | 未报告 | 未报告 | 不可用 |  |  |  |  | 未报告
P510 | RCH43 | CYCLOHEXANE | 环己烷 | A | cyclohexane | 未报告 | 未报告 | 不可用 |  |  |  |  | 未报告
P510 | RCH43 | LiTFSI | 双三氟甲磺酰亚胺锂 | A | LiTFSI | 未报告 | 未报告 | 不可用 |  |  |  |  | 未报告
P510 | RDD | LiTFSI | 双三氟甲磺酰亚胺锂 | A | LiTFSI | 1 | M | 摩尔浓度 | 1 |  | 1 | 0.07697953
P510 | RDD | DOL | 1,3-二氧戊环 | A | 1,3-dioxolane (DOL) | 50 | vol% | 体积份 | 50 | 0.5 | 7.174773 | 0.5523106
P510 | RDD | DME | 1,2-二甲氧基乙烷 | A | DME | 50 | vol% | 体积份 | 50 | 0.5 | 4.815694 | 0.3707099
P510 | RDD2 | LiTFSI | 双三氟甲磺酰亚胺锂 | A | LiTFSI | 2 | M | 摩尔浓度 | 2 |  | 2 | 0.1429545
P510 | RDD2 | DOL | 1,3-二氧戊环 | A | 1,3-dioxolane (DOL) | 50（由DD同名推定） | vol% | 体积份 | 50 | 0.5 | 7.174773 | 0.512833
P510 | RDD2 | DME | 1,2-二甲氧基乙烷 | A | DME | 50（由DD同名推定） | vol% | 体积份 | 50 | 0.5 | 4.815694 | 0.3442125
P510 | RDMB | LiTFSI | 双三氟甲磺酰亚胺锂 | A | LiTFSI | 1.33 | M | 摩尔浓度 | 1.33 |  | 1.33 | 0.1022245
P510 | RDMB | DOL | 1,3-二氧戊环 | A | 1,3-dioxolane (DOL) | 60 | vol% | 体积份 | 60 | 0.6 | 8.609727 | 0.6617481
P510 | RDMB | DMB23 | 2,3-二甲基丁烷 | A | 2,3-dimethylbutane | 40 | vol% | 体积份 | 40 | 0.4 | 3.070853 | 0.2360274
P510 | RDMB43 | DOL | 1,3-二氧戊环 | A | DOL | 未报告 | 未报告 | 不可用 |  |  |  |  | 未报告
P510 | RDMB43 | DMB23 | 2,3-二甲基丁烷 | A | 2,3-dimethylbutane | 未报告 | 未报告 | 不可用 |  |  |  |  | 未报告
P510 | RDMB43 | LiTFSI | 双三氟甲磺酰亚胺锂 | A | LiTFSI | 未报告 | 未报告 | 不可用 |  |  |  |  | 未报告
P510 | RNH | LiTFSI | 双三氟甲磺酰亚胺锂 | A | LiTFSI | 2.33 | M | 摩尔浓度 | 2.33 |  | 2.33 | 0.166358
P510 | RNH | DOL | 1,3-二氧戊环 | A | 1,3-dioxolane (DOL) | 60 | vol% | 体积份 | 60 | 0.6 | 8.609727 | 0.6147197
P510 | RNH | NHEXANE | 正己烷 | A | n-hexane | 40 | vol% | 体积份 | 40 | 0.4 | 3.066212 | 0.2189223
P510 | RNH43 | DOL | 1,3-二氧戊环 | A | DOL | 未报告 | 未报告 | 不可用 |  |  |  |  | 未报告
P510 | RNH43 | NHEXANE | 正己烷 | A | n-hexane | 未报告 | 未报告 | 不可用 |  |  |  |  | 未报告
P510 | RNH43 | LiTFSI | 双三氟甲磺酰亚胺锂 | A | LiTFSI | 未报告 | 未报告 | 不可用 |  |  |  |  | 未报告
P536 | R_AB | LiTFSI | 双三氟甲磺酰亚胺锂 | A | LiTFSI | 1.0 | M | 摩尔浓度 | 1 |  | 1 | 0.07251386
P536 | R_AB | LiNO3 | 硝酸锂 | A | LiNO3 | 0.1 | M | 摩尔浓度 | 0.1 |  | 0.1 | 0.007251386
P536 | R_AB | DOL | 1,3-二氧戊环 | A | DOL | 1 | 体积份 | 体积份 | 1 | 0.5 | 7.174773 | 0.5202705
P536 | R_AB | DME | 1,2-二甲氧基乙烷 | A | DME | 1 | 体积份 | 体积份 | 1 | 0.5 | 4.815694 | 0.3492046
P536 | R_AB | Li2S6 | Li₂S₆ | B | Li2S6 | 0.7 | M，加入液标称浓度 | 摩尔浓度 | 0.7 |  | 0.7 | 0.0507597 | 加入液标称浓度
P536 | R_AM | LiTFSI | 双三氟甲磺酰亚胺锂 | A | LiTFSI | 1.0 | M | 摩尔浓度 | 1 |  | 1 | 0.06901089
P536 | R_AM | LiNO3 | 硝酸锂 | A | LiNO3 | 0.1 | M | 摩尔浓度 | 0.1 |  | 0.1 | 0.006901089
P536 | R_AM | DOL | 1,3-二氧戊环 | A | DOL | 1 | 体积份 | 体积份 | 1 | 0.5 | 7.174773 | 0.4951374
P536 | R_AM | DME | 1,2-二甲氧基乙烷 | A | DME | 1 | 体积份 | 体积份 | 1 | 0.5 | 4.815694 | 0.3323353
P536 | R_AM | Li2S6 | Li₂S₆ | B | Li2S6 | 0.7 | M，加入液标称浓度 | 摩尔浓度 | 0.7 |  | 0.7 | 0.04830762 | 加入液标称浓度
P536 | R_AM | MCBQ | 2-氯-1,4-苯醌 | A | MCBQ | 0.7 | M，混合前电解液浓度 | 摩尔浓度 | 0.7 |  | 0.7 | 0.04830762 | 混合前电解液浓度
P536 | R_AP | LiTFSI | 双三氟甲磺酰亚胺锂 | A | LiTFSI | 1.0 | M | 摩尔浓度 | 1 |  | 1 | 0.06901089
P536 | R_AP | LiNO3 | 硝酸锂 | A | LiNO3 | 0.1 | M | 摩尔浓度 | 0.1 |  | 0.1 | 0.006901089
P536 | R_AP | DOL | 1,3-二氧戊环 | A | DOL | 1 | 体积份 | 体积份 | 1 | 0.5 | 7.174773 | 0.4951374
P536 | R_AP | DME | 1,2-二甲氧基乙烷 | A | DME | 1 | 体积份 | 体积份 | 1 | 0.5 | 4.815694 | 0.3323353
P536 | R_AP | Li2S6 | Li₂S₆ | B | Li2S6 | 0.7 | M，加入液标称浓度 | 摩尔浓度 | 0.7 |  | 0.7 | 0.04830762 | 加入液标称浓度
P536 | R_AP | PBQ | 对苯醌 | A | PBQ | 0.7 | M，混合前电解液浓度 | 摩尔浓度 | 0.7 |  | 0.7 | 0.04830762 | 混合前电解液浓度
P536 | R_B | LiTFSI | 双三氟甲磺酰亚胺锂 | A | LiTFSI | 1.0 | M | 摩尔浓度 | 1 |  | 1 | 0.07639147
P536 | R_B | LiNO3 | 硝酸锂 | A | LiNO3 | 0.1 | M | 摩尔浓度 | 0.1 |  | 0.1 | 0.007639147
P536 | R_B | DOL | 1,3-二氧戊环 | A | DOL | 1 | 体积份 | 体积份 | 1 | 0.5 | 7.174773 | 0.5480914
P536 | R_B | DME | 1,2-二甲氧基乙烷 | A | DME | 1 | 体积份 | 体积份 | 1 | 0.5 | 4.815694 | 0.367878
P536 | R_L6dilute | Li2S6 | Li₂S₆ | B | Li2S6 | 0.005 | M | 摩尔浓度 | 0.005 |  | 0.005 | 0.0004168241
P536 | R_L6dilute | DOL | 1,3-二氧戊环 | A | DOL | 1 | 体积份 | 体积份 | 1 | 0.5 | 7.174773 | 0.5981237
P536 | R_L6dilute | DME | 1,2-二甲氧基乙烷 | A | DME | 1 | 体积份 | 体积份 | 1 | 0.5 | 4.815694 | 0.4014595
P536 | R_L6stock | Li2S6 | Li₂S₆ | B | Li2S6 | 0.2 | M | 摩尔浓度 | 0.2 |  | 0.2 | 0.01640626
P536 | R_L6stock | DOL | 1,3-二氧戊环 | A | DOL | 1 | 体积份 | 体积份 | 1 | 0.5 | 7.174773 | 0.588556
P536 | R_L6stock | DME | 1,2-二甲氧基乙烷 | A | DME | 1 | 体积份 | 体积份 | 1 | 0.5 | 4.815694 | 0.3950377
P536 | R_M | LiTFSI | 双三氟甲磺酰亚胺锂 | A | LiTFSI | 1.0 | M | 摩尔浓度 | 1 |  | 1 | 0.07598514
P536 | R_M | LiNO3 | 硝酸锂 | A | LiNO3 | 0.1 | M | 摩尔浓度 | 0.1 |  | 0.1 | 0.007598514
P536 | R_M | DOL | 1,3-二氧戊环 | A | DOL | 1 | 体积份 | 体积份 | 1 | 0.5 | 7.174773 | 0.5451762
P536 | R_M | DME | 1,2-二甲氧基乙烷 | A | DME | 1 | 体积份 | 体积份 | 1 | 0.5 | 4.815694 | 0.3659212
P536 | R_M | MCBQ | 2-氯-1,4-苯醌 | A | MCBQ | 70 | mM | 摩尔浓度 | 0.07 |  | 0.07 | 0.00531896
P536 | R_M60 | LiTFSI | 双三氟甲磺酰亚胺锂 | A | LiTFSI | 1.0 | M | 摩尔浓度 | 1 |  | 1 | 0.07604293
P536 | R_M60 | LiNO3 | 硝酸锂 | A | LiNO3 | 0.1 | M | 摩尔浓度 | 0.1 |  | 0.1 | 0.007604293
P536 | R_M60 | DOL | 1,3-二氧戊环 | A | DOL | 1 | 体积份 | 体积份 | 1 | 0.5 | 7.174773 | 0.5455907
P536 | R_M60 | DME | 1,2-二甲氧基乙烷 | A | DME | 1 | 体积份 | 体积份 | 1 | 0.5 | 4.815694 | 0.3661995
P536 | R_M60 | MCBQ | 2-氯-1,4-苯醌 | A | MCBQ | 60 | mM | 摩尔浓度 | 0.06 |  | 0.06 | 0.004562576
P536 | R_M80 | LiTFSI | 双三氟甲磺酰亚胺锂 | A | LiTFSI | 1.0 | M | 摩尔浓度 | 1 |  | 1 | 0.07592745
P536 | R_M80 | LiNO3 | 硝酸锂 | A | LiNO3 | 0.1 | M | 摩尔浓度 | 0.1 |  | 0.1 | 0.007592745
P536 | R_M80 | DOL | 1,3-二氧戊环 | A | DOL | 1 | 体积份 | 体积份 | 1 | 0.5 | 7.174773 | 0.5447622
P536 | R_M80 | DME | 1,2-二甲氧基乙烷 | A | DME | 1 | 体积份 | 体积份 | 1 | 0.5 | 4.815694 | 0.3656434
P536 | R_M80 | MCBQ | 2-氯-1,4-苯醌 | A | MCBQ | 80 | mM | 摩尔浓度 | 0.08 |  | 0.08 | 0.006074196
P536 | R_MM | MCBQ | 2-氯-1,4-苯醌 | A | MCBQ | 单分子 | 模型 | 分子数
P536 | R_MS | MCBQ | 2-氯-1,4-苯醌 | A | MCBQ | 未报告 | 固体样品用量 | 不可用 |  |  |  |  | 固体样品用量
P536 | R_NB | Li2S8 | Li₂S₈ | B | Li2S8 | 0.2 | M，工作极侧 | 摩尔浓度 | 0.2 |  | 0.2 |  | 工作极侧
P536 | R_NB | TEGDME | 四乙二醇二甲醚 | A | tetraglyme / tetracarboxylic ester | 未报告 | 名称冲突 | 不可用 |  |  |  |  | 名称冲突
P536 | R_NM | Li2S8 | Li₂S₈ | B | Li2S8 | 0.2 | M，工作极侧 | 摩尔浓度 | 0.2 |  | 0.2 |  | 工作极侧
P536 | R_NM | TEGDME | 四乙二醇二甲醚 | A | tetraglyme / tetracarboxylic ester | 未报告 | 名称冲突 | 不可用 |  |  |  |  | 名称冲突
P536 | R_NM | MCBQ | 2-氯-1,4-苯醌 | A | MCBQ | 未报告 | 具体浓度及加入侧 | 不可用 |  |  |  |  | 具体浓度及加入侧
P536 | R_NP | Li2S8 | Li₂S₈ | B | Li2S8 | 0.2 | M，工作极侧 | 摩尔浓度 | 0.2 |  | 0.2 |  | 工作极侧
P536 | R_NP | TEGDME | 四乙二醇二甲醚 | A | tetraglyme / tetracarboxylic ester | 未报告 | 名称冲突 | 不可用 |  |  |  |  | 名称冲突
P536 | R_NP | PBQ | 对苯醌 | A | PBQ | 未报告 | 具体浓度及加入侧 | 不可用 |  |  |  |  | 具体浓度及加入侧
P536 | R_P | LiTFSI | 双三氟甲磺酰亚胺锂 | A | LiTFSI | 1.0 | M | 摩尔浓度 | 1 |  | 1 | 0.07598514
P536 | R_P | LiNO3 | 硝酸锂 | A | LiNO3 | 0.1 | M | 摩尔浓度 | 0.1 |  | 0.1 | 0.007598514
P536 | R_P | DOL | 1,3-二氧戊环 | A | DOL | 1 | 体积份 | 体积份 | 1 | 0.5 | 7.174773 | 0.5451762
P536 | R_P | DME | 1,2-二甲氧基乙烷 | A | DME | 1 | 体积份 | 体积份 | 1 | 0.5 | 4.815694 | 0.3659212
P536 | R_P | PBQ | 对苯醌 | A | PBQ | 70 | mM | 摩尔浓度 | 0.07 |  | 0.07 | 0.00531896
P536 | R_P60 | LiTFSI | 双三氟甲磺酰亚胺锂 | A | LiTFSI | 1.0 | M | 摩尔浓度 | 1 |  | 1 | 0.07604293
P536 | R_P60 | LiNO3 | 硝酸锂 | A | LiNO3 | 0.1 | M | 摩尔浓度 | 0.1 |  | 0.1 | 0.007604293
P536 | R_P60 | DOL | 1,3-二氧戊环 | A | DOL | 1 | 体积份 | 体积份 | 1 | 0.5 | 7.174773 | 0.5455907
P536 | R_P60 | DME | 1,2-二甲氧基乙烷 | A | DME | 1 | 体积份 | 体积份 | 1 | 0.5 | 4.815694 | 0.3661995
P536 | R_P60 | PBQ | 对苯醌 | A | PBQ | 60 | mM | 摩尔浓度 | 0.06 |  | 0.06 | 0.004562576
P536 | R_P80 | LiTFSI | 双三氟甲磺酰亚胺锂 | A | LiTFSI | 1.0 | M | 摩尔浓度 | 1 |  | 1 | 0.07592745
P536 | R_P80 | LiNO3 | 硝酸锂 | A | LiNO3 | 0.1 | M | 摩尔浓度 | 0.1 |  | 0.1 | 0.007592745
P536 | R_P80 | DOL | 1,3-二氧戊环 | A | DOL | 1 | 体积份 | 体积份 | 1 | 0.5 | 7.174773 | 0.5447622
P536 | R_P80 | DME | 1,2-二甲氧基乙烷 | A | DME | 1 | 体积份 | 体积份 | 1 | 0.5 | 4.815694 | 0.3656434
P536 | R_P80 | PBQ | 对苯醌 | A | PBQ | 80 | mM | 摩尔浓度 | 0.08 |  | 0.08 | 0.006074196
P536 | R_PM | PBQ | 对苯醌 | A | PBQ | 单分子 | 模型 | 分子数
P536 | R_PS | PBQ | 对苯醌 | A | PBQ | 未报告 | 固体样品用量 | 不可用 |  |  |  |  | 固体样品用量
P536 | R_SB | Li2S6 | Li₂S₆ | B | Li2S6 | 未报告 | 浓度 | 不可用 |  |  |  |  | 浓度
P536 | R_SM | Li2S6 | Li₂S₆ | B | Li2S6 | 未报告 | 浓度 | 不可用 |  |  |  |  | 浓度
P536 | R_SM | MCBQ | 2-氯-1,4-苯醌 | A | MCBQ | 未报告 | 浓度 | 不可用 |  |  |  |  | 浓度
P558 | R_CL | LiTFSI | 双三氟甲磺酰亚胺锂 | A | LiTFSI | 1.0 | mol L−1 | 摩尔浓度 | 1 |  | 1
P558 | R_CL | LiNO3 | 硝酸锂 | A | LiNO3 | 2.0 | wt% | 质量分数 | 0.02 |  |  |  | 按总电解液质量
P558 | R_CL | TTE | 1,1,2,2-四氟乙基-2,2,3,3-四氟丙基醚 | A | TTE | 1 | 体积比 | 体积份 | 1 | 0.2
P558 | R_CL | DOL | 1,3-二氧戊环 | A | DOL | 2 | 体积比 | 体积份 | 2 | 0.4 | 5.739818
P558 | R_CL | DME | 1,2-二甲氧基乙烷 | A | DME | 2 | 体积比 | 体积份 | 2 | 0.4 | 3.852555
P558 | R_CO | LiTFSI | 双三氟甲磺酰亚胺锂 | A | LiTFSI | 1.0 | mol L−1 | 摩尔浓度 | 1 |  | 1
P558 | R_CO | LiNO3 | 硝酸锂 | A | LiNO3 | 2.0 | wt% | 质量分数 | 0.02 |  |  |  | 按总电解液质量
P558 | R_CO | TTE | 1,1,2,2-四氟乙基-2,2,3,3-四氟丙基醚 | A | TTE | 1 | 体积比 | 体积份 | 1 | 0.2
P558 | R_CO | DOL | 1,3-二氧戊环 | A | DOL | 2 | 体积比 | 体积份 | 2 | 0.4 | 5.739818
P558 | R_CO | DME | 1,2-二甲氧基乙烷 | A | DME | 2 | 体积比 | 体积份 | 2 | 0.4 | 3.852555
P558 | R_CR | LiTFSI | 双三氟甲磺酰亚胺锂 | A | LiTFSI | 1.0 | mol L−1 | 摩尔浓度 | 1 |  | 1
P558 | R_CR | LiNO3 | 硝酸锂 | A | LiNO3 | 2.0 | wt% | 质量分数 | 0.02 |  |  |  | 按总电解液质量
P558 | R_CR | TTE | 1,1,2,2-四氟乙基-2,2,3,3-四氟丙基醚 | A | TTE | 1 | 体积比 | 体积份 | 1 | 0.2
P558 | R_CR | DOL | 1,3-二氧戊环 | A | DOL | 2 | 体积比 | 体积份 | 2 | 0.4 | 5.739818
P558 | R_CR | DME | 1,2-二甲氧基乙烷 | A | DME | 2 | 体积比 | 体积份 | 2 | 0.4 | 3.852555
P558 | R_CV_S | Li2S6 | Li₂S₆ | B | Li2S6 | 未报告 |  | 不可用 |  |  |  |  | 未写单位
P558 | R_E0 | LiTFSI | 双三氟甲磺酰亚胺锂 | A | LiTFSI | 1.0 | mol L−1 | 摩尔浓度 | 1 |  | 1
P558 | R_E0 | LiNO3 | 硝酸锂 | A | LiNO3 | 2.0 | wt% | 质量分数 | 0.02 |  |  |  | 按总电解液质量
P558 | R_E0 | TTE | 1,1,2,2-四氟乙基-2,2,3,3-四氟丙基醚 | A | TTE | 1 | 体积比 | 体积份 | 1 | 0.2
P558 | R_E0 | DOL | 1,3-二氧戊环 | A | DOL | 2 | 体积比 | 体积份 | 2 | 0.4 | 5.739818
P558 | R_E0 | DME | 1,2-二甲氧基乙烷 | A | DME | 2 | 体积比 | 体积份 | 2 | 0.4 | 3.852555
P558 | R_E1 | LiTFSI | 双三氟甲磺酰亚胺锂 | A | LiTFSI | 1.0 | mol L−1 | 摩尔浓度 | 1 |  | 1
P558 | R_E1 | LiNO3 | 硝酸锂 | A | LiNO3 | 2.0 | wt% | 质量分数 | 0.02 |  |  |  | 按总电解液质量
P558 | R_E1 | TTE | 1,1,2,2-四氟乙基-2,2,3,3-四氟丙基醚 | A | TTE | 1 | 体积比 | 体积份 | 1 | 0.1666667
P558 | R_E1 | DOL | 1,3-二氧戊环 | A | DOL | 2 | 体积比 | 体积份 | 2 | 0.3333333 | 4.783182
P558 | R_E1 | DME | 1,2-二甲氧基乙烷 | A | DME | 2 | 体积比 | 体积份 | 2 | 0.3333333 | 3.210463
P558 | R_E1 | PEA | 苯乙胺 | A | PEA | 1 | vol% | 体积份 | 1 | 0.1666667 | 1.325819
P558 | R_EB | LiTFSI | 双三氟甲磺酰亚胺锂 | A | LiTFSI | 1.0 | M | 摩尔浓度 | 1 |  | 1
P558 | R_EB | LiNO3 | 硝酸锂 | A | LiNO3 | 2.0 | wt% | 质量分数 | 0.02 |  | 0.3707741 |  | 按总电解液质量
P558 | R_EB | DOL | 1,3-二氧戊环 | A | DOL | 1 | 体积比 | 体积份 | 1 | 0.5 | 7.174773
P558 | R_EB | DME | 1,2-二甲氧基乙烷 | A | DME | 1 | 体积比 | 体积份 | 1 | 0.5 | 4.815694
P558 | R_EB | BA | 苄胺 | A | BA | 1 | %（图注未明示基准） | 不可用 |  |  |  |  | 百分比基准不明（%（图注未明示基准））
P558 | R_EP | LiTFSI | 双三氟甲磺酰亚胺锂 | A | LiTFSI | 1.0 | M | 摩尔浓度 | 1 |  | 1
P558 | R_EP | LiNO3 | 硝酸锂 | A | LiNO3 | 2.0 | wt% | 质量分数 | 0.02 |  | 0.3707741 |  | 按总电解液质量
P558 | R_EP | DOL | 1,3-二氧戊环 | A | DOL | 1 | 体积比 | 体积份 | 1 | 0.5 | 7.174773
P558 | R_EP | DME | 1,2-二甲氧基乙烷 | A | DME | 1 | 体积比 | 体积份 | 1 | 0.5 | 4.815694
P558 | R_EP | PEA | 苯乙胺 | A | PEA | 1 | %（图注未明示基准） | 不可用 |  |  |  |  | 百分比基准不明（%（图注未明示基准））
P558 | R_NP | PEA | 苯乙胺 | A | PEA | 未报告 |  | 不可用 |  |  |  |  | 未写单位
P558 | R_NS | Li2S6 | Li₂S₆ | B | Li2S6 | 0.4 | mM | 摩尔浓度 | 0.0004 |  | 0.0004
P558 | R_VL | DOL | 1,3-二氧戊环 | A | DOL | 1 | 体积比 | 体积份 | 1 | 0.5 | 7.174773 | 0.5983731
P558 | R_VL | DME | 1,2-二甲氧基乙烷 | A | DME | 1 | 体积比 | 体积份 | 1 | 0.5 | 4.815694 | 0.4016269
P558 | R_VO | DOL | 1,3-二氧戊环 | A | DOL | 1 | 体积比 | 体积份 | 1 | 0.5 | 7.174773 | 0.5983731
P558 | R_VO | DME | 1,2-二甲氧基乙烷 | A | DME | 1 | 体积比 | 体积份 | 1 | 0.5 | 4.815694 | 0.4016269
P558 | R_VP | DOL | 1,3-二氧戊环 | A | DOL | 1 | 体积比 | 体积份 | 1 | 0.04545455 | 0.6522521 | 0.07837892
P558 | R_VP | DME | 1,2-二甲氧基乙烷 | A | DME | 1 | 体积比 | 体积份 | 1 | 0.04545455 | 0.4377904 | 0.05260778
P558 | R_VP | PEA | 苯乙胺 | A | PEA | 20 | vol% | 体积份 | 20 | 0.9090909 | 7.231737 | 0.8690133
P558 | R_VR | DOL | 1,3-二氧戊环 | A | DOL | 1 | 体积比 | 体积份 | 1 | 0.5 | 7.174773 | 0.5983731
P558 | R_VR | DME | 1,2-二甲氧基乙烷 | A | DME | 1 | 体积比 | 体积份 | 1 | 0.5 | 4.815694 | 0.4016269
P594 | R0 | LiPF6 | 六氟磷酸锂 | A | LiPF6 | 1 | M | 摩尔浓度 | 1 |  | 1
P594 | R0 | EC | 碳酸乙烯酯 | A | EC | 1(EC:DEC) | 体积比 | 体积份 | 1 | 0.08333333 | 1.250445
P594 | R0 | DEC | 碳酸二乙酯 | A | DEC | 1(EC:DEC) | 体积比 | 体积份 | 1 | 0.08333333 | 0.687931
P594 | R0 | FEC | 氟代碳酸乙烯酯 | A | FEC | 10 | vol% | 体积份 | 10 | 0.8333333
P594 | R1 | LiPF6 | 六氟磷酸锂 | A | LiPF6 | 1 | M | 摩尔浓度 | 1 |  | 1
P594 | R1 | EC | 碳酸乙烯酯 | A | EC | 1(EC:DEC) | 体积比 | 体积份 | 1 | 0.08333333 | 1.250445
P594 | R1 | DEC | 碳酸二乙酯 | A | DEC | 1(EC:DEC) | 体积比 | 体积份 | 1 | 0.08333333 | 0.687931
P594 | R1 | FEC | 氟代碳酸乙烯酯 | A | FEC | 10 | vol% | 体积份 | 10 | 0.8333333
P594 | R1 | TMABr | 四甲基溴化铵 | A | TMABr | 1 | wt% | 质量分数 | 0.01 |  |  |  | 按总电解液质量
P594 | Rmd0 | ION_Li | 锂离子 | B | Li+ | 90 | 粒子 | 分子数 | 90 |  |  | 0.07142857
P594 | Rmd0 | ION_PF6 | 六氟磷酸根 | B | PF6− | 90 | 粒子 | 分子数 | 90 |  |  | 0.07142857
P594 | Rmd0 | EC | 碳酸乙烯酯 | A | EC | 618 | 分子 | 分子数 | 618 |  |  | 0.4904762
P594 | Rmd0 | DEC | 碳酸二乙酯 | A | DEC | 342 | 分子 | 分子数 | 342 |  |  | 0.2714286
P594 | Rmd0 | FEC | 氟代碳酸乙烯酯 | A | FEC | 120 | 分子 | 分子数 | 120 |  |  | 0.0952381
P594 | Rmd1 | ION_Li | 锂离子 | B | Li+ | 90 | 粒子 | 分子数 | 90 |  |  | 0.0625
P594 | Rmd1 | ION_PF6 | 六氟磷酸根 | B | PF6− | 90 | 粒子 | 分子数 | 90 |  |  | 0.0625
P594 | Rmd1 | EC | 碳酸乙烯酯 | A | EC | 618 | 分子 | 分子数 | 618 |  |  | 0.4291667
P594 | Rmd1 | DEC | 碳酸二乙酯 | A | DEC | 342 | 分子 | 分子数 | 342 |  |  | 0.2375
P594 | Rmd1 | FEC | 氟代碳酸乙烯酯 | A | FEC | 120 | 分子 | 分子数 | 120 |  |  | 0.08333333
P594 | Rmd1 | ION_TMA | 四甲基铵离子 | B | TMA+ | 90 | 粒子 | 分子数 | 90 |  |  | 0.0625
P594 | Rmd1 | ION_Br | 溴离子 | B | Br− | 90 | 粒子 | 分子数 | 90 |  |  | 0.0625
P594 | Rn0 | LiPF6 | 六氟磷酸锂 | A | LiPF6 | 1 | M | 摩尔浓度 | 1 |  | 1
P594 | Rn0 | EC | 碳酸乙烯酯 | A | EC | 1(EC:DEC) | 体积比 | 体积份 | 1 | 0.08333333 | 1.250445
P594 | Rn0 | DEC | 碳酸二乙酯 | A | DEC | 1(EC:DEC) | 体积比 | 体积份 | 1 | 0.08333333 | 0.687931
P594 | Rn0 | FEC | 氟代碳酸乙烯酯 | A | FEC | 10 | vol% | 体积份 | 10 | 0.8333333
P594 | Rn1 | LiPF6 | 六氟磷酸锂 | A | LiPF6 | 1 | M | 摩尔浓度 | 1 |  | 1
P594 | Rn1 | EC | 碳酸乙烯酯 | A | EC | 1(EC:DEC) | 体积比 | 体积份 | 1 | 0.08333333 | 1.250445
P594 | Rn1 | DEC | 碳酸二乙酯 | A | DEC | 1(EC:DEC) | 体积比 | 体积份 | 1 | 0.08333333 | 0.687931
P594 | Rn1 | FEC | 氟代碳酸乙烯酯 | A | FEC | 10 | vol% | 体积份 | 10 | 0.8333333
P594 | Rn1 | TMABr | 四甲基溴化铵 | A | TMABr | 1 | wt% | 质量分数 | 0.01 |  |  |  | 按总电解液质量
P594 | Rpair | ION_TMA | 四甲基铵离子 | B | TMA+ | 1 | 离子 | 分子数 | 1 |  |  | 0.5
P594 | Rpair | ION_PF6 | 六氟磷酸根 | B | PF6− | 1 | 离子 | 分子数 | 1 |  |  | 0.5
P594 | Rpf | ION_PF6 | 六氟磷酸根 | B | PF6− | 孤立阴离子 |  | 不可用 |  |  |  |  | 未写单位
P594 | Rsalt | LiPF6 | 六氟磷酸锂 | A | LiPF6 | 孤立组分 |  | 不可用 |  |  |  |  | 未写单位
P594 | Rtma | ION_TMA | 四甲基铵离子 | B | TMA+ | 孤立/吸附体 |  | 不可用 |  |  |  |  | 未写单位
P609 | R_AN_F | ION_FSI | 双氟磺酰亚胺根 | B | LiFSI对应阴离子 | 单分子/阴离子模型 |  | 不可用 |  |  |  |  | 未写单位
P609 | R_AN_T | ION_TFSI | 双三氟甲磺酰亚胺根 | B | LiTFSI对应阴离子 | 单分子/阴离子模型 |  | 不可用 |  |  |  |  | 未写单位
P609 | R_C | LiTFSI | 双三氟甲磺酰亚胺锂 | A | LiTFSI | 1 | M | 摩尔浓度 | 1 |  | 1 | 0.07639147
P609 | R_C | LiNO3 | 硝酸锂 | A | LiNO3 | 0.1 | M | 摩尔浓度 | 0.1 |  | 0.1 | 0.007639147
P609 | R_C | DME | 1,2-二甲氧基乙烷 | A | DME | 1 | 体积比 | 体积份 | 1 | 0.5 | 4.815694 | 0.367878
P609 | R_C | DOL | 1,3-二氧戊环 | A | DOL | 1 | 体积比 | 体积份 | 1 | 0.5 | 7.174773 | 0.5480914
P609 | R_F | LiFSI | 双氟磺酰亚胺锂 | A | LiFSI | 0.4 | M | 摩尔浓度 | 0.4 |  | 0.4 | 0.03948126
P609 | R_F | LiNO3 | 硝酸锂 | A | LiNO3 | 0.1 | M | 摩尔浓度 | 0.1 |  | 0.1 | 0.009870315
P609 | R_F | DME | 1,2-二甲氧基乙烷 | A | DME | 单一溶剂 |  | 体积份 | 1 | 1 | 9.631389 | 0.9506484 | 原文为唯一溶剂
P609 | R_F_PS | LiFSI | 双氟磺酰亚胺锂 | A | LiFSI | 0.4 | M | 摩尔浓度 | 0.4 |  | 0.4 | 0.03909538
P609 | R_F_PS | LiNO3 | 硝酸锂 | A | LiNO3 | 0.1 | M | 摩尔浓度 | 0.1 |  | 0.1 | 0.009773844
P609 | R_F_PS | DME | 1,2-二甲氧基乙烷 | A | DME | 单一溶剂 |  | 体积份 | 1 | 1 | 9.631389 | 0.9413569 | 原文为唯一溶剂
P609 | R_F_PS | Li2S6 | Li₂S₆ | B | Li2S6 | 0.1 | M | 摩尔浓度 | 0.1 |  | 0.1 | 0.009773844
P609 | R_T | LiTFSI | 双三氟甲磺酰亚胺锂 | A | LiTFSI | 0.4 | M | 摩尔浓度 | 0.4 |  | 0.4 | 0.03948126
P609 | R_T | LiNO3 | 硝酸锂 | A | LiNO3 | 0.1 | M | 摩尔浓度 | 0.1 |  | 0.1 | 0.009870315
P609 | R_T | DME | 1,2-二甲氧基乙烷 | A | DME | 单一溶剂 |  | 体积份 | 1 | 1 | 9.631389 | 0.9506484 | 原文为唯一溶剂
P609 | R_T_PS | LiTFSI | 双三氟甲磺酰亚胺锂 | A | LiTFSI | 0.4 | M | 摩尔浓度 | 0.4 |  | 0.4 | 0.03909538
P609 | R_T_PS | LiNO3 | 硝酸锂 | A | LiNO3 | 0.1 | M | 摩尔浓度 | 0.1 |  | 0.1 | 0.009773844
P609 | R_T_PS | DME | 1,2-二甲氧基乙烷 | A | DME | 单一溶剂 |  | 体积份 | 1 | 1 | 9.631389 | 0.9413569 | 原文为唯一溶剂
P609 | R_T_PS | Li2S6 | Li₂S₆ | B | Li2S6 | 0.1 | M | 摩尔浓度 | 0.1 |  | 0.1 | 0.009773844
P627 | RET | LiTFSI | 双三氟甲磺酰亚胺锂 | A | LiTFSI | 1 | M | 摩尔浓度 | 1 |  | 1 | 0.07697953
P627 | RET | DME | 1,2-二甲氧基乙烷 | A | DME | 1（DME:DOL=1:1） | 体积比 | 体积份 | 1 | 0.5 | 4.815694 | 0.3707099
P627 | RET | DOL | 1,3-二氧戊环 | A | DOL | 1（DME:DOL=1:1） | 体积比 | 体积份 | 1 | 0.5 | 7.174773 | 0.5523106
P627 | RET8 | DME | 1,2-二甲氧基乙烷 | A | DME | 未报告 |  | 不可用 |  |  |  |  | 未写单位
P627 | RET8 | DOL | 1,3-二氧戊环 | A | DOL | 未报告 |  | 不可用 |  |  |  |  | 未写单位
P627 | RLP | LiPF6 | 六氟磷酸锂 | A | LiPF6 | 1 | M | 摩尔浓度 | 1 |  | 1 | 0.06939468
P627 | RLP | EC | 碳酸乙烯酯 | A | ethylene carbonate (EC) | 1（EC:DMC=1:1） | 体积比 | 体积份 | 1 | 0.5 | 7.502669 | 0.5206453
P627 | RLP | DMC | 碳酸二甲酯 | A | dimethyl carbonate (DMC) | 1（EC:DMC=1:1） | 体积比 | 体积份 | 1 | 0.5 | 5.907658 | 0.40996
P627 | RSS0.5 | LiPF6 | 六氟磷酸锂 | A | LiPF6 | 1 | M | 摩尔浓度 | 1 |  | 1 | 0.06706761
P627 | RSS0.5 | EC | 碳酸乙烯酯 | A | ethylene carbonate (EC) | 1（EC:DMC=1:1） | 体积比 | 体积份 | 1 | 0.5 | 7.502669 | 0.5031861
P627 | RSS0.5 | DMC | 碳酸二甲酯 | A | dimethyl carbonate (DMC) | 1（EC:DMC=1:1） | 体积比 | 体积份 | 1 | 0.5 | 5.907658 | 0.3962125
P627 | RSS0.5 | Li2S6 | Li₂S₆ | B | Li2S6母液 | 0.5 | M；加入50 μL；与LP30混合后浓度未报告 | 摩尔浓度 | 0.5 |  | 0.5 | 0.03353381 | 加入50 μL；与LP30混合后浓度未报告
P627 | RSS1 | LiPF6 | 六氟磷酸锂 | A | LiPF6 | 1 | M | 摩尔浓度 | 1 |  | 1 | 0.06489155
P627 | RSS1 | EC | 碳酸乙烯酯 | A | ethylene carbonate (EC) | 1（EC:DMC=1:1） | 体积比 | 体积份 | 1 | 0.5 | 7.502669 | 0.4868598
P627 | RSS1 | DMC | 碳酸二甲酯 | A | dimethyl carbonate (DMC) | 1（EC:DMC=1:1） | 体积比 | 体积份 | 1 | 0.5 | 5.907658 | 0.3833571
P627 | RSS1 | Li2S6 | Li₂S₆ | B | Li2S6母液 | 1 | M；加入50 μL；与LP30混合后浓度未报告 | 摩尔浓度 | 1 |  | 1 | 0.06489155 | 加入50 μL；与LP30混合后浓度未报告
P633 | R_1_1 | LiFSI | 双氟磺酰亚胺锂 | A | LiFSI | 1.0 | M | 摩尔浓度 | 1 |  | 1 | 0.09233044
P633 | R_1_1 | LiNO3 | 硝酸锂 | A | LiNO3 | 0.2 | M | 摩尔浓度 | 0.2 |  | 0.2 | 0.01846609
P633 | R_1_1 | DEE | 乙醚 | A | DEE | 1 | 体积份 | 体积份 | 1 | 0.5 | 4.81497 | 0.4445683
P633 | R_1_1 | DME | 1,2-二甲氧基乙烷 | A | DME | 1 | 体积份 | 体积份 | 1 | 0.5 | 4.815694 | 0.4446352
P633 | R_1_10 | LiFSI | 双氟磺酰亚胺锂 | A | LiFSI | 1.0 | M | 摩尔浓度 | 1 |  | 1 | 0.09232539
P633 | R_1_10 | LiNO3 | 硝酸锂 | A | LiNO3 | 0.2 | M | 摩尔浓度 | 0.2 |  | 0.2 | 0.01846508
P633 | R_1_10 | DEE | 乙醚 | A | DEE | 1 | 体积份 | 体积份 | 1 | 0.09090909 | 0.875449 | 0.08082617
P633 | R_1_10 | DME | 1,2-二甲氧基乙烷 | A | DME | 10 | 体积份 | 体积份 | 10 | 0.9090909 | 8.755808 | 0.8083834
P633 | R_1_2 | LiFSI | 双氟磺酰亚胺锂 | A | LiFSI | 1.0 | M | 摩尔浓度 | 1 |  | 1 | 0.09232838
P633 | R_1_2 | LiNO3 | 硝酸锂 | A | LiNO3 | 0.2 | M | 摩尔浓度 | 0.2 |  | 0.2 | 0.01846568
P633 | R_1_2 | DEE | 乙醚 | A | DEE | 1 | 体积份 | 体积份 | 1 | 0.3333333 | 3.20998 | 0.2963722
P633 | R_1_2 | DME | 1,2-二甲氧基乙烷 | A | DME | 2 | 体积份 | 体积份 | 2 | 0.6666667 | 6.420926 | 0.5928337
P633 | R_1_3 | LiFSI | 双氟磺酰亚胺锂 | A | LiFSI | 1.0 | M | 摩尔浓度 | 1 |  | 1 | 0.09232735
P633 | R_1_3 | LiNO3 | 硝酸锂 | A | LiNO3 | 0.2 | M | 摩尔浓度 | 0.2 |  | 0.2 | 0.01846547
P633 | R_1_3 | DEE | 乙醚 | A | DEE | 1 | 体积份 | 体积份 | 1 | 0.25 | 2.407485 | 0.2222767
P633 | R_1_3 | DME | 1,2-二甲氧基乙烷 | A | DME | 3 | 体积份 | 体积份 | 3 | 0.75 | 7.223541 | 0.6669305
P633 | R_1_5 | LiFSI | 双氟磺酰亚胺锂 | A | LiFSI | 1.0 | M | 摩尔浓度 | 1 |  | 1 | 0.09232632
P633 | R_1_5 | LiNO3 | 硝酸锂 | A | LiNO3 | 0.2 | M | 摩尔浓度 | 0.2 |  | 0.2 | 0.01846526
P633 | R_1_5 | DEE | 乙醚 | A | DEE | 1 | 体积份 | 体积份 | 1 | 0.1666667 | 1.60499 | 0.1481828
P633 | R_1_5 | DME | 1,2-二甲氧基乙烷 | A | DME | 5 | 体积份 | 体积份 | 5 | 0.8333333 | 8.026157 | 0.7410256
P633 | R_2_1 | LiFSI | 双氟磺酰亚胺锂 | A | LiFSI | 1.0 | M | 摩尔浓度 | 1 |  | 1 | 0.0923325
P633 | R_2_1 | LiNO3 | 硝酸锂 | A | LiNO3 | 0.2 | M | 摩尔浓度 | 0.2 |  | 0.2 | 0.0184665
P633 | R_2_1 | DEE | 乙醚 | A | DEE | 2 | 体积份 | 体积份 | 2 | 0.6666667 | 6.41996 | 0.5927709
P633 | R_2_1 | DME | 1,2-二甲氧基乙烷 | A | DME | 1 | 体积份 | 体积份 | 1 | 0.3333333 | 3.210463 | 0.2964301
P633 | R_2_3 | LiFSI | 双氟磺酰亚胺锂 | A | LiFSI | 1.0 | M | 摩尔浓度 | 1 |  | 1 | 0.09232921
P633 | R_2_3 | LiNO3 | 硝酸锂 | A | LiNO3 | 0.2 | M | 摩尔浓度 | 0.2 |  | 0.2 | 0.01846584
P633 | R_2_3 | DEE | 乙醚 | A | DEE | 2 | 体积份 | 体积份 | 2 | 0.4 | 3.851976 | 0.3556499
P633 | R_2_3 | DME | 1,2-二甲氧基乙烷 | A | DME | 3 | 体积份 | 体积份 | 3 | 0.6 | 5.778833 | 0.5335551
P633 | R_3_1 | LiFSI | 双氟磺酰亚胺锂 | A | LiFSI | 1.0 | M | 摩尔浓度 | 1 |  | 1 | 0.09233353
P633 | R_3_1 | LiNO3 | 硝酸锂 | A | LiNO3 | 0.2 | M | 摩尔浓度 | 0.2 |  | 0.2 | 0.01846671
P633 | R_3_1 | DEE | 乙醚 | A | DEE | 3 | 体积份 | 体积份 | 3 | 0.75 | 7.222455 | 0.6668747
P633 | R_3_1 | DME | 1,2-二甲氧基乙烷 | A | DME | 1 | 体积份 | 体积份 | 1 | 0.25 | 2.407847 | 0.222325
P633 | R_DEE | LiFSI | 双氟磺酰亚胺锂 | A | LiFSI | 1.0 | M | 摩尔浓度 | 1 |  | 1 | 0.09233662
P633 | R_DEE | LiNO3 | 硝酸锂 | A | LiNO3 | 0.2 | M | 摩尔浓度 | 0.2 |  | 0.2 | 0.01846732
P633 | R_DEE | DEE | 乙醚 | A | DEE | 单一溶剂 |  | 体积份 | 1 | 1 | 9.629939 | 0.8891961 | 原文为唯一溶剂
P633 | R_DFT_DEE | DEE | 乙醚 | A | DEE | 2 | 分子 | 分子数 | 2 |  |  | 0.6666667
P633 | R_DFT_DEE | Li2S8 | Li₂S₈ | B | Li2S8 | 1 | 分子 | 分子数 | 1 |  |  | 0.3333333
P633 | R_DFT_DME | DME | 1,2-二甲氧基乙烷 | A | DME | 2 | 分子 | 分子数 | 2 |  |  | 0.6666667
P633 | R_DFT_DME | Li2S8 | Li₂S₈ | B | Li2S8 | 1 | 分子 | 分子数 | 1 |  |  | 0.3333333
P633 | R_DFT_DOL | DOL | 1,3-二氧戊环 | A | DOL | 2 | 分子 | 分子数 | 2 |  |  | 0.6666667
P633 | R_DFT_DOL | Li2S8 | Li₂S₈ | B | Li2S8 | 1 | 分子 | 分子数 | 1 |  |  | 0.3333333
P633 | R_DME | LiFSI | 双氟磺酰亚胺锂 | A | LiFSI | 1.0 | M | 摩尔浓度 | 1 |  | 1 | 0.09232427
P633 | R_DME | LiNO3 | 硝酸锂 | A | LiNO3 | 0.2 | M | 摩尔浓度 | 0.2 |  | 0.2 | 0.01846485
P633 | R_DME | DME | 1,2-二甲氧基乙烷 | A | DME | 单一溶剂 |  | 体积份 | 1 | 1 | 9.631389 | 0.8892109 | 原文为唯一溶剂
P633 | R_MD_1_2 | LiFSI | 双氟磺酰亚胺锂 | A | LiFSI | 1.0 | M | 摩尔浓度 | 1
P633 | R_MD_1_2 | LiNO3 | 硝酸锂 | A | LiNO3 | 0.2 | M | 摩尔浓度 | 0.2
P633 | R_MD_1_2 | DEE | 乙醚 | A | DEE | 1 | 体积份 | 体积份 | 1
P633 | R_MD_1_2 | DME | 1,2-二甲氧基乙烷 | A | DME | 2 | 体积份 | 体积份 | 2
P633 | R_MD_1_2 | Li2S8 | Li₂S₈ | B | Li2S8（原文也用S8−为RDF中心） | 未报告 |  | 不可用 |  |  |  |  | 未写单位
P633 | R_MD_2_3 | LiFSI | 双氟磺酰亚胺锂 | A | LiFSI | 1.0 | M | 摩尔浓度 | 1
P633 | R_MD_2_3 | LiNO3 | 硝酸锂 | A | LiNO3 | 0.2 | M | 摩尔浓度 | 0.2
P633 | R_MD_2_3 | DEE | 乙醚 | A | DEE | 2 | 体积份 | 体积份 | 2
P633 | R_MD_2_3 | DME | 1,2-二甲氧基乙烷 | A | DME | 3 | 体积份 | 体积份 | 3
P633 | R_MD_2_3 | Li2S8 | Li₂S₈ | B | Li2S8（原文也用S8−为RDF中心） | 未报告 |  | 不可用 |  |  |  |  | 未写单位
P633 | R_MD_DEE | LiFSI | 双氟磺酰亚胺锂 | A | LiFSI | 1.0 | M | 摩尔浓度 | 1
P633 | R_MD_DEE | LiNO3 | 硝酸锂 | A | LiNO3 | 0.2 | M | 摩尔浓度 | 0.2
P633 | R_MD_DEE | DEE | 乙醚 | A | DEE | 单一溶剂 |  | 体积份 | 1 |  |  |  | 原文为唯一溶剂
P633 | R_MD_DEE | Li2S8 | Li₂S₈ | B | Li2S8（原文也用S8−为RDF中心） | 未报告 |  | 不可用 |  |  |  |  | 未写单位
P633 | R_MD_DME | LiFSI | 双氟磺酰亚胺锂 | A | LiFSI | 1.0 | M | 摩尔浓度 | 1
P633 | R_MD_DME | LiNO3 | 硝酸锂 | A | LiNO3 | 0.2 | M | 摩尔浓度 | 0.2
P633 | R_MD_DME | DME | 1,2-二甲氧基乙烷 | A | DME | 单一溶剂 |  | 体积份 | 1 |  |  |  | 原文为唯一溶剂
P633 | R_MD_DME | Li2S8 | Li₂S₈ | B | Li2S8（原文也用S8−为RDF中心） | 未报告 |  | 不可用 |  |  |  |  | 未写单位
P633 | R_MD_control | LiFSI | 双氟磺酰亚胺锂 | A | LiFSI | 1.0 | M | 摩尔浓度 | 1
P633 | R_MD_control | LiNO3 | 硝酸锂 | A | LiNO3 | 0.2 | M | 摩尔浓度 | 0.2
P633 | R_MD_control | DOL | 1,3-二氧戊环 | A | DOL | 1 | 体积份 | 体积份 | 1
P633 | R_MD_control | DME | 1,2-二甲氧基乙烷 | A | DME | 1 | 体积份 | 体积份 | 1
P633 | R_MD_control | Li2S8 | Li₂S₈ | B | Li2S8（原文也用S8−为RDF中心） | 未报告 |  | 不可用 |  |  |  |  | 未写单位
P633 | R_NO3_2_3 | DEE | 乙醚 | A | DEE/DME | 模型环境，数量未报告 |  | 不可用 |  |  |  |  | 合写的两种溶剂，比例未写
P633 | R_NO3_2_3 | DME | 1,2-二甲氧基乙烷 | A | DEE/DME | 模型环境，数量未报告 |  | 不可用 |  |  |  |  | 合写的两种溶剂，比例未写
P633 | R_NO3_2_3 | ION_NO3 | 硝酸根 | B | NO3− | 数量未报告 |  | 不可用 |  |  |  |  | 未写单位
P633 | R_NO3_2_3_PS | DEE | 乙醚 | A | DEE/DME | 模型环境，数量未报告 |  | 不可用 |  |  |  |  | 合写的两种溶剂，比例未写
P633 | R_NO3_2_3_PS | DME | 1,2-二甲氧基乙烷 | A | DEE/DME | 模型环境，数量未报告 |  | 不可用 |  |  |  |  | 合写的两种溶剂，比例未写
P633 | R_NO3_2_3_PS | ION_NO3 | 硝酸根 | B | NO3− | 数量未报告 |  | 不可用 |  |  |  |  | 未写单位
P633 | R_NO3_2_3_PS | Li2S8 | Li₂S₈ | B | Li2S8 | 数量未报告 |  | 不可用 |  |  |  |  | 未写单位
P633 | R_NO3_control | DOL | 1,3-二氧戊环 | A | DOL/DME | 模型环境，数量未报告 |  | 不可用 |  |  |  |  | 合写的两种溶剂，比例未写
P633 | R_NO3_control | DME | 1,2-二甲氧基乙烷 | A | DOL/DME | 模型环境，数量未报告 |  | 不可用 |  |  |  |  | 合写的两种溶剂，比例未写
P633 | R_NO3_control | ION_NO3 | 硝酸根 | B | NO3− | 数量未报告 |  | 不可用 |  |  |  |  | 未写单位
P633 | R_NO3_control_PS | DOL | 1,3-二氧戊环 | A | DOL/DME | 模型环境，数量未报告 |  | 不可用 |  |  |  |  | 合写的两种溶剂，比例未写
P633 | R_NO3_control_PS | DME | 1,2-二甲氧基乙烷 | A | DOL/DME | 模型环境，数量未报告 |  | 不可用 |  |  |  |  | 合写的两种溶剂，比例未写
P633 | R_NO3_control_PS | ION_NO3 | 硝酸根 | B | NO3− | 数量未报告 |  | 不可用 |  |  |  |  | 未写单位
P633 | R_NO3_control_PS | Li2S8 | Li₂S₈ | B | Li2S8 | 数量未报告 |  | 不可用 |  |  |  |  | 未写单位
P633 | R_control | LiFSI | 双氟磺酰亚胺锂 | A | LiFSI | 1.0 | M | 摩尔浓度 | 1 |  | 1 | 0.07581233
P633 | R_control | LiNO3 | 硝酸锂 | A | LiNO3 | 0.2 | M | 摩尔浓度 | 0.2 |  | 0.2 | 0.01516247
P633 | R_control | DOL | 1,3-二氧戊环 | A | DOL | 1 | 体积份 | 体积份 | 1 | 0.5 | 7.174773 | 0.5439362
P633 | R_control | DME | 1,2-二甲氧基乙烷 | A | DME | 1 | 体积份 | 体积份 | 1 | 0.5 | 4.815694 | 0.365089
P633 | R_mix_DOL | LiFSI | 双氟磺酰亚胺锂 | A | LiFSI | 1.0 | M | 摩尔浓度 | 1 |  | 1 | 0.07581649
P633 | R_mix_DOL | LiNO3 | 硝酸锂 | A | LiNO3 | 0.2 | M | 摩尔浓度 | 0.2 |  | 0.2 | 0.0151633
P633 | R_mix_DOL | DEE | 乙醚 | A | DEE | 1 | 体积份 | 体积份 | 1 | 0.5 | 4.81497 | 0.3650541
P633 | R_mix_DOL | DOL | 1,3-二氧戊环 | A | DOL | 1 | 体积份 | 体积份 | 1 | 0.5 | 7.174773 | 0.5439661
P633 | R_mix_TEGDME | LiFSI | 双氟磺酰亚胺锂 | A | LiFSI | 1.0 | M | 摩尔浓度 | 1 |  | 1
P633 | R_mix_TEGDME | LiNO3 | 硝酸锂 | A | LiNO3 | 0.2 | M | 摩尔浓度 | 0.2 |  | 0.2
P633 | R_mix_TEGDME | DEE | 乙醚 | A | DEE | 1 | 体积份 | 体积份 | 1 | 0.5 | 4.81497
P633 | R_mix_TEGDME | TEGDME | 四乙二醇二甲醚 | A | TEGDME | 1 | 体积份 | 体积份 | 1 | 0.5
P633 | R_mix_THF | LiFSI | 双氟磺酰亚胺锂 | A | LiFSI | 1.0 | M | 摩尔浓度 | 1 |  | 1 | 0.08237303
P633 | R_mix_THF | LiNO3 | 硝酸锂 | A | LiNO3 | 0.2 | M | 摩尔浓度 | 0.2 |  | 0.2 | 0.01647461
P633 | R_mix_THF | DEE | 乙醚 | A | DEE | 1 | 体积份 | 体积份 | 1 | 0.5 | 4.81497 | 0.3966237
P633 | R_mix_THF | THF | 四氢呋喃 | A | THF | 1 | 体积份 | 体积份 | 1 | 0.5 | 6.124925 | 0.5045287
P633 | R_solubility | DEE | 乙醚 | A | DEE | 单一溶剂 |  | 体积份 | 1 | 1 | 9.629939 | 0.9897224 | 原文为唯一溶剂
P633 | R_solubility | Li2S6 | Li₂S₆ | B | Li2S6 | 0.1（名义配制，Li2S:S=1:5） | M | 摩尔浓度 | 0.1 |  | 0.1 | 0.01027756
P668 | R1.6N0 | LiTFSI | 双三氟甲磺酰亚胺锂 | A | LiTFSI | 1.6 | M，按最终电解液体积 | 摩尔浓度 | 1.6 |  | 1.6 | 0.1177296 | 按最终电解液体积
P668 | R1.6N0 | DOL | 1,3-二氧戊环 | A | DOL | 1 | 体积比 DOL:DME=1:1 | 体积份 | 1 | 0.5 | 7.174773 | 0.5279269
P668 | R1.6N0 | DME | 1,2-二甲氧基乙烷 | A | DME | 1 | 体积比 DOL:DME=1:1 | 体积份 | 1 | 0.5 | 4.815694 | 0.3543435
P668 | R1.6N0 | LiNO3 | 硝酸锂 | A | LiNO3 | 0 | wt%，分母未报告 | 质量分数 | 0 |  | 0 | 0 | 按总电解液质量（原文未明示分母，按惯例）
P668 | R1.6N1 | LiTFSI | 双三氟甲磺酰亚胺锂 | A | LiTFSI | 1.6 | M，按最终电解液体积 | 摩尔浓度 | 1.6 |  | 1.6 | 0.1159486 | 按最终电解液体积
P668 | R1.6N1 | DOL | 1,3-二氧戊环 | A | DOL | 1 | 体积比 DOL:DME=1:1 | 体积份 | 1 | 0.5 | 7.174773 | 0.5199405
P668 | R1.6N1 | DME | 1,2-二甲氧基乙烷 | A | DME | 1 | 体积比 DOL:DME=1:1 | 体积份 | 1 | 0.5 | 4.815694 | 0.3489831
P668 | R1.6N1 | LiNO3 | 硝酸锂 | A | LiNO3 | 1 | wt%，分母未报告 | 质量分数 | 0.01 |  | 0.2087509 | 0.01512773 | 按总电解液质量（原文未明示分母，按惯例）
P668 | R1.6N2 | LiTFSI | 双三氟甲磺酰亚胺锂 | A | LiTFSI | 1.6 | M，按最终电解液体积 | 摩尔浓度 | 1.6 |  | 1.6 | 0.114186 | 按最终电解液体积
P668 | R1.6N2 | DOL | 1,3-二氧戊环 | A | DOL | 1 | 体积比 DOL:DME=1:1 | 体积份 | 1 | 0.5 | 7.174773 | 0.5120365
P668 | R1.6N2 | DME | 1,2-二甲氧基乙烷 | A | DME | 1 | 体积比 DOL:DME=1:1 | 体积份 | 1 | 0.5 | 4.815694 | 0.343678
P668 | R1.6N2 | LiNO3 | 硝酸锂 | A | LiNO3 | 2 | wt%，分母未报告 | 质量分数 | 0.02 |  | 0.421762 | 0.03009957 | 按总电解液质量（原文未明示分母，按惯例）
P668 | R1.6N3 | LiTFSI | 双三氟甲磺酰亚胺锂 | A | LiTFSI | 1.6 | M，按最终电解液体积 | 摩尔浓度 | 1.6 |  | 1.6 | 0.1124414 | 按最终电解液体积
P668 | R1.6N3 | DOL | 1,3-二氧戊环 | A | DOL | 1 | 体积比 DOL:DME=1:1 | 体积份 | 1 | 0.5 | 7.174773 | 0.5042135
P668 | R1.6N3 | DME | 1,2-二甲氧基乙烷 | A | DME | 1 | 体积比 DOL:DME=1:1 | 体积份 | 1 | 0.5 | 4.815694 | 0.3384272
P668 | R1.6N3 | LiNO3 | 硝酸锂 | A | LiNO3 | 3 | wt%，分母未报告 | 质量分数 | 0.03 |  | 0.6391651 | 0.0449179 | 按总电解液质量（原文未明示分母，按惯例）
P668 | R1N0 | LiTFSI | 双三氟甲磺酰亚胺锂 | A | LiTFSI | 1 | M，按最终电解液体积 | 摩尔浓度 | 1 |  | 1 | 0.07697953 | 按最终电解液体积
P668 | R1N0 | DOL | 1,3-二氧戊环 | A | DOL | 1 | 体积比 DOL:DME=1:1 | 体积份 | 1 | 0.5 | 7.174773 | 0.5523106
P668 | R1N0 | DME | 1,2-二甲氧基乙烷 | A | DME | 1 | 体积比 DOL:DME=1:1 | 体积份 | 1 | 0.5 | 4.815694 | 0.3707099
P668 | R1N0 | LiNO3 | 硝酸锂 | A | LiNO3 | 0 | wt%，分母未报告 | 质量分数 | 0 |  | 0 | 0 | 按总电解液质量（原文未明示分母，按惯例）
P668 | R1N1 | LiTFSI | 双三氟甲磺酰亚胺锂 | A | LiTFSI | 1 | M，按最终电解液体积 | 摩尔浓度 | 1 |  | 1 | 0.0759072 | 按最终电解液体积
P668 | R1N1 | DOL | 1,3-二氧戊环 | A | DOL | 1 | 体积比 DOL:DME=1:1 | 体积份 | 1 | 0.5 | 7.174773 | 0.5446169
P668 | R1N1 | DME | 1,2-二甲氧基乙烷 | A | DME | 1 | 体积比 DOL:DME=1:1 | 体积份 | 1 | 0.5 | 4.815694 | 0.3655458
P668 | R1N1 | LiNO3 | 硝酸锂 | A | LiNO3 | 1 | wt%，分母未报告 | 质量分数 | 0.01 |  | 0.1835145 | 0.01393007 | 按总电解液质量（原文未明示分母，按惯例）
P668 | R1N2 | LiTFSI | 双三氟甲磺酰亚胺锂 | A | LiTFSI | 1 | M，按最终电解液体积 | 摩尔浓度 | 1 |  | 1 | 0.07484335 | 按最终电解液体积
P668 | R1N2 | DOL | 1,3-二氧戊环 | A | DOL | 1 | 体积比 DOL:DME=1:1 | 体积份 | 1 | 0.5 | 7.174773 | 0.536984
P668 | R1N2 | DME | 1,2-二甲氧基乙烷 | A | DME | 1 | 体积比 DOL:DME=1:1 | 体积份 | 1 | 0.5 | 4.815694 | 0.3604227
P668 | R1N2 | LiNO3 | 硝酸锂 | A | LiNO3 | 2 | wt%，分母未报告 | 质量分数 | 0.02 |  | 0.3707741 | 0.02774997 | 按总电解液质量（原文未明示分母，按惯例）
P668 | R1N3 | LiTFSI | 双三氟甲磺酰亚胺锂 | A | LiTFSI | 1 | M，按最终电解液体积 | 摩尔浓度 | 1 |  | 1 | 0.07378788 | 按最终电解液体积
P668 | R1N3 | DOL | 1,3-二氧戊环 | A | DOL | 1 | 体积比 DOL:DME=1:1 | 体积份 | 1 | 0.5 | 7.174773 | 0.5294113
P668 | R1N3 | DME | 1,2-二甲氧基乙烷 | A | DME | 1 | 体积比 DOL:DME=1:1 | 体积份 | 1 | 0.5 | 4.815694 | 0.3553399
P668 | R1N3 | LiNO3 | 硝酸锂 | A | LiNO3 | 3 | wt%，分母未报告 | 质量分数 | 0.03 |  | 0.5618948 | 0.04146102 | 按总电解液质量（原文未明示分母，按惯例）
P668 | R1N4 | LiTFSI | 双三氟甲磺酰亚胺锂 | A | LiTFSI | 1 | M，按最终电解液体积 | 摩尔浓度 | 1 |  | 1 | 0.07274069 | 按最终电解液体积
P668 | R1N4 | DOL | 1,3-二氧戊环 | A | DOL | 1 | 体积比 DOL:DME=1:1 | 体积份 | 1 | 0.5 | 7.174773 | 0.5218979
P668 | R1N4 | DME | 1,2-二甲氧基乙烷 | A | DME | 1 | 体积比 DOL:DME=1:1 | 体积份 | 1 | 0.5 | 4.815694 | 0.3502969
P668 | R1N4 | LiNO3 | 硝酸锂 | A | LiNO3 | 4 | wt%，分母未报告 | 质量分数 | 0.04 |  | 0.7569971 | 0.05506449 | 按总电解液质量（原文未明示分母，按惯例）
P668 | R1N5 | LiTFSI | 双三氟甲磺酰亚胺锂 | A | LiTFSI | 1 | M，按最终电解液体积 | 摩尔浓度 | 1 |  | 1 | 0.07170168 | 按最终电解液体积
P668 | R1N5 | DOL | 1,3-二氧戊环 | A | DOL | 1 | 体积比 DOL:DME=1:1 | 体积份 | 1 | 0.5 | 7.174773 | 0.5144433
P668 | R1N5 | DME | 1,2-二甲氧基乙烷 | A | DME | 1 | 体积比 DOL:DME=1:1 | 体积份 | 1 | 0.5 | 4.815694 | 0.3452934
P668 | R1N5 | LiNO3 | 硝酸锂 | A | LiNO3 | 5 | wt%，分母未报告 | 质量分数 | 0.05 |  | 0.9562069 | 0.06856164 | 按总电解液质量（原文未明示分母，按惯例）
P668 | R2.3N0 | LiTFSI | 双三氟甲磺酰亚胺锂 | A | LiTFSI | 2.3 | M，按最终电解液体积 | 摩尔浓度 | 2.3 |  | 2.3 | 0.1609465 | 按最终电解液体积
P668 | R2.3N0 | DOL | 1,3-二氧戊环 | A | DOL | 1 | 体积比 DOL:DME=1:1 | 体积份 | 1 | 0.5 | 7.174773 | 0.5020671
P668 | R2.3N0 | DME | 1,2-二甲氧基乙烷 | A | DME | 1 | 体积比 DOL:DME=1:1 | 体积份 | 1 | 0.5 | 4.815694 | 0.3369865
P668 | R2.3N0 | LiNO3 | 硝酸锂 | A | LiNO3 | 0 | wt%，分母未报告 | 质量分数 | 0 |  | 0 | 0 | 按总电解液质量（原文未明示分母，按惯例）
P668 | R2.3N1 | LiTFSI | 双三氟甲磺酰亚胺锂 | A | LiTFSI | 2.3 | M，按最终电解液体积 | 摩尔浓度 | 2.3 |  | 2.3 | 0.1583078 | 按最终电解液体积
P668 | R2.3N1 | DOL | 1,3-二氧戊环 | A | DOL | 1 | 体积比 DOL:DME=1:1 | 体积份 | 1 | 0.5 | 7.174773 | 0.4938358
P668 | R2.3N1 | DME | 1,2-二甲氧基乙烷 | A | DME | 1 | 体积比 DOL:DME=1:1 | 体积份 | 1 | 0.5 | 4.815694 | 0.3314617
P668 | R2.3N1 | LiNO3 | 硝酸锂 | A | LiNO3 | 1 | wt%，分母未报告 | 质量分数 | 0.01 |  | 0.2381934 | 0.01639473 | 按总电解液质量（原文未明示分母，按惯例）
P668 | R2.3N2 | LiTFSI | 双三氟甲磺酰亚胺锂 | A | LiTFSI | 2.3 | M，按最终电解液体积 | 摩尔浓度 | 2.3 |  | 2.3 | 0.155703 | 按最终电解液体积
P668 | R2.3N2 | DOL | 1,3-二氧戊环 | A | DOL | 1 | 体积比 DOL:DME=1:1 | 体积份 | 1 | 0.5 | 7.174773 | 0.4857102
P668 | R2.3N2 | DME | 1,2-二甲氧基乙烷 | A | DME | 1 | 体积比 DOL:DME=1:1 | 体积份 | 1 | 0.5 | 4.815694 | 0.3260078
P668 | R2.3N2 | LiNO3 | 硝酸锂 | A | LiNO3 | 2 | wt%，分母未报告 | 质量分数 | 0.02 |  | 0.481248 | 0.03257902 | 按总电解液质量（原文未明示分母，按惯例）
P668 | Rs1 | LiTFSI | 双三氟甲磺酰亚胺锂 | A | LiTFSI | 1 | M，按最终电解液体积 | 摩尔浓度 | 1 |  | 1 |  | 按最终电解液体积
P668 | Rs1 | DOL | 1,3-二氧戊环 | A | DOL | 1 | 体积比 DOL:DME=1:1 | 体积份 | 1 | 0.5 | 7.174773
P668 | Rs1 | DME | 1,2-二甲氧基乙烷 | A | DME | 1 | 体积比 DOL:DME=1:1 | 体积份 | 1 | 0.5 | 4.815694
P668 | Rs1 | LiNO3 | 硝酸锂 | A | LiNO3 | 未报告 | wt%，分母未报告 | 质量分数 |  |  |  |  | 按总电解液质量（原文未明示分母，按惯例）
P668 | Rs1.6 | LiTFSI | 双三氟甲磺酰亚胺锂 | A | LiTFSI | 1.6 | M，按最终电解液体积 | 摩尔浓度 | 1.6 |  | 1.6 |  | 按最终电解液体积
P668 | Rs1.6 | DOL | 1,3-二氧戊环 | A | DOL | 1 | 体积比 DOL:DME=1:1 | 体积份 | 1 | 0.5 | 7.174773
P668 | Rs1.6 | DME | 1,2-二甲氧基乙烷 | A | DME | 1 | 体积比 DOL:DME=1:1 | 体积份 | 1 | 0.5 | 4.815694
P668 | Rs1.6 | LiNO3 | 硝酸锂 | A | LiNO3 | 未报告 | wt%，分母未报告 | 质量分数 |  |  |  |  | 按总电解液质量（原文未明示分母，按惯例）
P668 | Rs2.3 | LiTFSI | 双三氟甲磺酰亚胺锂 | A | LiTFSI | 2.3 | M，按最终电解液体积 | 摩尔浓度 | 2.3 |  | 2.3 |  | 按最终电解液体积
P668 | Rs2.3 | DOL | 1,3-二氧戊环 | A | DOL | 1 | 体积比 DOL:DME=1:1 | 体积份 | 1 | 0.5 | 7.174773
P668 | Rs2.3 | DME | 1,2-二甲氧基乙烷 | A | DME | 1 | 体积比 DOL:DME=1:1 | 体积份 | 1 | 0.5 | 4.815694
P668 | Rs2.3 | LiNO3 | 硝酸锂 | A | LiNO3 | 未报告 | wt%，分母未报告 | 质量分数 |  |  |  |  | 按总电解液质量（原文未明示分母，按惯例）
P668 | Rs3 | LiTFSI | 双三氟甲磺酰亚胺锂 | A | LiTFSI | 3 | M，按最终电解液体积 | 摩尔浓度 | 3 |  | 3 |  | 按最终电解液体积
P668 | Rs3 | DOL | 1,3-二氧戊环 | A | DOL | 1 | 体积比 DOL:DME=1:1 | 体积份 | 1 | 0.5 | 7.174773
P668 | Rs3 | DME | 1,2-二甲氧基乙烷 | A | DME | 1 | 体积比 DOL:DME=1:1 | 体积份 | 1 | 0.5 | 4.815694
P668 | Rs3 | LiNO3 | 硝酸锂 | A | LiNO3 | 未报告 | wt%，分母未报告 | 质量分数 |  |  |  |  | 按总电解液质量（原文未明示分母，按惯例）
P668 | Runknown | LiTFSI | 双三氟甲磺酰亚胺锂 | A | LiTFSI | 未报告 | M，按最终电解液体积 | 摩尔浓度 |  |  |  |  | 按最终电解液体积
P668 | Runknown | DOL | 1,3-二氧戊环 | A | DOL | 1 | 体积比 DOL:DME=1:1 | 体积份 | 1 | 0.5 | 7.174773
P668 | Runknown | DME | 1,2-二甲氧基乙烷 | A | DME | 1 | 体积比 DOL:DME=1:1 | 体积份 | 1 | 0.5 | 4.815694
P668 | Runknown | LiNO3 | 硝酸锂 | A | LiNO3 | 未报告 | wt%，分母未报告 | 质量分数 |  |  |  |  | 按总电解液质量（原文未明示分母，按惯例）

## 密度表
组分ID | 名称 | 密度 g/mL | 来源 | PubChem 原文
CYCLOHEXANE | 环己烷 | 0.7781 | PubChem 实验值（CID 8078；15–30 °C 实验值） | 0.779 at 68 °F (USCG, 1999) - Less dense than water; will float｜0.7781 at 20 °C/4 °C｜0.7739 @25 °C
DBE | 二丁醚 | 0.7684 | PubChem 实验值（CID 8909；15–30 °C 实验值） | 0.767 at 68 °F (USCG, 1999) - Less dense than water; will float｜0.7684 at 20 °C/4 °C｜0.7689 @25 °C
DEC | 碳酸二乙酯 | 0.9752 | PubChem 实验值（CID 7766；15–30 °C 实验值） | 0.975 at 68 °F (USCG, 1999) - Less dense than water; will float｜0.9752 @ 20 °C/4 °C｜0.9752 @ 20°C
DEE | 乙醚 | 0.7138 | PubChem 实验值（CID 3283；15–30 °C 实验值） | 0.714 at 68 °F (USCG, 1999) - Less dense than water; will float｜0.7134 at 20 °C/4 °C｜0.7138 @ 20°C
DMB23 | 2,3-二甲基丁烷 | 0.6616 | PubChem 实验值（CID 6589；15–30 °C 实验值） | 0.6616 at 68 °F (NTP, 1992) - Less dense than water; will float｜0.6616 @ 20 °C/4 °C
DMC | 碳酸二甲酯 | 1.0643 | PubChem 实验值（CID 12021；15–30 °C 实验值） | 1.0636 g/cu cm at 25 °C｜1.065 @ 17°C
DMDS | 二甲基二硫醚 | 1.0625 | PubChem 实验值（CID 12232；15–30 °C 实验值） | 1.065 at 68 °F (NTP, 1992) - Denser than water; will sink｜1.0625 g/cu cm at 20 °C｜1.058-1.065 (20 °C)｜1.0625 @ 20°C
DME | 1,2-二甲氧基乙烷 | 0.868 | PubChem 实验值（CID 8071；15–30 °C 实验值） | 0.868 at 68 °F (USCG, 1999) - Less dense than water; will float｜0.86285 @ 20 °C/4 °C｜0.86877 @25 °C
DMM | 二甲氧基甲烷 | 0.8593 | PubChem 实验值（CID 8020；15–30 °C 实验值） | 0.861 at 68 °F (USCG, 1999) - Less dense than water; will float｜0.8593 @ 20 °C/4 °C｜0.8593 @ 20°C
DMTS | 二甲基三硫醚 | 1.2025 | PubChem 实验值（CID 19310；范围中值，未注温度） | 1.195-1.210
DOL | 1,3-二氧戊环 | 1.063 | PubChem 实验值（CID 12586；15–30 °C 实验值） | 1.0600 at 20 °C/4 °C｜1.066 @ 20°C
DPE | 二正丙醚 | 0.7466 | PubChem 实验值（CID 8114；15–30 °C 实验值） | 0.7466 at 20 °C/4 °C
EC | 碳酸乙烯酯 | 1.3214 | PubChem 实验值（CID 7303；39 °C 下的值） | 1.3214 at 39 °C
FEC | 氟代碳酸乙烯酯 |  | 缺：PubChem 无密度数据，原文也未找到
HME | 己基甲基醚（1-甲氧基己烷） | 0.77 | PubChem 实验值（CID 78484；范围中值，未注温度） | 0.765-0.775
NHEXANE | 正己烷 | 0.6606 | PubChem 实验值（CID 8058；15–30 °C 实验值） | 0.659 at 68 °F (USCG, 1999) - Less dense than water; will float｜0.6606 g/cu cm at 25 °C｜0.6606 @25 °C
NMP | N-甲基吡咯烷酮 | 1.027 | PubChem 实验值（CID 13387；15–30 °C 实验值） | 1.027 at 25 °C/25 °C｜1.027 @25 °C
PC | 碳酸丙烯酯 | 1.2047 | PubChem 实验值（CID 7924；15–30 °C 实验值） | 1.2047 g/cu cm at 20 °C｜1.2047 @ 20°C
PEA | 苯乙胺 | 0.964 | PubChem 实验值（CID 1001；15–30 °C 实验值） | 0.9640 g/cu cm at 25 °C
PPEO_CF3 | 乙二醇（2,2,2-三氟乙基）（正丙基）醚 |  | 缺：PubChem 未收录，原文也未找到
PXEO_CF3 | 乙二醇（2,2,2-三氟乙基）（异丙基）醚 |  | 缺：PubChem 无密度数据，原文也未找到
TEGDME | 四乙二醇二甲醚 |  | 缺：PubChem 无密度数据，原文也未找到
THF | 四氢呋喃 | 0.8833 | PubChem 实验值（CID 8028；15–30 °C 实验值） | 0.888 at 68 °F (USCG, 1999) - Less dense than water; will float｜0.8833 g/cu cm at 25 °C｜0.8833 @25 °C
TTE | 1,1,2,2-四氟乙基-2,2,3,3-四氟丙基醚 |  | 缺：PubChem 无密度数据，原文也未找到