## 主表
A1 行号 | A2 论文号 | A2 DOI | A3 文献 | A4 通讯作者 | A5 抽样来源 | A6 主层（本行） | B1 电解液A | B1 A配方 | B2 电解液B | B2 B配方 | B3 同时改变的因素 | B4 仅改变一个配方因素 | B5 标签A（作者原词） | B5 标签A | B5 标签B（作者原词） | B5 标签B | B6 比较类型 | B7 溶剂化依据条目 | B9 溶剂化方向 | B9 方向来源 | B9 未采用的不可比依据 | B9 依据映射 | B10 公共刻度值 | C1 正极类型 | C1 正极材料 | C2 硫面载量 | C2 值来源 | C3 硫含量（复合物/极片） | C4 电解液体积µL（报告｜计算输入） | C4 正极面积cm²（计算输入） | C5 E/S 报告 | C5 E/S 计算 | C5 E/S 采用值 | C5 值来源 | C5 质量基原值 g/g | C5 密度假定与换算区间 | C5 档位来源 | C6 锂厚µm（报告） | C6 锂厚（计算输入｜默认标记） | C6 锂面容量 mAh/cm² | C7 首圈容量 A / B | C8 N/P（实测，按B） | C8 N/P_A | C9 设计比值（理论） | C10 作者N/P及基准 | C11 电池形式 | C12 倍率（作者） | C12 1C 定义 mA/g | C13 统一倍率 | C14 温度 °C | C15 盐阴离子 A/B | C15 LiNO₃ A/B | C16 瓶颈层 | C16 瓶颈层（10-12 口径） | C17 E/S 档 | C17 载量档 | C17 锂量档 | C17 倍率档 | C17 温度档 | C18 负极预处理 | C19 正极孔隙率 % | D1 指标 | D1 指标组 | D2 数值A | D2 数值B | D2 单位 | D2 取值点 | D2 值来源A | D2 值来源B | D3 误差信息 | D4 观察方向 | D4 代码核对 | D5 作者判断 | D6 胜方 | D7 效应量 | D8 证据位置 | D9 证据类型 | E1 作者给的原因 | E1 原因原句 | E2 作者声明的适用条件 | E3 同篇控制比较 | F1 关键原句 | F2 核验标记 | F2 核验说明 | F3 随机抽查（固定原 9 条） | F3b 定向复核（本轮修改涉及） | F4 复核 ✍
S05-C1 | S05 | 10.1002/adma.202205284 | Hou L.-P. et al., Adv. Mater. 2022, 34, 2205284 | Xue-Qiang Zhang; Qiang Zhang（清华 / 北理工）｜与 S11 同为 Qiang Zhang / Bo-Quan Li 组；HFE-EPSE 与 S11 的 20% HFE 配方几乎相同（S11 记为适中溶剂化，本文作者称弱溶剂化外壳） | 跨锂厚 | 是 | HFEn：HFE-EPSE（不加 LiNO3） | 溶剂 DOL/DME/HFE 2:2:1 v/v；盐 1.0 M LiTFSI；稀释剂 HFE（TTE）20 vol%；LiNO₃ 0（明确不加）；添加剂 无 | DDn：DOL/DME（不加 LiNO3） | 溶剂 DOL/DME 1:1 v/v；盐 1.0 M LiTFSI；稀释剂 无；LiNO₃ 0（明确不加）；添加剂 无 | 稀释剂 | 是 | encapsulating-polysulfide electrolyte（HFE 为弱溶剂化外壳溶剂） | 弱溶剂化 | routine ether electrolyte（control） | 常规 | 常规 ↔ 弱溶剂化 | 【D1｜Li⁺ 溶剂化环境｜实验测量｜⁷Li NMR 化学位移（1.0 M[S] Li2S8 溶于电解液）】A=3.2，B=3.2 ppm；方向：相同；体系内可比：是（同篇同法；两者都是 3.20 ppm，作者据此说 HFE 不进入内层溶剂化壳；不能区分强弱）；映射到电池电解液：直接（测的是电解液中溶入 1.0 M[S] Li2S8 的溶液（是否含 LiNO3 未写））；可信度：高｜物种：Li2S8；介质：电解液；测法：⁷Li NMR；浓度定义：1.0 M[S] Li2S8；温度：25 °C | 无法判断 | 无可比依据 |  |  |  | 硫碳 | S/CNT（7:3） | 1.3 | 直接 | 70 / 63 | 25｜25 | 1.327 | 未写 | 14.5 | 14.5 | 计算 |  |  | 计算 | 600 | 600｜— | 120 | 1001 / 969 | 95.26 | 92.22 | 55.11 |  | 扣式 2032 | ｜温和条件循环倍率未写 | 1672 |  | ｜未写 | TFSI / TFSI | 0（明确不加） / 0（明确不加） | 常规 | 常规 | 中等(5–15] | <2 | 厚 | 未知 | 未知 | 无 |  | 首圈容量 | 容量与倍率 | 1001 | 969 | mAh/g | 首次放电 | 直接 | 直接 | 未报告 | 差异小 | 差异小（相对差 <5%） | 作者称两者相近，正极转化不受影响 | 无法判断 | +0.032 | Fig. 2b；p4 | 有数据 |  |  | 无 |  | discharge capacity of the Li–S battery with HFE-EPSE and DOL/DME is similar (1001 vs 969 mAh g−1) | 🔶 | 🔶 方向或胜方无法判断 |  | 新论文首次提取（不属定向复核；复核看 🔶/⚠️ 行与优势一致性逐对复核）
S05-C2 | S05 | 10.1002/adma.202205284 | Hou L.-P. et al., Adv. Mater. 2022, 34, 2205284 | Xue-Qiang Zhang; Qiang Zhang（清华 / 北理工）｜与 S11 同为 Qiang Zhang / Bo-Quan Li 组；HFE-EPSE 与 S11 的 20% HFE 配方几乎相同（S11 记为适中溶剂化，本文作者称弱溶剂化外壳） | 跨锂厚 | 是 | HFEn：HFE-EPSE（不加 LiNO3） | 溶剂 DOL/DME/HFE 2:2:1 v/v；盐 1.0 M LiTFSI；稀释剂 HFE（TTE）20 vol%；LiNO₃ 0（明确不加）；添加剂 无 | DDn：DOL/DME（不加 LiNO3） | 溶剂 DOL/DME 1:1 v/v；盐 1.0 M LiTFSI；稀释剂 无；LiNO₃ 0（明确不加）；添加剂 无 | 稀释剂 | 是 | encapsulating-polysulfide electrolyte（HFE 为弱溶剂化外壳溶剂） | 弱溶剂化 | routine ether electrolyte（control） | 常规 | 常规 ↔ 弱溶剂化 | 【D1｜Li⁺ 溶剂化环境｜实验测量｜⁷Li NMR 化学位移（1.0 M[S] Li2S8 溶于电解液）】A=3.2，B=3.2 ppm；方向：相同；体系内可比：是（同篇同法；两者都是 3.20 ppm，作者据此说 HFE 不进入内层溶剂化壳；不能区分强弱）；映射到电池电解液：直接（测的是电解液中溶入 1.0 M[S] Li2S8 的溶液（是否含 LiNO3 未写））；可信度：高｜物种：Li2S8；介质：电解液；测法：⁷Li NMR；浓度定义：1.0 M[S] Li2S8；温度：25 °C | 无法判断 | 无可比依据 |  |  |  | 硫碳 | S/CNT（7:3） | 1.3 | 直接 | 70 / 63 | 25｜25 | 1.327 | 未写 | 14.5 | 14.5 | 计算 |  |  | 计算 | 600 | 600｜— | 120 | 1001 / 969 | 95.26 | 92.22 | 55.11 |  | 扣式 2032 | ｜温和条件循环倍率未写 | 1672 |  | ｜未写 | TFSI / TFSI | 0（明确不加） / 0（明确不加） | 常规 | 常规 | 中等(5–15] | <2 | 厚 | 未知 | 未知 | 无 |  | 循环保持率或寿命 | 循环 | 66 | 62 | % | 第 15 圈 | 直接 | 直接 | 未报告 | A更好 | A更好 | HFE-EPSE 抑制多硫化物与锂的寄生反应 | 无法判断 | +0.063 | Fig. 2b；p4 | 有数据 | 负极 SEI、穿梭 | Therefore, DOL and DME in routine electrolyte cannot encapsulate the centered LiPSs and thus induces severe side reactions of LiPSs on Li-metal anodes | 无 |  | displays a higher capacity retention of 66% than 62% of that with DOL/DME after 15 cycles | 🔶 | 🔶 方向或胜方无法判断 |  | 新论文首次提取（不属定向复核；复核看 🔶/⚠️ 行与优势一致性逐对复核）
S05-C3 | S05 | 10.1002/adma.202205284 | Hou L.-P. et al., Adv. Mater. 2022, 34, 2205284 | Xue-Qiang Zhang; Qiang Zhang（清华 / 北理工）｜与 S11 同为 Qiang Zhang / Bo-Quan Li 组；HFE-EPSE 与 S11 的 20% HFE 配方几乎相同（S11 记为适中溶剂化，本文作者称弱溶剂化外壳） | 跨锂厚 | 是 | HFEn：HFE-EPSE（不加 LiNO3） | 溶剂 DOL/DME/HFE 2:2:1 v/v；盐 1.0 M LiTFSI；稀释剂 HFE（TTE）20 vol%；LiNO₃ 0（明确不加）；添加剂 无 | DDn：DOL/DME（不加 LiNO3） | 溶剂 DOL/DME 1:1 v/v；盐 1.0 M LiTFSI；稀释剂 无；LiNO₃ 0（明确不加）；添加剂 无 | 稀释剂 | 是 | encapsulating-polysulfide electrolyte（HFE 为弱溶剂化外壳溶剂） | 弱溶剂化 | routine ether electrolyte（control） | 常规 | 常规 ↔ 弱溶剂化 | 【D1｜Li⁺ 溶剂化环境｜实验测量｜⁷Li NMR 化学位移（1.0 M[S] Li2S8 溶于电解液）】A=3.2，B=3.2 ppm；方向：相同；体系内可比：是（同篇同法；两者都是 3.20 ppm，作者据此说 HFE 不进入内层溶剂化壳；不能区分强弱）；映射到电池电解液：直接（测的是电解液中溶入 1.0 M[S] Li2S8 的溶液（是否含 LiNO3 未写））；可信度：高｜物种：Li2S8；介质：电解液；测法：⁷Li NMR；浓度定义：1.0 M[S] Li2S8；温度：25 °C | 无法判断 | 无可比依据 |  |  |  | 硫碳 | S/CNT（7:3） | 1.3 | 直接 | 70 / 63 | 25｜25 | 1.327 | 未写 | 14.5 | 14.5 | 计算 |  |  | 计算 | 600 | 600｜— | 120 | 1001 / 969 | 95.26 | 92.22 | 55.11 |  | 扣式 2032 | ｜温和条件循环倍率未写 | 1672 |  | ｜未写 | TFSI / TFSI | 0（明确不加） / 0（明确不加） | 常规 | 常规 | 中等(5–15] | <2 | 厚 | 未知 | 未知 | 无 |  | 全电池库仑效率 | 循环 | 70.4 | 56.2 | % | 第 2 圈 | 直接 | 直接 | 未报告 | A更好 | A更好（百分点差 +14.20） | 穿梭明显减少 | 无法判断 | 百分点差 +14.20 | Fig. 2c；p4 | 有数据 | 穿梭 | The increased CE indicates the shuttle of LiPSs is dramatically reduced by HFE-EPSE | 无 |  | exhibits a higher CE of 70.4% than 56.2% of the battery with DOL/DME at the second cycle | 🔶 | 🔶 方向或胜方无法判断 |  | 新论文首次提取（不属定向复核；复核看 🔶/⚠️ 行与优势一致性逐对复核）
S05-C4 | S05 | 10.1002/adma.202205284 | Hou L.-P. et al., Adv. Mater. 2022, 34, 2205284 | Xue-Qiang Zhang; Qiang Zhang（清华 / 北理工）｜与 S11 同为 Qiang Zhang / Bo-Quan Li 组；HFE-EPSE 与 S11 的 20% HFE 配方几乎相同（S11 记为适中溶剂化，本文作者称弱溶剂化外壳） | 跨锂厚 | 是 | HFEn：HFE-EPSE（不加 LiNO3） | 溶剂 DOL/DME/HFE 2:2:1 v/v；盐 1.0 M LiTFSI；稀释剂 HFE（TTE）20 vol%；LiNO₃ 0（明确不加）；添加剂 无 | DDn：DOL/DME（不加 LiNO3） | 溶剂 DOL/DME 1:1 v/v；盐 1.0 M LiTFSI；稀释剂 无；LiNO₃ 0（明确不加）；添加剂 无 | 稀释剂 | 是 | encapsulating-polysulfide electrolyte（HFE 为弱溶剂化外壳溶剂） | 弱溶剂化 | routine ether electrolyte（control） | 常规 | 常规 ↔ 弱溶剂化 | 【D1｜Li⁺ 溶剂化环境｜实验测量｜⁷Li NMR 化学位移（1.0 M[S] Li2S8 溶于电解液）】A=3.2，B=3.2 ppm；方向：相同；体系内可比：是（同篇同法；两者都是 3.20 ppm，作者据此说 HFE 不进入内层溶剂化壳；不能区分强弱）；映射到电池电解液：直接（测的是电解液中溶入 1.0 M[S] Li2S8 的溶液（是否含 LiNO3 未写））；可信度：高｜物种：Li2S8；介质：电解液；测法：⁷Li NMR；浓度定义：1.0 M[S] Li2S8；温度：25 °C | 无法判断 | 无可比依据 |  |  |  | 硫碳 | S/CNT（7:3） | 1.3 | 直接 | 70 / 63 | 25｜25 | 1.327 | 未写 | 14.5 | 14.5 | 计算 |  |  | 计算 | 600 | 600｜— | 120 | — / — |  |  | 55.11 |  | 扣式 2032 | ｜温和条件循环倍率未写 | 1672 |  | ｜未写 | TFSI / TFSI | 0（明确不加） / 0（明确不加） | 常规 | 常规 | 中等(5–15] | <2 | 厚 | 未知 | 未知 | 无 |  | 多硫化物溶解或穿梭 | 其他 |  |  | 穿梭电流 | 2.2–2.6 V 恒电位 | 缺失（Fig. 2d） | 缺失（Fig. 2d） | 未报告 | A更好 |  | HFE-EPSE 穿梭电流更低 | 无法判断 |  | Fig. 2d；p4 | 有数据 | 穿梭 |  | 无 |  | HFE-EPSE delivers a decreased shuttle current by about 60 mV at different potentiostatic tests from 2.2 to 2.6 V | 🔶 | 🔶 方向或胜方无法判断；原文写'decreased shuttle current by about 60 mV'，单位不通，数值只在图上；方向按作者文字 |  | 新论文首次提取（不属定向复核；复核看 🔶/⚠️ 行与优势一致性逐对复核）
S05-C5 | S05 | 10.1002/adma.202205284 | Hou L.-P. et al., Adv. Mater. 2022, 34, 2205284 | Xue-Qiang Zhang; Qiang Zhang（清华 / 北理工）｜与 S11 同为 Qiang Zhang / Bo-Quan Li 组；HFE-EPSE 与 S11 的 20% HFE 配方几乎相同（S11 记为适中溶剂化，本文作者称弱溶剂化外壳） | 跨锂厚 | 是 | HFE：HFE-EPSE（+2 wt% LiNO3） | 溶剂 DOL/DME/HFE 2:2:1 v/v；盐 1.0 M LiTFSI；稀释剂 HFE（TTE）20 vol%；LiNO₃ 2.0 wt%；添加剂 无 | DD：DOL/DME（+2 wt% LiNO3） | 溶剂 DOL/DME 1:1 v/v；盐 1.0 M LiTFSI；稀释剂 无；LiNO₃ 2.0 wt%；添加剂 无 | 稀释剂 | 是 | encapsulating-polysulfide electrolyte（HFE 为弱溶剂化外壳溶剂） | 弱溶剂化 | routine ether electrolyte（control） | 常规 | 常规 ↔ 弱溶剂化 | 【D1｜Li⁺ 溶剂化环境｜实验测量｜⁷Li NMR 化学位移（1.0 M[S] Li2S8 溶于电解液）】A=3.2，B=3.2 ppm；方向：相同；体系内可比：是（同篇同法；两者都是 3.20 ppm，作者据此说 HFE 不进入内层溶剂化壳；不能区分强弱）；映射到电池电解液：直接（测的是电解液中溶入 1.0 M[S] Li2S8 的溶液（是否含 LiNO3 未写））；可信度：高｜物种：Li2S8；介质：电解液；测法：⁷Li NMR；浓度定义：1.0 M[S] Li2S8；温度：25 °C | 无法判断 | 无可比依据 |  |  |  | 硫碳 | S/CNT（7:3） | 4.4 | 直接 | 70 / 63 | 35｜35 | 1.327 | 6 µL/mg | 6 | 6 | 直接 |  |  | 直接报告 | 50 | 50｜— | 10 | 914 / 957 | 2.37 | 2.49 | 1.36 | 2.6｜作者称 practical N/P（基准未写） | 扣式 2032 | 0.1C｜0.05C 活化 2 圈后 0.1C | 1672 | 0.1 | ｜未写 | TFSI / TFSI | 2.0 wt% / 2.0 wt% | 负极受限 | 负极受限 | 中等(5–15] | ≥4 | 薄 | ≤0.3C | 未知 | 无 |  | 首圈容量 | 容量与倍率 | 914 | 957 | mAh/g | 0.1C 循环首圈 | 直接（SI Table S1） | 直接 | HFE-EPSE 三颗重复（Fig. S4） | 差异小 | 差异小（相对差 <5%） | 作者称第 2 圈曲线几乎重合，只有放电容量略有差别 | 无法判断 | -0.046 | Fig. 3a、SI Table S1；p5 | 有数据 |  |  | 苛刻条件（薄锂 + 高载量） | S05-C9（C3）：改变 E/S 6→6.9、载量 4.4→6.6；胜方 本行 无法判断｜该行 无法判断 → 方向不明；取值点不同／待核可比性；协议未逐项核；效应量 本行 -0.046（A=HFE）｜该行 -0.021（A=HFE）；正 = A 更好 | The Li–S battery with DOL/DME electrolyte exhibits an initial specific capacity of 957 mAh g−1 … 4.4 914 135 70% This work | 🔶 | 🔶 方向或胜方无法判断 |  | 新论文首次提取（不属定向复核；复核看 🔶/⚠️ 行与优势一致性逐对复核）
S05-C6 | S05 | 10.1002/adma.202205284 | Hou L.-P. et al., Adv. Mater. 2022, 34, 2205284 | Xue-Qiang Zhang; Qiang Zhang（清华 / 北理工）｜与 S11 同为 Qiang Zhang / Bo-Quan Li 组；HFE-EPSE 与 S11 的 20% HFE 配方几乎相同（S11 记为适中溶剂化，本文作者称弱溶剂化外壳） | 跨锂厚 | 是 | HFE：HFE-EPSE（+2 wt% LiNO3） | 溶剂 DOL/DME/HFE 2:2:1 v/v；盐 1.0 M LiTFSI；稀释剂 HFE（TTE）20 vol%；LiNO₃ 2.0 wt%；添加剂 无 | DD：DOL/DME（+2 wt% LiNO3） | 溶剂 DOL/DME 1:1 v/v；盐 1.0 M LiTFSI；稀释剂 无；LiNO₃ 2.0 wt%；添加剂 无 | 稀释剂 | 是 | encapsulating-polysulfide electrolyte（HFE 为弱溶剂化外壳溶剂） | 弱溶剂化 | routine ether electrolyte（control） | 常规 | 常规 ↔ 弱溶剂化 | 【D1｜Li⁺ 溶剂化环境｜实验测量｜⁷Li NMR 化学位移（1.0 M[S] Li2S8 溶于电解液）】A=3.2，B=3.2 ppm；方向：相同；体系内可比：是（同篇同法；两者都是 3.20 ppm，作者据此说 HFE 不进入内层溶剂化壳；不能区分强弱）；映射到电池电解液：直接（测的是电解液中溶入 1.0 M[S] Li2S8 的溶液（是否含 LiNO3 未写））；可信度：高｜物种：Li2S8；介质：电解液；测法：⁷Li NMR；浓度定义：1.0 M[S] Li2S8；温度：25 °C | 无法判断 | 无可比依据 |  |  |  | 硫碳 | S/CNT（7:3） | 4.4 | 直接 | 70 / 63 | 35｜35 | 1.327 | 6 µL/mg | 6 | 6 | 直接 |  |  | 直接报告 | 50 | 50｜— | 10 | 914 / 957 | 2.37 | 2.49 | 1.36 | 2.6｜作者称 practical N/P（基准未写） | 扣式 2032 | 0.1C｜0.05C 活化 2 圈后 0.1C | 1672 | 0.1 | ｜未写 | TFSI / TFSI | 2.0 wt% / 2.0 wt% | 负极受限 | 负极受限 | 中等(5–15] | ≥4 | 薄 | ≤0.3C | 未知 | 无 |  | 循环保持率或寿命 | 循环 | 135 | 54 | 圈（保持 70%） | 容量保持 70% 时的圈数 | 直接 | 直接 | HFE-EPSE 三颗重复（Fig. S4） | A更好 | A更好 | HFE-EPSE 抑制寄生反应，寿命提高 1.5 倍 | 无法判断 | +0.916 | Fig. 3a、S4；p5 | 有数据 | 负极 SEI | the parasitic reactions of LiPSs are inhibited by HFE-EPSE | 苛刻条件（薄锂 + 高载量）；作者称温和条件会掩盖负极问题 | S05-C10（C3）：改变 E/S 6→6.9、载量 4.4→6.6；胜方 本行 无法判断｜该行 无法判断 → 方向不明；取值点不同／待核可比性；协议未逐项核；效应量 本行 +0.916（A=HFE）｜该行 —（A=HFE）；正 = A 更好 | The Li–S battery with DOL/ DME only delivers 54 cycles based on 70% capacity retention. In contrast, the battery with HFE-EPSE undergoes stable 135 cycles based on 70% capacity retention | 🔶 | 🔶 方向或胜方无法判断 |  | 新论文首次提取（不属定向复核；复核看 🔶/⚠️ 行与优势一致性逐对复核）
S05-C7 | S05 | 10.1002/adma.202205284 | Hou L.-P. et al., Adv. Mater. 2022, 34, 2205284 | Xue-Qiang Zhang; Qiang Zhang（清华 / 北理工）｜与 S11 同为 Qiang Zhang / Bo-Quan Li 组；HFE-EPSE 与 S11 的 20% HFE 配方几乎相同（S11 记为适中溶剂化，本文作者称弱溶剂化外壳） | 跨锂厚 | 是 | HFE：HFE-EPSE（+2 wt% LiNO3） | 溶剂 DOL/DME/HFE 2:2:1 v/v；盐 1.0 M LiTFSI；稀释剂 HFE（TTE）20 vol%；LiNO₃ 2.0 wt%；添加剂 无 | DD：DOL/DME（+2 wt% LiNO3） | 溶剂 DOL/DME 1:1 v/v；盐 1.0 M LiTFSI；稀释剂 无；LiNO₃ 2.0 wt%；添加剂 无 | 稀释剂 | 是 | encapsulating-polysulfide electrolyte（HFE 为弱溶剂化外壳溶剂） | 弱溶剂化 | routine ether electrolyte（control） | 常规 | 常规 ↔ 弱溶剂化 | 【D1｜Li⁺ 溶剂化环境｜实验测量｜⁷Li NMR 化学位移（1.0 M[S] Li2S8 溶于电解液）】A=3.2，B=3.2 ppm；方向：相同；体系内可比：是（同篇同法；两者都是 3.20 ppm，作者据此说 HFE 不进入内层溶剂化壳；不能区分强弱）；映射到电池电解液：直接（测的是电解液中溶入 1.0 M[S] Li2S8 的溶液（是否含 LiNO3 未写））；可信度：高｜物种：Li2S8；介质：电解液；测法：⁷Li NMR；浓度定义：1.0 M[S] Li2S8；温度：25 °C | 无法判断 | 无可比依据 |  |  |  | 硫碳 | S/CNT（7:3） | 4.4 | 直接 | 70 / 63 | 35｜35 | 1.327 | 6 µL/mg | 6 | 6 | 直接 |  |  | 直接报告 | 50 | 50｜— | 10 | — / — |  |  | 1.36 | 2.6｜作者称 practical N/P（基准未写） | 扣式 2032 | 0.1C｜0.05C 活化 2 圈后 0.1C | 1672 | 0.1 | ｜未写 | TFSI / TFSI | 2.0 wt% / 2.0 wt% | 负极受限 | 负极受限 | 中等(5–15] | ≥4 | 薄 | ≤0.3C | 未知 | 无 |  | 阻抗 | 其他 | 15.3 | 20.2 | Ω | 第 40 圈后 | 直接 | 直接 | 未报告 | A更好 | A更好 | 死锂积累减少 | 无法判断 | +0.278 | Fig. 4c；p7 | 有数据 | 负极 SEI | The low impedance enabled by HFE-EPSE indicates that the dead Li accumulation is alleviated | 无 |  | The Li–S battery with HFE-EPSE exhibits an impedance of 15.3 Ω, which is smaller than 20.2 Ω of the Li–S battery with DOL/ DME | 🔶 | 🔶 方向或胜方无法判断 |  | 新论文首次提取（不属定向复核；复核看 🔶/⚠️ 行与优势一致性逐对复核）
S05-C8 | S05 | 10.1002/adma.202205284 | Hou L.-P. et al., Adv. Mater. 2022, 34, 2205284 | Xue-Qiang Zhang; Qiang Zhang（清华 / 北理工）｜与 S11 同为 Qiang Zhang / Bo-Quan Li 组；HFE-EPSE 与 S11 的 20% HFE 配方几乎相同（S11 记为适中溶剂化，本文作者称弱溶剂化外壳） | 跨锂厚 | 是 | HFE：HFE-EPSE（+2 wt% LiNO3） | 溶剂 DOL/DME/HFE 2:2:1 v/v；盐 1.0 M LiTFSI；稀释剂 HFE（TTE）20 vol%；LiNO₃ 2.0 wt%；添加剂 无 | DD：DOL/DME（+2 wt% LiNO3） | 溶剂 DOL/DME 1:1 v/v；盐 1.0 M LiTFSI；稀释剂 无；LiNO₃ 2.0 wt%；添加剂 无 | 稀释剂 | 是 | encapsulating-polysulfide electrolyte（HFE 为弱溶剂化外壳溶剂） | 弱溶剂化 | routine ether electrolyte（control） | 常规 | 常规 ↔ 弱溶剂化 | 【D1｜Li⁺ 溶剂化环境｜实验测量｜⁷Li NMR 化学位移（1.0 M[S] Li2S8 溶于电解液）】A=3.2，B=3.2 ppm；方向：相同；体系内可比：是（同篇同法；两者都是 3.20 ppm，作者据此说 HFE 不进入内层溶剂化壳；不能区分强弱）；映射到电池电解液：直接（测的是电解液中溶入 1.0 M[S] Li2S8 的溶液（是否含 LiNO3 未写））；可信度：高｜物种：Li2S8；介质：电解液；测法：⁷Li NMR；浓度定义：1.0 M[S] Li2S8；温度：25 °C | 无法判断 | 无可比依据 |  |  |  | 硫碳 | S/CNT（7:3） | 4.4 | 直接 | 70 / 63 | 35｜35 | 1.327 | 6 µL/mg | 6 | 6 | 直接 |  |  | 直接报告 | 50 | 50｜— | 10 | — / — |  |  | 1.36 | 2.6｜作者称 practical N/P（基准未写） | 扣式 2032 | 0.1C｜0.05C 活化 2 圈后 0.1C | 1672 | 0.1 | ｜未写 | TFSI / TFSI | 2.0 wt% / 2.0 wt% | 负极受限 | 负极受限 | 中等(5–15] | ≥4 | 薄 | ≤0.3C | 未知 | 无 |  | 其他 | 其他 | 7.3 | 6.1 | mAh/cm²（剩余活性锂） | 第 40 圈后 | 直接 | 直接 | 未报告 | A更好 | A更好 | 寄生反应被抑制 | 无法判断 | +0.180 | Fig. 4a；p6 | 有数据 | 负极 SEI |  | 无 |  | The residual active Li reservoir of the Li–S battery with HFE-EPSE is 7.3 mAh cm−2 … The residual active Li reservoir of the Li–S battery with DOL/DME is 6.1 mAh cm−2 | 🔶 | 🔶 方向或胜方无法判断 |  | 新论文首次提取（不属定向复核；复核看 🔶/⚠️ 行与优势一致性逐对复核）
S05-C9 | S05 | 10.1002/adma.202205284 | Hou L.-P. et al., Adv. Mater. 2022, 34, 2205284 | Xue-Qiang Zhang; Qiang Zhang（清华 / 北理工）｜与 S11 同为 Qiang Zhang / Bo-Quan Li 组；HFE-EPSE 与 S11 的 20% HFE 配方几乎相同（S11 记为适中溶剂化，本文作者称弱溶剂化外壳） | 跨锂厚 | 是 | HFE：HFE-EPSE（+2 wt% LiNO3） | 溶剂 DOL/DME/HFE 2:2:1 v/v；盐 1.0 M LiTFSI；稀释剂 HFE（TTE）20 vol%；LiNO₃ 2.0 wt%；添加剂 无 | DD：DOL/DME（+2 wt% LiNO3） | 溶剂 DOL/DME 1:1 v/v；盐 1.0 M LiTFSI；稀释剂 无；LiNO₃ 2.0 wt%；添加剂 无 | 稀释剂 | 是 | encapsulating-polysulfide electrolyte（HFE 为弱溶剂化外壳溶剂） | 弱溶剂化 | routine ether electrolyte（control） | 常规 | 常规 ↔ 弱溶剂化 | 【D1｜Li⁺ 溶剂化环境｜实验测量｜⁷Li NMR 化学位移（1.0 M[S] Li2S8 溶于电解液）】A=3.2，B=3.2 ppm；方向：相同；体系内可比：是（同篇同法；两者都是 3.20 ppm，作者据此说 HFE 不进入内层溶剂化壳；不能区分强弱）；映射到电池电解液：直接（测的是电解液中溶入 1.0 M[S] Li2S8 的溶液（是否含 LiNO3 未写））；可信度：高｜物种：Li2S8；介质：电解液；测法：⁷Li NMR；浓度定义：1.0 M[S] Li2S8；温度：25 °C | 无法判断 | 无可比依据 |  |  |  | 硫碳 | S/CNT（7:3） | 6.6 | 直接 | 70 / 63 | 60｜60 | 1.327 | 6.9 µL/mg | 6.85 | 6.9 | 直接 |  |  | 直接报告 | 50 | 50｜— | 10 | 1100 / 1123 | 1.35 | 1.38 | 0.9 | 1.4｜作者称 practical N/P（基准未写） | 扣式 2032 | 0.1C | 1672 | 0.1 | ｜未写 | TFSI / TFSI | 2.0 wt% / 2.0 wt% | 负极受限 | 负极受限 | 中等(5–15] | ≥4 | 薄 | ≤0.3C | 未知 | 无 |  | 首圈容量 | 容量与倍率 | 1100 | 1123 | mAh/g | 0.1C 首圈 | 直接 | 直接 | 未报告 | 差异小 | 差异小（相对差 <5%） |  | 无法判断 | -0.021 | Fig. 3d；p6 | 有数据 |  |  | 更高载量、N/P 1.4 | S05-C5（C2）：改变 E/S 6.9→6、载量 6.6→4.4；胜方 本行 无法判断｜该行 无法判断 → 方向不明；取值点不同／待核可比性；协议未逐项核；效应量 本行 -0.021（A=HFE）｜该行 -0.046（A=HFE）；正 = A 更好 | An initial specific capacity of 1100 mAh g−1 and a capacity retention of 74% after 40 cycles at 0.1 C are achieved in the Li–S battery with HFE-EPSE electrolyte (Figure 3d). In contrast, an initial specific capacity of 1123 mAh g−1 | 🔶 | 🔶 方向或胜方无法判断 |  | 新论文首次提取（不属定向复核；复核看 🔶/⚠️ 行与优势一致性逐对复核）
S05-C10 | S05 | 10.1002/adma.202205284 | Hou L.-P. et al., Adv. Mater. 2022, 34, 2205284 | Xue-Qiang Zhang; Qiang Zhang（清华 / 北理工）｜与 S11 同为 Qiang Zhang / Bo-Quan Li 组；HFE-EPSE 与 S11 的 20% HFE 配方几乎相同（S11 记为适中溶剂化，本文作者称弱溶剂化外壳） | 跨锂厚 | 是 | HFE：HFE-EPSE（+2 wt% LiNO3） | 溶剂 DOL/DME/HFE 2:2:1 v/v；盐 1.0 M LiTFSI；稀释剂 HFE（TTE）20 vol%；LiNO₃ 2.0 wt%；添加剂 无 | DD：DOL/DME（+2 wt% LiNO3） | 溶剂 DOL/DME 1:1 v/v；盐 1.0 M LiTFSI；稀释剂 无；LiNO₃ 2.0 wt%；添加剂 无 | 稀释剂 | 是 | encapsulating-polysulfide electrolyte（HFE 为弱溶剂化外壳溶剂） | 弱溶剂化 | routine ether electrolyte（control） | 常规 | 常规 ↔ 弱溶剂化 | 【D1｜Li⁺ 溶剂化环境｜实验测量｜⁷Li NMR 化学位移（1.0 M[S] Li2S8 溶于电解液）】A=3.2，B=3.2 ppm；方向：相同；体系内可比：是（同篇同法；两者都是 3.20 ppm，作者据此说 HFE 不进入内层溶剂化壳；不能区分强弱）；映射到电池电解液：直接（测的是电解液中溶入 1.0 M[S] Li2S8 的溶液（是否含 LiNO3 未写））；可信度：高｜物种：Li2S8；介质：电解液；测法：⁷Li NMR；浓度定义：1.0 M[S] Li2S8；温度：25 °C | 无法判断 | 无可比依据 |  |  |  | 硫碳 | S/CNT（7:3） | 6.6 | 直接 | 70 / 63 | 60｜60 | 1.327 | 6.9 µL/mg | 6.85 | 6.9 | 直接 |  |  | 直接报告 | 50 | 50｜— | 10 | 1100 / 1123 | 1.35 | 1.38 | 0.9 | 1.4｜作者称 practical N/P（基准未写） | 扣式 2032 | 0.1C | 1672 | 0.1 | ｜未写 | TFSI / TFSI | 2.0 wt% / 2.0 wt% | 负极受限 | 负极受限 | 中等(5–15] | ≥4 | 薄 | ≤0.3C | 未知 | 无 |  | 循环保持率或寿命 | 循环 | 40 圈保持 74% | 19 圈保持 52% |  | 取值圈数不同（40 vs 19） | 直接 | 直接 | 未报告 | A更好 |  | HFE-EPSE 延长苛刻条件下的寿命 | 无法判断 |  | Fig. 3d；p6 | 有数据 | 负极 SEI |  | 更高载量、N/P 1.4 | S05-C6（C2）：改变 E/S 6.9→6、载量 6.6→4.4；胜方 本行 无法判断｜该行 无法判断 → 方向不明；取值点不同／待核可比性；协议未逐项核；效应量 本行 —（A=HFE）｜该行 +0.916（A=HFE）；正 = A 更好 | a capacity retention of 74% after 40 cycles at 0.1 C are achieved in the Li–S battery with HFE-EPSE electrolyte (Figure 3d). In contrast, an initial specific capacity of 1123 mAh g−1 yet a low capacity retention of 52% after 19 cycles | 🔶 | 🔶 方向或胜方无法判断 |  | 新论文首次提取（不属定向复核；复核看 🔶/⚠️ 行与优势一致性逐对复核）
S05-C11 | S05 | 10.1002/adma.202205284 | Hou L.-P. et al., Adv. Mater. 2022, 34, 2205284 | Xue-Qiang Zhang; Qiang Zhang（清华 / 北理工）｜与 S11 同为 Qiang Zhang / Bo-Quan Li 组；HFE-EPSE 与 S11 的 20% HFE 配方几乎相同（S11 记为适中溶剂化，本文作者称弱溶剂化外壳） | 跨锂厚 | 否（正极：无（Li‖Cu）） | HFE：HFE-EPSE（+2 wt% LiNO3） | 溶剂 DOL/DME/HFE 2:2:1 v/v；盐 1.0 M LiTFSI；稀释剂 HFE（TTE）20 vol%；LiNO₃ 2.0 wt%；添加剂 无 | DD：DOL/DME（+2 wt% LiNO3） | 溶剂 DOL/DME 1:1 v/v；盐 1.0 M LiTFSI；稀释剂 无；LiNO₃ 2.0 wt%；添加剂 无 | 稀释剂 | 是 | encapsulating-polysulfide electrolyte（HFE 为弱溶剂化外壳溶剂） | 弱溶剂化 | routine ether electrolyte（control） | 常规 | 常规 ↔ 弱溶剂化 | 【D1｜Li⁺ 溶剂化环境｜实验测量｜⁷Li NMR 化学位移（1.0 M[S] Li2S8 溶于电解液）】A=3.2，B=3.2 ppm；方向：相同；体系内可比：是（同篇同法；两者都是 3.20 ppm，作者据此说 HFE 不进入内层溶剂化壳；不能区分强弱）；映射到电池电解液：直接（测的是电解液中溶入 1.0 M[S] Li2S8 的溶液（是否含 LiNO3 未写））；可信度：高｜物种：Li2S8；介质：电解液；测法：⁷Li NMR；浓度定义：1.0 M[S] Li2S8；温度：25 °C | 无法判断 | 无可比依据 |  |  |  | 无（Li‖Cu） | Cu |  | 不适用 | / | 未写｜50（默认） | 1.13（默认 d=12 mm） | 未写 |  |  | 缺失 |  |  | 未知（缺失） | 600 | 600｜— | 120 | — / — |  |  |  |  | 扣式 Li‖Cu | ｜1.0 mA/cm²，1.0 mAh/cm² |  |  | ｜未写 | TFSI / TFSI | 2.0 wt% / 2.0 wt% | 不适用 | 不适用 | 未知 | 未知 | 不适用 | 未知 | 未知 | 无 |  | Li‖Cu 库仑效率 | 负极侧 | 94.2 | 87.4 | % | 60 圈平均 | 直接 | 直接 | 未报告 | A更好 | A更好（百分点差 +6.80） | 锂沉积剥离更均匀 | 无法判断 | 百分点差 +6.80 | SI Fig. S13a；p7 | 有数据 | 负极 SEI |  | 无 |  | The Li¦Cu cells with HFE-EPSE deliver an average CE of 94.2% during 60 cycles at 1.0 mA cm−2 and 1.0 mAh cm−2, which is higher than that with DOL/DME of 87.4% | 🔶 | 🔶 方向或胜方无法判断 |  | 新论文首次提取（不属定向复核；复核看 🔶/⚠️ 行与优势一致性逐对复核）
S05-C12 | S05 | 10.1002/adma.202205284 | Hou L.-P. et al., Adv. Mater. 2022, 34, 2205284 | Xue-Qiang Zhang; Qiang Zhang（清华 / 北理工）｜与 S11 同为 Qiang Zhang / Bo-Quan Li 组；HFE-EPSE 与 S11 的 20% HFE 配方几乎相同（S11 记为适中溶剂化，本文作者称弱溶剂化外壳） | 跨锂厚 | 否（正极：无（Li‖Li）） | HFE：HFE-EPSE（+2 wt% LiNO3） | 溶剂 DOL/DME/HFE 2:2:1 v/v；盐 1.0 M LiTFSI；稀释剂 HFE（TTE）20 vol%；LiNO₃ 2.0 wt%；添加剂 无 | DD：DOL/DME（+2 wt% LiNO3） | 溶剂 DOL/DME 1:1 v/v；盐 1.0 M LiTFSI；稀释剂 无；LiNO₃ 2.0 wt%；添加剂 无 | 稀释剂 | 是 | encapsulating-polysulfide electrolyte（HFE 为弱溶剂化外壳溶剂） | 弱溶剂化 | routine ether electrolyte（control） | 常规 | 常规 ↔ 弱溶剂化 | 【D1｜Li⁺ 溶剂化环境｜实验测量｜⁷Li NMR 化学位移（1.0 M[S] Li2S8 溶于电解液）】A=3.2，B=3.2 ppm；方向：相同；体系内可比：是（同篇同法；两者都是 3.20 ppm，作者据此说 HFE 不进入内层溶剂化壳；不能区分强弱）；映射到电池电解液：直接（测的是电解液中溶入 1.0 M[S] Li2S8 的溶液（是否含 LiNO3 未写））；可信度：高｜物种：Li2S8；介质：电解液；测法：⁷Li NMR；浓度定义：1.0 M[S] Li2S8；温度：25 °C | 无法判断 | 无可比依据 |  |  |  | 无（Li‖Li） | Li |  | 不适用 | / | 未写｜50（默认） | 1.13（默认 d=12 mm） | 未写 |  |  | 缺失 |  |  | 未知（缺失） | 50 | 50｜— | 10 | — / — |  |  |  |  | 扣式 Li‖Li | ｜1.0 mA/cm²，1.0 mAh/cm² |  |  | ｜未写 | TFSI / TFSI | 2.0 wt% / 2.0 wt% | 不适用 | 不适用 | 未知 | 未知 | 不适用 | 未知 | 未知 | 无 |  | 过电位或动力学 | 其他 | 13 | 61 | mV | 第 120 h 极化 | 直接 | 直接 | 未报告 | A更好 | A更好 | 锂沉积剥离更均匀 | 无法判断 | +1.546 | SI Fig. S13b；p7 | 有数据 | 负极 SEI |  | 无 |  | The Li¦Li cells with HFE-EPSE exhibit a lower voltage polarization during 120 h compared with DOL/DME (13 vs 61 mV at 120 h) | 🔶 | 🔶 方向或胜方无法判断 |  | 新论文首次提取（不属定向复核；复核看 🔶/⚠️ 行与优势一致性逐对复核）
S06-C1 | S06 | 10.1021/acsami.2c10906 | Wang L. et al., ACS Appl. Mater. Interfaces 2022, 14, 46457 | Sa Li（同济大学）｜与 S24 有共同作者（Long Qie、Xiaoqun Qi） | 跨E/S；两侧都有 | 是 | E3：(DME)1.6LiFSI-HFE | 溶剂 DME（DME:LiFSI = 1.6:1）+ HFE（2:1 体积）；盐 LiFSI（高浓，1.6:1）；稀释剂 HFE（TTE）；LiNO₃ 未写；添加剂 无 | E1：(DME)9LiFSI | 溶剂 DME（DME:LiFSI = 9:1 摩尔）；盐 LiFSI（摩尔比 1:9，约 1 M）；稀释剂 无；LiNO₃ 未写；添加剂 无 | 盐浓度、稀释剂 | 否 | low solvation capability / sparingly solvated（DN 13.9） | 局部高浓 | high solvation capability（DN 18.3） | 常规 | 常规 ↔ 局部高浓 | 【D1｜Li⁺ 溶剂化（电解液给体数，¹H NMR 法）｜实验测量｜电解液 DN（CHCl3 ¹H NMR 位移换算，本文方法）】A=13.9，B=18.3 （无量纲 DN）；方向：A比B更弱；体系内可比：是（同篇同法；作者说明该 DN 不等于量热法 DN，跨文献不可直接比）；映射到电池电解液：直接（测的是电解液本身）；可信度：高 【D2｜多硫化物溶解行为（热力学代理）｜实验测量｜S8→Li2S8 还原峰电位（dQ/dV）】A=2.16，B=2.29 V；方向：A比B更弱；体系内可比：是（同篇同法；间接指标，作者用它表示溶剂化能力）；映射到电池电解液：直接（测的是装该电解液的 Li-S 电池（dQ/dV））；可信度：高 | A比B更弱 | 描述符（可比） |  | 直接（依据测的就是电池电解液） |  | 硫碳 | S/KB（80 wt% S），冻干 + 压实 | 5 | 直接 | 80 / 64 | 未写｜50（默认） | 1.13（默认 d=12 mm） | 2 µL/mg | 8.85（含默认输入） | 2 | 直接 |  |  | 直接报告 | 200 | 200｜— | 40 | 1600 / 300（首次放电） | 26.67 | 5 | 4.78 |  | 扣式 CR2025 | ｜Fig. 6d–f 的倍率未写 |  |  | 30｜直接 | FSI / FSI | 未写 / 未写 | 正极受限 | 正极受限 | 贫液(≤5) | ≥4 | 中 | 未知 | 室温(20–30) | 无 | 55 | 首圈容量 | 容量与倍率 | 1600 | 300 | mAh/g | 首次放电（硫利用率 96% vs 20%） | 直接 | 直接 | 未报告 | A更好 | A更好 | 低溶剂化能力避免电解液凝胶化 | 弱者胜 | +1.674 | Fig. 6d、6f；p10 | 有数据 | 电解液耗尽、正极动力学 | the enlarged polarization in (DME)9LiFSI is closely related to the dissolution of polysulfides and the consequent electrolyte gelation | 贫液（作者认为凝胶化只在低 E/S 下发生） |  | a high sulfur utilization of 96% (corresponding to 1600 mAh g−1) can be achieved in E/S = 2 μL mg−1 Li-S coin cells when (DME)1.6LiFSI-HFE (DN = 13.9) is adopted … Figure 6d shows a poor sulfur utilization of 20% (corresponding to 300 mAh g−1) in (DME)9LiFSI (DN = 18.3) | 🧮 | 原句已在原文找到
S06-C2 | S06 | 10.1021/acsami.2c10906 | Wang L. et al., ACS Appl. Mater. Interfaces 2022, 14, 46457 | Sa Li（同济大学）｜与 S24 有共同作者（Long Qie、Xiaoqun Qi） | 跨E/S；两侧都有 | 是 | E4：(DME)1.6LiTFSI-HFE | 溶剂 DME（DME:LiTFSI = 1.6:1）+ HFE（2:1 体积）；盐 LiTFSI（高浓，1.6:1）；稀释剂 HFE（TTE）；LiNO₃ 未写；添加剂 无 | E1：(DME)9LiFSI | 溶剂 DME（DME:LiFSI = 9:1 摩尔）；盐 LiFSI（摩尔比 1:9，约 1 M）；稀释剂 无；LiNO₃ 未写；添加剂 无 | 盐阴离子、盐浓度、稀释剂 | 否 | DN 15.9 | 局部高浓 | high solvation capability（DN 18.3） | 常规 | 常规 ↔ 局部高浓 | 【D1｜Li⁺ 溶剂化（电解液给体数，¹H NMR 法）｜实验测量｜电解液 DN（CHCl3 ¹H NMR 位移换算，本文方法）】A=15.9，B=18.3 （无量纲 DN）；方向：A比B更弱；体系内可比：是（同篇同法；作者说明该 DN 不等于量热法 DN，跨文献不可直接比）；映射到电池电解液：直接（测的是电解液本身）；可信度：高 【D2｜多硫化物溶解行为（热力学代理）｜实验测量｜S8→Li2S8 还原峰电位（dQ/dV）】A=2.22，B=2.29 V；方向：A比B更弱；体系内可比：是（同篇同法；间接指标，作者用它表示溶剂化能力）；映射到电池电解液：直接（测的是装该电解液的 Li-S 电池（dQ/dV））；可信度：高 | A比B更弱 | 描述符（可比） |  | 直接（依据测的就是电池电解液） |  | 硫碳 | S/KB（80 wt% S），冻干 + 压实 | 5 | 直接 | 80 / 64 | 未写｜50（默认） | 1.13（默认 d=12 mm） | 2 µL/mg | 8.85（含默认输入） | 2 | 直接 |  |  | 直接报告 | 200 | 200｜— | 40 | — / 300 | 26.67 |  | 4.78 |  | 扣式 CR2025 | ｜Fig. 6d–f 的倍率未写 |  |  | 30｜直接 | TFSI / FSI | 未写 / 未写 | 正极受限 | 正极受限 | 贫液(≤5) | ≥4 | 中 | 未知 | 室温(20–30) | 无 | 55 | 首圈容量 | 容量与倍率 |  | 300 | mAh/g | 首次放电 | 缺失（Fig. S20a） | 直接 | 未报告 | A更差 |  | LiTFSI 降不下溶剂化能力 | 强者胜 |  | Fig. S20a；p11 | 有数据 | 其他 | due to the serious polysulfide network (as shown in Figure S17) in the electrolyte | 无 |  | the Li-S battery gives poor sulfur utilization in (DME)1.6LiTFSI-HFE (Figure S20a), even lower than that of (DME)9LiFSI | 🧮 | 按 DN 判，A（15.9）比 B（18.3）更弱，但结果更差；同时改了盐、浓度、稀释剂
S06-C3 | S06 | 10.1021/acsami.2c10906 | Wang L. et al., ACS Appl. Mater. Interfaces 2022, 14, 46457 | Sa Li（同济大学）｜与 S24 有共同作者（Long Qie、Xiaoqun Qi） | 跨E/S；两侧都有 | 是 | E3：(DME)1.6LiFSI-HFE | 溶剂 DME（DME:LiFSI = 1.6:1）+ HFE（2:1 体积）；盐 LiFSI（高浓，1.6:1）；稀释剂 HFE（TTE）；LiNO₃ 未写；添加剂 无 | E4：(DME)1.6LiTFSI-HFE | 溶剂 DME（DME:LiTFSI = 1.6:1）+ HFE（2:1 体积）；盐 LiTFSI（高浓，1.6:1）；稀释剂 HFE（TTE）；LiNO₃ 未写；添加剂 无 | 盐阴离子 | 是 | low solvation capability / sparingly solvated（DN 13.9） | 局部高浓 | DN 15.9 | 局部高浓 | 局部高浓 ↔ 局部高浓 | 【D1｜Li⁺ 溶剂化（电解液给体数，¹H NMR 法）｜实验测量｜电解液 DN（CHCl3 ¹H NMR 位移换算，本文方法）】A=13.9，B=15.9 （无量纲 DN）；方向：A比B更弱；体系内可比：是（同篇同法；作者说明该 DN 不等于量热法 DN，跨文献不可直接比）；映射到电池电解液：直接（测的是电解液本身）；可信度：高 【D2｜多硫化物溶解行为（热力学代理）｜实验测量｜S8→Li2S8 还原峰电位（dQ/dV）】A=2.16，B=2.22 V；方向：A比B更弱；体系内可比：是（同篇同法；间接指标，作者用它表示溶剂化能力）；映射到电池电解液：直接（测的是装该电解液的 Li-S 电池（dQ/dV））；可信度：高 | A比B更弱 | 描述符（可比） |  | 直接（依据测的就是电池电解液） |  | 硫碳 | S/KB（80 wt% S），冻干 + 压实 | 5 | 直接 | 80 / 64 | 未写｜50（默认） | 1.13（默认 d=12 mm） | 2 µL/mg | 8.85（含默认输入） | 2 | 直接 |  |  | 直接报告 | 200 | 200｜— | 40 | 1600 / — |  | 5 | 4.78 |  | 扣式 CR2025 | ｜Fig. 6d–f 的倍率未写 |  |  | 30｜直接 | FSI / TFSI | 未写 / 未写 | 正极受限 | 正极受限 | 贫液(≤5) | ≥4 | 中 | 未知 | 室温(20–30) | 无 | 55 | 首圈容量 | 容量与倍率 | 1600 |  | mAh/g | 首次放电 | 直接 | 缺失（低于 300） | 未报告 | A更好 |  | LiFSI 更能降低溶剂化能力 | 弱者胜 |  | Fig. 6f、S20a；p10–11 | 有数据 | 其他 | As shown above that LiTFSI is incapable of depressing the solvation capability of DME, it cannot contribute to a high sulfur utilization | 无 |  | a high sulfur utilization of 96% (corresponding to 1600 mAh g−1) can be achieved … the Li-S battery gives poor sulfur utilization in (DME)1.6LiTFSI-HFE | 🧮 | 原句已在原文找到
S06-C4 | S06 | 10.1021/acsami.2c10906 | Wang L. et al., ACS Appl. Mater. Interfaces 2022, 14, 46457 | Sa Li（同济大学）｜与 S24 有共同作者（Long Qie、Xiaoqun Qi） | 跨E/S；两侧都有 | 是 | E3：(DME)1.6LiFSI-HFE | 溶剂 DME（DME:LiFSI = 1.6:1）+ HFE（2:1 体积）；盐 LiFSI（高浓，1.6:1）；稀释剂 HFE（TTE）；LiNO₃ 未写；添加剂 无 | E2：(DME)3LiFSI-HFE | 溶剂 DME（DME:LiFSI = 3:1）+ HFE（2:1 体积）；盐 LiFSI（高浓，3:1）；稀释剂 HFE（TTE）；LiNO₃ 未写；添加剂 无 | 盐浓度 | 是 | low solvation capability / sparingly solvated（DN 13.9） | 局部高浓 | medium solvation capability（DN 14.9） | 局部高浓 | 局部高浓 ↔ 局部高浓 | 【D1｜Li⁺ 溶剂化（电解液给体数，¹H NMR 法）｜实验测量｜电解液 DN（CHCl3 ¹H NMR 位移换算，本文方法）】A=13.9，B=14.9 （无量纲 DN）；方向：A比B更弱；体系内可比：是（同篇同法；作者说明该 DN 不等于量热法 DN，跨文献不可直接比）；映射到电池电解液：直接（测的是电解液本身）；可信度：高 【D2｜多硫化物溶解行为（热力学代理）｜实验测量｜S8→Li2S8 还原峰电位（dQ/dV）】A=2.16，B=2.19 V；方向：A比B更弱；体系内可比：是（同篇同法；间接指标，作者用它表示溶剂化能力）；映射到电池电解液：直接（测的是装该电解液的 Li-S 电池（dQ/dV））；可信度：高 | A比B更弱 | 描述符（可比） |  | 直接（依据测的就是电池电解液） |  | 硫碳 | S/KB（80 wt% S），冻干 + 压实 | 5 | 直接 | 80 / 64 | 未写｜50（默认） | 1.13（默认 d=12 mm） | 2 µL/mg | 8.85（含默认输入） | 2 | 直接 |  |  | 直接报告 | 200 | 200｜— | 40 | 1600 / — |  | 5 | 4.78 |  | 扣式 CR2025 | ｜Fig. 6d–f 的倍率未写 |  |  | 30｜直接 | FSI / FSI | 未写 / 未写 | 正极受限 | 正极受限 | 贫液(≤5) | ≥4 | 中 | 未知 | 室温(20–30) | 无 | 55 | 首圈容量 | 容量与倍率 | 1600 |  | mAh/g | 首次放电 | 直接 | 缺失（仅图 6e；文字只写放电曲线异常 + 严重穿梭，未给容量） | 未报告 | 无法判断 |  | 中等溶剂化仍有溶解和穿梭 | 无法判断 |  | Fig. 6e–f；p11 | 有数据 | 穿梭 | the dissolved polysulfides also cause a serious cathode-to-anode shuttling effect | 无 |  | Figure 6e shows a discharge/charge curve in (DME)3LiFSI-HFE that has a medium DN of 14.9 … an abnormal discharge curve is observed | 🔶 | 🔶 方向或胜方无法判断；B 的放电曲线异常、充电过程严重穿梭（Fig. 6e）另记在作者判断与原因列；首圈容量方向等有明确容量比较再判 | 抽中，待核配方—条件对应 | 本轮修正：10-18 第三轮：观察方向 A更好 → 无法判断。原文对 (DME)3LiFSI-HFE 只写 'an abnormal discharge curve is observed' 和充电过程严重穿梭，没有给首圈容量（p11，Fig. 6e） | 10-18 第三轮（AI 辅助复核，用户尚未逐项人工确认；随机抽查）：引文只支持 B 放电曲线异常和严重穿梭，不能推出 B 首圈容量更低 → 观察方向改为无法判断（已改）
S06-C5 | S06 | 10.1021/acsami.2c10906 | Wang L. et al., ACS Appl. Mater. Interfaces 2022, 14, 46457 | Sa Li（同济大学）｜与 S24 有共同作者（Long Qie、Xiaoqun Qi） | 跨E/S；两侧都有 | 是 | E2：(DME)3LiFSI-HFE | 溶剂 DME（DME:LiFSI = 3:1）+ HFE（2:1 体积）；盐 LiFSI（高浓，3:1）；稀释剂 HFE（TTE）；LiNO₃ 未写；添加剂 无 | E1：(DME)9LiFSI | 溶剂 DME（DME:LiFSI = 9:1 摩尔）；盐 LiFSI（摩尔比 1:9，约 1 M）；稀释剂 无；LiNO₃ 未写；添加剂 无 | 盐浓度、稀释剂 | 否 | medium solvation capability（DN 14.9） | 局部高浓 | high solvation capability（DN 18.3） | 常规 | 常规 ↔ 局部高浓 | 【D1｜Li⁺ 溶剂化（电解液给体数，¹H NMR 法）｜实验测量｜电解液 DN（CHCl3 ¹H NMR 位移换算，本文方法）】A=14.9，B=18.3 （无量纲 DN）；方向：A比B更弱；体系内可比：是（同篇同法；作者说明该 DN 不等于量热法 DN，跨文献不可直接比）；映射到电池电解液：直接（测的是电解液本身）；可信度：高 【D2｜多硫化物溶解行为（热力学代理）｜实验测量｜S8→Li2S8 还原峰电位（dQ/dV）】A=2.19，B=2.29 V；方向：A比B更弱；体系内可比：是（同篇同法；间接指标，作者用它表示溶剂化能力）；映射到电池电解液：直接（测的是装该电解液的 Li-S 电池（dQ/dV））；可信度：高 | A比B更弱 | 描述符（可比） |  | 直接（依据测的就是电池电解液） |  | 硫碳 | S/KB（80 wt% S），冻干 + 压实 | 5 | 直接 | 80 / 64 | 未写｜50（默认） | 1.13（默认 d=12 mm） | 2 µL/mg | 8.85（含默认输入） | 2 | 直接 |  |  | 直接报告 | 200 | 200｜— | 40 | — / 300 | 26.67 |  | 4.78 |  | 扣式 CR2025 | ｜Fig. 6d–f 的倍率未写 |  |  | 30｜直接 | FSI / FSI | 未写 / 未写 | 正极受限 | 正极受限 | 贫液(≤5) | ≥4 | 中 | 未知 | 室温(20–30) | 无 | 55 | 首圈容量 | 容量与倍率 |  | 300 | mAh/g | 首次放电 | 缺失 | 直接 | 未报告 | 无法判断 |  | 两者都差：E1 凝胶化、E2 穿梭 | 无法判断 |  | Fig. 6d–e；p10–11 | 有数据 | 穿梭、电解液耗尽 |  | 无 |  | Figure 6e shows a discharge/charge curve in (DME)3LiFSI-HFE that has a medium DN of 14.9 | 🔶 | 🔶 文中没直接比 E2 和 E1，需读图；🔶 方向或胜方无法判断
S09-C1 | S09 | 10.1073/pnas.2301260120 | Gao X. et al., PNAS 2023, 120, e2301260120 | Zhenan Bao; Yi Cui（Stanford）｜与 Kim 2024（Nat Commun）同为 Cui/Bao 组 | 跨E/S；稀有格；必读 | 是 | F4E：1.2 M LiTFSI F4DEE（F4DEE-S6MILE） | 溶剂 F4DEE；盐 1.2 M LiTFSI；稀释剂 无；LiNO₃ 未写（方法未列）；添加剂 无 | DEE：1.2 M LiTFSI DEE | 溶剂 DEE；盐 1.2 M LiTFSI；稀释剂 无；LiNO₃ 未写（方法未列）；添加剂 无 | 溶剂种类 | 是 | moderate LiPS solubility（140 mM，室温最佳） | 适中溶剂化 | high LiPS solubility（~200 mM） | 其他 | 适中溶剂化 ↔ 其他 | 【D1｜多硫化物溶解行为｜实验测量｜Li2S6 溶解度（纯溶剂中，ICP-OES；DD 为文献值）】A=140，B=~200 mM[S]；方向：A比B更弱；体系内可比：是（氟化醚与 DEE 同篇同法（ICP-OES、纯溶剂）；DD 取自文献（ref. 10），与本文方法不同；F3DEE 只在图上）；映射到电池电解液：间接（测的是纯溶剂（不含 LiTFSI；DDN 另含 LiNO₃），按溶剂映射到电池电解液）；可信度：中（体系内可比，映射到电池电解液是间接的）｜物种：Li2S6；介质：纯溶剂；测法：ICP-OES；浓度定义：饱和溶解度，按 S 原子计；温度：未写（静置 7 d） 【D3｜多硫化物溶解行为（排序）｜实验测量｜正文给出的溶解度排序】A=4，B=6 序号（仅表次序；大=溶解多）；方向：A比B更弱；体系内可比：是（同上；DD 为文献值）；映射到电池电解液：间接（测的是纯溶剂（不含 LiTFSI；DDN 另含 LiNO₃），按溶剂映射到电池电解液）；可信度：中（体系内可比，映射到电池电解液是间接的） 【D4｜多硫化物溶解行为｜实验测量｜Li2S6 溶液颜色与饱和状态（纯溶剂，名义 0.1 M Li2S6，静置 7 d，目视）】A=supersaturated，B=supersaturated 序号（仅表次序，不表距离；大=溶解多）；方向：A比B更弱；体系内可比：是（同篇同一实验：物种 Li2S6、名义浓度 0.1 M、纯溶剂、静置 7 d 均相同；正文原词：除对照 DOL/DME 外均 'supersaturated'（图注写 'saturated'）；'颜色越深 = LiPS 浓度越高'是作者解释，据此 DD 溶解量最大；其余按作者所述'从左到右变深'排序，序号只表次序、不表距离（照片顺序 F6DEE、F5DEE、F4DMB、F4DEE、F3DEE、DEE、DD）。描述对象为纯溶剂，电池电解液另含 LiTFSI（DDN 另含 1 wt% LiNO₃），按溶剂映射，与 D1 同口径；温度未写）；映射到电池电解液：间接（测的是纯溶剂（不含 LiTFSI；DDN 另含 LiNO₃），按溶剂映射到电池电解液）；可信度：中（体系内可比，映射到电池电解液是间接的）｜物种：Li2S6；介质：纯溶剂；测法：目视（照片）+ 是否饱和；浓度定义：名义 0.1 M Li2S6（S8 + Li2S 化学计量）；温度：未写 | A比B更弱 | 描述符（可比） |  | 间接映射：测的是纯溶剂（不含 LiTFSI；DDN 另含 LiNO₃），按溶剂映射到电池电解液 | Li2S6溶解度｜纯溶剂｜ICP-OES｜mM[S]：A=140，B=200 | 硫碳 | S@C |  | 范围 1.2–2.8（SI），无单一值 | / 63 | 未写｜50（默认） | 1.13（默认 d=12 mm） | 15 µL/mg |  | 15 | 直接 |  |  | 直接报告 | 未写 | 1000｜默认 1000 | 200（含默认） | 1160 / 634 |  |  |  |  | 扣式 | 0.05C｜0.05C×2 → 0.1C×3 → 0.2C | 1675 | 0.05 | 25｜判断（原文：RT） | TFSI / TFSI | 未写（方法未列） / 未写（方法未列） | 锂库存未知 | 常规 | 中等(5–15] | 未知 | 未报告 | ≤0.3C | 室温(20–30) | 无 |  | 首圈容量 | 容量与倍率 | 1160 | 634 | mAh/g | 0.05C 首次放电 | 直接 | 直接 | 未报告 | A更好 | A更好 | DEE 穿梭严重 | 弱者胜 | +0.604 | Fig. 3A；p3 | 有数据 | 穿梭 | indicating severe LiPS shuttling | 无 |  | The cell using F4DEE with moderate LiPS solubility (140 mM [S]) showed the highest discharge capacity of 1,160 mAh g−1. The cell using DEE (high LiPS solubility, ~200 mM [S]) showed a discharge capacity of 634 mAh g−1 | ✅ | 原句已在原文找到 | 抽中，待核配方—条件对应 |  | 10-18 第三轮（AI 辅助复核，用户尚未逐项人工确认；随机抽查）：主要数值与作者比较方向未见错配；条件字段未逐项确认
S09-C2 | S09 | 10.1073/pnas.2301260120 | Gao X. et al., PNAS 2023, 120, e2301260120 | Zhenan Bao; Yi Cui（Stanford）｜与 Kim 2024（Nat Commun）同为 Cui/Bao 组 | 跨E/S；稀有格；必读 | 是 | F5：1.2 M LiTFSI F5DEE | 溶剂 F5DEE；盐 1.2 M LiTFSI；稀释剂 无；LiNO₃ 未写（方法未列）；添加剂 无 | F4E：1.2 M LiTFSI F4DEE（F4DEE-S6MILE） | 溶剂 F4DEE；盐 1.2 M LiTFSI；稀释剂 无；LiNO₃ 未写（方法未列）；添加剂 无 | 溶剂种类 | 是 | low LiPS solubility（<50 mM） | 弱溶剂化 | moderate LiPS solubility（140 mM，室温最佳） | 适中溶剂化 | 适中溶剂化 ↔ 弱溶剂化 | 【D1｜多硫化物溶解行为｜实验测量｜Li2S6 溶解度（纯溶剂中，ICP-OES；DD 为文献值）】A=<50，B=140 mM[S]；方向：A比B更弱；体系内可比：是（氟化醚与 DEE 同篇同法（ICP-OES、纯溶剂）；DD 取自文献（ref. 10），与本文方法不同；F3DEE 只在图上）；映射到电池电解液：间接（测的是纯溶剂（不含 LiTFSI；DDN 另含 LiNO₃），按溶剂映射到电池电解液）；可信度：中（体系内可比，映射到电池电解液是间接的）｜物种：Li2S6；介质：纯溶剂；测法：ICP-OES；浓度定义：饱和溶解度，按 S 原子计；温度：未写（静置 7 d） 【D3｜多硫化物溶解行为（排序）｜实验测量｜正文给出的溶解度排序】A=2，B=4 序号（仅表次序；大=溶解多）；方向：A比B更弱；体系内可比：是（同上；DD 为文献值）；映射到电池电解液：间接（测的是纯溶剂（不含 LiTFSI；DDN 另含 LiNO₃），按溶剂映射到电池电解液）；可信度：中（体系内可比，映射到电池电解液是间接的） 【D2｜多硫化物溶剂化结构｜模拟计算｜MD：大 Li2S6 团簇出现频率（越高溶剂化越差）】A=4，B=2 序号（仅表次序）；方向：A比B更弱；体系内可比：是（同一 MD 设置；只给了排序）；映射到电池电解液：间接（溶剂中 Li2S6 的 MD（不含 LiTFSI），按溶剂映射到电池电解液）；可信度：低（溶剂体系模拟，间接映射） 【D4｜多硫化物溶解行为｜实验测量｜Li2S6 溶液颜色与饱和状态（纯溶剂，名义 0.1 M Li2S6，静置 7 d，目视）】A=supersaturated，B=supersaturated 序号（仅表次序，不表距离；大=溶解多）；方向：A比B更弱；体系内可比：是（同篇同一实验：物种 Li2S6、名义浓度 0.1 M、纯溶剂、静置 7 d 均相同；正文原词：除对照 DOL/DME 外均 'supersaturated'（图注写 'saturated'）；'颜色越深 = LiPS 浓度越高'是作者解释，据此 DD 溶解量最大；其余按作者所述'从左到右变深'排序，序号只表次序、不表距离（照片顺序 F6DEE、F5DEE、F4DMB、F4DEE、F3DEE、DEE、DD）。描述对象为纯溶剂，电池电解液另含 LiTFSI（DDN 另含 1 wt% LiNO₃），按溶剂映射，与 D1 同口径；温度未写）；映射到电池电解液：间接（测的是纯溶剂（不含 LiTFSI；DDN 另含 LiNO₃），按溶剂映射到电池电解液）；可信度：中（体系内可比，映射到电池电解液是间接的）｜物种：Li2S6；介质：纯溶剂；测法：目视（照片）+ 是否饱和；浓度定义：名义 0.1 M Li2S6（S8 + Li2S 化学计量）；温度：未写 | A比B更弱 | 描述符（可比） |  | 间接映射：测的是纯溶剂（不含 LiTFSI；DDN 另含 LiNO₃），按溶剂映射到电池电解液；溶剂中 Li2S6 的 MD（不含 LiTFSI），按溶剂映射到电池电解液 | Li2S6溶解度｜纯溶剂｜ICP-OES｜mM[S]：A=50，B=140 | 硫碳 | S@C |  | 范围 1.2–2.8（SI），无单一值 | / 63 | 未写｜50（默认） | 1.13（默认 d=12 mm） | 15 µL/mg |  | 15 | 直接 |  |  | 直接报告 | 未写 | 1000｜默认 1000 | 200（含默认） | 441 / 1160 |  |  |  |  | 扣式 | 0.05C｜0.05C×2 → 0.1C×3 → 0.2C | 1675 | 0.05 | 25｜判断（原文：RT） | TFSI / TFSI | 未写（方法未列） / 未写（方法未列） | 锂库存未知 | 常规 | 中等(5–15] | 未知 | 未报告 | ≤0.3C | 室温(20–30) | 无 |  | 首圈容量 | 容量与倍率 | 441 | 1160 | mAh/g | 0.05C 首次放电 | 直接 | 直接 | 未报告 | A更差 | A更差 | 溶解度过低，转化慢 | 强者胜 | -0.967 | Fig. 3A；p3 | 有数据 | 正极动力学 |  | 无 |  | The F5DEE cell with low LiPS solubility (<50 mM [S]) exhibited a discharge capacity as low as 441 mAh g−1 | ✅ | 原句已在原文找到
S09-C3 | S09 | 10.1073/pnas.2301260120 | Gao X. et al., PNAS 2023, 120, e2301260120 | Zhenan Bao; Yi Cui（Stanford）｜与 Kim 2024（Nat Commun）同为 Cui/Bao 组 | 跨E/S；稀有格；必读 | 是 | F4M：1.2 M LiTFSI F4DMB（F4DMB-S6MILE） | 溶剂 F4DMB；盐 1.2 M LiTFSI；稀释剂 无；LiNO₃ 未写（方法未列）；添加剂 无 | F4E：1.2 M LiTFSI F4DEE（F4DEE-S6MILE） | 溶剂 F4DEE；盐 1.2 M LiTFSI；稀释剂 无；LiNO₃ 未写（方法未列）；添加剂 无 | 溶剂种类 | 是 | moderate LiPS solubility（70 mM，60 °C 最佳） | 适中溶剂化 | moderate LiPS solubility（140 mM，室温最佳） | 适中溶剂化 | 适中溶剂化 ↔ 适中溶剂化 | 【D1｜多硫化物溶解行为｜实验测量｜Li2S6 溶解度（纯溶剂中，ICP-OES；DD 为文献值）】A=70，B=140 mM[S]；方向：A比B更弱；体系内可比：是（氟化醚与 DEE 同篇同法（ICP-OES、纯溶剂）；DD 取自文献（ref. 10），与本文方法不同；F3DEE 只在图上）；映射到电池电解液：间接（测的是纯溶剂（不含 LiTFSI；DDN 另含 LiNO₃），按溶剂映射到电池电解液）；可信度：中（体系内可比，映射到电池电解液是间接的）｜物种：Li2S6；介质：纯溶剂；测法：ICP-OES；浓度定义：饱和溶解度，按 S 原子计；温度：未写（静置 7 d） 【D3｜多硫化物溶解行为（排序）｜实验测量｜正文给出的溶解度排序】A=3，B=4 序号（仅表次序；大=溶解多）；方向：A比B更弱；体系内可比：是（同上；DD 为文献值）；映射到电池电解液：间接（测的是纯溶剂（不含 LiTFSI；DDN 另含 LiNO₃），按溶剂映射到电池电解液）；可信度：中（体系内可比，映射到电池电解液是间接的） 【D2｜多硫化物溶剂化结构｜模拟计算｜MD：大 Li2S6 团簇出现频率（越高溶剂化越差）】A=3，B=2 序号（仅表次序）；方向：A比B更弱；体系内可比：是（同一 MD 设置；只给了排序）；映射到电池电解液：间接（溶剂中 Li2S6 的 MD（不含 LiTFSI），按溶剂映射到电池电解液）；可信度：低（溶剂体系模拟，间接映射） 【D4｜多硫化物溶解行为｜实验测量｜Li2S6 溶液颜色与饱和状态（纯溶剂，名义 0.1 M Li2S6，静置 7 d，目视）】A=supersaturated，B=supersaturated 序号（仅表次序，不表距离；大=溶解多）；方向：A比B更弱；体系内可比：是（同篇同一实验：物种 Li2S6、名义浓度 0.1 M、纯溶剂、静置 7 d 均相同；正文原词：除对照 DOL/DME 外均 'supersaturated'（图注写 'saturated'）；'颜色越深 = LiPS 浓度越高'是作者解释，据此 DD 溶解量最大；其余按作者所述'从左到右变深'排序，序号只表次序、不表距离（照片顺序 F6DEE、F5DEE、F4DMB、F4DEE、F3DEE、DEE、DD）。描述对象为纯溶剂，电池电解液另含 LiTFSI（DDN 另含 1 wt% LiNO₃），按溶剂映射，与 D1 同口径；温度未写）；映射到电池电解液：间接（测的是纯溶剂（不含 LiTFSI；DDN 另含 LiNO₃），按溶剂映射到电池电解液）；可信度：中（体系内可比，映射到电池电解液是间接的）｜物种：Li2S6；介质：纯溶剂；测法：目视（照片）+ 是否饱和；浓度定义：名义 0.1 M Li2S6（S8 + Li2S 化学计量）；温度：未写 | A比B更弱 | 描述符（可比） |  | 间接映射：测的是纯溶剂（不含 LiTFSI；DDN 另含 LiNO₃），按溶剂映射到电池电解液；溶剂中 Li2S6 的 MD（不含 LiTFSI），按溶剂映射到电池电解液 | Li2S6溶解度｜纯溶剂｜ICP-OES｜mM[S]：A=70，B=140 | 硫碳 | S@C |  | 范围 1.2–2.8（SI），无单一值 | / 63 | 未写｜50（默认） | 1.13（默认 d=12 mm） | 15 µL/mg |  | 15 | 直接 |  |  | 直接报告 | 未写 | 1000｜默认 1000 | 200（含默认） | — / — |  |  |  |  | 扣式 | 变倍率：0.05C×2 → 0.1C×3 → 0.2C（前 50 圈，含活化段） | 1675 |  | 25｜判断（原文：RT） | TFSI / TFSI | 未写（方法未列） / 未写（方法未列） | 锂库存未知 | 常规 | 中等(5–15] | 未知 | 未报告 | 变倍率协议（不归档） | 室温(20–30) | 无 |  | 循环保持率或寿命 | 循环 |  |  | 归一化容量 | 50 圈 | 缺失（SI Fig. S4） | 缺失（SI Fig. S4） | 未报告 | A更好 |  | 溶解度低，穿梭少，更稳定 | 弱者胜 |  | SI Fig. S4；p3 | 有数据 | 穿梭 | indicating that the shuttling effect was significantly reduced due to the decrease of LiPS solubility | 无 |  | Li-S cells using F4DMB and F5DEE electrolytes presented more stable cycling than that of F3DEE and F4DEE electrolytes | ✅ | 原句已在原文找到 |  | 本轮修正：10-18 第三轮：倍率 0.2C → 变倍率协议。平均 / 归一化区间为前 50 圈，含 0.05C×2、0.1C×3 活化段，单值 0.2C 不能覆盖整个区间（依据：SI Fig. 3 图注、正文 p4 'first cycled at 0.05 C (2 cycles) and then at 0.1 C (3 cycles), followed by continued cycling at 0.2 C'）
S09-C4 | S09 | 10.1073/pnas.2301260120 | Gao X. et al., PNAS 2023, 120, e2301260120 | Zhenan Bao; Yi Cui（Stanford）｜与 Kim 2024（Nat Commun）同为 Cui/Bao 组 | 跨E/S；稀有格；必读 | 是 | F4M：1.2 M LiTFSI F4DMB（F4DMB-S6MILE） | 溶剂 F4DMB；盐 1.2 M LiTFSI；稀释剂 无；LiNO₃ 未写（方法未列）；添加剂 无 | F4E：1.2 M LiTFSI F4DEE（F4DEE-S6MILE） | 溶剂 F4DEE；盐 1.2 M LiTFSI；稀释剂 无；LiNO₃ 未写（方法未列）；添加剂 无 | 溶剂种类 | 是 | moderate LiPS solubility（70 mM，60 °C 最佳） | 适中溶剂化 | moderate LiPS solubility（140 mM，室温最佳） | 适中溶剂化 | 适中溶剂化 ↔ 适中溶剂化 | 【D1｜多硫化物溶解行为｜实验测量｜Li2S6 溶解度（纯溶剂中，ICP-OES；DD 为文献值）】A=70，B=140 mM[S]；方向：A比B更弱；体系内可比：是（氟化醚与 DEE 同篇同法（ICP-OES、纯溶剂）；DD 取自文献（ref. 10），与本文方法不同；F3DEE 只在图上）；映射到电池电解液：间接（测的是纯溶剂（不含 LiTFSI；DDN 另含 LiNO₃），按溶剂映射到电池电解液）；可信度：中（体系内可比，映射到电池电解液是间接的）｜物种：Li2S6；介质：纯溶剂；测法：ICP-OES；浓度定义：饱和溶解度，按 S 原子计；温度：未写（静置 7 d） 【D3｜多硫化物溶解行为（排序）｜实验测量｜正文给出的溶解度排序】A=3，B=4 序号（仅表次序；大=溶解多）；方向：A比B更弱；体系内可比：是（同上；DD 为文献值）；映射到电池电解液：间接（测的是纯溶剂（不含 LiTFSI；DDN 另含 LiNO₃），按溶剂映射到电池电解液）；可信度：中（体系内可比，映射到电池电解液是间接的） 【D2｜多硫化物溶剂化结构｜模拟计算｜MD：大 Li2S6 团簇出现频率（越高溶剂化越差）】A=3，B=2 序号（仅表次序）；方向：A比B更弱；体系内可比：是（同一 MD 设置；只给了排序）；映射到电池电解液：间接（溶剂中 Li2S6 的 MD（不含 LiTFSI），按溶剂映射到电池电解液）；可信度：低（溶剂体系模拟，间接映射） 【D4｜多硫化物溶解行为｜实验测量｜Li2S6 溶液颜色与饱和状态（纯溶剂，名义 0.1 M Li2S6，静置 7 d，目视）】A=supersaturated，B=supersaturated 序号（仅表次序，不表距离；大=溶解多）；方向：A比B更弱；体系内可比：是（同篇同一实验：物种 Li2S6、名义浓度 0.1 M、纯溶剂、静置 7 d 均相同；正文原词：除对照 DOL/DME 外均 'supersaturated'（图注写 'saturated'）；'颜色越深 = LiPS 浓度越高'是作者解释，据此 DD 溶解量最大；其余按作者所述'从左到右变深'排序，序号只表次序、不表距离（照片顺序 F6DEE、F5DEE、F4DMB、F4DEE、F3DEE、DEE、DD）。描述对象为纯溶剂，电池电解液另含 LiTFSI（DDN 另含 1 wt% LiNO₃），按溶剂映射，与 D1 同口径；温度未写）；映射到电池电解液：间接（测的是纯溶剂（不含 LiTFSI；DDN 另含 LiNO₃），按溶剂映射到电池电解液）；可信度：中（体系内可比，映射到电池电解液是间接的）｜物种：Li2S6；介质：纯溶剂；测法：目视（照片）+ 是否饱和；浓度定义：名义 0.1 M Li2S6（S8 + Li2S 化学计量）；温度：未写 | A比B更弱 | 描述符（可比） |  | 间接映射：测的是纯溶剂（不含 LiTFSI；DDN 另含 LiNO₃），按溶剂映射到电池电解液；溶剂中 Li2S6 的 MD（不含 LiTFSI），按溶剂映射到电池电解液 | Li2S6溶解度｜纯溶剂｜ICP-OES｜mM[S]：A=70，B=140 | 硫碳 | S@C |  | 范围 1.2–2.8（SI），无单一值 | / 63 | 未写｜50（默认） | 1.13（默认 d=12 mm） | 15 µL/mg |  | 15 | 直接 |  |  | 直接报告 | 未写 | 1000｜默认 1000 | 200（含默认） | — / — |  |  |  |  | 扣式 | 变倍率：0.05C×2 → 0.1C×3 → 0.2C（前 50 圈，含活化段） | 1675 |  | 25｜判断（原文：RT） | TFSI / TFSI | 未写（方法未列） / 未写（方法未列） | 锂库存未知 | 常规 | 中等(5–15] | 未知 | 未报告 | 变倍率协议（不归档） | 室温(20–30) | 无 |  | 平均放电容量 | 容量与倍率 |  | 651 | mAh/g | 前 50 圈平均 | 缺失（Fig. 3B–C） | 直接 | 未报告 | A更差 |  | 室温下 F4DEE 平均容量最高 | 强者胜 |  | Fig. 3C；p3 | 有数据 | 正极动力学 |  | 室温 | S09-C9（C2）：改变 温度 25→60；胜方 本行 强者胜｜该行 弱者胜 → 翻转（强弱胜方互换）；取值点相同；协议未逐项核；载量、锂厚未知（两行均未报告） | showed the highest average discharge capacity of 651 mAh g−1, accompanied by a high CE of 97.6% | ✅ | 原句已在原文找到 | 抽中，待核配方—条件对应 | 本轮修正：10-18 第三轮：倍率 0.2C → 变倍率协议。平均 / 归一化区间为前 50 圈，含 0.05C×2、0.1C×3 活化段，单值 0.2C 不能覆盖整个区间（依据：SI Fig. 3 图注、正文 p4 'first cycled at 0.05 C (2 cycles) and then at 0.1 C (3 cycles), followed by continued cycling at 0.2 C'） | 10-18 第三轮（AI 辅助复核，用户尚未逐项人工确认；随机抽查）：主要数值与作者比较方向未见错配；条件字段未逐项确认；倍率字段改为变倍率协议（已改）
S09-C5 | S09 | 10.1073/pnas.2301260120 | Gao X. et al., PNAS 2023, 120, e2301260120 | Zhenan Bao; Yi Cui（Stanford）｜与 Kim 2024（Nat Commun）同为 Cui/Bao 组 | 跨E/S；稀有格；必读 | 是 | F4M：1.2 M LiTFSI F4DMB（F4DMB-S6MILE） | 溶剂 F4DMB；盐 1.2 M LiTFSI；稀释剂 无；LiNO₃ 未写（方法未列）；添加剂 无 | F6：饱和 LiTFSI F6DEE（<1.2 M） | 溶剂 F6DEE；盐 LiTFSI 饱和（<1.2 M）；稀释剂 无；LiNO₃ 未写（方法未列）；添加剂 无 | 溶剂种类、盐浓度 | 否 | moderate LiPS solubility（70 mM，60 °C 最佳） | 适中溶剂化 | lowest LiPS solubility（37 mM） | 弱溶剂化 | 适中溶剂化 ↔ 弱溶剂化 | 【D1｜多硫化物溶解行为｜实验测量｜Li2S6 溶解度（纯溶剂中，ICP-OES；DD 为文献值）】A=70，B=37 mM[S]；方向：A比B更强；体系内可比：是（氟化醚与 DEE 同篇同法（ICP-OES、纯溶剂）；DD 取自文献（ref. 10），与本文方法不同；F3DEE 只在图上）；映射到电池电解液：间接（测的是纯溶剂（不含 LiTFSI；DDN 另含 LiNO₃），按溶剂映射到电池电解液）；可信度：中（体系内可比，映射到电池电解液是间接的）｜物种：Li2S6；介质：纯溶剂；测法：ICP-OES；浓度定义：饱和溶解度，按 S 原子计；温度：未写（静置 7 d） 【D3｜多硫化物溶解行为（排序）｜实验测量｜正文给出的溶解度排序】A=3，B=1 序号（仅表次序；大=溶解多）；方向：A比B更强；体系内可比：是（同上；DD 为文献值）；映射到电池电解液：间接（测的是纯溶剂（不含 LiTFSI；DDN 另含 LiNO₃），按溶剂映射到电池电解液）；可信度：中（体系内可比，映射到电池电解液是间接的） 【D4｜多硫化物溶解行为｜实验测量｜Li2S6 溶液颜色与饱和状态（纯溶剂，名义 0.1 M Li2S6，静置 7 d，目视）】A=supersaturated，B=supersaturated，颜色最浅 序号（仅表次序，不表距离；大=溶解多）；方向：A比B更强；体系内可比：是（同篇同一实验：物种 Li2S6、名义浓度 0.1 M、纯溶剂、静置 7 d 均相同；正文原词：除对照 DOL/DME 外均 'supersaturated'（图注写 'saturated'）；'颜色越深 = LiPS 浓度越高'是作者解释，据此 DD 溶解量最大；其余按作者所述'从左到右变深'排序，序号只表次序、不表距离（照片顺序 F6DEE、F5DEE、F4DMB、F4DEE、F3DEE、DEE、DD）。描述对象为纯溶剂，电池电解液另含 LiTFSI（DDN 另含 1 wt% LiNO₃），按溶剂映射，与 D1 同口径；温度未写）；映射到电池电解液：间接（测的是纯溶剂（不含 LiTFSI；DDN 另含 LiNO₃），按溶剂映射到电池电解液）；可信度：中（体系内可比，映射到电池电解液是间接的）｜物种：Li2S6；介质：纯溶剂；测法：目视（照片）+ 是否饱和；浓度定义：名义 0.1 M Li2S6（S8 + Li2S 化学计量）；温度：未写 | A比B更强 | 描述符（可比） |  | 间接映射：测的是纯溶剂（不含 LiTFSI；DDN 另含 LiNO₃），按溶剂映射到电池电解液 | Li2S6溶解度｜纯溶剂｜ICP-OES｜mM[S]：A=70，B=37 | 硫碳 | S@C |  | 范围 1.2–1.5（SI） | / 63 | 未写｜50（默认） | 1.13（默认 d=12 mm） | 15 µL/mg |  | 15 | 直接 |  |  | 直接报告 | 未写 | 1000｜默认 1000 | 200（含默认） | 1563 / 842 |  |  |  |  | 扣式 | 0.05C｜0.05C×2 → 0.1C×3 → 0.2C | 1675 | 0.05 | 60｜直接 | TFSI / TFSI | 未写（方法未列） / 未写（方法未列） | 锂库存未知 | 常规 | 中等(5–15] | 未知 | 未报告 | ≤0.3C | 高温 | 无 |  | 首圈容量 | 容量与倍率 | 1563 | 842 | mAh/g | 0.05C 首次放电 | 直接 | 直接 | 未报告 | A更好 | A更好 | 溶解度太低转化慢 | 强者胜 | +0.619 | Fig. 3D；p4 | 有数据 | 正极动力学 |  | 60 °C |  | albeit accom- panied by the lowest initial discharge capacity of 842 mAh g−1 at 0.05 C and at 60 °C … delivered the highest initial discharge capacity of 1,563 mAh g−1 at 0.05 C and at 60 °C | ✅ | 原句已在原文找到
S09-C6 | S09 | 10.1073/pnas.2301260120 | Gao X. et al., PNAS 2023, 120, e2301260120 | Zhenan Bao; Yi Cui（Stanford）｜与 Kim 2024（Nat Commun）同为 Cui/Bao 组 | 跨E/S；稀有格；必读 | 是 | F4M：1.2 M LiTFSI F4DMB（F4DMB-S6MILE） | 溶剂 F4DMB；盐 1.2 M LiTFSI；稀释剂 无；LiNO₃ 未写（方法未列）；添加剂 无 | DEE：1.2 M LiTFSI DEE | 溶剂 DEE；盐 1.2 M LiTFSI；稀释剂 无；LiNO₃ 未写（方法未列）；添加剂 无 | 溶剂种类 | 是 | moderate LiPS solubility（70 mM，60 °C 最佳） | 适中溶剂化 | high LiPS solubility（~200 mM） | 其他 | 适中溶剂化 ↔ 其他 | 【D1｜多硫化物溶解行为｜实验测量｜Li2S6 溶解度（纯溶剂中，ICP-OES；DD 为文献值）】A=70，B=~200 mM[S]；方向：A比B更弱；体系内可比：是（氟化醚与 DEE 同篇同法（ICP-OES、纯溶剂）；DD 取自文献（ref. 10），与本文方法不同；F3DEE 只在图上）；映射到电池电解液：间接（测的是纯溶剂（不含 LiTFSI；DDN 另含 LiNO₃），按溶剂映射到电池电解液）；可信度：中（体系内可比，映射到电池电解液是间接的）｜物种：Li2S6；介质：纯溶剂；测法：ICP-OES；浓度定义：饱和溶解度，按 S 原子计；温度：未写（静置 7 d） 【D3｜多硫化物溶解行为（排序）｜实验测量｜正文给出的溶解度排序】A=3，B=6 序号（仅表次序；大=溶解多）；方向：A比B更弱；体系内可比：是（同上；DD 为文献值）；映射到电池电解液：间接（测的是纯溶剂（不含 LiTFSI；DDN 另含 LiNO₃），按溶剂映射到电池电解液）；可信度：中（体系内可比，映射到电池电解液是间接的） 【D4｜多硫化物溶解行为｜实验测量｜Li2S6 溶液颜色与饱和状态（纯溶剂，名义 0.1 M Li2S6，静置 7 d，目视）】A=supersaturated，B=supersaturated 序号（仅表次序，不表距离；大=溶解多）；方向：A比B更弱；体系内可比：是（同篇同一实验：物种 Li2S6、名义浓度 0.1 M、纯溶剂、静置 7 d 均相同；正文原词：除对照 DOL/DME 外均 'supersaturated'（图注写 'saturated'）；'颜色越深 = LiPS 浓度越高'是作者解释，据此 DD 溶解量最大；其余按作者所述'从左到右变深'排序，序号只表次序、不表距离（照片顺序 F6DEE、F5DEE、F4DMB、F4DEE、F3DEE、DEE、DD）。描述对象为纯溶剂，电池电解液另含 LiTFSI（DDN 另含 1 wt% LiNO₃），按溶剂映射，与 D1 同口径；温度未写）；映射到电池电解液：间接（测的是纯溶剂（不含 LiTFSI；DDN 另含 LiNO₃），按溶剂映射到电池电解液）；可信度：中（体系内可比，映射到电池电解液是间接的）｜物种：Li2S6；介质：纯溶剂；测法：目视（照片）+ 是否饱和；浓度定义：名义 0.1 M Li2S6（S8 + Li2S 化学计量）；温度：未写 | A比B更弱 | 描述符（可比） |  | 间接映射：测的是纯溶剂（不含 LiTFSI；DDN 另含 LiNO₃），按溶剂映射到电池电解液 | Li2S6溶解度｜纯溶剂｜ICP-OES｜mM[S]：A=70，B=200 | 硫碳 | S@C |  | 范围 1.2–1.5（SI） | / 63 | 未写｜50（默认） | 1.13（默认 d=12 mm） | 15 µL/mg |  | 15 | 直接 |  |  | 直接报告 | 未写 | 1000｜默认 1000 | 200（含默认） | 1563 / — |  |  |  |  | 扣式 | 0.05C｜0.05C×2 → 0.1C×3 → 0.2C | 1675 | 0.05 | 60｜直接 | TFSI / TFSI | 未写（方法未列） / 未写（方法未列） | 锂库存未知 | 常规 | 中等(5–15] | 未知 | 未报告 | ≤0.3C | 高温 | 无 |  | 循环保持率或寿命 | 循环 | 可持续循环 | 首次放电后无法充到截止电压 |  | 第 1 圈充电 | 直接 | 直接 | 未报告 | A更好 |  | DEE 穿梭严重 | 弱者胜 |  | Fig. 3D、3G；p4 | 有数据 | 穿梭 | owing to severe LiPS shuttling | 60 °C |  | but they cannot be charged to the cutoff voltage after the first discharge owing to severe LiPS shuttling | ✅ | 原句已在原文找到
S09-C7 | S09 | 10.1073/pnas.2301260120 | Gao X. et al., PNAS 2023, 120, e2301260120 | Zhenan Bao; Yi Cui（Stanford）｜与 Kim 2024（Nat Commun）同为 Cui/Bao 组 | 跨E/S；稀有格；必读 | 是 | F4M：1.2 M LiTFSI F4DMB（F4DMB-S6MILE） | 溶剂 F4DMB；盐 1.2 M LiTFSI；稀释剂 无；LiNO₃ 未写（方法未列）；添加剂 无 | DDN：DDN（DOL/DME + 1 wt% LiNO3） | 溶剂 DOL/DME（比例未写）；盐 1 M LiTFSI；稀释剂 无；LiNO₃ 1 wt%；添加剂 无 | 溶剂种类、盐浓度、LiNO₃ | 否 | moderate LiPS solubility（70 mM，60 °C 最佳） | 适中溶剂化 | conventional（control） | 常规 | 常规 ↔ 适中溶剂化 | 【D1｜多硫化物溶解行为｜实验测量｜Li2S6 溶解度（纯溶剂中，ICP-OES；DD 为文献值）】A=70，B=1100 mM[S]；方向：A比B更弱；体系内可比：否（氟化醚与 DEE 同篇同法（ICP-OES、纯溶剂）；DD 取自文献（ref. 10），与本文方法不同；F3DEE 只在图上）；映射到电池电解液：间接（测的是纯溶剂（不含 LiTFSI；DDN 另含 LiNO₃），按溶剂映射到电池电解液）；可信度：中｜物种：Li2S6；介质：纯溶剂；测法：ICP-OES；浓度定义：饱和溶解度，按 S 原子计；温度：未写（静置 7 d）；⛔ 不可比，不参与方向和区间判定 【D3｜多硫化物溶解行为（排序）｜实验测量｜正文给出的溶解度排序】A=3，B=7 序号（仅表次序；大=溶解多）；方向：A比B更弱；体系内可比：否（同上；DD 为文献值）；映射到电池电解液：间接（测的是纯溶剂（不含 LiTFSI；DDN 另含 LiNO₃），按溶剂映射到电池电解液）；可信度：中；⛔ 不可比，不参与方向和区间判定 【D4｜多硫化物溶解行为｜实验测量｜Li2S6 溶液颜色与饱和状态（纯溶剂，名义 0.1 M Li2S6，静置 7 d，目视）】A=supersaturated，B=同 DD 溶剂（未单独测），颜色最深 序号（仅表次序，不表距离；大=溶解多）；方向：A比B更弱；体系内可比：是（同篇同一实验：物种 Li2S6、名义浓度 0.1 M、纯溶剂、静置 7 d 均相同；正文原词：除对照 DOL/DME 外均 'supersaturated'（图注写 'saturated'）；'颜色越深 = LiPS 浓度越高'是作者解释，据此 DD 溶解量最大；其余按作者所述'从左到右变深'排序，序号只表次序、不表距离（照片顺序 F6DEE、F5DEE、F4DMB、F4DEE、F3DEE、DEE、DD）。描述对象为纯溶剂，电池电解液另含 LiTFSI（DDN 另含 1 wt% LiNO₃），按溶剂映射，与 D1 同口径；温度未写）；映射到电池电解液：间接（测的是纯溶剂（不含 LiTFSI；DDN 另含 LiNO₃），按溶剂映射到电池电解液）；可信度：中（体系内可比，映射到电池电解液是间接的）｜物种：Li2S6；介质：纯溶剂；测法：目视（照片）+ 是否饱和；浓度定义：名义 0.1 M Li2S6（S8 + Li2S 化学计量）；温度：未写 | A比B更弱 | 描述符（可比） | D1、D3 | 间接映射：测的是纯溶剂（不含 LiTFSI；DDN 另含 LiNO₃），按溶剂映射到电池电解液 |  | 硫碳 | S@C |  | 范围 1.2–1.5（SI） | / 63 | 未写｜50（默认） | 1.13（默认 d=12 mm） | 15 µL/mg |  | 15 | 直接 |  |  | 直接报告 | 未写 | 1000｜默认 1000 | 200（含默认） | — / — |  |  |  |  | 扣式 | 变倍率：0.05C×2 → 0.1C×3 → 0.2C（前 50 圈，含活化段） | 1675 |  | 60｜直接 | TFSI / TFSI | 未写（方法未列） / 1 wt% | 锂库存未知 | 常规 | 中等(5–15] | 未知 | 未报告 | 变倍率协议（不归档） | 高温 | 无 |  | 平均放电容量 | 容量与倍率 | 1050 | 647 | mAh/g | 前 50 圈平均 | 直接 | 直接 | 未报告 | A更好 | A更好 | DDN 穿梭严重 | 弱者胜 | +0.484 | Fig. 3G–H；p4 | 有数据 | 穿梭 | The DDN electrolyte with high LiPS solubility resulted in significant shuttling effect | 60 °C |  | The cell using F4DMB-­S6MILE showed the highest discharge capacity of 1,050 mAh g−1, almost two times higher than that of the DDN cell (647 mAh g−1) | ✅ | 原句已在原文找到 |  | 本轮修正：10-18 第三轮：倍率 0.2C → 变倍率协议。平均 / 归一化区间为前 50 圈，含 0.05C×2、0.1C×3 活化段，单值 0.2C 不能覆盖整个区间（依据：SI Fig. 3 图注、正文 p4 'first cycled at 0.05 C (2 cycles) and then at 0.1 C (3 cycles), followed by continued cycling at 0.2 C'）；方向只靠第二轮新增的 D4，现标为间接映射：测的是纯溶剂（不含 LiTFSI；DDN 另含 LiNO₃），按溶剂映射到电池电解液
S09-C8 | S09 | 10.1073/pnas.2301260120 | Gao X. et al., PNAS 2023, 120, e2301260120 | Zhenan Bao; Yi Cui（Stanford）｜与 Kim 2024（Nat Commun）同为 Cui/Bao 组 | 跨E/S；稀有格；必读 | 是 | F5：1.2 M LiTFSI F5DEE | 溶剂 F5DEE；盐 1.2 M LiTFSI；稀释剂 无；LiNO₃ 未写（方法未列）；添加剂 无 | F4M：1.2 M LiTFSI F4DMB（F4DMB-S6MILE） | 溶剂 F4DMB；盐 1.2 M LiTFSI；稀释剂 无；LiNO₃ 未写（方法未列）；添加剂 无 | 溶剂种类 | 是 | low LiPS solubility（<50 mM） | 弱溶剂化 | moderate LiPS solubility（70 mM，60 °C 最佳） | 适中溶剂化 | 适中溶剂化 ↔ 弱溶剂化 | 【D1｜多硫化物溶解行为｜实验测量｜Li2S6 溶解度（纯溶剂中，ICP-OES；DD 为文献值）】A=<50，B=70 mM[S]；方向：A比B更弱；体系内可比：是（氟化醚与 DEE 同篇同法（ICP-OES、纯溶剂）；DD 取自文献（ref. 10），与本文方法不同；F3DEE 只在图上）；映射到电池电解液：间接（测的是纯溶剂（不含 LiTFSI；DDN 另含 LiNO₃），按溶剂映射到电池电解液）；可信度：中（体系内可比，映射到电池电解液是间接的）｜物种：Li2S6；介质：纯溶剂；测法：ICP-OES；浓度定义：饱和溶解度，按 S 原子计；温度：未写（静置 7 d） 【D3｜多硫化物溶解行为（排序）｜实验测量｜正文给出的溶解度排序】A=2，B=3 序号（仅表次序；大=溶解多）；方向：A比B更弱；体系内可比：是（同上；DD 为文献值）；映射到电池电解液：间接（测的是纯溶剂（不含 LiTFSI；DDN 另含 LiNO₃），按溶剂映射到电池电解液）；可信度：中（体系内可比，映射到电池电解液是间接的） 【D2｜多硫化物溶剂化结构｜模拟计算｜MD：大 Li2S6 团簇出现频率（越高溶剂化越差）】A=4，B=3 序号（仅表次序）；方向：A比B更弱；体系内可比：是（同一 MD 设置；只给了排序）；映射到电池电解液：间接（溶剂中 Li2S6 的 MD（不含 LiTFSI），按溶剂映射到电池电解液）；可信度：低（溶剂体系模拟，间接映射） 【D4｜多硫化物溶解行为｜实验测量｜Li2S6 溶液颜色与饱和状态（纯溶剂，名义 0.1 M Li2S6，静置 7 d，目视）】A=supersaturated，B=supersaturated 序号（仅表次序，不表距离；大=溶解多）；方向：A比B更弱；体系内可比：是（同篇同一实验：物种 Li2S6、名义浓度 0.1 M、纯溶剂、静置 7 d 均相同；正文原词：除对照 DOL/DME 外均 'supersaturated'（图注写 'saturated'）；'颜色越深 = LiPS 浓度越高'是作者解释，据此 DD 溶解量最大；其余按作者所述'从左到右变深'排序，序号只表次序、不表距离（照片顺序 F6DEE、F5DEE、F4DMB、F4DEE、F3DEE、DEE、DD）。描述对象为纯溶剂，电池电解液另含 LiTFSI（DDN 另含 1 wt% LiNO₃），按溶剂映射，与 D1 同口径；温度未写）；映射到电池电解液：间接（测的是纯溶剂（不含 LiTFSI；DDN 另含 LiNO₃），按溶剂映射到电池电解液）；可信度：中（体系内可比，映射到电池电解液是间接的）｜物种：Li2S6；介质：纯溶剂；测法：目视（照片）+ 是否饱和；浓度定义：名义 0.1 M Li2S6（S8 + Li2S 化学计量）；温度：未写 | A比B更弱 | 描述符（可比） |  | 间接映射：测的是纯溶剂（不含 LiTFSI；DDN 另含 LiNO₃），按溶剂映射到电池电解液；溶剂中 Li2S6 的 MD（不含 LiTFSI），按溶剂映射到电池电解液 | Li2S6溶解度｜纯溶剂｜ICP-OES｜mM[S]：A=50，B=70 | 硫碳 | S@C |  | 范围 1.2–1.5（SI） | / 63 | 未写｜50（默认） | 1.13（默认 d=12 mm） | 15 µL/mg |  | 15 | 直接 |  |  | 直接报告 | 未写 | 1000｜默认 1000 | 200（含默认） | — / — |  |  |  |  | 扣式 | 变倍率：0.05C×2 → 0.1C×3 → 0.2C（前 50 圈，含活化段） | 1675 |  | 60｜直接 | TFSI / TFSI | 未写（方法未列） / 未写（方法未列） | 锂库存未知 | 常规 | 中等(5–15] | 未知 | 未报告 | 变倍率协议（不归档） | 高温 | 无 |  | 平均放电容量 | 容量与倍率 | 679 | 1050 | mAh/g | 前 50 圈平均 | 直接 | 直接 | 未报告 | A更差 | A更差 | 溶解度过低，转化慢 | 强者胜 | -0.436 | Fig. 3H；p4 | 有数据 | 正极动力学 | which is attributed to the sluggish Li-S conversion reaction | 60 °C |  | F5DEE with low LiPS solubility (<50 mM [S]) also showed a lower average capacity of 679 mAh g−1 | ✅ | 原句已在原文找到 |  | 本轮修正：10-18 第三轮：倍率 0.2C → 变倍率协议。平均 / 归一化区间为前 50 圈，含 0.05C×2、0.1C×3 活化段，单值 0.2C 不能覆盖整个区间（依据：SI Fig. 3 图注、正文 p4 'first cycled at 0.05 C (2 cycles) and then at 0.1 C (3 cycles), followed by continued cycling at 0.2 C'）
S09-C9 | S09 | 10.1073/pnas.2301260120 | Gao X. et al., PNAS 2023, 120, e2301260120 | Zhenan Bao; Yi Cui（Stanford）｜与 Kim 2024（Nat Commun）同为 Cui/Bao 组 | 跨E/S；稀有格；必读 | 是 | F4M：1.2 M LiTFSI F4DMB（F4DMB-S6MILE） | 溶剂 F4DMB；盐 1.2 M LiTFSI；稀释剂 无；LiNO₃ 未写（方法未列）；添加剂 无 | F4E：1.2 M LiTFSI F4DEE（F4DEE-S6MILE） | 溶剂 F4DEE；盐 1.2 M LiTFSI；稀释剂 无；LiNO₃ 未写（方法未列）；添加剂 无 | 溶剂种类 | 是 | moderate LiPS solubility（70 mM，60 °C 最佳） | 适中溶剂化 | moderate LiPS solubility（140 mM，室温最佳） | 适中溶剂化 | 适中溶剂化 ↔ 适中溶剂化 | 【D1｜多硫化物溶解行为｜实验测量｜Li2S6 溶解度（纯溶剂中，ICP-OES；DD 为文献值）】A=70，B=140 mM[S]；方向：A比B更弱；体系内可比：是（氟化醚与 DEE 同篇同法（ICP-OES、纯溶剂）；DD 取自文献（ref. 10），与本文方法不同；F3DEE 只在图上）；映射到电池电解液：间接（测的是纯溶剂（不含 LiTFSI；DDN 另含 LiNO₃），按溶剂映射到电池电解液）；可信度：中（体系内可比，映射到电池电解液是间接的）｜物种：Li2S6；介质：纯溶剂；测法：ICP-OES；浓度定义：饱和溶解度，按 S 原子计；温度：未写（静置 7 d） 【D3｜多硫化物溶解行为（排序）｜实验测量｜正文给出的溶解度排序】A=3，B=4 序号（仅表次序；大=溶解多）；方向：A比B更弱；体系内可比：是（同上；DD 为文献值）；映射到电池电解液：间接（测的是纯溶剂（不含 LiTFSI；DDN 另含 LiNO₃），按溶剂映射到电池电解液）；可信度：中（体系内可比，映射到电池电解液是间接的） 【D2｜多硫化物溶剂化结构｜模拟计算｜MD：大 Li2S6 团簇出现频率（越高溶剂化越差）】A=3，B=2 序号（仅表次序）；方向：A比B更弱；体系内可比：是（同一 MD 设置；只给了排序）；映射到电池电解液：间接（溶剂中 Li2S6 的 MD（不含 LiTFSI），按溶剂映射到电池电解液）；可信度：低（溶剂体系模拟，间接映射） 【D4｜多硫化物溶解行为｜实验测量｜Li2S6 溶液颜色与饱和状态（纯溶剂，名义 0.1 M Li2S6，静置 7 d，目视）】A=supersaturated，B=supersaturated 序号（仅表次序，不表距离；大=溶解多）；方向：A比B更弱；体系内可比：是（同篇同一实验：物种 Li2S6、名义浓度 0.1 M、纯溶剂、静置 7 d 均相同；正文原词：除对照 DOL/DME 外均 'supersaturated'（图注写 'saturated'）；'颜色越深 = LiPS 浓度越高'是作者解释，据此 DD 溶解量最大；其余按作者所述'从左到右变深'排序，序号只表次序、不表距离（照片顺序 F6DEE、F5DEE、F4DMB、F4DEE、F3DEE、DEE、DD）。描述对象为纯溶剂，电池电解液另含 LiTFSI（DDN 另含 1 wt% LiNO₃），按溶剂映射，与 D1 同口径；温度未写）；映射到电池电解液：间接（测的是纯溶剂（不含 LiTFSI；DDN 另含 LiNO₃），按溶剂映射到电池电解液）；可信度：中（体系内可比，映射到电池电解液是间接的）｜物种：Li2S6；介质：纯溶剂；测法：目视（照片）+ 是否饱和；浓度定义：名义 0.1 M Li2S6（S8 + Li2S 化学计量）；温度：未写 | A比B更弱 | 描述符（可比） |  | 间接映射：测的是纯溶剂（不含 LiTFSI；DDN 另含 LiNO₃），按溶剂映射到电池电解液；溶剂中 Li2S6 的 MD（不含 LiTFSI），按溶剂映射到电池电解液 | Li2S6溶解度｜纯溶剂｜ICP-OES｜mM[S]：A=70，B=140 | 硫碳 | S@C |  | 范围 1.2–1.5（SI） | / 63 | 未写｜50（默认） | 1.13（默认 d=12 mm） | 15 µL/mg |  | 15 | 直接 |  |  | 直接报告 | 未写 | 1000｜默认 1000 | 200（含默认） | — / — |  |  |  |  | 扣式 | 变倍率：0.05C×2 → 0.1C×3 → 0.2C（前 50 圈，含活化段） | 1675 |  | 60｜直接 | TFSI / TFSI | 未写（方法未列） / 未写（方法未列） | 锂库存未知 | 常规 | 中等(5–15] | 未知 | 未报告 | 变倍率协议（不归档） | 高温 | 无 |  | 平均放电容量 | 容量与倍率 | 1050 |  | mAh/g | 前 50 圈平均 | 直接 | 缺失（Fig. 3H） | 未报告 | A更好 |  | 60 °C 下 F4DMB 最佳 | 弱者胜 |  | Fig. 3G–H；p4 | 有数据 | 穿梭 |  | 60 °C | S09-C4（C1）：改变 温度 60→25；胜方 本行 弱者胜｜该行 强者胜 → 翻转（强弱胜方互换）；取值点相同；协议未逐项核；载量、锂厚未知（两行均未报告） | The cell using F4DMB-­S6MILE showed the highest discharge capacity of 1,050 mAh g−1 | ✅ | 与第 4 行（室温，F4DEE 更好）同一对、同一指标，换温度后胜方翻转 | 抽中，待核配方—条件对应 | 本轮修正：10-18 第三轮：倍率 0.2C → 变倍率协议。平均 / 归一化区间为前 50 圈，含 0.05C×2、0.1C×3 活化段，单值 0.2C 不能覆盖整个区间（依据：SI Fig. 3 图注、正文 p4 'first cycled at 0.05 C (2 cycles) and then at 0.1 C (3 cycles), followed by continued cycling at 0.2 C'） | 10-18 第三轮（AI 辅助复核，用户尚未逐项人工确认；随机抽查）：主要数值与作者比较方向未见错配；条件字段未逐项确认；倍率字段改为变倍率协议（已改）
S09-C10 | S09 | 10.1073/pnas.2301260120 | Gao X. et al., PNAS 2023, 120, e2301260120 | Zhenan Bao; Yi Cui（Stanford）｜与 Kim 2024（Nat Commun）同为 Cui/Bao 组 | 跨E/S；稀有格；必读 | 否（正极：无（Li‖Cu）） | F4M：1.2 M LiTFSI F4DMB（F4DMB-S6MILE） | 溶剂 F4DMB；盐 1.2 M LiTFSI；稀释剂 无；LiNO₃ 未写（方法未列）；添加剂 无 | DD：DD（DOL/DME） | 溶剂 DOL/DME（比例未写）；盐 1 M LiTFSI；稀释剂 无；LiNO₃ 未写（方法部分说对照含 1 wt%，室温实验是否含不确定）；添加剂 无 | 溶剂种类、盐浓度 | 否 | moderate LiPS solubility（70 mM，60 °C 最佳） | 适中溶剂化 | conventional; high LiPS solubility | 常规 | 常规 ↔ 适中溶剂化 | 【D1｜多硫化物溶解行为｜实验测量｜Li2S6 溶解度（纯溶剂中，ICP-OES；DD 为文献值）】A=70，B=1100 mM[S]；方向：A比B更弱；体系内可比：否（氟化醚与 DEE 同篇同法（ICP-OES、纯溶剂）；DD 取自文献（ref. 10），与本文方法不同；F3DEE 只在图上）；映射到电池电解液：间接（测的是纯溶剂（不含 LiTFSI；DDN 另含 LiNO₃），按溶剂映射到电池电解液）；可信度：中｜物种：Li2S6；介质：纯溶剂；测法：ICP-OES；浓度定义：饱和溶解度，按 S 原子计；温度：未写（静置 7 d）；⛔ 不可比，不参与方向和区间判定 【D3｜多硫化物溶解行为（排序）｜实验测量｜正文给出的溶解度排序】A=3，B=7 序号（仅表次序；大=溶解多）；方向：A比B更弱；体系内可比：否（同上；DD 为文献值）；映射到电池电解液：间接（测的是纯溶剂（不含 LiTFSI；DDN 另含 LiNO₃），按溶剂映射到电池电解液）；可信度：中；⛔ 不可比，不参与方向和区间判定 【D4｜多硫化物溶解行为｜实验测量｜Li2S6 溶液颜色与饱和状态（纯溶剂，名义 0.1 M Li2S6，静置 7 d，目视）】A=supersaturated，B=唯一非 supersaturated（作者原词），颜色最深 序号（仅表次序，不表距离；大=溶解多）；方向：A比B更弱；体系内可比：是（同篇同一实验：物种 Li2S6、名义浓度 0.1 M、纯溶剂、静置 7 d 均相同；正文原词：除对照 DOL/DME 外均 'supersaturated'（图注写 'saturated'）；'颜色越深 = LiPS 浓度越高'是作者解释，据此 DD 溶解量最大；其余按作者所述'从左到右变深'排序，序号只表次序、不表距离（照片顺序 F6DEE、F5DEE、F4DMB、F4DEE、F3DEE、DEE、DD）。描述对象为纯溶剂，电池电解液另含 LiTFSI（DDN 另含 1 wt% LiNO₃），按溶剂映射，与 D1 同口径；温度未写）；映射到电池电解液：间接（测的是纯溶剂（不含 LiTFSI；DDN 另含 LiNO₃），按溶剂映射到电池电解液）；可信度：中（体系内可比，映射到电池电解液是间接的）｜物种：Li2S6；介质：纯溶剂；测法：目视（照片）+ 是否饱和；浓度定义：名义 0.1 M Li2S6（S8 + Li2S 化学计量）；温度：未写 | A比B更弱 | 描述符（可比） | D1、D3 | 间接映射：测的是纯溶剂（不含 LiTFSI；DDN 另含 LiNO₃），按溶剂映射到电池电解液；本行是无硫正极的对称 / 半电池测试 |  | 无（Li‖Cu） | Cu |  | 不适用 | / | 未写｜50（默认） | 1.13（默认 d=12 mm） | 未写 |  |  | 缺失 |  |  | 未知（缺失） | 未写 | 1000｜默认 1000 | 200（含默认） | — / — |  |  |  |  | 扣式 Li‖Cu | ｜0.5 mA/cm²，沉积 5 mAh/cm² 储备 + 1 mAh/cm² ×10 |  |  | 60｜直接 | TFSI / TFSI | 未写（方法未列） / 未写（方法部分说对照含 1 wt%，室温实验是否含不确定） | 不适用 | 不适用 | 未知 | 未知 | 不适用 | 未知 | 高温 | 无 |  | Li‖Cu 库仑效率 | 负极侧 | 98.21 | 96.93 | % | Aurbach 平均 CE | 直接（图中印数） | 直接 | 重复测量（Fig. 4B 空心点） | A更好 | A更好（百分点差 +1.28） | 阴离子衍生 SEI | 弱者胜 | 百分点差 +1.28；ln 损失比 +0.539 | Fig. 4A–B；p5 | 有数据 | 负极 SEI |  | 无 |  | The DD electrolyte delivered a low average CE of 96.93% … F4DEE, F4DMB, and F5DEE electrolytes showed substantial improvement over DD, with average CEs higher than 98% | ✅ | 原句已在原文找到 |  | 方向只靠第二轮新增的 D4，现标为间接映射：测的是纯溶剂（不含 LiTFSI；DDN 另含 LiNO₃），按溶剂映射到电池电解液；本行是无硫正极的对称 / 半电池测试
S09-C11 | S09 | 10.1073/pnas.2301260120 | Gao X. et al., PNAS 2023, 120, e2301260120 | Zhenan Bao; Yi Cui（Stanford）｜与 Kim 2024（Nat Commun）同为 Cui/Bao 组 | 跨E/S；稀有格；必读 | 否（正极：无（Li‖Cu）） | F3：1.2 M LiTFSI F3DEE | 溶剂 F3DEE；盐 1.2 M LiTFSI；稀释剂 无；LiNO₃ 未写（方法未列）；添加剂 无 | DD：DD（DOL/DME） | 溶剂 DOL/DME（比例未写）；盐 1 M LiTFSI；稀释剂 无；LiNO₃ 未写（方法部分说对照含 1 wt%，室温实验是否含不确定）；添加剂 无 | 溶剂种类、盐浓度 | 否 | fluorinated ether（moderate 区间上端） | 适中溶剂化 | conventional; high LiPS solubility | 常规 | 常规 ↔ 适中溶剂化 | 【D3｜多硫化物溶解行为（排序）｜实验测量｜正文给出的溶解度排序】A=5，B=7 序号（仅表次序；大=溶解多）；方向：A比B更弱；体系内可比：否（同上；DD 为文献值）；映射到电池电解液：间接（测的是纯溶剂（不含 LiTFSI；DDN 另含 LiNO₃），按溶剂映射到电池电解液）；可信度：中；⛔ 不可比，不参与方向和区间判定 【D4｜多硫化物溶解行为｜实验测量｜Li2S6 溶液颜色与饱和状态（纯溶剂，名义 0.1 M Li2S6，静置 7 d，目视）】A=supersaturated，B=唯一非 supersaturated（作者原词），颜色最深 序号（仅表次序，不表距离；大=溶解多）；方向：A比B更弱；体系内可比：是（同篇同一实验：物种 Li2S6、名义浓度 0.1 M、纯溶剂、静置 7 d 均相同；正文原词：除对照 DOL/DME 外均 'supersaturated'（图注写 'saturated'）；'颜色越深 = LiPS 浓度越高'是作者解释，据此 DD 溶解量最大；其余按作者所述'从左到右变深'排序，序号只表次序、不表距离（照片顺序 F6DEE、F5DEE、F4DMB、F4DEE、F3DEE、DEE、DD）。描述对象为纯溶剂，电池电解液另含 LiTFSI（DDN 另含 1 wt% LiNO₃），按溶剂映射，与 D1 同口径；温度未写）；映射到电池电解液：间接（测的是纯溶剂（不含 LiTFSI；DDN 另含 LiNO₃），按溶剂映射到电池电解液）；可信度：中（体系内可比，映射到电池电解液是间接的）｜物种：Li2S6；介质：纯溶剂；测法：目视（照片）+ 是否饱和；浓度定义：名义 0.1 M Li2S6（S8 + Li2S 化学计量）；温度：未写 | A比B更弱 | 描述符（可比） | D3 | 间接映射：测的是纯溶剂（不含 LiTFSI；DDN 另含 LiNO₃），按溶剂映射到电池电解液；本行是无硫正极的对称 / 半电池测试 |  | 无（Li‖Cu） | Cu |  | 不适用 | / | 未写｜50（默认） | 1.13（默认 d=12 mm） | 未写 |  |  | 缺失 |  |  | 未知（缺失） | 未写 | 1000｜默认 1000 | 200（含默认） | — / — |  |  |  |  | 扣式 Li‖Cu | ｜0.5 mA/cm²，沉积 5 mAh/cm² 储备 + 1 mAh/cm² ×10 |  |  | 60｜直接 | TFSI / TFSI | 未写（方法未列） / 未写（方法部分说对照含 1 wt%，室温实验是否含不确定） | 不适用 | 不适用 | 未知 | 未知 | 不适用 | 未知 | 高温 | 无 |  | Li‖Cu 库仑效率 | 负极侧 | 90.83 | 96.93 | % | Aurbach 平均 CE | 直接 | 直接 | 重复测量 | A更差 | A更差（百分点差 -6.10） | F3DEE 溶剂反应性高 | 强者胜 | 百分点差 -6.10；ln 损失比 -1.094 | Fig. 4B；p5 | 有数据 | 负极 SEI | probably owing to its high solvent reactivity | 无 |  | The F3DEE electrolyte exhibited the lowest CE of 90.83% | ✅ | 原句已在原文找到 | 抽中，待核配方—条件对应 | 方向只靠第二轮新增的 D4，现标为间接映射：测的是纯溶剂（不含 LiTFSI；DDN 另含 LiNO₃），按溶剂映射到电池电解液；本行是无硫正极的对称 / 半电池测试 | 10-18 第三轮（AI 辅助复核，用户尚未逐项人工确认；随机抽查）：主要数值与作者比较方向未见错配；条件字段未逐项确认
S09-C12 | S09 | 10.1073/pnas.2301260120 | Gao X. et al., PNAS 2023, 120, e2301260120 | Zhenan Bao; Yi Cui（Stanford）｜与 Kim 2024（Nat Commun）同为 Cui/Bao 组 | 跨E/S；稀有格；必读 | 是 | F4M：1.2 M LiTFSI F4DMB（F4DMB-S6MILE） | 溶剂 F4DMB；盐 1.2 M LiTFSI；稀释剂 无；LiNO₃ 未写（方法未列）；添加剂 无 | DDN：DDN（DOL/DME + 1 wt% LiNO3） | 溶剂 DOL/DME（比例未写）；盐 1 M LiTFSI；稀释剂 无；LiNO₃ 1 wt%；添加剂 无 | 溶剂种类、盐浓度、LiNO₃ | 否 | moderate LiPS solubility（70 mM，60 °C 最佳） | 适中溶剂化 | conventional（control） | 常规 | 常规 ↔ 适中溶剂化 | 【D1｜多硫化物溶解行为｜实验测量｜Li2S6 溶解度（纯溶剂中，ICP-OES；DD 为文献值）】A=70，B=1100 mM[S]；方向：A比B更弱；体系内可比：否（氟化醚与 DEE 同篇同法（ICP-OES、纯溶剂）；DD 取自文献（ref. 10），与本文方法不同；F3DEE 只在图上）；映射到电池电解液：间接（测的是纯溶剂（不含 LiTFSI；DDN 另含 LiNO₃），按溶剂映射到电池电解液）；可信度：中｜物种：Li2S6；介质：纯溶剂；测法：ICP-OES；浓度定义：饱和溶解度，按 S 原子计；温度：未写（静置 7 d）；⛔ 不可比，不参与方向和区间判定 【D3｜多硫化物溶解行为（排序）｜实验测量｜正文给出的溶解度排序】A=3，B=7 序号（仅表次序；大=溶解多）；方向：A比B更弱；体系内可比：否（同上；DD 为文献值）；映射到电池电解液：间接（测的是纯溶剂（不含 LiTFSI；DDN 另含 LiNO₃），按溶剂映射到电池电解液）；可信度：中；⛔ 不可比，不参与方向和区间判定 【D4｜多硫化物溶解行为｜实验测量｜Li2S6 溶液颜色与饱和状态（纯溶剂，名义 0.1 M Li2S6，静置 7 d，目视）】A=supersaturated，B=同 DD 溶剂（未单独测），颜色最深 序号（仅表次序，不表距离；大=溶解多）；方向：A比B更弱；体系内可比：是（同篇同一实验：物种 Li2S6、名义浓度 0.1 M、纯溶剂、静置 7 d 均相同；正文原词：除对照 DOL/DME 外均 'supersaturated'（图注写 'saturated'）；'颜色越深 = LiPS 浓度越高'是作者解释，据此 DD 溶解量最大；其余按作者所述'从左到右变深'排序，序号只表次序、不表距离（照片顺序 F6DEE、F5DEE、F4DMB、F4DEE、F3DEE、DEE、DD）。描述对象为纯溶剂，电池电解液另含 LiTFSI（DDN 另含 1 wt% LiNO₃），按溶剂映射，与 D1 同口径；温度未写）；映射到电池电解液：间接（测的是纯溶剂（不含 LiTFSI；DDN 另含 LiNO₃），按溶剂映射到电池电解液）；可信度：中（体系内可比，映射到电池电解液是间接的）｜物种：Li2S6；介质：纯溶剂；测法：目视（照片）+ 是否饱和；浓度定义：名义 0.1 M Li2S6（S8 + Li2S 化学计量）；温度：未写 | A比B更弱 | 描述符（可比） | D1、D3 | 间接映射：测的是纯溶剂（不含 LiTFSI；DDN 另含 LiNO₃），按溶剂映射到电池电解液 |  | 硫碳 | S@C |  | 未写 | / 63 | 未写｜50（默认） | 1.13（默认 d=12 mm） | 5 µL/mg |  | 5 | 直接 |  |  | 直接报告 | 未写 | 1000｜默认 1000 | 200（含默认） | 936.5 / —（0.2C 首圈） |  |  |  |  | 扣式 | 0.2C｜活化后 0.2C | 1675 | 0.2 | 60｜直接 | TFSI / TFSI | 未写（方法未列） / 1 wt% | 锂库存未知 | 常规 | 贫液(≤5) | 未知 | 未报告 | ≤0.3C | 高温 | 无 |  | 循环保持率或寿命 | 循环 | 92.9 | 75.3 | % | 第 50 圈（相对 0.2C 首圈） | 直接 | 直接 | SI Fig. S7 有重复 | A更好 | A更好 | DDN 贫液下穿梭严重 | 弱者胜 | +0.210 | Fig. 5A–C；p6 | 有数据 | 穿梭 | With highly dissolved LiPSs and shuttling effect | 贫液 |  | Relative to the initial specific capacity of 936.5 mAh g−1 at 0.2 C, the capacity retention of the F4DMB electrolyte is 92.9% at 50th cycle (only 75.3% for the DDN electrolyte) | ✅ | 原句已在原文找到 |  | 方向只靠第二轮新增的 D4，现标为间接映射：测的是纯溶剂（不含 LiTFSI；DDN 另含 LiNO₃），按溶剂映射到电池电解液
S09-C13 | S09 | 10.1073/pnas.2301260120 | Gao X. et al., PNAS 2023, 120, e2301260120 | Zhenan Bao; Yi Cui（Stanford）｜与 Kim 2024（Nat Commun）同为 Cui/Bao 组 | 跨E/S；稀有格；必读 | 是 | F4M：1.2 M LiTFSI F4DMB（F4DMB-S6MILE） | 溶剂 F4DMB；盐 1.2 M LiTFSI；稀释剂 无；LiNO₃ 未写（方法未列）；添加剂 无 | DDN：DDN（DOL/DME + 1 wt% LiNO3） | 溶剂 DOL/DME（比例未写）；盐 1 M LiTFSI；稀释剂 无；LiNO₃ 1 wt%；添加剂 无 | 溶剂种类、盐浓度、LiNO₃ | 否 | moderate LiPS solubility（70 mM，60 °C 最佳） | 适中溶剂化 | conventional（control） | 常规 | 常规 ↔ 适中溶剂化 | 【D1｜多硫化物溶解行为｜实验测量｜Li2S6 溶解度（纯溶剂中，ICP-OES；DD 为文献值）】A=70，B=1100 mM[S]；方向：A比B更弱；体系内可比：否（氟化醚与 DEE 同篇同法（ICP-OES、纯溶剂）；DD 取自文献（ref. 10），与本文方法不同；F3DEE 只在图上）；映射到电池电解液：间接（测的是纯溶剂（不含 LiTFSI；DDN 另含 LiNO₃），按溶剂映射到电池电解液）；可信度：中｜物种：Li2S6；介质：纯溶剂；测法：ICP-OES；浓度定义：饱和溶解度，按 S 原子计；温度：未写（静置 7 d）；⛔ 不可比，不参与方向和区间判定 【D3｜多硫化物溶解行为（排序）｜实验测量｜正文给出的溶解度排序】A=3，B=7 序号（仅表次序；大=溶解多）；方向：A比B更弱；体系内可比：否（同上；DD 为文献值）；映射到电池电解液：间接（测的是纯溶剂（不含 LiTFSI；DDN 另含 LiNO₃），按溶剂映射到电池电解液）；可信度：中；⛔ 不可比，不参与方向和区间判定 【D4｜多硫化物溶解行为｜实验测量｜Li2S6 溶液颜色与饱和状态（纯溶剂，名义 0.1 M Li2S6，静置 7 d，目视）】A=supersaturated，B=同 DD 溶剂（未单独测），颜色最深 序号（仅表次序，不表距离；大=溶解多）；方向：A比B更弱；体系内可比：是（同篇同一实验：物种 Li2S6、名义浓度 0.1 M、纯溶剂、静置 7 d 均相同；正文原词：除对照 DOL/DME 外均 'supersaturated'（图注写 'saturated'）；'颜色越深 = LiPS 浓度越高'是作者解释，据此 DD 溶解量最大；其余按作者所述'从左到右变深'排序，序号只表次序、不表距离（照片顺序 F6DEE、F5DEE、F4DMB、F4DEE、F3DEE、DEE、DD）。描述对象为纯溶剂，电池电解液另含 LiTFSI（DDN 另含 1 wt% LiNO₃），按溶剂映射，与 D1 同口径；温度未写）；映射到电池电解液：间接（测的是纯溶剂（不含 LiTFSI；DDN 另含 LiNO₃），按溶剂映射到电池电解液）；可信度：中（体系内可比，映射到电池电解液是间接的）｜物种：Li2S6；介质：纯溶剂；测法：目视（照片）+ 是否饱和；浓度定义：名义 0.1 M Li2S6（S8 + Li2S 化学计量）；温度：未写 | A比B更弱 | 描述符（可比） | D1、D3 | 间接映射：测的是纯溶剂（不含 LiTFSI；DDN 另含 LiNO₃），按溶剂映射到电池电解液 |  | 硫碳 | S@C |  | 未写 | / 63 | 未写｜50（默认） | 1.13（默认 d=12 mm） | 5 µL/mg |  | 5 | 直接 |  |  | 直接报告 | 未写 | 1000｜默认 1000 | 200（含默认） | 936.5 / — |  |  |  |  | 扣式 | 变倍率：0.05C → 0.1C → 0.2C（图 5 标注三段，各段圈数未写；50 圈平均是否含活化段未写明） | 1675 |  | 60｜直接 | TFSI / TFSI | 未写（方法未列） / 1 wt% | 锂库存未知 | 常规 | 贫液(≤5) | 未知 | 未报告 | 变倍率协议（不归档） | 高温 | 无 |  | 全电池库仑效率 | 循环 | 99.58 | 92.07 | % | 前 50 圈平均 | 直接 | 直接 | SI Fig. S7 有重复 | A更好 | A更好（百分点差 +7.51） | 同上 | 弱者胜 | 百分点差 +7.51；ln 损失比 +2.938 | Fig. 5C；p6 | 有数据 | 穿梭 |  | 贫液 | S09-C15（C5）：改变 E/S 5→?、载量 ?→4、锂厚 ?→40、统一倍率 ?→0.05、电池 扣式→软包；胜方 本行 弱者胜｜该行 弱者胜 → 未翻转（胜方相同）；取值点不同／待核可比性；协议未逐项核；效应量 本行 百分点差 +7.51；ln 损失比 +2.938（A=F4M）｜该行 百分点差 +7.60（A=F4M）；正 = A 更好 | a low average CE of 92.07%. In contrast, the cell using the F4DMB-­ S6MILE showed stable cycling with an average CE as high as 99.58% for 50 cycles | ✅ | 原句已在原文找到 |  | 本轮修正：10-18 第三轮：倍率 0.2C → 变倍率协议。图 5 标注 0.05C、0.1C、0.2C 三段，'average CE … for 50 cycles' 未说明是否含活化段，单值 0.2C 不能覆盖；方向只靠第二轮新增的 D4，现标为间接映射：测的是纯溶剂（不含 LiTFSI；DDN 另含 LiNO₃），按溶剂映射到电池电解液
S09-C14 | S09 | 10.1073/pnas.2301260120 | Gao X. et al., PNAS 2023, 120, e2301260120 | Zhenan Bao; Yi Cui（Stanford）｜与 Kim 2024（Nat Commun）同为 Cui/Bao 组 | 跨E/S；稀有格；必读 | 是 | F4M：1.2 M LiTFSI F4DMB（F4DMB-S6MILE） | 溶剂 F4DMB；盐 1.2 M LiTFSI；稀释剂 无；LiNO₃ 未写（方法未列）；添加剂 无 | DDN：DDN（DOL/DME + 1 wt% LiNO3） | 溶剂 DOL/DME（比例未写）；盐 1 M LiTFSI；稀释剂 无；LiNO₃ 1 wt%；添加剂 无 | 溶剂种类、盐浓度、LiNO₃ | 否 | moderate LiPS solubility（70 mM，60 °C 最佳） | 适中溶剂化 | conventional（control） | 常规 | 常规 ↔ 适中溶剂化 | 【D1｜多硫化物溶解行为｜实验测量｜Li2S6 溶解度（纯溶剂中，ICP-OES；DD 为文献值）】A=70，B=1100 mM[S]；方向：A比B更弱；体系内可比：否（氟化醚与 DEE 同篇同法（ICP-OES、纯溶剂）；DD 取自文献（ref. 10），与本文方法不同；F3DEE 只在图上）；映射到电池电解液：间接（测的是纯溶剂（不含 LiTFSI；DDN 另含 LiNO₃），按溶剂映射到电池电解液）；可信度：中｜物种：Li2S6；介质：纯溶剂；测法：ICP-OES；浓度定义：饱和溶解度，按 S 原子计；温度：未写（静置 7 d）；⛔ 不可比，不参与方向和区间判定 【D3｜多硫化物溶解行为（排序）｜实验测量｜正文给出的溶解度排序】A=3，B=7 序号（仅表次序；大=溶解多）；方向：A比B更弱；体系内可比：否（同上；DD 为文献值）；映射到电池电解液：间接（测的是纯溶剂（不含 LiTFSI；DDN 另含 LiNO₃），按溶剂映射到电池电解液）；可信度：中；⛔ 不可比，不参与方向和区间判定 【D4｜多硫化物溶解行为｜实验测量｜Li2S6 溶液颜色与饱和状态（纯溶剂，名义 0.1 M Li2S6，静置 7 d，目视）】A=supersaturated，B=同 DD 溶剂（未单独测），颜色最深 序号（仅表次序，不表距离；大=溶解多）；方向：A比B更弱；体系内可比：是（同篇同一实验：物种 Li2S6、名义浓度 0.1 M、纯溶剂、静置 7 d 均相同；正文原词：除对照 DOL/DME 外均 'supersaturated'（图注写 'saturated'）；'颜色越深 = LiPS 浓度越高'是作者解释，据此 DD 溶解量最大；其余按作者所述'从左到右变深'排序，序号只表次序、不表距离（照片顺序 F6DEE、F5DEE、F4DMB、F4DEE、F3DEE、DEE、DD）。描述对象为纯溶剂，电池电解液另含 LiTFSI（DDN 另含 1 wt% LiNO₃），按溶剂映射，与 D1 同口径；温度未写）；映射到电池电解液：间接（测的是纯溶剂（不含 LiTFSI；DDN 另含 LiNO₃），按溶剂映射到电池电解液）；可信度：中（体系内可比，映射到电池电解液是间接的）｜物种：Li2S6；介质：纯溶剂；测法：目视（照片）+ 是否饱和；浓度定义：名义 0.1 M Li2S6（S8 + Li2S 化学计量）；温度：未写 | A比B更弱 | 描述符（可比） | D1、D3 | 间接映射：测的是纯溶剂（不含 LiTFSI；DDN 另含 LiNO₃），按溶剂映射到电池电解液 |  | 硫碳 | S@C | 4 | 直接 | / | 未写｜50（默认） | 1.13（默认 d=12 mm） | 未写 | 11.06（含默认输入） |  | 计算（含默认输入），不进分析 |  |  | 未知（含默认输入） | 40 | 40｜— | 8 | 1175 / 977.4 | 2.05 | 1.7 | 1.19 | 作者给出两极面容量约 8 与 6.7 mAh/cm²（理论），未直接写 N/P | 软包 | 0.05C | 1675 | 0.05 | 60｜直接（SI） | TFSI / TFSI | 未写（方法未列） / 1 wt% | 负极受限 | 负极受限 | 未知 | ≥4 | 薄 | ≤0.3C | 高温 | 无 |  | 首圈容量 | 容量与倍率 | 1175 | 977.4 | mAh/g | 首次放电 | 直接 | 直接 | 未报告 | A更好 | A更好 | DDN 表现差 | 弱者胜 | +0.184 | SI Fig. S16；p7 | 有数据 |  |  | 无 |  | The poorly performing DDN showed a discharge capacity of 977.4 mAh g−1 with a CE as low as 87.7%, while the F4DMB pouch cell showed a higher CE of 95.3% and a discharge capacity as high as 1,175 mAh g−1 | 🧮 | 原句已在原文找到 |  | 方向只靠第二轮新增的 D4，现标为间接映射：测的是纯溶剂（不含 LiTFSI；DDN 另含 LiNO₃），按溶剂映射到电池电解液
S09-C15 | S09 | 10.1073/pnas.2301260120 | Gao X. et al., PNAS 2023, 120, e2301260120 | Zhenan Bao; Yi Cui（Stanford）｜与 Kim 2024（Nat Commun）同为 Cui/Bao 组 | 跨E/S；稀有格；必读 | 是 | F4M：1.2 M LiTFSI F4DMB（F4DMB-S6MILE） | 溶剂 F4DMB；盐 1.2 M LiTFSI；稀释剂 无；LiNO₃ 未写（方法未列）；添加剂 无 | DDN：DDN（DOL/DME + 1 wt% LiNO3） | 溶剂 DOL/DME（比例未写）；盐 1 M LiTFSI；稀释剂 无；LiNO₃ 1 wt%；添加剂 无 | 溶剂种类、盐浓度、LiNO₃ | 否 | moderate LiPS solubility（70 mM，60 °C 最佳） | 适中溶剂化 | conventional（control） | 常规 | 常规 ↔ 适中溶剂化 | 【D1｜多硫化物溶解行为｜实验测量｜Li2S6 溶解度（纯溶剂中，ICP-OES；DD 为文献值）】A=70，B=1100 mM[S]；方向：A比B更弱；体系内可比：否（氟化醚与 DEE 同篇同法（ICP-OES、纯溶剂）；DD 取自文献（ref. 10），与本文方法不同；F3DEE 只在图上）；映射到电池电解液：间接（测的是纯溶剂（不含 LiTFSI；DDN 另含 LiNO₃），按溶剂映射到电池电解液）；可信度：中｜物种：Li2S6；介质：纯溶剂；测法：ICP-OES；浓度定义：饱和溶解度，按 S 原子计；温度：未写（静置 7 d）；⛔ 不可比，不参与方向和区间判定 【D3｜多硫化物溶解行为（排序）｜实验测量｜正文给出的溶解度排序】A=3，B=7 序号（仅表次序；大=溶解多）；方向：A比B更弱；体系内可比：否（同上；DD 为文献值）；映射到电池电解液：间接（测的是纯溶剂（不含 LiTFSI；DDN 另含 LiNO₃），按溶剂映射到电池电解液）；可信度：中；⛔ 不可比，不参与方向和区间判定 【D4｜多硫化物溶解行为｜实验测量｜Li2S6 溶液颜色与饱和状态（纯溶剂，名义 0.1 M Li2S6，静置 7 d，目视）】A=supersaturated，B=同 DD 溶剂（未单独测），颜色最深 序号（仅表次序，不表距离；大=溶解多）；方向：A比B更弱；体系内可比：是（同篇同一实验：物种 Li2S6、名义浓度 0.1 M、纯溶剂、静置 7 d 均相同；正文原词：除对照 DOL/DME 外均 'supersaturated'（图注写 'saturated'）；'颜色越深 = LiPS 浓度越高'是作者解释，据此 DD 溶解量最大；其余按作者所述'从左到右变深'排序，序号只表次序、不表距离（照片顺序 F6DEE、F5DEE、F4DMB、F4DEE、F3DEE、DEE、DD）。描述对象为纯溶剂，电池电解液另含 LiTFSI（DDN 另含 1 wt% LiNO₃），按溶剂映射，与 D1 同口径；温度未写）；映射到电池电解液：间接（测的是纯溶剂（不含 LiTFSI；DDN 另含 LiNO₃），按溶剂映射到电池电解液）；可信度：中（体系内可比，映射到电池电解液是间接的）｜物种：Li2S6；介质：纯溶剂；测法：目视（照片）+ 是否饱和；浓度定义：名义 0.1 M Li2S6（S8 + Li2S 化学计量）；温度：未写 | A比B更弱 | 描述符（可比） | D1、D3 | 间接映射：测的是纯溶剂（不含 LiTFSI；DDN 另含 LiNO₃），按溶剂映射到电池电解液 |  | 硫碳 | S@C | 4 | 直接 | / | 未写｜50（默认） | 1.13（默认 d=12 mm） | 未写 | 11.06（含默认输入） |  | 计算（含默认输入），不进分析 |  |  | 未知（含默认输入） | 40 | 40｜— | 8 | 1175 / 977.4 | 2.05 | 1.7 | 1.19 | 作者给出两极面容量约 8 与 6.7 mAh/cm²（理论），未直接写 N/P | 软包 | 0.05C | 1675 | 0.05 | 60｜直接（SI） | TFSI / TFSI | 未写（方法未列） / 1 wt% | 负极受限 | 负极受限 | 未知 | ≥4 | 薄 | ≤0.3C | 高温 | 无 |  | 全电池库仑效率 | 循环 | 95.3 | 87.7 | % | 首圈 | 直接 | 直接 | 未报告 | A更好 | A更好（百分点差 +7.60） |  | 弱者胜 | 百分点差 +7.60 | SI Fig. S16；p7 | 有数据 |  |  | 无 | S09-C13（C3）：改变 E/S ?→5、载量 4→?、锂厚 40→?、统一倍率 0.05→?、电池 软包→扣式；胜方 本行 弱者胜｜该行 弱者胜 → 未翻转（胜方相同）；取值点不同／待核可比性；协议未逐项核；效应量 本行 百分点差 +7.60（A=F4M）｜该行 百分点差 +7.51；ln 损失比 +2.938（A=F4M）；正 = A 更好 | The poorly performing DDN showed a discharge capacity of 977.4 mAh g−1 with a CE as low as 87.7%, while the F4DMB pouch cell showed a higher CE of 95.3% | 🧮 | 原句已在原文找到 |  | 方向只靠第二轮新增的 D4，现标为间接映射：测的是纯溶剂（不含 LiTFSI；DDN 另含 LiNO₃），按溶剂映射到电池电解液
S09-C16 | S09 | 10.1073/pnas.2301260120 | Gao X. et al., PNAS 2023, 120, e2301260120 | Zhenan Bao; Yi Cui（Stanford）｜与 Kim 2024（Nat Commun）同为 Cui/Bao 组 | 跨E/S；稀有格；必读 | 是 | F4M：1.2 M LiTFSI F4DMB（F4DMB-S6MILE） | 溶剂 F4DMB；盐 1.2 M LiTFSI；稀释剂 无；LiNO₃ 未写（方法未列）；添加剂 无 | DDN：DDN（DOL/DME + 1 wt% LiNO3） | 溶剂 DOL/DME（比例未写）；盐 1 M LiTFSI；稀释剂 无；LiNO₃ 1 wt%；添加剂 无 | 溶剂种类、盐浓度、LiNO₃ | 否 | moderate LiPS solubility（70 mM，60 °C 最佳） | 适中溶剂化 | conventional（control） | 常规 | 常规 ↔ 适中溶剂化 | 【D1｜多硫化物溶解行为｜实验测量｜Li2S6 溶解度（纯溶剂中，ICP-OES；DD 为文献值）】A=70，B=1100 mM[S]；方向：A比B更弱；体系内可比：否（氟化醚与 DEE 同篇同法（ICP-OES、纯溶剂）；DD 取自文献（ref. 10），与本文方法不同；F3DEE 只在图上）；映射到电池电解液：间接（测的是纯溶剂（不含 LiTFSI；DDN 另含 LiNO₃），按溶剂映射到电池电解液）；可信度：中｜物种：Li2S6；介质：纯溶剂；测法：ICP-OES；浓度定义：饱和溶解度，按 S 原子计；温度：未写（静置 7 d）；⛔ 不可比，不参与方向和区间判定 【D3｜多硫化物溶解行为（排序）｜实验测量｜正文给出的溶解度排序】A=3，B=7 序号（仅表次序；大=溶解多）；方向：A比B更弱；体系内可比：否（同上；DD 为文献值）；映射到电池电解液：间接（测的是纯溶剂（不含 LiTFSI；DDN 另含 LiNO₃），按溶剂映射到电池电解液）；可信度：中；⛔ 不可比，不参与方向和区间判定 【D4｜多硫化物溶解行为｜实验测量｜Li2S6 溶液颜色与饱和状态（纯溶剂，名义 0.1 M Li2S6，静置 7 d，目视）】A=supersaturated，B=同 DD 溶剂（未单独测），颜色最深 序号（仅表次序，不表距离；大=溶解多）；方向：A比B更弱；体系内可比：是（同篇同一实验：物种 Li2S6、名义浓度 0.1 M、纯溶剂、静置 7 d 均相同；正文原词：除对照 DOL/DME 外均 'supersaturated'（图注写 'saturated'）；'颜色越深 = LiPS 浓度越高'是作者解释，据此 DD 溶解量最大；其余按作者所述'从左到右变深'排序，序号只表次序、不表距离（照片顺序 F6DEE、F5DEE、F4DMB、F4DEE、F3DEE、DEE、DD）。描述对象为纯溶剂，电池电解液另含 LiTFSI（DDN 另含 1 wt% LiNO₃），按溶剂映射，与 D1 同口径；温度未写）；映射到电池电解液：间接（测的是纯溶剂（不含 LiTFSI；DDN 另含 LiNO₃），按溶剂映射到电池电解液）；可信度：中（体系内可比，映射到电池电解液是间接的）｜物种：Li2S6；介质：纯溶剂；测法：目视（照片）+ 是否饱和；浓度定义：名义 0.1 M Li2S6（S8 + Li2S 化学计量）；温度：未写 | A比B更弱 | 描述符（可比） | D1、D3 | 间接映射：测的是纯溶剂（不含 LiTFSI；DDN 另含 LiNO₃），按溶剂映射到电池电解液 |  | 硫碳 | S@C |  | 未写 | / 63 | 未写｜50（默认） | 1.13（默认 d=12 mm） | 5 µL/mg |  | 5 | 直接 |  |  | 直接报告 | 未写 | 1000｜默认 1000 | 200（含默认） | — / — |  |  |  |  | 扣式 | 0.1C｜0.1C 活化 4 圈后满充静置 | 1675 | 0.1 | 60｜直接（Methods：除另注外 60 °C 运行；SI Figs. S19–S23 图注：0.1 C、60 °C 循环）；静置温度：室温（RT，数值未报告） | TFSI / TFSI | 未写（方法未列） / 1 wt% | 锂库存未知 | 常规 | 贫液(≤5) | 未知 | 未报告 | ≤0.3C | 高温 | 无 |  | 自放电（容量变化） | 循环 | 6 | -7.4 | % | 静置 30 天后 | 直接 | 直接 | 代表性电池（Fig. 6C–D）；±1.3% 属于 F4DMB 多颗电池均值 4.6%（Fig. 6E），DDN 多颗均值文字未给 | A更好 | A更好（差值 +13.4 个百分点） | F4DMB 抑制溶解与迁移 | 弱者胜 | 差值 +13.4 个百分点 | Fig. 6C–E；p7 | 有数据 | 穿梭 | can effectively reduce self-discharge during long-term resting by suppressing the dissolution and migration of S/LiPSs | 无 | S09-C17（C8）：改变 E/S 5→15；胜方 本行 弱者胜｜该行 弱者胜 → 未翻转（胜方相同）；取值点相同；已报告协议相符，部分对应关系推定（正文 p7 + Methods；推定：正文 'When increasing the E/S ratio to 15' 承接 E/S 5 的协议，SI 图注给出 0.1 C、60 °C、第 5 圈满充室温静置，但未写 E/S）；载量、锂厚未知（两行均未报告）；效应量 本行 差值 +13.4 个百分点（A=F4M）｜该行 差值 +20.3 个百分点（A=F4M）；正 = A 更好；代表性电池的描述性差异，不作为已确认的单因素效应 | The cell using DDN showed a drastic average capacity loss of 7.4% after resting for 30 d … the cell using F4DMB-S6MILE accomplished an impressive average capacity increase/recovery of 6.0% | ✅ | 6.0 与 −7.4 是代表性电池的描述性差异；与 E/S 15 行的差值变化不作为已确认的 E/S 单因素效应 |  | 本轮修正：10-18 第三轮：误差信息更正——原写「多颗电池 ±1.3%」，但 ±1.3% 对应的是 F4DMB 多颗均值 4.6%，本行 6.0% 是代表性电池（正文 p7）；10-18 第三轮：温度拆分——循环 / 容量测量 60 °C，静置室温（数值未报告）；原记 25 °C 把静置温度当成了测试温度；方向只靠第二轮新增的 D4，现标为间接映射：测的是纯溶剂（不含 LiTFSI；DDN 另含 LiNO₃），按溶剂映射到电池电解液
S09-C17 | S09 | 10.1073/pnas.2301260120 | Gao X. et al., PNAS 2023, 120, e2301260120 | Zhenan Bao; Yi Cui（Stanford）｜与 Kim 2024（Nat Commun）同为 Cui/Bao 组 | 跨E/S；稀有格；必读 | 是 | F4M：1.2 M LiTFSI F4DMB（F4DMB-S6MILE） | 溶剂 F4DMB；盐 1.2 M LiTFSI；稀释剂 无；LiNO₃ 未写（方法未列）；添加剂 无 | DDN：DDN（DOL/DME + 1 wt% LiNO3） | 溶剂 DOL/DME（比例未写）；盐 1 M LiTFSI；稀释剂 无；LiNO₃ 1 wt%；添加剂 无 | 溶剂种类、盐浓度、LiNO₃ | 否 | moderate LiPS solubility（70 mM，60 °C 最佳） | 适中溶剂化 | conventional（control） | 常规 | 常规 ↔ 适中溶剂化 | 【D1｜多硫化物溶解行为｜实验测量｜Li2S6 溶解度（纯溶剂中，ICP-OES；DD 为文献值）】A=70，B=1100 mM[S]；方向：A比B更弱；体系内可比：否（氟化醚与 DEE 同篇同法（ICP-OES、纯溶剂）；DD 取自文献（ref. 10），与本文方法不同；F3DEE 只在图上）；映射到电池电解液：间接（测的是纯溶剂（不含 LiTFSI；DDN 另含 LiNO₃），按溶剂映射到电池电解液）；可信度：中｜物种：Li2S6；介质：纯溶剂；测法：ICP-OES；浓度定义：饱和溶解度，按 S 原子计；温度：未写（静置 7 d）；⛔ 不可比，不参与方向和区间判定 【D3｜多硫化物溶解行为（排序）｜实验测量｜正文给出的溶解度排序】A=3，B=7 序号（仅表次序；大=溶解多）；方向：A比B更弱；体系内可比：否（同上；DD 为文献值）；映射到电池电解液：间接（测的是纯溶剂（不含 LiTFSI；DDN 另含 LiNO₃），按溶剂映射到电池电解液）；可信度：中；⛔ 不可比，不参与方向和区间判定 【D4｜多硫化物溶解行为｜实验测量｜Li2S6 溶液颜色与饱和状态（纯溶剂，名义 0.1 M Li2S6，静置 7 d，目视）】A=supersaturated，B=同 DD 溶剂（未单独测），颜色最深 序号（仅表次序，不表距离；大=溶解多）；方向：A比B更弱；体系内可比：是（同篇同一实验：物种 Li2S6、名义浓度 0.1 M、纯溶剂、静置 7 d 均相同；正文原词：除对照 DOL/DME 外均 'supersaturated'（图注写 'saturated'）；'颜色越深 = LiPS 浓度越高'是作者解释，据此 DD 溶解量最大；其余按作者所述'从左到右变深'排序，序号只表次序、不表距离（照片顺序 F6DEE、F5DEE、F4DMB、F4DEE、F3DEE、DEE、DD）。描述对象为纯溶剂，电池电解液另含 LiTFSI（DDN 另含 1 wt% LiNO₃），按溶剂映射，与 D1 同口径；温度未写）；映射到电池电解液：间接（测的是纯溶剂（不含 LiTFSI；DDN 另含 LiNO₃），按溶剂映射到电池电解液）；可信度：中（体系内可比，映射到电池电解液是间接的）｜物种：Li2S6；介质：纯溶剂；测法：目视（照片）+ 是否饱和；浓度定义：名义 0.1 M Li2S6（S8 + Li2S 化学计量）；温度：未写 | A比B更弱 | 描述符（可比） | D1、D3 | 间接映射：测的是纯溶剂（不含 LiTFSI；DDN 另含 LiNO₃），按溶剂映射到电池电解液 |  | 硫碳 | S@C |  | 未写 | / 63 | 未写｜50（默认） | 1.13（默认 d=12 mm） | 15 µL/mg |  | 15 | 直接 |  |  | 直接报告 | 未写 | 1000｜默认 1000 | 200（含默认） | — / — |  |  |  |  | 扣式 | 0.1C | 1675 | 0.1 | 60｜直接（SI Figs. S19–S23 图注：0.1 C、60 °C 循环）；静置温度：室温（RT，数值未报告） | TFSI / TFSI | 未写（方法未列） / 1 wt% | 锂库存未知 | 常规 | 中等(5–15] | 未知 | 未报告 | ≤0.3C | 高温 | 无 |  | 自放电（容量变化） | 循环 | 4.3 | -16 | % | 静置 30 天后 | 直接 | 直接 | 代表性电池（正文 p7 'the cell using the DDN electrolyte … the cell with the F4DMB electrolyte'）；30 d 静置的重复电池统计未给，不作组均值 | A更好 | A更好（差值 +20.3 个百分点） | 同上 | 弱者胜 | 差值 +20.3 个百分点 | SI Figs. S19–S23；p7–8 | 有数据 | 穿梭 |  | 无 | S09-C16（C7）：改变 E/S 15→5；胜方 本行 弱者胜｜该行 弱者胜 → 未翻转（胜方相同）；取值点相同；已报告协议相符，部分对应关系推定（推定：正文 'When increasing the E/S ratio to 15' 承接 E/S 5 的协议，SI 图注给出 0.1 C、60 °C、第 5 圈满充室温静置，但未写 E/S；正文 p7 + Methods）；载量、锂厚未知（两行均未报告）；效应量 本行 差值 +20.3 个百分点（A=F4M）｜该行 差值 +13.4 个百分点（A=F4M）；正 = A 更好；代表性电池的描述性差异，不作为已确认的单因素效应 | When increasing the E/S ratio to 15 µL mg−1, the cell using the DDN electrolyte showed 16% capacity loss, whil … e the cell with the F4DMB electro- lyte surprisingly recovered 4.3% capacity after resting for 30 d | ✅ | 4.3 与 −16 是代表性电池的描述性差异；与 E/S 5 行的差值变化不作为已确认的 E/S 单因素效应 |  | 本轮修正：10-18 第四轮：误差信息写明代表性电池口径（原记未报告）；重复统计未给，不作组均值；10-18 第三轮：温度拆分——循环 / 容量测量 60 °C，静置室温（数值未报告）；原记 25 °C 把静置温度当成了测试温度；方向只靠第二轮新增的 D4，现标为间接映射：测的是纯溶剂（不含 LiTFSI；DDN 另含 LiNO₃），按溶剂映射到电池电解液
S10-C1 | S10 | 10.1002/advs.202301006 | Jung J. et al., Adv. Sci. 2023, 10, 2301006 | Hee-Tak Kim（KAIST）｜与 S01（Chu 2020 AEM，高 DN 阴离子 LiNO3）、S56（Kim 2024 EcoMat，LiBr）同为 Hee-Tak Kim 组 | 跨E/S；跨锂厚；稀有格 | 否（正极：多硫化物预载碳纤维） | LS：LiSCN 电解液 | 溶剂 DOL/DME 1:1；盐 0.8 M LiSCN + 0.2 M LiTFSI（原文写 m）；稀释剂 无；LiNO₃ 0.2 M；添加剂 无 | LT：LiTFSI 电解液 | 溶剂 DOL/DME 1:1；盐 1.0 M LiTFSI（基础 0.2 M + 0.8 M；原文写 m）；稀释剂 无；LiNO₃ 0.2 M；添加剂 无 | 盐阴离子 | 是 | Janus anion（high DN + high AN），remarkably high LiPS solubility | 强溶剂化 | conventional LiTFSI electrolyte（low DN anion） | 常规 | 强溶剂化 ↔ 常规 | 【D1｜多硫化物溶解行为｜实验测量｜Li2S 溶解度（电解液中，Fig. S7）】A=10，B=4 mM；方向：A比B更强；体系内可比：是（同篇同法、同物种（Li2S）；测法细节未写（Fig. S7 为溶解试验照片））；映射到电池电解液：直接（测的是三种电解液本身）；可信度：高｜物种：Li2S；介质：电解液；测法：未写（Fig. S7 溶解试验）；浓度定义：溶解度，mM；温度：未写 【D2｜多硫化物溶解行为｜实验测量｜UV–vis 吸光度排序（1.6 M Li2S4 饱和上清稀释后）】A=400–800 nm 全段最高，B=S4²⁻ 为主，吸光最低 序号（仅表次序；大=溶解多）；方向：A比B更强；体系内可比：是（同篇同法；LS 最高为作者明写，LB > LT 依据作者'LiBr 与 LiSCN 的 S8²⁻、S6²⁻、S3•⁻ 吸光度高'的说法；正文写稀释 1000 倍、方法部分写 500 倍，前后不一）；映射到电池电解液：直接（测的是三种电解液（加 1.6 M Li2S4 饱和后取上清稀释））；可信度：高｜物种：Li2S4（名义）；介质：电解液；测法：UV–vis（上清稀释）；浓度定义：名义 1.6 M Li2S4 饱和；温度：未写 【D3｜Li⁺ 溶剂化（阴离子给体数）｜配方代理推断｜阴离子 DN（文献值，本文引用）】A=25.6，B=11.2 kcal/mol；方向：A比B更强；体系内可比：否（文献值代理；同一篇里 TFSI⁻ 的 DN 前后写成 5.4 和 11.2；按 DN 是 Br > SCN，与 D1、D2 的实测溶解排序（SCN > Br）相反）；映射到电池电解液：间接（文献阴离子 DN（配方代理））；可信度：低；⛔ 不可比，不参与方向和区间判定 | A比B更强 | 描述符（可比） | D3 | 直接（依据测的就是电池电解液） |  | 多硫化物预载碳纤维 | 电纺 CNF + 21 µL 0.2 M Li2S8（DME 蒸干） | 2 | 直接 | / | 未写｜50（默认） | 1.13（默认 d=12 mm） | 20 µL/mg | 22.12（含默认输入） | 20 | 直接 |  |  | 直接报告 | 未写 | 1000｜默认 1000 | 200（含默认） | 1636 / 1290 | 77.52（含默认输入，不进分析） | 61.12（含默认） | 59.7（含默认） |  | 扣式 2032 | 0.05C | 未写（按 1675） | 0.05 | ｜未写 | SCN（+ TFSI） / TFSI | 0.2 M / 0.2 M | 锂库存未知 | 常规 | 富液(>15) | 2–4 | 未报告 | ≤0.3C | 未知 | 无 |  | 首圈容量 | 容量与倍率 | 1636 | 1290 | mAh/g | 0.05C 首次放电 | 直接 | 直接 | 未报告 | A更好 | A更好 | SCN⁻ 促进 3D Li2S 生长、延缓钝化 | 强者胜 | +0.238 | Fig. 2a；p2 | 有数据 | Li2S 沉积 |  | 无 | S10-C4（C2）：改变 统一倍率 0.05→0.4；胜方 本行 强者胜｜该行 强者胜 → 未翻转（胜方相同）；取值点不同／待核可比性；协议未逐项核；锂厚未知（两行均未报告）；效应量 本行 +0.238（A=LS）｜该行 +0.410（A=LS）；正 = A 更好 S10-C10（C4）：改变 E/S 20→5、载量 2→3、统一倍率 0.05→0.2、正极 多硫化物预载碳纤维→硫碳；胜方 本行 强者胜｜该行 强者胜 → 未翻转（胜方相同）；取值点不同／待核可比性；协议未逐项核；锂厚未知（两行均未报告）；效应量 本行 +0.238（A=LS）｜该行 —（A=LS）；正 = A 更好 | the LiSCN electrolyte showed 97.7% sulfur utilization (1636 mAh g−1) at 2 mgs cm−2 loading at an E/S ratio of 20. This is much larger than that of the conventional LiTFSI electrolyte (1290 mAh g−1) | 🧮 | 原句已在原文找到 |  | 新论文首次提取（不属定向复核；复核看 🔶/⚠️ 行与优势一致性逐对复核）
S10-C2 | S10 | 10.1002/advs.202301006 | Jung J. et al., Adv. Sci. 2023, 10, 2301006 | Hee-Tak Kim（KAIST）｜与 S01（Chu 2020 AEM，高 DN 阴离子 LiNO3）、S56（Kim 2024 EcoMat，LiBr）同为 Hee-Tak Kim 组 | 跨E/S；跨锂厚；稀有格 | 否（正极：多硫化物预载碳纤维） | LB：LiBr 电解液 | 溶剂 DOL/DME 1:1；盐 0.8 M LiBr + 0.2 M LiTFSI（原文写 m）；稀释剂 无；LiNO₃ 0.2 M；添加剂 无 | LT：LiTFSI 电解液 | 溶剂 DOL/DME 1:1；盐 1.0 M LiTFSI（基础 0.2 M + 0.8 M；原文写 m）；稀释剂 无；LiNO₃ 0.2 M；添加剂 无 | 盐阴离子 | 是 | high DN salt anion（typical） | 强溶剂化 | conventional LiTFSI electrolyte（low DN anion） | 常规 | 强溶剂化 ↔ 常规 | 【D1｜多硫化物溶解行为｜实验测量｜Li2S 溶解度（电解液中，Fig. S7）】A=8，B=4 mM；方向：A比B更强；体系内可比：是（同篇同法、同物种（Li2S）；测法细节未写（Fig. S7 为溶解试验照片））；映射到电池电解液：直接（测的是三种电解液本身）；可信度：高｜物种：Li2S；介质：电解液；测法：未写（Fig. S7 溶解试验）；浓度定义：溶解度，mM；温度：未写 【D2｜多硫化物溶解行为｜实验测量｜UV–vis 吸光度排序（1.6 M Li2S4 饱和上清稀释后）】A=S8²⁻、S6²⁻、S3•⁻ 吸光高，B=S4²⁻ 为主，吸光最低 序号（仅表次序；大=溶解多）；方向：A比B更强；体系内可比：是（同篇同法；LS 最高为作者明写，LB > LT 依据作者'LiBr 与 LiSCN 的 S8²⁻、S6²⁻、S3•⁻ 吸光度高'的说法；正文写稀释 1000 倍、方法部分写 500 倍，前后不一）；映射到电池电解液：直接（测的是三种电解液（加 1.6 M Li2S4 饱和后取上清稀释））；可信度：高｜物种：Li2S4（名义）；介质：电解液；测法：UV–vis（上清稀释）；浓度定义：名义 1.6 M Li2S4 饱和；温度：未写 【D3｜Li⁺ 溶剂化（阴离子给体数）｜配方代理推断｜阴离子 DN（文献值，本文引用）】A=33.7，B=11.2 kcal/mol；方向：A比B更强；体系内可比：否（文献值代理；同一篇里 TFSI⁻ 的 DN 前后写成 5.4 和 11.2；按 DN 是 Br > SCN，与 D1、D2 的实测溶解排序（SCN > Br）相反）；映射到电池电解液：间接（文献阴离子 DN（配方代理））；可信度：低；⛔ 不可比，不参与方向和区间判定 | A比B更强 | 描述符（可比） | D3 | 直接（依据测的就是电池电解液） |  | 多硫化物预载碳纤维 | 电纺 CNF + 21 µL 0.2 M Li2S8（DME 蒸干） | 2 | 直接 | / | 未写｜50（默认） | 1.13（默认 d=12 mm） | 20 µL/mg | 22.12（含默认输入） | 20 | 直接 |  |  | 直接报告 | 未写 | 1000｜默认 1000 | 200（含默认） | 1522 / 1290 | 77.52（含默认输入，不进分析） | 65.7（含默认） | 59.7（含默认） |  | 扣式 2032 | 0.05C | 未写（按 1675） | 0.05 | ｜未写 | Br（+ TFSI） / TFSI | 0.2 M / 0.2 M | 锂库存未知 | 常规 | 富液(>15) | 2–4 | 未报告 | ≤0.3C | 未知 | 无 |  | 首圈容量 | 容量与倍率 | 1522 | 1290 | mAh/g | 0.05C 首次放电 | 直接 | 直接 | 未报告 | A更好 | A更好 | 高 DN 阴离子促进 3D Li2S 生长 | 强者胜 | +0.165 | Fig. 2a；p2 | 有数据 | Li2S 沉积 |  | 无 | S10-C5（C2）：改变 统一倍率 0.05→0.4；胜方 本行 强者胜｜该行 强者胜 → 未翻转（胜方相同）；取值点不同／待核可比性；协议未逐项核；锂厚未知（两行均未报告）；效应量 本行 +0.165（A=LB）｜该行 +0.088（A=LB）；正 = A 更好 S10-C21（C4）：改变 E/S 20→5、载量 2→3、统一倍率 0.05→0.2、正极 多硫化物预载碳纤维→硫碳；胜方 本行 强者胜｜该行 强者胜 → 未翻转（胜方相同）；取值点不同／待核可比性；协议未逐项核；锂厚未知（两行均未报告）；效应量 本行 +0.165（A=LB）｜该行 —（A=LB）；正 = A 更好 | This is much larger than that of the conventional LiTFSI electrolyte (1290 mAh g−1) and even larger than that of the LiBr electrolyte (1522 mAh g−1) | 🧮 | 原句已在原文找到 |  | 新论文首次提取（不属定向复核；复核看 🔶/⚠️ 行与优势一致性逐对复核）
S10-C3 | S10 | 10.1002/advs.202301006 | Jung J. et al., Adv. Sci. 2023, 10, 2301006 | Hee-Tak Kim（KAIST）｜与 S01（Chu 2020 AEM，高 DN 阴离子 LiNO3）、S56（Kim 2024 EcoMat，LiBr）同为 Hee-Tak Kim 组 | 跨E/S；跨锂厚；稀有格 | 否（正极：多硫化物预载碳纤维） | LS：LiSCN 电解液 | 溶剂 DOL/DME 1:1；盐 0.8 M LiSCN + 0.2 M LiTFSI（原文写 m）；稀释剂 无；LiNO₃ 0.2 M；添加剂 无 | LB：LiBr 电解液 | 溶剂 DOL/DME 1:1；盐 0.8 M LiBr + 0.2 M LiTFSI（原文写 m）；稀释剂 无；LiNO₃ 0.2 M；添加剂 无 | 盐阴离子 | 是 | Janus anion（high DN + high AN），remarkably high LiPS solubility | 强溶剂化 | high DN salt anion（typical） | 强溶剂化 | 强溶剂化 ↔ 强溶剂化 | 【D1｜多硫化物溶解行为｜实验测量｜Li2S 溶解度（电解液中，Fig. S7）】A=10，B=8 mM；方向：A比B更强；体系内可比：是（同篇同法、同物种（Li2S）；测法细节未写（Fig. S7 为溶解试验照片））；映射到电池电解液：直接（测的是三种电解液本身）；可信度：高｜物种：Li2S；介质：电解液；测法：未写（Fig. S7 溶解试验）；浓度定义：溶解度，mM；温度：未写 【D2｜多硫化物溶解行为｜实验测量｜UV–vis 吸光度排序（1.6 M Li2S4 饱和上清稀释后）】A=400–800 nm 全段最高，B=S8²⁻、S6²⁻、S3•⁻ 吸光高 序号（仅表次序；大=溶解多）；方向：A比B更强；体系内可比：是（同篇同法；LS 最高为作者明写，LB > LT 依据作者'LiBr 与 LiSCN 的 S8²⁻、S6²⁻、S3•⁻ 吸光度高'的说法；正文写稀释 1000 倍、方法部分写 500 倍，前后不一）；映射到电池电解液：直接（测的是三种电解液（加 1.6 M Li2S4 饱和后取上清稀释））；可信度：高｜物种：Li2S4（名义）；介质：电解液；测法：UV–vis（上清稀释）；浓度定义：名义 1.6 M Li2S4 饱和；温度：未写 【D3｜Li⁺ 溶剂化（阴离子给体数）｜配方代理推断｜阴离子 DN（文献值，本文引用）】A=25.6，B=33.7 kcal/mol；方向：A比B更弱；体系内可比：否（文献值代理；同一篇里 TFSI⁻ 的 DN 前后写成 5.4 和 11.2；按 DN 是 Br > SCN，与 D1、D2 的实测溶解排序（SCN > Br）相反）；映射到电池电解液：间接（文献阴离子 DN（配方代理））；可信度：低；⛔ 不可比，不参与方向和区间判定 | A比B更强 | 描述符（可比） | D3 | 直接（依据测的就是电池电解液） |  | 多硫化物预载碳纤维 | 电纺 CNF + 21 µL 0.2 M Li2S8（DME 蒸干） | 2 | 直接 | / | 未写｜50（默认） | 1.13（默认 d=12 mm） | 20 µL/mg | 22.12（含默认输入） | 20 | 直接 |  |  | 直接报告 | 未写 | 1000｜默认 1000 | 200（含默认） | 1636 / 1522 | 65.7（含默认输入，不进分析） | 61.12（含默认） | 59.7（含默认） |  | 扣式 2032 | 0.05C | 未写（按 1675） | 0.05 | ｜未写 | SCN（+ TFSI） / Br（+ TFSI） | 0.2 M / 0.2 M | 锂库存未知 | 常规 | 富液(>15) | 2–4 | 未报告 | ≤0.3C | 未知 | 无 |  | 首圈容量 | 容量与倍率 | 1636 | 1522 | mAh/g | 0.05C 首次放电 | 直接 | 直接 | 未报告 | A更好 | A更好 | SCN⁻ 的电子受体性进一步延缓钝化 | 强者胜 | +0.072 | Fig. 2a；p2 | 有数据 | Li2S 沉积 | indicates that the electron accepting property of SCN−contributes to the formation of 3-D Li2S morphology | 无 | S10-C6（C2）：改变 统一倍率 0.05→0.4；胜方 本行 强者胜｜该行 强者胜 → 未翻转（胜方相同）；取值点不同／待核可比性；协议未逐项核；锂厚未知（两行均未报告）；效应量 本行 +0.072（A=LS）｜该行 +0.323（A=LS）；正 = A 更好 S10-C9（C4）：改变 E/S 20→5、载量 2→3、统一倍率 0.05→0.2、正极 多硫化物预载碳纤维→硫碳；胜方 本行 强者胜｜该行 强者胜 → 未翻转（胜方相同）；取值点不同／待核可比性；协议未逐项核；锂厚未知（两行均未报告）；效应量 本行 +0.072（A=LS）｜该行 +0.077（A=LS）；正 = A 更好 | the LiSCN electrolyte showed 97.7% sulfur utilization (1636 mAh g−1) … even larger than that of the LiBr electrolyte (1522 mAh g−1) | 🧮 | 原句已在原文找到 |  | 新论文首次提取（不属定向复核；复核看 🔶/⚠️ 行与优势一致性逐对复核）
S10-C4 | S10 | 10.1002/advs.202301006 | Jung J. et al., Adv. Sci. 2023, 10, 2301006 | Hee-Tak Kim（KAIST）｜与 S01（Chu 2020 AEM，高 DN 阴离子 LiNO3）、S56（Kim 2024 EcoMat，LiBr）同为 Hee-Tak Kim 组 | 跨E/S；跨锂厚；稀有格 | 否（正极：多硫化物预载碳纤维） | LS：LiSCN 电解液 | 溶剂 DOL/DME 1:1；盐 0.8 M LiSCN + 0.2 M LiTFSI（原文写 m）；稀释剂 无；LiNO₃ 0.2 M；添加剂 无 | LT：LiTFSI 电解液 | 溶剂 DOL/DME 1:1；盐 1.0 M LiTFSI（基础 0.2 M + 0.8 M；原文写 m）；稀释剂 无；LiNO₃ 0.2 M；添加剂 无 | 盐阴离子 | 是 | Janus anion（high DN + high AN），remarkably high LiPS solubility | 强溶剂化 | conventional LiTFSI electrolyte（low DN anion） | 常规 | 强溶剂化 ↔ 常规 | 【D1｜多硫化物溶解行为｜实验测量｜Li2S 溶解度（电解液中，Fig. S7）】A=10，B=4 mM；方向：A比B更强；体系内可比：是（同篇同法、同物种（Li2S）；测法细节未写（Fig. S7 为溶解试验照片））；映射到电池电解液：直接（测的是三种电解液本身）；可信度：高｜物种：Li2S；介质：电解液；测法：未写（Fig. S7 溶解试验）；浓度定义：溶解度，mM；温度：未写 【D2｜多硫化物溶解行为｜实验测量｜UV–vis 吸光度排序（1.6 M Li2S4 饱和上清稀释后）】A=400–800 nm 全段最高，B=S4²⁻ 为主，吸光最低 序号（仅表次序；大=溶解多）；方向：A比B更强；体系内可比：是（同篇同法；LS 最高为作者明写，LB > LT 依据作者'LiBr 与 LiSCN 的 S8²⁻、S6²⁻、S3•⁻ 吸光度高'的说法；正文写稀释 1000 倍、方法部分写 500 倍，前后不一）；映射到电池电解液：直接（测的是三种电解液（加 1.6 M Li2S4 饱和后取上清稀释））；可信度：高｜物种：Li2S4（名义）；介质：电解液；测法：UV–vis（上清稀释）；浓度定义：名义 1.6 M Li2S4 饱和；温度：未写 【D3｜Li⁺ 溶剂化（阴离子给体数）｜配方代理推断｜阴离子 DN（文献值，本文引用）】A=25.6，B=11.2 kcal/mol；方向：A比B更强；体系内可比：否（文献值代理；同一篇里 TFSI⁻ 的 DN 前后写成 5.4 和 11.2；按 DN 是 Br > SCN，与 D1、D2 的实测溶解排序（SCN > Br）相反）；映射到电池电解液：间接（文献阴离子 DN（配方代理））；可信度：低；⛔ 不可比，不参与方向和区间判定 | A比B更强 | 描述符（可比） | D3 | 直接（依据测的就是电池电解液） |  | 多硫化物预载碳纤维 | 电纺 CNF + 预载 Li2S8 | 2 | 直接（同 C1） | / | 未写｜50（默认） | 1.13（默认 d=12 mm） | 20 µL/mg | 22.12（含默认输入） | 20 | 直接 |  |  | 直接报告 | 未写 | 1000｜默认 1000 | 200（含默认） | 1349 / 895 | 111.73（含默认输入，不进分析） | 74.13（含默认） | 59.7（含默认） |  | 扣式 2032 | 0.4C | 未写（按 1675） | 0.4 | ｜未写 | SCN（+ TFSI） / TFSI | 0.2 M / 0.2 M | 锂库存未知 | 常规 | 富液(>15) | 2–4 | 未报告 | 0.3–2C | 未知 | 无 |  | 首圈容量 | 容量与倍率 | 1349 | 895 | mAh/g | 0.4C 首次放电 | 直接 | 直接 | 未报告 | A更好 | A更好 | 高倍率下趋势一致 | 强者胜 | +0.410 | Fig. 2b；p2 | 有数据 | Li2S 沉积 |  | 无 | S10-C1（C1）：改变 统一倍率 0.4→0.05；胜方 本行 强者胜｜该行 强者胜 → 未翻转（胜方相同）；取值点不同／待核可比性；协议未逐项核；锂厚未知（两行均未报告）；效应量 本行 +0.410（A=LS）｜该行 +0.238（A=LS）；正 = A 更好 S10-C10（C4）：改变 E/S 20→5、载量 2→3、统一倍率 0.4→0.2、正极 多硫化物预载碳纤维→硫碳；胜方 本行 强者胜｜该行 强者胜 → 未翻转（胜方相同）；取值点不同／待核可比性；协议未逐项核；锂厚未知（两行均未报告）；效应量 本行 +0.410（A=LS）｜该行 —（A=LS）；正 = A 更好 | the discharge capacity was 1349, 977, and 895 mAh g−1 for the LiSCN, LiBr, and LiTFSI electrolytes, respectively | 🧮 | 原句已在原文找到 |  | 新论文首次提取（不属定向复核；复核看 🔶/⚠️ 行与优势一致性逐对复核）
S10-C5 | S10 | 10.1002/advs.202301006 | Jung J. et al., Adv. Sci. 2023, 10, 2301006 | Hee-Tak Kim（KAIST）｜与 S01（Chu 2020 AEM，高 DN 阴离子 LiNO3）、S56（Kim 2024 EcoMat，LiBr）同为 Hee-Tak Kim 组 | 跨E/S；跨锂厚；稀有格 | 否（正极：多硫化物预载碳纤维） | LB：LiBr 电解液 | 溶剂 DOL/DME 1:1；盐 0.8 M LiBr + 0.2 M LiTFSI（原文写 m）；稀释剂 无；LiNO₃ 0.2 M；添加剂 无 | LT：LiTFSI 电解液 | 溶剂 DOL/DME 1:1；盐 1.0 M LiTFSI（基础 0.2 M + 0.8 M；原文写 m）；稀释剂 无；LiNO₃ 0.2 M；添加剂 无 | 盐阴离子 | 是 | high DN salt anion（typical） | 强溶剂化 | conventional LiTFSI electrolyte（low DN anion） | 常规 | 强溶剂化 ↔ 常规 | 【D1｜多硫化物溶解行为｜实验测量｜Li2S 溶解度（电解液中，Fig. S7）】A=8，B=4 mM；方向：A比B更强；体系内可比：是（同篇同法、同物种（Li2S）；测法细节未写（Fig. S7 为溶解试验照片））；映射到电池电解液：直接（测的是三种电解液本身）；可信度：高｜物种：Li2S；介质：电解液；测法：未写（Fig. S7 溶解试验）；浓度定义：溶解度，mM；温度：未写 【D2｜多硫化物溶解行为｜实验测量｜UV–vis 吸光度排序（1.6 M Li2S4 饱和上清稀释后）】A=S8²⁻、S6²⁻、S3•⁻ 吸光高，B=S4²⁻ 为主，吸光最低 序号（仅表次序；大=溶解多）；方向：A比B更强；体系内可比：是（同篇同法；LS 最高为作者明写，LB > LT 依据作者'LiBr 与 LiSCN 的 S8²⁻、S6²⁻、S3•⁻ 吸光度高'的说法；正文写稀释 1000 倍、方法部分写 500 倍，前后不一）；映射到电池电解液：直接（测的是三种电解液（加 1.6 M Li2S4 饱和后取上清稀释））；可信度：高｜物种：Li2S4（名义）；介质：电解液；测法：UV–vis（上清稀释）；浓度定义：名义 1.6 M Li2S4 饱和；温度：未写 【D3｜Li⁺ 溶剂化（阴离子给体数）｜配方代理推断｜阴离子 DN（文献值，本文引用）】A=33.7，B=11.2 kcal/mol；方向：A比B更强；体系内可比：否（文献值代理；同一篇里 TFSI⁻ 的 DN 前后写成 5.4 和 11.2；按 DN 是 Br > SCN，与 D1、D2 的实测溶解排序（SCN > Br）相反）；映射到电池电解液：间接（文献阴离子 DN（配方代理））；可信度：低；⛔ 不可比，不参与方向和区间判定 | A比B更强 | 描述符（可比） | D3 | 直接（依据测的就是电池电解液） |  | 多硫化物预载碳纤维 | 电纺 CNF + 预载 Li2S8 | 2 | 直接（同 C1） | / | 未写｜50（默认） | 1.13（默认 d=12 mm） | 20 µL/mg | 22.12（含默认输入） | 20 | 直接 |  |  | 直接报告 | 未写 | 1000｜默认 1000 | 200（含默认） | 977 / 895 | 111.73（含默认输入，不进分析） | 102.35（含默认） | 59.7（含默认） |  | 扣式 2032 | 0.4C | 未写（按 1675） | 0.4 | ｜未写 | Br（+ TFSI） / TFSI | 0.2 M / 0.2 M | 锂库存未知 | 常规 | 富液(>15) | 2–4 | 未报告 | 0.3–2C | 未知 | 无 |  | 首圈容量 | 容量与倍率 | 977 | 895 | mAh/g | 0.4C 首次放电 | 直接 | 直接 | 未报告 | A更好 | A更好 |  | 强者胜 | +0.088 | Fig. 2b；p2 | 有数据 | Li2S 沉积 |  | 无 | S10-C2（C1）：改变 统一倍率 0.4→0.05；胜方 本行 强者胜｜该行 强者胜 → 未翻转（胜方相同）；取值点不同／待核可比性；协议未逐项核；锂厚未知（两行均未报告）；效应量 本行 +0.088（A=LB）｜该行 +0.165（A=LB）；正 = A 更好 S10-C21（C4）：改变 E/S 20→5、载量 2→3、统一倍率 0.4→0.2、正极 多硫化物预载碳纤维→硫碳；胜方 本行 强者胜｜该行 强者胜 → 未翻转（胜方相同）；取值点不同／待核可比性；协议未逐项核；锂厚未知（两行均未报告）；效应量 本行 +0.088（A=LB）｜该行 —（A=LB）；正 = A 更好 | the discharge capacity was 1349, 977, and 895 mAh g−1 for the LiSCN, LiBr, and LiTFSI electrolytes, respectively | 🧮 | 原句已在原文找到 |  | 新论文首次提取（不属定向复核；复核看 🔶/⚠️ 行与优势一致性逐对复核）
S10-C6 | S10 | 10.1002/advs.202301006 | Jung J. et al., Adv. Sci. 2023, 10, 2301006 | Hee-Tak Kim（KAIST）｜与 S01（Chu 2020 AEM，高 DN 阴离子 LiNO3）、S56（Kim 2024 EcoMat，LiBr）同为 Hee-Tak Kim 组 | 跨E/S；跨锂厚；稀有格 | 否（正极：多硫化物预载碳纤维） | LS：LiSCN 电解液 | 溶剂 DOL/DME 1:1；盐 0.8 M LiSCN + 0.2 M LiTFSI（原文写 m）；稀释剂 无；LiNO₃ 0.2 M；添加剂 无 | LB：LiBr 电解液 | 溶剂 DOL/DME 1:1；盐 0.8 M LiBr + 0.2 M LiTFSI（原文写 m）；稀释剂 无；LiNO₃ 0.2 M；添加剂 无 | 盐阴离子 | 是 | Janus anion（high DN + high AN），remarkably high LiPS solubility | 强溶剂化 | high DN salt anion（typical） | 强溶剂化 | 强溶剂化 ↔ 强溶剂化 | 【D1｜多硫化物溶解行为｜实验测量｜Li2S 溶解度（电解液中，Fig. S7）】A=10，B=8 mM；方向：A比B更强；体系内可比：是（同篇同法、同物种（Li2S）；测法细节未写（Fig. S7 为溶解试验照片））；映射到电池电解液：直接（测的是三种电解液本身）；可信度：高｜物种：Li2S；介质：电解液；测法：未写（Fig. S7 溶解试验）；浓度定义：溶解度，mM；温度：未写 【D2｜多硫化物溶解行为｜实验测量｜UV–vis 吸光度排序（1.6 M Li2S4 饱和上清稀释后）】A=400–800 nm 全段最高，B=S8²⁻、S6²⁻、S3•⁻ 吸光高 序号（仅表次序；大=溶解多）；方向：A比B更强；体系内可比：是（同篇同法；LS 最高为作者明写，LB > LT 依据作者'LiBr 与 LiSCN 的 S8²⁻、S6²⁻、S3•⁻ 吸光度高'的说法；正文写稀释 1000 倍、方法部分写 500 倍，前后不一）；映射到电池电解液：直接（测的是三种电解液（加 1.6 M Li2S4 饱和后取上清稀释））；可信度：高｜物种：Li2S4（名义）；介质：电解液；测法：UV–vis（上清稀释）；浓度定义：名义 1.6 M Li2S4 饱和；温度：未写 【D3｜Li⁺ 溶剂化（阴离子给体数）｜配方代理推断｜阴离子 DN（文献值，本文引用）】A=25.6，B=33.7 kcal/mol；方向：A比B更弱；体系内可比：否（文献值代理；同一篇里 TFSI⁻ 的 DN 前后写成 5.4 和 11.2；按 DN 是 Br > SCN，与 D1、D2 的实测溶解排序（SCN > Br）相反）；映射到电池电解液：间接（文献阴离子 DN（配方代理））；可信度：低；⛔ 不可比，不参与方向和区间判定 | A比B更强 | 描述符（可比） | D3 | 直接（依据测的就是电池电解液） |  | 多硫化物预载碳纤维 | 电纺 CNF + 预载 Li2S8 | 2 | 直接（同 C1） | / | 未写｜50（默认） | 1.13（默认 d=12 mm） | 20 µL/mg | 22.12（含默认输入） | 20 | 直接 |  |  | 直接报告 | 未写 | 1000｜默认 1000 | 200（含默认） | 1349 / 977 | 102.35（含默认输入，不进分析） | 74.13（含默认） | 59.7（含默认） |  | 扣式 2032 | 0.4C | 未写（按 1675） | 0.4 | ｜未写 | SCN（+ TFSI） / Br（+ TFSI） | 0.2 M / 0.2 M | 锂库存未知 | 常规 | 富液(>15) | 2–4 | 未报告 | 0.3–2C | 未知 | 无 |  | 首圈容量 | 容量与倍率 | 1349 | 977 | mAh/g | 0.4C 首次放电 | 直接 | 直接 | 未报告 | A更好 | A更好 |  | 强者胜 | +0.323 | Fig. 2b；p2 | 有数据 | Li2S 沉积 |  | 无 | S10-C3（C1）：改变 统一倍率 0.4→0.05；胜方 本行 强者胜｜该行 强者胜 → 未翻转（胜方相同）；取值点不同／待核可比性；协议未逐项核；锂厚未知（两行均未报告）；效应量 本行 +0.323（A=LS）｜该行 +0.072（A=LS）；正 = A 更好 S10-C9（C4）：改变 E/S 20→5、载量 2→3、统一倍率 0.4→0.2、正极 多硫化物预载碳纤维→硫碳；胜方 本行 强者胜｜该行 强者胜 → 未翻转（胜方相同）；取值点不同／待核可比性；协议未逐项核；锂厚未知（两行均未报告）；效应量 本行 +0.323（A=LS）｜该行 +0.077（A=LS）；正 = A 更好 | the discharge capacity was 1349, 977, and 895 mAh g−1 for the LiSCN, LiBr, and LiTFSI electrolytes, respectively | 🧮 | 原句已在原文找到 |  | 新论文首次提取（不属定向复核；复核看 🔶/⚠️ 行与优势一致性逐对复核）
S10-C7 | S10 | 10.1002/advs.202301006 | Jung J. et al., Adv. Sci. 2023, 10, 2301006 | Hee-Tak Kim（KAIST）｜与 S01（Chu 2020 AEM，高 DN 阴离子 LiNO3）、S56（Kim 2024 EcoMat，LiBr）同为 Hee-Tak Kim 组 | 跨E/S；跨锂厚；稀有格 | 否（正极：溶液正极） | LB：LiBr 电解液 | 溶剂 DOL/DME 1:1；盐 0.8 M LiBr + 0.2 M LiTFSI（原文写 m）；稀释剂 无；LiNO₃ 0.2 M；添加剂 无 | LT：LiTFSI 电解液 | 溶剂 DOL/DME 1:1；盐 1.0 M LiTFSI（基础 0.2 M + 0.8 M；原文写 m）；稀释剂 无；LiNO₃ 0.2 M；添加剂 无 | 盐阴离子 | 是 | high DN salt anion（typical） | 强溶剂化 | conventional LiTFSI electrolyte（low DN anion） | 常规 | 强溶剂化 ↔ 常规 | 【D1｜多硫化物溶解行为｜实验测量｜Li2S 溶解度（电解液中，Fig. S7）】A=8，B=4 mM；方向：A比B更强；体系内可比：是（同篇同法、同物种（Li2S）；测法细节未写（Fig. S7 为溶解试验照片））；映射到电池电解液：直接（测的是三种电解液本身）；可信度：高｜物种：Li2S；介质：电解液；测法：未写（Fig. S7 溶解试验）；浓度定义：溶解度，mM；温度：未写 【D2｜多硫化物溶解行为｜实验测量｜UV–vis 吸光度排序（1.6 M Li2S4 饱和上清稀释后）】A=S8²⁻、S6²⁻、S3•⁻ 吸光高，B=S4²⁻ 为主，吸光最低 序号（仅表次序；大=溶解多）；方向：A比B更强；体系内可比：是（同篇同法；LS 最高为作者明写，LB > LT 依据作者'LiBr 与 LiSCN 的 S8²⁻、S6²⁻、S3•⁻ 吸光度高'的说法；正文写稀释 1000 倍、方法部分写 500 倍，前后不一）；映射到电池电解液：直接（测的是三种电解液（加 1.6 M Li2S4 饱和后取上清稀释））；可信度：高｜物种：Li2S4（名义）；介质：电解液；测法：UV–vis（上清稀释）；浓度定义：名义 1.6 M Li2S4 饱和；温度：未写 【D3｜Li⁺ 溶剂化（阴离子给体数）｜配方代理推断｜阴离子 DN（文献值，本文引用）】A=33.7，B=11.2 kcal/mol；方向：A比B更强；体系内可比：否（文献值代理；同一篇里 TFSI⁻ 的 DN 前后写成 5.4 和 11.2；按 DN 是 Br > SCN，与 D1、D2 的实测溶解排序（SCN > Br）相反）；映射到电池电解液：间接（文献阴离子 DN（配方代理））；可信度：低；⛔ 不可比，不参与方向和区间判定 | A比B更强 | 描述符（可比） | D3 | 直接（依据测的就是电池电解液） |  | 溶液正极 | CNF + catholyte |  | 缺失 | / | 未写｜50（默认） | 1.13 | 未写 |  |  | 缺失 |  |  | 未知（缺失） | 450 | 450｜— | 90 | — / — |  |  |  |  | 扣式 | ｜2.2 V 预处理后 2.0 V 恒电位 |  |  | ｜未写 | Br（+ TFSI） / TFSI | 0.2 M / 0.2 M | 待定（锂厚已知、N/P 定不了） | 待定（锂厚已知、N/P 定不了） | 未知 | 未知 | 厚 | 未知 | 未知 | 无 |  | 过电位或动力学 | 其他 | 645 | 228 | s（tmax，越长钝化越慢） | 2.0 V 恒电位 | 直接 | 直接 | 未报告 | A更好 | A更好 | 钝化更慢 | 强者胜 | +1.040 | Fig. 2e、S6；p5 | 有数据 | Li2S 沉积 |  | 无 |  | The value for tmax was 735 s for the LiSCN, 645 s for the LiBr, and 228 s for the LiTFSI electrolyte, indicating slower passivation, respectively | ✅ | 原句已在原文找到 |  | 新论文首次提取（不属定向复核；复核看 🔶/⚠️ 行与优势一致性逐对复核）
S10-C8 | S10 | 10.1002/advs.202301006 | Jung J. et al., Adv. Sci. 2023, 10, 2301006 | Hee-Tak Kim（KAIST）｜与 S01（Chu 2020 AEM，高 DN 阴离子 LiNO3）、S56（Kim 2024 EcoMat，LiBr）同为 Hee-Tak Kim 组 | 跨E/S；跨锂厚；稀有格 | 否（正极：溶液正极） | LS：LiSCN 电解液 | 溶剂 DOL/DME 1:1；盐 0.8 M LiSCN + 0.2 M LiTFSI（原文写 m）；稀释剂 无；LiNO₃ 0.2 M；添加剂 无 | LB：LiBr 电解液 | 溶剂 DOL/DME 1:1；盐 0.8 M LiBr + 0.2 M LiTFSI（原文写 m）；稀释剂 无；LiNO₃ 0.2 M；添加剂 无 | 盐阴离子 | 是 | Janus anion（high DN + high AN），remarkably high LiPS solubility | 强溶剂化 | high DN salt anion（typical） | 强溶剂化 | 强溶剂化 ↔ 强溶剂化 | 【D1｜多硫化物溶解行为｜实验测量｜Li2S 溶解度（电解液中，Fig. S7）】A=10，B=8 mM；方向：A比B更强；体系内可比：是（同篇同法、同物种（Li2S）；测法细节未写（Fig. S7 为溶解试验照片））；映射到电池电解液：直接（测的是三种电解液本身）；可信度：高｜物种：Li2S；介质：电解液；测法：未写（Fig. S7 溶解试验）；浓度定义：溶解度，mM；温度：未写 【D2｜多硫化物溶解行为｜实验测量｜UV–vis 吸光度排序（1.6 M Li2S4 饱和上清稀释后）】A=400–800 nm 全段最高，B=S8²⁻、S6²⁻、S3•⁻ 吸光高 序号（仅表次序；大=溶解多）；方向：A比B更强；体系内可比：是（同篇同法；LS 最高为作者明写，LB > LT 依据作者'LiBr 与 LiSCN 的 S8²⁻、S6²⁻、S3•⁻ 吸光度高'的说法；正文写稀释 1000 倍、方法部分写 500 倍，前后不一）；映射到电池电解液：直接（测的是三种电解液（加 1.6 M Li2S4 饱和后取上清稀释））；可信度：高｜物种：Li2S4（名义）；介质：电解液；测法：UV–vis（上清稀释）；浓度定义：名义 1.6 M Li2S4 饱和；温度：未写 【D3｜Li⁺ 溶剂化（阴离子给体数）｜配方代理推断｜阴离子 DN（文献值，本文引用）】A=25.6，B=33.7 kcal/mol；方向：A比B更弱；体系内可比：否（文献值代理；同一篇里 TFSI⁻ 的 DN 前后写成 5.4 和 11.2；按 DN 是 Br > SCN，与 D1、D2 的实测溶解排序（SCN > Br）相反）；映射到电池电解液：间接（文献阴离子 DN（配方代理））；可信度：低；⛔ 不可比，不参与方向和区间判定 | A比B更强 | 描述符（可比） | D3 | 直接（依据测的就是电池电解液） |  | 溶液正极 | CNF + catholyte |  | 缺失 | / | 未写｜50（默认） | 1.13 | 未写 |  |  | 缺失 |  |  | 未知（缺失） | 450 | 450｜— | 90 | — / — |  |  |  |  | 扣式 | ｜2.2 V 预处理后 2.0 V 恒电位 |  |  | ｜未写 | SCN（+ TFSI） / Br（+ TFSI） | 0.2 M / 0.2 M | 待定（锂厚已知、N/P 定不了） | 待定（锂厚已知、N/P 定不了） | 未知 | 未知 | 厚 | 未知 | 未知 | 无 |  | 过电位或动力学 | 其他 | 735 | 645 | s（tmax，越长钝化越慢） | 2.0 V 恒电位 | 直接 | 直接 | 未报告 | A更好 | A更好 | 钝化更慢 | 强者胜 | +0.131 | Fig. 2e、S6；p5 | 有数据 | Li2S 沉积 |  | 无 |  | The value for tmax was 735 s for the LiSCN, 645 s for the LiBr, and 228 s for the LiTFSI electrolyte, indicating slower passivation, respectively | ✅ | 原句已在原文找到 |  | 新论文首次提取（不属定向复核；复核看 🔶/⚠️ 行与优势一致性逐对复核）
S10-C9 | S10 | 10.1002/advs.202301006 | Jung J. et al., Adv. Sci. 2023, 10, 2301006 | Hee-Tak Kim（KAIST）｜与 S01（Chu 2020 AEM，高 DN 阴离子 LiNO3）、S56（Kim 2024 EcoMat，LiBr）同为 Hee-Tak Kim 组 | 跨E/S；跨锂厚；稀有格 | 是 | LS：LiSCN 电解液 | 溶剂 DOL/DME 1:1；盐 0.8 M LiSCN + 0.2 M LiTFSI（原文写 m）；稀释剂 无；LiNO₃ 0.2 M；添加剂 无 | LB：LiBr 电解液 | 溶剂 DOL/DME 1:1；盐 0.8 M LiBr + 0.2 M LiTFSI（原文写 m）；稀释剂 无；LiNO₃ 0.2 M；添加剂 无 | 盐阴离子 | 是 | Janus anion（high DN + high AN），remarkably high LiPS solubility | 强溶剂化 | high DN salt anion（typical） | 强溶剂化 | 强溶剂化 ↔ 强溶剂化 | 【D1｜多硫化物溶解行为｜实验测量｜Li2S 溶解度（电解液中，Fig. S7）】A=10，B=8 mM；方向：A比B更强；体系内可比：是（同篇同法、同物种（Li2S）；测法细节未写（Fig. S7 为溶解试验照片））；映射到电池电解液：直接（测的是三种电解液本身）；可信度：高｜物种：Li2S；介质：电解液；测法：未写（Fig. S7 溶解试验）；浓度定义：溶解度，mM；温度：未写 【D2｜多硫化物溶解行为｜实验测量｜UV–vis 吸光度排序（1.6 M Li2S4 饱和上清稀释后）】A=400–800 nm 全段最高，B=S8²⁻、S6²⁻、S3•⁻ 吸光高 序号（仅表次序；大=溶解多）；方向：A比B更强；体系内可比：是（同篇同法；LS 最高为作者明写，LB > LT 依据作者'LiBr 与 LiSCN 的 S8²⁻、S6²⁻、S3•⁻ 吸光度高'的说法；正文写稀释 1000 倍、方法部分写 500 倍，前后不一）；映射到电池电解液：直接（测的是三种电解液（加 1.6 M Li2S4 饱和后取上清稀释））；可信度：高｜物种：Li2S4（名义）；介质：电解液；测法：UV–vis（上清稀释）；浓度定义：名义 1.6 M Li2S4 饱和；温度：未写 【D3｜Li⁺ 溶剂化（阴离子给体数）｜配方代理推断｜阴离子 DN（文献值，本文引用）】A=25.6，B=33.7 kcal/mol；方向：A比B更弱；体系内可比：否（文献值代理；同一篇里 TFSI⁻ 的 DN 前后写成 5.4 和 11.2；按 DN 是 Br > SCN，与 D1、D2 的实测溶解排序（SCN > Br）相反）；映射到电池电解液：间接（文献阴离子 DN（配方代理））；可信度：低；⛔ 不可比，不参与方向和区间判定 | A比B更强 | 描述符（可比） | D3 | 直接（依据测的就是电池电解液） |  | 硫碳 | 高载量硫电极（组成未写；长循环用 LG Energy Solution 提供的电极，3 mg/cm² 组是否同一电极未写明） | 3 | 直接 | / | 未写｜50（默认） | 1.13（默认 d=12 mm） | 5 µL/mg | 14.74（含默认输入） | 5 | 直接 |  |  | 直接报告 | 未写 | 1000｜默认 1000 | 200（含默认） | 1365.8 / 1264.5 | 52.72（含默认输入，不进分析） | 48.81（含默认） | 39.8（含默认） |  | 扣式 2032 | 0.2C｜放电 0.2C / 充电 0.1C（1.0 / 0.5 mA/cm²）；先 0.05C 预循环 2 圈 | 未写（按 1675） | 0.2 | ｜未写 | SCN（+ TFSI） / Br（+ TFSI） | 0.2 M / 0.2 M | 锂库存未知 | 常规 | 贫液(≤5) | 2–4 | 未报告 | ≤0.3C | 未知 | 无 |  | 首圈容量 | 容量与倍率 | 1365.8 | 1264.5 | mAh/g | 0.2C 循环首圈 | 直接 | 直接 | 未报告 | A更好 | A更好 |  | 强者胜 | +0.077 | Fig. 4a；p7 | 有数据 | Li2S 沉积 |  | 贫液 + 高载量 | S10-C3（C1）：改变 E/S 5→20、载量 3→2、统一倍率 0.2→0.05、正极 硫碳→多硫化物预载碳纤维；胜方 本行 强者胜｜该行 强者胜 → 未翻转（胜方相同）；取值点不同／待核可比性；协议未逐项核；锂厚未知（两行均未报告）；效应量 本行 +0.077（A=LS）｜该行 +0.072（A=LS）；正 = A 更好 S10-C6（C2）：改变 E/S 5→20、载量 3→2、统一倍率 0.2→0.4、正极 硫碳→多硫化物预载碳纤维；胜方 本行 强者胜｜该行 强者胜 → 未翻转（胜方相同）；取值点不同／待核可比性；协议未逐项核；锂厚未知（两行均未报告）；效应量 本行 +0.077（A=LS）｜该行 +0.323（A=LS）；正 = A 更好 | The LiSCN electrolyte showed a large discharge capacity (1365.8 mAh g−1) that is even larger than that of the LiBr electrolyte (1264.5 mAh g−1) | 🧮 | 原句已在原文找到 |  | 新论文首次提取（不属定向复核；复核看 🔶/⚠️ 行与优势一致性逐对复核）
S10-C10 | S10 | 10.1002/advs.202301006 | Jung J. et al., Adv. Sci. 2023, 10, 2301006 | Hee-Tak Kim（KAIST）｜与 S01（Chu 2020 AEM，高 DN 阴离子 LiNO3）、S56（Kim 2024 EcoMat，LiBr）同为 Hee-Tak Kim 组 | 跨E/S；跨锂厚；稀有格 | 是 | LS：LiSCN 电解液 | 溶剂 DOL/DME 1:1；盐 0.8 M LiSCN + 0.2 M LiTFSI（原文写 m）；稀释剂 无；LiNO₃ 0.2 M；添加剂 无 | LT：LiTFSI 电解液 | 溶剂 DOL/DME 1:1；盐 1.0 M LiTFSI（基础 0.2 M + 0.8 M；原文写 m）；稀释剂 无；LiNO₃ 0.2 M；添加剂 无 | 盐阴离子 | 是 | Janus anion（high DN + high AN），remarkably high LiPS solubility | 强溶剂化 | conventional LiTFSI electrolyte（low DN anion） | 常规 | 强溶剂化 ↔ 常规 | 【D1｜多硫化物溶解行为｜实验测量｜Li2S 溶解度（电解液中，Fig. S7）】A=10，B=4 mM；方向：A比B更强；体系内可比：是（同篇同法、同物种（Li2S）；测法细节未写（Fig. S7 为溶解试验照片））；映射到电池电解液：直接（测的是三种电解液本身）；可信度：高｜物种：Li2S；介质：电解液；测法：未写（Fig. S7 溶解试验）；浓度定义：溶解度，mM；温度：未写 【D2｜多硫化物溶解行为｜实验测量｜UV–vis 吸光度排序（1.6 M Li2S4 饱和上清稀释后）】A=400–800 nm 全段最高，B=S4²⁻ 为主，吸光最低 序号（仅表次序；大=溶解多）；方向：A比B更强；体系内可比：是（同篇同法；LS 最高为作者明写，LB > LT 依据作者'LiBr 与 LiSCN 的 S8²⁻、S6²⁻、S3•⁻ 吸光度高'的说法；正文写稀释 1000 倍、方法部分写 500 倍，前后不一）；映射到电池电解液：直接（测的是三种电解液（加 1.6 M Li2S4 饱和后取上清稀释））；可信度：高｜物种：Li2S4（名义）；介质：电解液；测法：UV–vis（上清稀释）；浓度定义：名义 1.6 M Li2S4 饱和；温度：未写 【D3｜Li⁺ 溶剂化（阴离子给体数）｜配方代理推断｜阴离子 DN（文献值，本文引用）】A=25.6，B=11.2 kcal/mol；方向：A比B更强；体系内可比：否（文献值代理；同一篇里 TFSI⁻ 的 DN 前后写成 5.4 和 11.2；按 DN 是 Br > SCN，与 D1、D2 的实测溶解排序（SCN > Br）相反）；映射到电池电解液：间接（文献阴离子 DN（配方代理））；可信度：低；⛔ 不可比，不参与方向和区间判定 | A比B更强 | 描述符（可比） | D3 | 直接（依据测的就是电池电解液） |  | 硫碳 | 高载量硫电极（组成未写；长循环用 LG Energy Solution 提供的电极，3 mg/cm² 组是否同一电极未写明） | 3 | 直接 | / | 未写｜50（默认） | 1.13（默认 d=12 mm） | 5 µL/mg | 14.74（含默认输入） | 5 | 直接 |  |  | 直接报告 | 未写 | 1000｜默认 1000 | 200（含默认） | 1365.8 / 888（B 为 53% × 1675 换算（🧮）） | 75.08（含默认输入，不进分析） | 48.81（含默认） | 39.8（含默认） |  | 扣式 2032 | 0.2C｜放电 0.2C / 充电 0.1C（1.0 / 0.5 mA/cm²）；先 0.05C 预循环 2 圈 | 未写（按 1675） | 0.2 | ｜未写 | SCN（+ TFSI） / TFSI | 0.2 M / 0.2 M | 锂库存未知 | 常规 | 贫液(≤5) | 2–4 | 未报告 | ≤0.3C | 未知 | 无 |  | 首圈容量 | 容量与倍率 | 1365.8 | 888 | mAh/g | 0.2C 循环首圈 | 直接 | 计算（硫利用率 53% × 1675） | 未报告 | A更好 | A更好 | LiTFSI 因正极钝化利用率低 | 强者胜 |  | Fig. 4a；p7 | 有数据 | Li2S 沉积 | the low sulfur utilization (53 %) for the LiTFSI electrolyte caused by sulfur electrode passivation | 贫液 + 高载量 | S10-C1（C1）：改变 E/S 5→20、载量 3→2、统一倍率 0.2→0.05、正极 硫碳→多硫化物预载碳纤维；胜方 本行 强者胜｜该行 强者胜 → 未翻转（胜方相同）；取值点不同／待核可比性；协议未逐项核；锂厚未知（两行均未报告）；效应量 本行 —（A=LS）｜该行 +0.238（A=LS）；正 = A 更好 S10-C4（C2）：改变 E/S 5→20、载量 3→2、统一倍率 0.2→0.4、正极 硫碳→多硫化物预载碳纤维；胜方 本行 强者胜｜该行 强者胜 → 未翻转（胜方相同）；取值点不同／待核可比性；协议未逐项核；锂厚未知（两行均未报告）；效应量 本行 —（A=LS）｜该行 +0.410（A=LS）；正 = A 更好 | The LiSCN electrolyte showed a large discharge capacity (1365.8 mAh g−1) … This is in sharp contrast with the low sulfur utilization (53 %) for the LiTFSI electrolyte caused by sulfur electrode passivation | 🧮 | 原句已在原文找到 |  | 新论文首次提取（不属定向复核；复核看 🔶/⚠️ 行与优势一致性逐对复核）
S10-C11 | S10 | 10.1002/advs.202301006 | Jung J. et al., Adv. Sci. 2023, 10, 2301006 | Hee-Tak Kim（KAIST）｜与 S01（Chu 2020 AEM，高 DN 阴离子 LiNO3）、S56（Kim 2024 EcoMat，LiBr）同为 Hee-Tak Kim 组 | 跨E/S；跨锂厚；稀有格 | 是 | LS：LiSCN 电解液 | 溶剂 DOL/DME 1:1；盐 0.8 M LiSCN + 0.2 M LiTFSI（原文写 m）；稀释剂 无；LiNO₃ 0.2 M；添加剂 无 | LB：LiBr 电解液 | 溶剂 DOL/DME 1:1；盐 0.8 M LiBr + 0.2 M LiTFSI（原文写 m）；稀释剂 无；LiNO₃ 0.2 M；添加剂 无 | 盐阴离子 | 是 | Janus anion（high DN + high AN），remarkably high LiPS solubility | 强溶剂化 | high DN salt anion（typical） | 强溶剂化 | 强溶剂化 ↔ 强溶剂化 | 【D1｜多硫化物溶解行为｜实验测量｜Li2S 溶解度（电解液中，Fig. S7）】A=10，B=8 mM；方向：A比B更强；体系内可比：是（同篇同法、同物种（Li2S）；测法细节未写（Fig. S7 为溶解试验照片））；映射到电池电解液：直接（测的是三种电解液本身）；可信度：高｜物种：Li2S；介质：电解液；测法：未写（Fig. S7 溶解试验）；浓度定义：溶解度，mM；温度：未写 【D2｜多硫化物溶解行为｜实验测量｜UV–vis 吸光度排序（1.6 M Li2S4 饱和上清稀释后）】A=400–800 nm 全段最高，B=S8²⁻、S6²⁻、S3•⁻ 吸光高 序号（仅表次序；大=溶解多）；方向：A比B更强；体系内可比：是（同篇同法；LS 最高为作者明写，LB > LT 依据作者'LiBr 与 LiSCN 的 S8²⁻、S6²⁻、S3•⁻ 吸光度高'的说法；正文写稀释 1000 倍、方法部分写 500 倍，前后不一）；映射到电池电解液：直接（测的是三种电解液（加 1.6 M Li2S4 饱和后取上清稀释））；可信度：高｜物种：Li2S4（名义）；介质：电解液；测法：UV–vis（上清稀释）；浓度定义：名义 1.6 M Li2S4 饱和；温度：未写 【D3｜Li⁺ 溶剂化（阴离子给体数）｜配方代理推断｜阴离子 DN（文献值，本文引用）】A=25.6，B=33.7 kcal/mol；方向：A比B更弱；体系内可比：否（文献值代理；同一篇里 TFSI⁻ 的 DN 前后写成 5.4 和 11.2；按 DN 是 Br > SCN，与 D1、D2 的实测溶解排序（SCN > Br）相反）；映射到电池电解液：间接（文献阴离子 DN（配方代理））；可信度：低；⛔ 不可比，不参与方向和区间判定 | A比B更强 | 描述符（可比） | D3 | 直接（依据测的就是电池电解液） |  | 硫碳 | 高载量硫电极（组成未写；长循环用 LG Energy Solution 提供的电极，3 mg/cm² 组是否同一电极未写明） | 3 | 直接 | / | 未写｜50（默认） | 1.13（默认 d=12 mm） | 5 µL/mg | 14.74（含默认输入） | 5 | 直接 |  |  | 直接报告 | 未写 | 1000｜默认 1000 | 200（含默认） | 1365.8 / 1264.5 | 52.72（含默认输入，不进分析） | 48.81（含默认） | 39.8（含默认） |  | 扣式 2032 | 0.2C｜放电 0.2C / 充电 0.1C（1.0 / 0.5 mA/cm²）；先 0.05C 预循环 2 圈 | 未写（按 1675） | 0.2 | ｜未写 | SCN（+ TFSI） / Br（+ TFSI） | 0.2 M / 0.2 M | 锂库存未知 | 常规 | 贫液(≤5) | 2–4 | 未报告 | ≤0.3C | 未知 | 无 |  | 循环保持率或寿命 | 循环 |  | 第 21 圈短路 |  | 寿命 | 缺失（Fig. 4a） | 直接 | 未报告 | A更好 |  | LiBr 锂枝晶与电解液分解导致短路 | 强者胜 |  | Fig. 4a–b；p7 | 有数据 | 负极 SEI | Dendritic Li growth and excessive electrolyte decomposition on the Li surface may have caused this sudden death | 贫液 + 高载量 | S10-C14（C5）：改变 E/S 5→8、统一倍率 0.2→0.3；胜方 本行 强者胜｜该行 强者胜 → 未翻转（胜方相同）；取值点不同／待核可比性；协议未逐项核；锂厚未知（两行均未报告） S10-C16（C6）：改变 E/S 5→10、载量 3→3.8、统一倍率 0.2→0.4；胜方 本行 强者胜｜该行 强者胜 → 未翻转（胜方相同）；取值点不同／待核可比性；协议未逐项核；锂厚未知（两行均未报告）；效应量 本行 —（A=LS）｜该行 +0.400（A=LS）；正 = A 更好 | The LiBr electrolyte exhibited large discharge capacities in the initial cycles; however, its operation stopped at the 21st cycle due to short-circuit … the LiSCN electrolyte exhibited much higher cycling stability than the other electrolytes | 🧮 | 原句已在原文找到 |  | 新论文首次提取（不属定向复核；复核看 🔶/⚠️ 行与优势一致性逐对复核）
S10-C12 | S10 | 10.1002/advs.202301006 | Jung J. et al., Adv. Sci. 2023, 10, 2301006 | Hee-Tak Kim（KAIST）｜与 S01（Chu 2020 AEM，高 DN 阴离子 LiNO3）、S56（Kim 2024 EcoMat，LiBr）同为 Hee-Tak Kim 组 | 跨E/S；跨锂厚；稀有格 | 是 | LS：LiSCN 电解液 | 溶剂 DOL/DME 1:1；盐 0.8 M LiSCN + 0.2 M LiTFSI（原文写 m）；稀释剂 无；LiNO₃ 0.2 M；添加剂 无 | LT：LiTFSI 电解液 | 溶剂 DOL/DME 1:1；盐 1.0 M LiTFSI（基础 0.2 M + 0.8 M；原文写 m）；稀释剂 无；LiNO₃ 0.2 M；添加剂 无 | 盐阴离子 | 是 | Janus anion（high DN + high AN），remarkably high LiPS solubility | 强溶剂化 | conventional LiTFSI electrolyte（low DN anion） | 常规 | 强溶剂化 ↔ 常规 | 【D1｜多硫化物溶解行为｜实验测量｜Li2S 溶解度（电解液中，Fig. S7）】A=10，B=4 mM；方向：A比B更强；体系内可比：是（同篇同法、同物种（Li2S）；测法细节未写（Fig. S7 为溶解试验照片））；映射到电池电解液：直接（测的是三种电解液本身）；可信度：高｜物种：Li2S；介质：电解液；测法：未写（Fig. S7 溶解试验）；浓度定义：溶解度，mM；温度：未写 【D2｜多硫化物溶解行为｜实验测量｜UV–vis 吸光度排序（1.6 M Li2S4 饱和上清稀释后）】A=400–800 nm 全段最高，B=S4²⁻ 为主，吸光最低 序号（仅表次序；大=溶解多）；方向：A比B更强；体系内可比：是（同篇同法；LS 最高为作者明写，LB > LT 依据作者'LiBr 与 LiSCN 的 S8²⁻、S6²⁻、S3•⁻ 吸光度高'的说法；正文写稀释 1000 倍、方法部分写 500 倍，前后不一）；映射到电池电解液：直接（测的是三种电解液（加 1.6 M Li2S4 饱和后取上清稀释））；可信度：高｜物种：Li2S4（名义）；介质：电解液；测法：UV–vis（上清稀释）；浓度定义：名义 1.6 M Li2S4 饱和；温度：未写 【D3｜Li⁺ 溶剂化（阴离子给体数）｜配方代理推断｜阴离子 DN（文献值，本文引用）】A=25.6，B=11.2 kcal/mol；方向：A比B更强；体系内可比：否（文献值代理；同一篇里 TFSI⁻ 的 DN 前后写成 5.4 和 11.2；按 DN 是 Br > SCN，与 D1、D2 的实测溶解排序（SCN > Br）相反）；映射到电池电解液：间接（文献阴离子 DN（配方代理））；可信度：低；⛔ 不可比，不参与方向和区间判定 | A比B更强 | 描述符（可比） | D3 | 直接（依据测的就是电池电解液） |  | 硫碳 | 高载量硫电极（组成未写；长循环用 LG Energy Solution 提供的电极，3 mg/cm² 组是否同一电极未写明） | 3 | 直接 | / | 未写｜50（默认） | 1.13（默认 d=12 mm） | 5 µL/mg | 14.74（含默认输入） | 5 | 直接 |  |  | 直接报告 | 未写 | 1000｜默认 1000 | 200（含默认） | 1365.8 / 888（B 为 53% × 1675 换算（🧮）） | 75.08（含默认输入，不进分析） | 48.81（含默认） | 39.8（含默认） |  | 扣式 2032 | 0.2C｜放电 0.2C / 充电 0.1C（1.0 / 0.5 mA/cm²）；先 0.05C 预循环 2 圈 | 未写（按 1675） | 0.2 | ｜未写 | SCN（+ TFSI） / TFSI | 0.2 M / 0.2 M | 锂库存未知 | 常规 | 贫液(≤5) | 2–4 | 未报告 | ≤0.3C | 未知 | 无 |  | 循环保持率或寿命 | 循环 |  | 第 50 圈后容量逐渐下降 |  | 寿命 | 缺失（Fig. 4a） | 直接 | 未报告 | A更好 |  | LiTFSI 正极钝化随循环加剧 | 强者胜 |  | Fig. 4a、S11；p7 | 有数据 | Li2S 沉积 | This indicates that the electrode passivation problem became aggravated with cycling | 贫液 + 高载量 | S10-C15（C5）：改变 E/S 5→8、统一倍率 0.2→0.3；胜方 本行 强者胜｜该行 强者胜 → 未翻转（胜方相同）；取值点不同／待核可比性；协议未逐项核；锂厚未知（两行均未报告） | For the LiTFSI electrolyte, discharge capacity was gradually decreased from 50 cycles due to the shortening of the lower voltage plateau … the LiSCN electrolyte exhibited much higher cycling stability than the other electrolytes | 🧮 | 原句已在原文找到 |  | 新论文首次提取（不属定向复核；复核看 🔶/⚠️ 行与优势一致性逐对复核）
S10-C13 | S10 | 10.1002/advs.202301006 | Jung J. et al., Adv. Sci. 2023, 10, 2301006 | Hee-Tak Kim（KAIST）｜与 S01（Chu 2020 AEM，高 DN 阴离子 LiNO3）、S56（Kim 2024 EcoMat，LiBr）同为 Hee-Tak Kim 组 | 跨E/S；跨锂厚；稀有格 | 是 | LB：LiBr 电解液 | 溶剂 DOL/DME 1:1；盐 0.8 M LiBr + 0.2 M LiTFSI（原文写 m）；稀释剂 无；LiNO₃ 0.2 M；添加剂 无 | LT：LiTFSI 电解液 | 溶剂 DOL/DME 1:1；盐 1.0 M LiTFSI（基础 0.2 M + 0.8 M；原文写 m）；稀释剂 无；LiNO₃ 0.2 M；添加剂 无 | 盐阴离子 | 是 | high DN salt anion（typical） | 强溶剂化 | conventional LiTFSI electrolyte（low DN anion） | 常规 | 强溶剂化 ↔ 常规 | 【D1｜多硫化物溶解行为｜实验测量｜Li2S 溶解度（电解液中，Fig. S7）】A=8，B=4 mM；方向：A比B更强；体系内可比：是（同篇同法、同物种（Li2S）；测法细节未写（Fig. S7 为溶解试验照片））；映射到电池电解液：直接（测的是三种电解液本身）；可信度：高｜物种：Li2S；介质：电解液；测法：未写（Fig. S7 溶解试验）；浓度定义：溶解度，mM；温度：未写 【D2｜多硫化物溶解行为｜实验测量｜UV–vis 吸光度排序（1.6 M Li2S4 饱和上清稀释后）】A=S8²⁻、S6²⁻、S3•⁻ 吸光高，B=S4²⁻ 为主，吸光最低 序号（仅表次序；大=溶解多）；方向：A比B更强；体系内可比：是（同篇同法；LS 最高为作者明写，LB > LT 依据作者'LiBr 与 LiSCN 的 S8²⁻、S6²⁻、S3•⁻ 吸光度高'的说法；正文写稀释 1000 倍、方法部分写 500 倍，前后不一）；映射到电池电解液：直接（测的是三种电解液（加 1.6 M Li2S4 饱和后取上清稀释））；可信度：高｜物种：Li2S4（名义）；介质：电解液；测法：UV–vis（上清稀释）；浓度定义：名义 1.6 M Li2S4 饱和；温度：未写 【D3｜Li⁺ 溶剂化（阴离子给体数）｜配方代理推断｜阴离子 DN（文献值，本文引用）】A=33.7，B=11.2 kcal/mol；方向：A比B更强；体系内可比：否（文献值代理；同一篇里 TFSI⁻ 的 DN 前后写成 5.4 和 11.2；按 DN 是 Br > SCN，与 D1、D2 的实测溶解排序（SCN > Br）相反）；映射到电池电解液：间接（文献阴离子 DN（配方代理））；可信度：低；⛔ 不可比，不参与方向和区间判定 | A比B更强 | 描述符（可比） | D3 | 直接（依据测的就是电池电解液） |  | 硫碳 | 高载量硫电极（组成未写；长循环用 LG Energy Solution 提供的电极，3 mg/cm² 组是否同一电极未写明） | 3 | 直接 | / | 未写｜50（默认） | 1.13（默认 d=12 mm） | 5 µL/mg | 14.74（含默认输入） | 5 | 直接 |  |  | 直接报告 | 未写 | 1000｜默认 1000 | 200（含默认） | 1264.5 / 888（B 为 53% × 1675 换算（🧮）） | 75.08（含默认输入，不进分析） | 52.72（含默认） | 39.8（含默认） |  | 扣式 2032 | 0.2C｜放电 0.2C / 充电 0.1C（1.0 / 0.5 mA/cm²）；先 0.05C 预循环 2 圈 | 未写（按 1675） | 0.2 | ｜未写 | Br（+ TFSI） / TFSI | 0.2 M / 0.2 M | 锂库存未知 | 常规 | 贫液(≤5) | 2–4 | 未报告 | ≤0.3C | 未知 | 无 |  | 循环保持率或寿命 | 循环 | 第 21 圈短路 | 第 50 圈后才逐渐衰减 |  | 寿命 | 直接 | 直接 | 未报告 | A更差 |  | LiBr 与锂负极兼容性差 | 弱者胜 |  | Fig. 4a；p7 | 有数据 | 负极 SEI | Dendritic Li growth and excessive electrolyte decomposition on the Li surface may have caused this sudden death | 贫液 + 高载量 |  | its operation stopped at the 21st cycle due to short-circuit … For the LiTFSI electrolyte, discharge capacity was gradually decreased from 50 cycles | 🧮 | 同一对在 E/S 5 下首圈容量 LiBr 高、寿命 LiBr 短；作者称 E/S 升到 8 时 LiBr 寿命提高约 3 倍 |  | 新论文首次提取（不属定向复核；复核看 🔶/⚠️ 行与优势一致性逐对复核）
S10-C14 | S10 | 10.1002/advs.202301006 | Jung J. et al., Adv. Sci. 2023, 10, 2301006 | Hee-Tak Kim（KAIST）｜与 S01（Chu 2020 AEM，高 DN 阴离子 LiNO3）、S56（Kim 2024 EcoMat，LiBr）同为 Hee-Tak Kim 组 | 跨E/S；跨锂厚；稀有格 | 是 | LS：LiSCN 电解液 | 溶剂 DOL/DME 1:1；盐 0.8 M LiSCN + 0.2 M LiTFSI（原文写 m）；稀释剂 无；LiNO₃ 0.2 M；添加剂 无 | LB：LiBr 电解液 | 溶剂 DOL/DME 1:1；盐 0.8 M LiBr + 0.2 M LiTFSI（原文写 m）；稀释剂 无；LiNO₃ 0.2 M；添加剂 无 | 盐阴离子 | 是 | Janus anion（high DN + high AN），remarkably high LiPS solubility | 强溶剂化 | high DN salt anion（typical） | 强溶剂化 | 强溶剂化 ↔ 强溶剂化 | 【D1｜多硫化物溶解行为｜实验测量｜Li2S 溶解度（电解液中，Fig. S7）】A=10，B=8 mM；方向：A比B更强；体系内可比：是（同篇同法、同物种（Li2S）；测法细节未写（Fig. S7 为溶解试验照片））；映射到电池电解液：直接（测的是三种电解液本身）；可信度：高｜物种：Li2S；介质：电解液；测法：未写（Fig. S7 溶解试验）；浓度定义：溶解度，mM；温度：未写 【D2｜多硫化物溶解行为｜实验测量｜UV–vis 吸光度排序（1.6 M Li2S4 饱和上清稀释后）】A=400–800 nm 全段最高，B=S8²⁻、S6²⁻、S3•⁻ 吸光高 序号（仅表次序；大=溶解多）；方向：A比B更强；体系内可比：是（同篇同法；LS 最高为作者明写，LB > LT 依据作者'LiBr 与 LiSCN 的 S8²⁻、S6²⁻、S3•⁻ 吸光度高'的说法；正文写稀释 1000 倍、方法部分写 500 倍，前后不一）；映射到电池电解液：直接（测的是三种电解液（加 1.6 M Li2S4 饱和后取上清稀释））；可信度：高｜物种：Li2S4（名义）；介质：电解液；测法：UV–vis（上清稀释）；浓度定义：名义 1.6 M Li2S4 饱和；温度：未写 【D3｜Li⁺ 溶剂化（阴离子给体数）｜配方代理推断｜阴离子 DN（文献值，本文引用）】A=25.6，B=33.7 kcal/mol；方向：A比B更弱；体系内可比：否（文献值代理；同一篇里 TFSI⁻ 的 DN 前后写成 5.4 和 11.2；按 DN 是 Br > SCN，与 D1、D2 的实测溶解排序（SCN > Br）相反）；映射到电池电解液：间接（文献阴离子 DN（配方代理））；可信度：低；⛔ 不可比，不参与方向和区间判定 | A比B更强 | 描述符（可比） | D3 | 直接（依据测的就是电池电解液） |  | 硫碳 | 同 C4 | 3 | 直接 | / | 未写｜50（默认） | 1.13（默认 d=12 mm） | 8 µL/mg | 14.74（含默认输入） | 8 | 直接 |  |  | 直接报告 | 未写 | 1000｜默认 1000 | 200（含默认） | — / — |  |  | 39.8（含默认） |  | 扣式 2032 | 0.3C｜放电 0.3C / 充电 0.2C | 未写（按 1675） | 0.3 | ｜未写 | SCN（+ TFSI） / Br（+ TFSI） | 0.2 M / 0.2 M | 锂库存未知 | 常规 | 中等(5–15] | 2–4 | 未报告 | ≤0.3C | 未知 | 无 |  | 循环保持率或寿命 | 循环 |  |  |  | 寿命 | 缺失（Fig. 4d） | 缺失（Fig. 4d） | 未报告 | A更好 |  | LiSCN 寿命最长；LiBr 在 E/S 8 下寿命比 E/S 5 提高约 3 倍，但高倍率下钝化加重 | 强者胜 |  | Fig. 4d；p7–8 | 有数据 | 负极 SEI、Li2S 沉积 | When increasing E/S up to 8, the cycling stability was enhanced by three times for the LiBr electrolyte because the problems caused by poor Li reversibility were mitigated | 无 | S10-C11（C4）：改变 E/S 8→5、统一倍率 0.3→0.2；胜方 本行 强者胜｜该行 强者胜 → 未翻转（胜方相同）；取值点不同／待核可比性；协议未逐项核；锂厚未知（两行均未报告） S10-C16（C6）：改变 E/S 8→10、载量 3→3.8、统一倍率 0.3→0.4；胜方 本行 强者胜｜该行 强者胜 → 未翻转（胜方相同）；取值点不同／待核可比性；协议未逐项核；锂厚未知（两行均未报告）；效应量 本行 —（A=LS）｜该行 +0.400（A=LS）；正 = A 更好 | The longest cycling stability for the LiSCN electrolyte at the condition also confirms the Li metal stabilization effect | 🧮 | 原句已在原文找到 |  | 新论文首次提取（不属定向复核；复核看 🔶/⚠️ 行与优势一致性逐对复核）
S10-C15 | S10 | 10.1002/advs.202301006 | Jung J. et al., Adv. Sci. 2023, 10, 2301006 | Hee-Tak Kim（KAIST）｜与 S01（Chu 2020 AEM，高 DN 阴离子 LiNO3）、S56（Kim 2024 EcoMat，LiBr）同为 Hee-Tak Kim 组 | 跨E/S；跨锂厚；稀有格 | 是 | LS：LiSCN 电解液 | 溶剂 DOL/DME 1:1；盐 0.8 M LiSCN + 0.2 M LiTFSI（原文写 m）；稀释剂 无；LiNO₃ 0.2 M；添加剂 无 | LT：LiTFSI 电解液 | 溶剂 DOL/DME 1:1；盐 1.0 M LiTFSI（基础 0.2 M + 0.8 M；原文写 m）；稀释剂 无；LiNO₃ 0.2 M；添加剂 无 | 盐阴离子 | 是 | Janus anion（high DN + high AN），remarkably high LiPS solubility | 强溶剂化 | conventional LiTFSI electrolyte（low DN anion） | 常规 | 强溶剂化 ↔ 常规 | 【D1｜多硫化物溶解行为｜实验测量｜Li2S 溶解度（电解液中，Fig. S7）】A=10，B=4 mM；方向：A比B更强；体系内可比：是（同篇同法、同物种（Li2S）；测法细节未写（Fig. S7 为溶解试验照片））；映射到电池电解液：直接（测的是三种电解液本身）；可信度：高｜物种：Li2S；介质：电解液；测法：未写（Fig. S7 溶解试验）；浓度定义：溶解度，mM；温度：未写 【D2｜多硫化物溶解行为｜实验测量｜UV–vis 吸光度排序（1.6 M Li2S4 饱和上清稀释后）】A=400–800 nm 全段最高，B=S4²⁻ 为主，吸光最低 序号（仅表次序；大=溶解多）；方向：A比B更强；体系内可比：是（同篇同法；LS 最高为作者明写，LB > LT 依据作者'LiBr 与 LiSCN 的 S8²⁻、S6²⁻、S3•⁻ 吸光度高'的说法；正文写稀释 1000 倍、方法部分写 500 倍，前后不一）；映射到电池电解液：直接（测的是三种电解液（加 1.6 M Li2S4 饱和后取上清稀释））；可信度：高｜物种：Li2S4（名义）；介质：电解液；测法：UV–vis（上清稀释）；浓度定义：名义 1.6 M Li2S4 饱和；温度：未写 【D3｜Li⁺ 溶剂化（阴离子给体数）｜配方代理推断｜阴离子 DN（文献值，本文引用）】A=25.6，B=11.2 kcal/mol；方向：A比B更强；体系内可比：否（文献值代理；同一篇里 TFSI⁻ 的 DN 前后写成 5.4 和 11.2；按 DN 是 Br > SCN，与 D1、D2 的实测溶解排序（SCN > Br）相反）；映射到电池电解液：间接（文献阴离子 DN（配方代理））；可信度：低；⛔ 不可比，不参与方向和区间判定 | A比B更强 | 描述符（可比） | D3 | 直接（依据测的就是电池电解液） |  | 硫碳 | 同 C4 | 3 | 直接 | / | 未写｜50（默认） | 1.13（默认 d=12 mm） | 8 µL/mg | 14.74（含默认输入） | 8 | 直接 |  |  | 直接报告 | 未写 | 1000｜默认 1000 | 200（含默认） | — / — |  |  | 39.8（含默认） |  | 扣式 2032 | 0.3C｜放电 0.3C / 充电 0.2C | 未写（按 1675） | 0.3 | ｜未写 | SCN（+ TFSI） / TFSI | 0.2 M / 0.2 M | 锂库存未知 | 常规 | 中等(5–15] | 2–4 | 未报告 | ≤0.3C | 未知 | 无 |  | 循环保持率或寿命 | 循环 |  |  |  | 寿命 | 缺失（Fig. 4d） | 缺失（Fig. 4d） | 未报告 | A更好 |  | LiTFSI 高倍率下容量只有 0.2C/0.1C 的 65%，LiSCN 约 80% | 强者胜 |  | Fig. 4d；p7–8 | 有数据 | Li2S 沉积 |  | 无 | S10-C12（C4）：改变 E/S 8→5、统一倍率 0.3→0.2；胜方 本行 强者胜｜该行 强者胜 → 未翻转（胜方相同）；取值点不同／待核可比性；协议未逐项核；锂厚未知（两行均未报告） | Similarly, the discharge capacities for the LiTFSI electrolyte were merely 65 % of those at the 0.2 C / 0.1 C condition. By contrast, for the LiSCN electrolyte, the discharge capacity at the 0.3 C / 0.2 C condition was ≈80% of those at the 0.2 C / 0.1 C condition | 🧮 | 原句已在原文找到 |  | 新论文首次提取（不属定向复核；复核看 🔶/⚠️ 行与优势一致性逐对复核）
S10-C16 | S10 | 10.1002/advs.202301006 | Jung J. et al., Adv. Sci. 2023, 10, 2301006 | Hee-Tak Kim（KAIST）｜与 S01（Chu 2020 AEM，高 DN 阴离子 LiNO3）、S56（Kim 2024 EcoMat，LiBr）同为 Hee-Tak Kim 组 | 跨E/S；跨锂厚；稀有格 | 是 | LS：LiSCN 电解液 | 溶剂 DOL/DME 1:1；盐 0.8 M LiSCN + 0.2 M LiTFSI（原文写 m）；稀释剂 无；LiNO₃ 0.2 M；添加剂 无 | LB：LiBr 电解液 | 溶剂 DOL/DME 1:1；盐 0.8 M LiBr + 0.2 M LiTFSI（原文写 m）；稀释剂 无；LiNO₃ 0.2 M；添加剂 无 | 盐阴离子 | 是 | Janus anion（high DN + high AN），remarkably high LiPS solubility | 强溶剂化 | high DN salt anion（typical） | 强溶剂化 | 强溶剂化 ↔ 强溶剂化 | 【D1｜多硫化物溶解行为｜实验测量｜Li2S 溶解度（电解液中，Fig. S7）】A=10，B=8 mM；方向：A比B更强；体系内可比：是（同篇同法、同物种（Li2S）；测法细节未写（Fig. S7 为溶解试验照片））；映射到电池电解液：直接（测的是三种电解液本身）；可信度：高｜物种：Li2S；介质：电解液；测法：未写（Fig. S7 溶解试验）；浓度定义：溶解度，mM；温度：未写 【D2｜多硫化物溶解行为｜实验测量｜UV–vis 吸光度排序（1.6 M Li2S4 饱和上清稀释后）】A=400–800 nm 全段最高，B=S8²⁻、S6²⁻、S3•⁻ 吸光高 序号（仅表次序；大=溶解多）；方向：A比B更强；体系内可比：是（同篇同法；LS 最高为作者明写，LB > LT 依据作者'LiBr 与 LiSCN 的 S8²⁻、S6²⁻、S3•⁻ 吸光度高'的说法；正文写稀释 1000 倍、方法部分写 500 倍，前后不一）；映射到电池电解液：直接（测的是三种电解液（加 1.6 M Li2S4 饱和后取上清稀释））；可信度：高｜物种：Li2S4（名义）；介质：电解液；测法：UV–vis（上清稀释）；浓度定义：名义 1.6 M Li2S4 饱和；温度：未写 【D3｜Li⁺ 溶剂化（阴离子给体数）｜配方代理推断｜阴离子 DN（文献值，本文引用）】A=25.6，B=33.7 kcal/mol；方向：A比B更弱；体系内可比：否（文献值代理；同一篇里 TFSI⁻ 的 DN 前后写成 5.4 和 11.2；按 DN 是 Br > SCN，与 D1、D2 的实测溶解排序（SCN > Br）相反）；映射到电池电解液：间接（文献阴离子 DN（配方代理））；可信度：低；⛔ 不可比，不参与方向和区间判定 | A比B更强 | 描述符（可比） | D3 | 直接（依据测的就是电池电解液） |  | 硫碳 | LG Energy Solution 提供的高载量硫电极（组成未写） | 3.8 | 直接 | / | 未写｜50（默认） | 1.13（默认 d=12 mm） | 10 µL/mg | 11.64（含默认输入） | 10 | 直接 |  |  | 直接报告 | 未写 | 1000｜默认 1000 | 200（含默认） | — / — |  |  | 31.42（含默认） |  | 扣式 2032 | 0.4C｜放电 0.4C / 充电 0.2C | 未写（按 1675） | 0.4 | ｜未写 | SCN（+ TFSI） / Br（+ TFSI） | 0.2 M / 0.2 M | 锂库存未知 | 常规 | 中等(5–15] | 2–4 | 未报告 | 0.3–2C | 未知 | 无 |  | 循环保持率或寿命 | 循环 | 100 | 67 | 圈（失效） | 失效圈数 | 直接 | 直接 | 未报告 | A更好 | A更好 | LiBr 短路失效 | 强者胜 | +0.400 | Fig. 4e；p8 | 有数据 | 负极 SEI |  | 高载量 + 高倍率 | S10-C11（C4）：改变 E/S 10→5、载量 3.8→3、统一倍率 0.4→0.2；胜方 本行 强者胜｜该行 强者胜 → 未翻转（胜方相同）；取值点不同／待核可比性；协议未逐项核；锂厚未知（两行均未报告）；效应量 本行 +0.400（A=LS）｜该行 —（A=LS）；正 = A 更好 S10-C14（C5）：改变 E/S 10→8、载量 3.8→3、统一倍率 0.4→0.3；胜方 本行 强者胜｜该行 强者胜 → 未翻转（胜方相同）；取值点不同／待核可比性；协议未逐项核；锂厚未知（两行均未报告）；效应量 本行 +0.400（A=LS）｜该行 —（A=LS）；正 = A 更好 | The operation of the LiBr electrolyte cell failed at 67 cycles due to short circuiting (comparatively, the LiSCN electrolyte failed at 100 cycles) | 🧮 | 原句已在原文找到 |  | 新论文首次提取（不属定向复核；复核看 🔶/⚠️ 行与优势一致性逐对复核）
S10-C17 | S10 | 10.1002/advs.202301006 | Jung J. et al., Adv. Sci. 2023, 10, 2301006 | Hee-Tak Kim（KAIST）｜与 S01（Chu 2020 AEM，高 DN 阴离子 LiNO3）、S56（Kim 2024 EcoMat，LiBr）同为 Hee-Tak Kim 组 | 跨E/S；跨锂厚；稀有格 | 是 | LS：LiSCN 电解液 | 溶剂 DOL/DME 1:1；盐 0.8 M LiSCN + 0.2 M LiTFSI（原文写 m）；稀释剂 无；LiNO₃ 0.2 M；添加剂 无 | LT：LiTFSI 电解液 | 溶剂 DOL/DME 1:1；盐 1.0 M LiTFSI（基础 0.2 M + 0.8 M；原文写 m）；稀释剂 无；LiNO₃ 0.2 M；添加剂 无 | 盐阴离子 | 是 | Janus anion（high DN + high AN），remarkably high LiPS solubility | 强溶剂化 | conventional LiTFSI electrolyte（low DN anion） | 常规 | 强溶剂化 ↔ 常规 | 【D1｜多硫化物溶解行为｜实验测量｜Li2S 溶解度（电解液中，Fig. S7）】A=10，B=4 mM；方向：A比B更强；体系内可比：是（同篇同法、同物种（Li2S）；测法细节未写（Fig. S7 为溶解试验照片））；映射到电池电解液：直接（测的是三种电解液本身）；可信度：高｜物种：Li2S；介质：电解液；测法：未写（Fig. S7 溶解试验）；浓度定义：溶解度，mM；温度：未写 【D2｜多硫化物溶解行为｜实验测量｜UV–vis 吸光度排序（1.6 M Li2S4 饱和上清稀释后）】A=400–800 nm 全段最高，B=S4²⁻ 为主，吸光最低 序号（仅表次序；大=溶解多）；方向：A比B更强；体系内可比：是（同篇同法；LS 最高为作者明写，LB > LT 依据作者'LiBr 与 LiSCN 的 S8²⁻、S6²⁻、S3•⁻ 吸光度高'的说法；正文写稀释 1000 倍、方法部分写 500 倍，前后不一）；映射到电池电解液：直接（测的是三种电解液（加 1.6 M Li2S4 饱和后取上清稀释））；可信度：高｜物种：Li2S4（名义）；介质：电解液；测法：UV–vis（上清稀释）；浓度定义：名义 1.6 M Li2S4 饱和；温度：未写 【D3｜Li⁺ 溶剂化（阴离子给体数）｜配方代理推断｜阴离子 DN（文献值，本文引用）】A=25.6，B=11.2 kcal/mol；方向：A比B更强；体系内可比：否（文献值代理；同一篇里 TFSI⁻ 的 DN 前后写成 5.4 和 11.2；按 DN 是 Br > SCN，与 D1、D2 的实测溶解排序（SCN > Br）相反）；映射到电池电解液：间接（文献阴离子 DN（配方代理））；可信度：低；⛔ 不可比，不参与方向和区间判定 | A比B更强 | 描述符（可比） | D3 | 直接（依据测的就是电池电解液） |  | 硫碳 | LG Energy Solution 提供的高载量硫电极（组成未写） | 3.8 | 直接 | / | 未写｜50（默认） | 1.13（默认 d=12 mm） | 10 µL/mg | 11.64（含默认输入） | 10 | 直接 |  |  | 直接报告 | 未写 | 1000｜默认 1000 | 200（含默认） | — / — |  |  | 31.42（含默认） |  | 扣式 2032 | 0.4C｜放电 0.4C / 充电 0.2C | 未写（按 1675） | 0.4 | ｜未写 | SCN（+ TFSI） / TFSI | 0.2 M / 0.2 M | 锂库存未知 | 常规 | 中等(5–15] | 2–4 | 未报告 | 0.3–2C | 未知 | 无 |  | 指定圈数放电容量 | 循环 |  |  | mAh/g | 第 2 圈 | 缺失（Fig. 4e、S12） | 缺失（文字：无下平台） | 未报告 | A更好 |  | LiTFSI 高倍率下正极严重钝化，无下平台 | 强者胜 |  | Fig. 4e、S12；p8 | 有数据 | Li2S 沉积 | due to significant electrode passivation at a high discharge rate (2.54 mA cm−2) | 高载量 + 高倍率 |  | the LiSCN electrolyte showed outstanding performance in terms of discharge capacity and cycling stability. The voltage plateau of the LiTFSI electrolyte did not exhibit a lower voltage plateau | 🧮 | 原句已在原文找到 |  | 新论文首次提取（不属定向复核；复核看 🔶/⚠️ 行与优势一致性逐对复核）
S10-C18 | S10 | 10.1002/advs.202301006 | Jung J. et al., Adv. Sci. 2023, 10, 2301006 | Hee-Tak Kim（KAIST）｜与 S01（Chu 2020 AEM，高 DN 阴离子 LiNO3）、S56（Kim 2024 EcoMat，LiBr）同为 Hee-Tak Kim 组 | 跨E/S；跨锂厚；稀有格 | 否（正极：无（Li‖Li）） | LB：LiBr 电解液 | 溶剂 DOL/DME 1:1；盐 0.8 M LiBr + 0.2 M LiTFSI（原文写 m）；稀释剂 无；LiNO₃ 0.2 M；添加剂 无 | LT：LiTFSI 电解液 | 溶剂 DOL/DME 1:1；盐 1.0 M LiTFSI（基础 0.2 M + 0.8 M；原文写 m）；稀释剂 无；LiNO₃ 0.2 M；添加剂 无 | 盐阴离子 | 是 | high DN salt anion（typical） | 强溶剂化 | conventional LiTFSI electrolyte（low DN anion） | 常规 | 强溶剂化 ↔ 常规 | 【D1｜多硫化物溶解行为｜实验测量｜Li2S 溶解度（电解液中，Fig. S7）】A=8，B=4 mM；方向：A比B更强；体系内可比：是（同篇同法、同物种（Li2S）；测法细节未写（Fig. S7 为溶解试验照片））；映射到电池电解液：直接（测的是三种电解液本身）；可信度：高｜物种：Li2S；介质：电解液；测法：未写（Fig. S7 溶解试验）；浓度定义：溶解度，mM；温度：未写 【D2｜多硫化物溶解行为｜实验测量｜UV–vis 吸光度排序（1.6 M Li2S4 饱和上清稀释后）】A=S8²⁻、S6²⁻、S3•⁻ 吸光高，B=S4²⁻ 为主，吸光最低 序号（仅表次序；大=溶解多）；方向：A比B更强；体系内可比：是（同篇同法；LS 最高为作者明写，LB > LT 依据作者'LiBr 与 LiSCN 的 S8²⁻、S6²⁻、S3•⁻ 吸光度高'的说法；正文写稀释 1000 倍、方法部分写 500 倍，前后不一）；映射到电池电解液：直接（测的是三种电解液（加 1.6 M Li2S4 饱和后取上清稀释））；可信度：高｜物种：Li2S4（名义）；介质：电解液；测法：UV–vis（上清稀释）；浓度定义：名义 1.6 M Li2S4 饱和；温度：未写 【D3｜Li⁺ 溶剂化（阴离子给体数）｜配方代理推断｜阴离子 DN（文献值，本文引用）】A=33.7，B=11.2 kcal/mol；方向：A比B更强；体系内可比：否（文献值代理；同一篇里 TFSI⁻ 的 DN 前后写成 5.4 和 11.2；按 DN 是 Br > SCN，与 D1、D2 的实测溶解排序（SCN > Br）相反）；映射到电池电解液：间接（文献阴离子 DN（配方代理））；可信度：低；⛔ 不可比，不参与方向和区间判定 | A比B更强 | 描述符（可比） | D3 | 直接（依据测的就是电池电解液） |  | 无（Li‖Li） | Li |  | 不适用 | / | 20｜20 | 1.13（默认 d=12 mm） | 未写 |  |  | 缺失 |  |  | 未知（缺失） | 40 | 40｜— | 8 | — / — |  |  |  |  | 扣式 Li‖Li | ｜1 mA/cm²，1 mAh/cm² |  |  | ｜未写 | Br（+ TFSI） / TFSI | 0.2 M / 0.2 M | 不适用 | 不适用 | 未知 | 未知 | 不适用 | 未知 | 未知 | 无 |  | 锂对称电池寿命 | 负极侧 | 40 | >110 | mAh/cm²（极化突增前累计容量） | 极化突增前 | 直接 | 直接（下限值） | 未报告 | A更差 | A更差（B 为下限值） | LiBr 与锂兼容性差 | 弱者胜 |  | Fig. 3a；p5 | 有数据 | 负极 SEI | This result indicates that the LiBr electrolyte is not appropriate for use in practical Li-S batteries despite its excellent ability to retard electrode passivation | 无 |  | the LiBr electrolyte showed a sudden increase of polarization after 40 mAh cm−2, which is contrasted by the stable cycling of the LiTFSI electrolyte at more than 110 mAh cm−2 | ✅ | 原句已在原文找到 |  | 新论文首次提取（不属定向复核；复核看 🔶/⚠️ 行与优势一致性逐对复核）
S10-C19 | S10 | 10.1002/advs.202301006 | Jung J. et al., Adv. Sci. 2023, 10, 2301006 | Hee-Tak Kim（KAIST）｜与 S01（Chu 2020 AEM，高 DN 阴离子 LiNO3）、S56（Kim 2024 EcoMat，LiBr）同为 Hee-Tak Kim 组 | 跨E/S；跨锂厚；稀有格 | 否（正极：无（Li‖Li）） | LS：LiSCN 电解液 | 溶剂 DOL/DME 1:1；盐 0.8 M LiSCN + 0.2 M LiTFSI（原文写 m）；稀释剂 无；LiNO₃ 0.2 M；添加剂 无 | LT：LiTFSI 电解液 | 溶剂 DOL/DME 1:1；盐 1.0 M LiTFSI（基础 0.2 M + 0.8 M；原文写 m）；稀释剂 无；LiNO₃ 0.2 M；添加剂 无 | 盐阴离子 | 是 | Janus anion（high DN + high AN），remarkably high LiPS solubility | 强溶剂化 | conventional LiTFSI electrolyte（low DN anion） | 常规 | 强溶剂化 ↔ 常规 | 【D1｜多硫化物溶解行为｜实验测量｜Li2S 溶解度（电解液中，Fig. S7）】A=10，B=4 mM；方向：A比B更强；体系内可比：是（同篇同法、同物种（Li2S）；测法细节未写（Fig. S7 为溶解试验照片））；映射到电池电解液：直接（测的是三种电解液本身）；可信度：高｜物种：Li2S；介质：电解液；测法：未写（Fig. S7 溶解试验）；浓度定义：溶解度，mM；温度：未写 【D2｜多硫化物溶解行为｜实验测量｜UV–vis 吸光度排序（1.6 M Li2S4 饱和上清稀释后）】A=400–800 nm 全段最高，B=S4²⁻ 为主，吸光最低 序号（仅表次序；大=溶解多）；方向：A比B更强；体系内可比：是（同篇同法；LS 最高为作者明写，LB > LT 依据作者'LiBr 与 LiSCN 的 S8²⁻、S6²⁻、S3•⁻ 吸光度高'的说法；正文写稀释 1000 倍、方法部分写 500 倍，前后不一）；映射到电池电解液：直接（测的是三种电解液（加 1.6 M Li2S4 饱和后取上清稀释））；可信度：高｜物种：Li2S4（名义）；介质：电解液；测法：UV–vis（上清稀释）；浓度定义：名义 1.6 M Li2S4 饱和；温度：未写 【D3｜Li⁺ 溶剂化（阴离子给体数）｜配方代理推断｜阴离子 DN（文献值，本文引用）】A=25.6，B=11.2 kcal/mol；方向：A比B更强；体系内可比：否（文献值代理；同一篇里 TFSI⁻ 的 DN 前后写成 5.4 和 11.2；按 DN 是 Br > SCN，与 D1、D2 的实测溶解排序（SCN > Br）相反）；映射到电池电解液：间接（文献阴离子 DN（配方代理））；可信度：低；⛔ 不可比，不参与方向和区间判定 | A比B更强 | 描述符（可比） | D3 | 直接（依据测的就是电池电解液） |  | 无（Li‖Li） | Li |  | 不适用 | / | 20｜20 | 1.13（默认 d=12 mm） | 未写 |  |  | 缺失 |  |  | 未知（缺失） | 40 | 40｜— | 8 | — / — |  |  |  |  | 扣式 Li‖Li | ｜1 mA/cm²，1 mAh/cm² |  |  | ｜未写 | SCN（+ TFSI） / TFSI | 0.2 M / 0.2 M | 不适用 | 不适用 | 未知 | 未知 | 不适用 | 未知 | 未知 | 无 |  | 锂对称电池寿命 | 负极侧 |  | >110 | mAh/cm² | 极化突增前 | 缺失（Fig. 3a） | 直接（下限值） | 未报告 | A更好 |  | SCN⁻ 形成富 Li3N 的 SEI | 强者胜 |  | Fig. 3a；p5 | 有数据 | 负极 SEI |  | 无 |  | Remarkably, the LiSCN electrolyte exhibited much higher cycling stability compared to the LiBr and LiTFSI electrolytes | ✅ | 原句已在原文找到 |  | 新论文首次提取（不属定向复核；复核看 🔶/⚠️ 行与优势一致性逐对复核）
S10-C20 | S10 | 10.1002/advs.202301006 | Jung J. et al., Adv. Sci. 2023, 10, 2301006 | Hee-Tak Kim（KAIST）｜与 S01（Chu 2020 AEM，高 DN 阴离子 LiNO3）、S56（Kim 2024 EcoMat，LiBr）同为 Hee-Tak Kim 组 | 跨E/S；跨锂厚；稀有格 | 否（正极：无（Li‖Li）） | LS：LiSCN 电解液 | 溶剂 DOL/DME 1:1；盐 0.8 M LiSCN + 0.2 M LiTFSI（原文写 m）；稀释剂 无；LiNO₃ 0.2 M；添加剂 无 | LB：LiBr 电解液 | 溶剂 DOL/DME 1:1；盐 0.8 M LiBr + 0.2 M LiTFSI（原文写 m）；稀释剂 无；LiNO₃ 0.2 M；添加剂 无 | 盐阴离子 | 是 | Janus anion（high DN + high AN），remarkably high LiPS solubility | 强溶剂化 | high DN salt anion（typical） | 强溶剂化 | 强溶剂化 ↔ 强溶剂化 | 【D1｜多硫化物溶解行为｜实验测量｜Li2S 溶解度（电解液中，Fig. S7）】A=10，B=8 mM；方向：A比B更强；体系内可比：是（同篇同法、同物种（Li2S）；测法细节未写（Fig. S7 为溶解试验照片））；映射到电池电解液：直接（测的是三种电解液本身）；可信度：高｜物种：Li2S；介质：电解液；测法：未写（Fig. S7 溶解试验）；浓度定义：溶解度，mM；温度：未写 【D2｜多硫化物溶解行为｜实验测量｜UV–vis 吸光度排序（1.6 M Li2S4 饱和上清稀释后）】A=400–800 nm 全段最高，B=S8²⁻、S6²⁻、S3•⁻ 吸光高 序号（仅表次序；大=溶解多）；方向：A比B更强；体系内可比：是（同篇同法；LS 最高为作者明写，LB > LT 依据作者'LiBr 与 LiSCN 的 S8²⁻、S6²⁻、S3•⁻ 吸光度高'的说法；正文写稀释 1000 倍、方法部分写 500 倍，前后不一）；映射到电池电解液：直接（测的是三种电解液（加 1.6 M Li2S4 饱和后取上清稀释））；可信度：高｜物种：Li2S4（名义）；介质：电解液；测法：UV–vis（上清稀释）；浓度定义：名义 1.6 M Li2S4 饱和；温度：未写 【D3｜Li⁺ 溶剂化（阴离子给体数）｜配方代理推断｜阴离子 DN（文献值，本文引用）】A=25.6，B=33.7 kcal/mol；方向：A比B更弱；体系内可比：否（文献值代理；同一篇里 TFSI⁻ 的 DN 前后写成 5.4 和 11.2；按 DN 是 Br > SCN，与 D1、D2 的实测溶解排序（SCN > Br）相反）；映射到电池电解液：间接（文献阴离子 DN（配方代理））；可信度：低；⛔ 不可比，不参与方向和区间判定 | A比B更强 | 描述符（可比） | D3 | 直接（依据测的就是电池电解液） |  | 无（Li‖Li） | Li |  | 不适用 | / | 20｜20 | 1.13（默认 d=12 mm） | 未写 |  |  | 缺失 |  |  | 未知（缺失） | 40 | 40｜— | 8 | — / — |  |  |  |  | 扣式 Li‖Li | ｜1 mA/cm²，1 mAh/cm² |  |  | ｜未写 | SCN（+ TFSI） / Br（+ TFSI） | 0.2 M / 0.2 M | 不适用 | 不适用 | 未知 | 未知 | 不适用 | 未知 | 未知 | 无 |  | 锂对称电池寿命 | 负极侧 |  | 40 | mAh/cm² | 极化突增前 | 缺失（Fig. 3a） | 直接 | 未报告 | A更好 |  | SCN⁻ 形成富 Li3N 的 SEI | 强者胜 |  | Fig. 3a；p5 | 有数据 | 负极 SEI |  | 无 |  | Remarkably, the LiSCN electrolyte exhibited much higher cycling stability compared to the LiBr and LiTFSI electrolytes | ✅ | 原句已在原文找到 |  | 新论文首次提取（不属定向复核；复核看 🔶/⚠️ 行与优势一致性逐对复核）
S10-C21 | S10 | 10.1002/advs.202301006 | Jung J. et al., Adv. Sci. 2023, 10, 2301006 | Hee-Tak Kim（KAIST）｜与 S01（Chu 2020 AEM，高 DN 阴离子 LiNO3）、S56（Kim 2024 EcoMat，LiBr）同为 Hee-Tak Kim 组 | 跨E/S；跨锂厚；稀有格 | 是 | LB：LiBr 电解液 | 溶剂 DOL/DME 1:1；盐 0.8 M LiBr + 0.2 M LiTFSI（原文写 m）；稀释剂 无；LiNO₃ 0.2 M；添加剂 无 | LT：LiTFSI 电解液 | 溶剂 DOL/DME 1:1；盐 1.0 M LiTFSI（基础 0.2 M + 0.8 M；原文写 m）；稀释剂 无；LiNO₃ 0.2 M；添加剂 无 | 盐阴离子 | 是 | high DN salt anion（typical） | 强溶剂化 | conventional LiTFSI electrolyte（low DN anion） | 常规 | 强溶剂化 ↔ 常规 | 【D1｜多硫化物溶解行为｜实验测量｜Li2S 溶解度（电解液中，Fig. S7）】A=8，B=4 mM；方向：A比B更强；体系内可比：是（同篇同法、同物种（Li2S）；测法细节未写（Fig. S7 为溶解试验照片））；映射到电池电解液：直接（测的是三种电解液本身）；可信度：高｜物种：Li2S；介质：电解液；测法：未写（Fig. S7 溶解试验）；浓度定义：溶解度，mM；温度：未写 【D2｜多硫化物溶解行为｜实验测量｜UV–vis 吸光度排序（1.6 M Li2S4 饱和上清稀释后）】A=S8²⁻、S6²⁻、S3•⁻ 吸光高，B=S4²⁻ 为主，吸光最低 序号（仅表次序；大=溶解多）；方向：A比B更强；体系内可比：是（同篇同法；LS 最高为作者明写，LB > LT 依据作者'LiBr 与 LiSCN 的 S8²⁻、S6²⁻、S3•⁻ 吸光度高'的说法；正文写稀释 1000 倍、方法部分写 500 倍，前后不一）；映射到电池电解液：直接（测的是三种电解液（加 1.6 M Li2S4 饱和后取上清稀释））；可信度：高｜物种：Li2S4（名义）；介质：电解液；测法：UV–vis（上清稀释）；浓度定义：名义 1.6 M Li2S4 饱和；温度：未写 【D3｜Li⁺ 溶剂化（阴离子给体数）｜配方代理推断｜阴离子 DN（文献值，本文引用）】A=33.7，B=11.2 kcal/mol；方向：A比B更强；体系内可比：否（文献值代理；同一篇里 TFSI⁻ 的 DN 前后写成 5.4 和 11.2；按 DN 是 Br > SCN，与 D1、D2 的实测溶解排序（SCN > Br）相反）；映射到电池电解液：间接（文献阴离子 DN（配方代理））；可信度：低；⛔ 不可比，不参与方向和区间判定 | A比B更强 | 描述符（可比） | D3 | 直接（依据测的就是电池电解液） |  | 硫碳 | 高载量硫电极（组成未写；长循环用 LG Energy Solution 提供的电极，3 mg/cm² 组是否同一电极未写明） | 3 | 直接 | / | 未写｜50（默认） | 1.13（默认 d=12 mm） | 5 µL/mg | 14.74（含默认输入） | 5 | 直接 |  |  | 直接报告 | 未写 | 1000｜默认 1000 | 200（含默认） | 1264.5 / 888（B 为 53% × 1675 换算（🧮）） | 75.08（含默认输入，不进分析） | 52.72（含默认） | 39.8（含默认） |  | 扣式 2032 | 0.2C｜放电 0.2C / 充电 0.1C（1.0 / 0.5 mA/cm²）；先 0.05C 预循环 2 圈 | 未写（按 1675） | 0.2 | ｜未写 | Br（+ TFSI） / TFSI | 0.2 M / 0.2 M | 锂库存未知 | 常规 | 贫液(≤5) | 2–4 | 未报告 | ≤0.3C | 未知 | 无 |  | 首圈容量 | 容量与倍率 | 1264.5 | 888 | mAh/g | 0.2C 循环首圈 | 直接 | 计算（硫利用率 53% × 1675） | 未报告 | A更好 | A更好 | LiBr 初期容量大 | 强者胜 |  | Fig. 4a；p7 | 有数据 | Li2S 沉积 |  | 贫液 + 高载量 | S10-C2（C1）：改变 E/S 5→20、载量 3→2、统一倍率 0.2→0.05、正极 硫碳→多硫化物预载碳纤维；胜方 本行 强者胜｜该行 强者胜 → 未翻转（胜方相同）；取值点不同／待核可比性；协议未逐项核；锂厚未知（两行均未报告）；效应量 本行 —（A=LB）｜该行 +0.165（A=LB）；正 = A 更好 S10-C5（C2）：改变 E/S 5→20、载量 3→2、统一倍率 0.2→0.4、正极 硫碳→多硫化物预载碳纤维；胜方 本行 强者胜｜该行 强者胜 → 未翻转（胜方相同）；取值点不同／待核可比性；协议未逐项核；锂厚未知（两行均未报告）；效应量 本行 —（A=LB）｜该行 +0.088（A=LB）；正 = A 更好 | even larger than that of the LiBr electrolyte (1264.5 mAh g−1) (Figure 4a). This is in sharp contrast with the low sulfur utilization (53 %) for the LiTFSI electrolyte | 🧮 | 原句已在原文找到 |  | 新论文首次提取（不属定向复核；复核看 🔶/⚠️ 行与优势一致性逐对复核）
S10-C22 | S10 | 10.1002/advs.202301006 | Jung J. et al., Adv. Sci. 2023, 10, 2301006 | Hee-Tak Kim（KAIST）｜与 S01（Chu 2020 AEM，高 DN 阴离子 LiNO3）、S56（Kim 2024 EcoMat，LiBr）同为 Hee-Tak Kim 组 | 跨E/S；跨锂厚；稀有格 | 是 | LB：LiBr 电解液 | 溶剂 DOL/DME 1:1；盐 0.8 M LiBr + 0.2 M LiTFSI（原文写 m）；稀释剂 无；LiNO₃ 0.2 M；添加剂 无 | LT：LiTFSI 电解液 | 溶剂 DOL/DME 1:1；盐 1.0 M LiTFSI（基础 0.2 M + 0.8 M；原文写 m）；稀释剂 无；LiNO₃ 0.2 M；添加剂 无 | 盐阴离子 | 是 | high DN salt anion（typical） | 强溶剂化 | conventional LiTFSI electrolyte（low DN anion） | 常规 | 强溶剂化 ↔ 常规 | 【D1｜多硫化物溶解行为｜实验测量｜Li2S 溶解度（电解液中，Fig. S7）】A=8，B=4 mM；方向：A比B更强；体系内可比：是（同篇同法、同物种（Li2S）；测法细节未写（Fig. S7 为溶解试验照片））；映射到电池电解液：直接（测的是三种电解液本身）；可信度：高｜物种：Li2S；介质：电解液；测法：未写（Fig. S7 溶解试验）；浓度定义：溶解度，mM；温度：未写 【D2｜多硫化物溶解行为｜实验测量｜UV–vis 吸光度排序（1.6 M Li2S4 饱和上清稀释后）】A=S8²⁻、S6²⁻、S3•⁻ 吸光高，B=S4²⁻ 为主，吸光最低 序号（仅表次序；大=溶解多）；方向：A比B更强；体系内可比：是（同篇同法；LS 最高为作者明写，LB > LT 依据作者'LiBr 与 LiSCN 的 S8²⁻、S6²⁻、S3•⁻ 吸光度高'的说法；正文写稀释 1000 倍、方法部分写 500 倍，前后不一）；映射到电池电解液：直接（测的是三种电解液（加 1.6 M Li2S4 饱和后取上清稀释））；可信度：高｜物种：Li2S4（名义）；介质：电解液；测法：UV–vis（上清稀释）；浓度定义：名义 1.6 M Li2S4 饱和；温度：未写 【D3｜Li⁺ 溶剂化（阴离子给体数）｜配方代理推断｜阴离子 DN（文献值，本文引用）】A=33.7，B=11.2 kcal/mol；方向：A比B更强；体系内可比：否（文献值代理；同一篇里 TFSI⁻ 的 DN 前后写成 5.4 和 11.2；按 DN 是 Br > SCN，与 D1、D2 的实测溶解排序（SCN > Br）相反）；映射到电池电解液：间接（文献阴离子 DN（配方代理））；可信度：低；⛔ 不可比，不参与方向和区间判定 | A比B更强 | 描述符（可比） | D3 | 直接（依据测的就是电池电解液） |  | 硫碳 | 高载量硫电极（组成未写；长循环用 LG Energy Solution 提供的电极，3 mg/cm² 组是否同一电极未写明） | 3 | 直接 | / | 未写｜50（默认） | 1.13（默认 d=12 mm） | 5 µL/mg | 14.74（含默认输入） | 5 | 直接 |  |  | 直接报告 | 未写 | 1000｜默认 1000 | 200（含默认） | 1264.5 / 888 | 75.08（含默认输入，不进分析） | 52.72（含默认） | 39.8（含默认） |  | 扣式 2032 | 0.2C｜放电 0.2C / 充电 0.1C（1.0 / 0.5 mA/cm²）；先 0.05C 预循环 2 圈 | 未写（按 1675） | 0.2 | ｜未写 | Br（+ TFSI） / TFSI | 0.2 M / 0.2 M | 锂库存未知 | 常规 | 贫液(≤5) | 2–4 | 未报告 | ≤0.3C | 未知 | 无 |  | 指定圈数放电容量 | 循环 | 短路失效 |  | mAh/g | 第 21 圈之后 | 直接 | 缺失（Fig. 4a；文字：第 50 圈后才逐渐衰减） | 未报告 | A更差 |  | LiBr 第 21 圈短路 | 弱者胜 |  | Fig. 4a–b；p7 | 有数据 | 负极 SEI | Dendritic Li growth and excessive electrolyte decomposition on the Li surface may have caused this sudden death | 贫液 + 高载量 |  | The LiBr electrolyte exhibited large discharge capacities in the initial cycles; however, its operation stopped at the 21st cycle due to short-circuit | 🧮 | 与同条件首圈容量行构成'同一指标随时间反转'：初期 LiBr 高，第 21 圈后 LiBr 失效而 LiTFSI 仍在循环 |  | 新论文首次提取（不属定向复核；复核看 🔶/⚠️ 行与优势一致性逐对复核）
S11-C1 | S11 | 10.1002/anie.202309968 | Li Z. et al., Angew. Chem. Int. Ed. 2023, 62, e202309968 | Bo-Quan Li; Qiang Zhang（清华 / 北理工） | 跨锂厚；两侧都有 | 是 | E4：30% HFE | 溶剂 DOL/DME 1:1 v/v + 30 vol% HFE；盐 1.0 M LiTFSI；稀释剂 HFE（TTE）30 vol%；LiNO₃ 2 wt%；添加剂 无 | E1：DOL/DME（0% HFE） | 溶剂 DOL/DME 1:1 v/v；盐 1.0 M LiTFSI；稀释剂 无；LiNO₃ 2 wt%；添加剂 无 | 稀释剂 | 是 | weak | 弱溶剂化 | strong（作者相对称呼；即常规 DOL/DME） | 常规 | 常规 ↔ 弱溶剂化 | 【D1｜多硫化物溶解行为｜实验测量｜Li2S8 最大溶解量（电解液中）】A=1.8，B=4.3 M[S]；方向：A比B更弱；体系内可比：是（同篇同法、同物种（Li2S8）；温度、测法细节未写（Fig. S3））；映射到电池电解液：直接（测的是电解液 E1–E4 本身）；可信度：高｜物种：Li2S8；介质：电解液（E1–E4，不含 E1n/E4n）；测法：未写（Fig. S3、Table S1）；浓度定义：最大溶解量，M[S]；温度：未写 【D2｜多硫化物溶剂化结构｜模拟计算｜MD：S8²⁻ 周围 8 Å 处 HFE/DME 数密度比】A=0.69，B=0 比值；方向：A比B更弱；体系内可比：是（同一套 MD 设置；模拟值）；映射到电池电解液：直接（电解液体系的 MD（模拟））；可信度：中 | A比B更弱 | 描述符（可比） |  | 直接（依据测的就是电池电解液） |  | 硫碳 | S/CNT（S:CNT 7:3） | 4.3 | 直接 | 70 / 63 | 35｜35 | 1.327 | 6.1 µL/mg | 6.14 | 6.1 | 直接 |  |  | 直接报告 | 50 | 50｜— | 10 | 956 / 1040（倍率测试 0.1C 容量） | 2.24 | 2.43 | 1.39 | 1.43｜理论容量（作者：43% excess in theory） | 扣式 2032 | 0.5C｜循环 0.1C；倍率测试 0.1–0.5C | 1672 | 0.499 | ｜未写 | TFSI / TFSI | 2 wt% / 2 wt% | 负极受限 | 负极受限 | 中等(5–15] | ≥4 | 薄 | 0.3–2C | 未知 | 无 |  | 倍率容量 | 容量与倍率 | <243 | 874 | mAh/g | 0.5C | 直接（上限值） | 直接 | 未报告 | A更差 | A更差（A 为上限值） | 作者称强溶剂化倍率最好 | 强者胜 |  | Fig. 5A；p5–6 | 有数据 | 正极动力学 | The rate performance of the Li S coin cells proves fast cathode kinetics with strong solvation structure | 无 |  | a satisfactory specific capacity of 874 mAhg 1 can be achieved at a high rate of 0.5 C … exhibits a cliff-like drop to below 243 mAhg 1 at a rate of 0.2 C or higher | 🧮 | 原句已在原文找到 | 抽中，待核配方—条件对应 |  | 10-18 第三轮（AI 辅助复核，用户尚未逐项人工确认；随机抽查）：主要数值与作者比较方向未见错配；条件字段未逐项确认
S11-C2 | S11 | 10.1002/anie.202309968 | Li Z. et al., Angew. Chem. Int. Ed. 2023, 62, e202309968 | Bo-Quan Li; Qiang Zhang（清华 / 北理工） | 跨锂厚；两侧都有 | 是 | E3：20% HFE | 溶剂 DOL/DME 1:1 v/v + 20 vol% HFE；盐 1.0 M LiTFSI；稀释剂 HFE（TTE）20 vol%；LiNO₃ 2 wt%；添加剂 无 | E1：DOL/DME（0% HFE） | 溶剂 DOL/DME 1:1 v/v；盐 1.0 M LiTFSI；稀释剂 无；LiNO₃ 2 wt%；添加剂 无 | 稀释剂 | 是 | mid-weak（文中最佳） | 适中溶剂化 | strong（作者相对称呼；即常规 DOL/DME） | 常规 | 常规 ↔ 适中溶剂化 | 【D1｜多硫化物溶解行为｜实验测量｜Li2S8 最大溶解量（电解液中）】A=2.6，B=4.3 M[S]；方向：A比B更弱；体系内可比：是（同篇同法、同物种（Li2S8）；温度、测法细节未写（Fig. S3））；映射到电池电解液：直接（测的是电解液 E1–E4 本身）；可信度：高｜物种：Li2S8；介质：电解液（E1–E4，不含 E1n/E4n）；测法：未写（Fig. S3、Table S1）；浓度定义：最大溶解量，M[S]；温度：未写 【D2｜多硫化物溶剂化结构｜模拟计算｜MD：S8²⁻ 周围 8 Å 处 HFE/DME 数密度比】A=0.31，B=0 比值；方向：A比B更弱；体系内可比：是（同一套 MD 设置；模拟值）；映射到电池电解液：直接（电解液体系的 MD（模拟））；可信度：中 | A比B更弱 | 描述符（可比） |  | 直接（依据测的就是电池电解液） |  | 硫碳 | S/CNT（S:CNT 7:3） | 4.3 | 直接 | 70 / 63 | 35｜35 | 1.327 | 6.1 µL/mg | 6.14 | 6.1 | 直接 |  |  | 直接报告 | 50 | 50｜— | 10 | 887 / 1013（循环测试首圈） | 2.3 | 2.62 | 1.39 | 1.43｜理论容量（作者：43% excess in theory） | 扣式 2032 | 0.1C｜循环 0.1C；倍率测试 0.1–0.5C | 1672 | 0.1 | ｜未写 | TFSI / TFSI | 2 wt% / 2 wt% | 负极受限 | 负极受限 | 中等(5–15] | ≥4 | 薄 | ≤0.3C | 未知 | 无 |  | 首圈容量 | 容量与倍率 | 887 | 1013 | mAh/g | 循环测试首圈，0.1C | 直接 | 直接 | 仅 mid-weak 给了 3 颗重复（Fig. S21） | A更差 | A更差 | 强溶剂化首圈容量最高 | 强者胜 | -0.133 | Fig. 5C；p7 | 有数据 | 正极动力学 |  | 无 |  | with an initial specific capacity of 887 mAhg 1 and a capacity retention of 78.5% … despite the highest initial specific capacity of 1013 mAhg 1 | 🧮 | 原句已在原文找到
S11-C3 | S11 | 10.1002/anie.202309968 | Li Z. et al., Angew. Chem. Int. Ed. 2023, 62, e202309968 | Bo-Quan Li; Qiang Zhang（清华 / 北理工） | 跨锂厚；两侧都有 | 是 | E3：20% HFE | 溶剂 DOL/DME 1:1 v/v + 20 vol% HFE；盐 1.0 M LiTFSI；稀释剂 HFE（TTE）20 vol%；LiNO₃ 2 wt%；添加剂 无 | E1：DOL/DME（0% HFE） | 溶剂 DOL/DME 1:1 v/v；盐 1.0 M LiTFSI；稀释剂 无；LiNO₃ 2 wt%；添加剂 无 | 稀释剂 | 是 | mid-weak（文中最佳） | 适中溶剂化 | strong（作者相对称呼；即常规 DOL/DME） | 常规 | 常规 ↔ 适中溶剂化 | 【D1｜多硫化物溶解行为｜实验测量｜Li2S8 最大溶解量（电解液中）】A=2.6，B=4.3 M[S]；方向：A比B更弱；体系内可比：是（同篇同法、同物种（Li2S8）；温度、测法细节未写（Fig. S3））；映射到电池电解液：直接（测的是电解液 E1–E4 本身）；可信度：高｜物种：Li2S8；介质：电解液（E1–E4，不含 E1n/E4n）；测法：未写（Fig. S3、Table S1）；浓度定义：最大溶解量，M[S]；温度：未写 【D2｜多硫化物溶剂化结构｜模拟计算｜MD：S8²⁻ 周围 8 Å 处 HFE/DME 数密度比】A=0.31，B=0 比值；方向：A比B更弱；体系内可比：是（同一套 MD 设置；模拟值）；映射到电池电解液：直接（电解液体系的 MD（模拟））；可信度：中 | A比B更弱 | 描述符（可比） |  | 直接（依据测的就是电池电解液） |  | 硫碳 | S/CNT（S:CNT 7:3） | 4.3 | 直接 | 70 / 63 | 35｜35 | 1.327 | 6.1 µL/mg | 6.14 | 6.1 | 直接 |  |  | 直接报告 | 50 | 50｜— | 10 | 887 / 1013（循环测试首圈） | 2.3 | 2.62 | 1.39 | 1.43｜理论容量（作者：43% excess in theory） | 扣式 2032 | 0.1C｜循环 0.1C；倍率测试 0.1–0.5C | 1672 | 0.1 | ｜未写 | TFSI / TFSI | 2 wt% / 2 wt% | 负极受限 | 负极受限 | 中等(5–15] | ≥4 | 薄 | ≤0.3C | 未知 | 无 |  | 循环保持率或寿命 | 循环 | 146 圈，保持 78.5% | 60 圈后保持 63.7%（30 圈后骤降） |  | 取值圈数不同（146 vs 60） | 直接 | 直接 | mid-weak 3 颗重复；其余未报告 | A更好 |  | mid-weak 平衡正负极动力学，寿命最长 | 弱者胜 |  | Fig. 5C；p7 | 有数据 | 负极 SEI、穿梭 | The low capacity retention originates from the serious parasitic reactions between Li metal and LiPSs owning to the fast anode kinetics | 无 | S11-C7（C3）：改变 E/S 6.1→?、载量 4.3→7.4、锂厚 50→75、统一倍率 0.1→0.03、电池 扣式 2032→软包；胜方 本行 弱者胜｜该行 弱者胜 → 未翻转（胜方相同）；取值点不同／待核可比性；协议未逐项核；效应量 本行 —（A=E3）｜该行 +0.457（A=E3）；正 = A 更好 | an ultra-long cycling lifespan of 146 cycles with an initial specific capacity of 887 mAhg 1 and a capacity retention of 78.5% … exhibits a rapid drop in capacity after 30 cycles and a low capacity retention of 63.7% after 60 cycles | 🧮 | 原句已在原文找到
S11-C4 | S11 | 10.1002/anie.202309968 | Li Z. et al., Angew. Chem. Int. Ed. 2023, 62, e202309968 | Bo-Quan Li; Qiang Zhang（清华 / 北理工） | 跨锂厚；两侧都有 | 是 | E4：30% HFE | 溶剂 DOL/DME 1:1 v/v + 30 vol% HFE；盐 1.0 M LiTFSI；稀释剂 HFE（TTE）30 vol%；LiNO₃ 2 wt%；添加剂 无 | E3：20% HFE | 溶剂 DOL/DME 1:1 v/v + 20 vol% HFE；盐 1.0 M LiTFSI；稀释剂 HFE（TTE）20 vol%；LiNO₃ 2 wt%；添加剂 无 | 稀释剂 | 是 | weak | 弱溶剂化 | mid-weak（文中最佳） | 适中溶剂化 | 适中溶剂化 ↔ 弱溶剂化 | 【D1｜多硫化物溶解行为｜实验测量｜Li2S8 最大溶解量（电解液中）】A=1.8，B=2.6 M[S]；方向：A比B更弱；体系内可比：是（同篇同法、同物种（Li2S8）；温度、测法细节未写（Fig. S3））；映射到电池电解液：直接（测的是电解液 E1–E4 本身）；可信度：高｜物种：Li2S8；介质：电解液（E1–E4，不含 E1n/E4n）；测法：未写（Fig. S3、Table S1）；浓度定义：最大溶解量，M[S]；温度：未写 【D2｜多硫化物溶剂化结构｜模拟计算｜MD：S8²⁻ 周围 8 Å 处 HFE/DME 数密度比】A=0.69，B=0.31 比值；方向：A比B更弱；体系内可比：是（同一套 MD 设置；模拟值）；映射到电池电解液：直接（电解液体系的 MD（模拟））；可信度：中 | A比B更弱 | 描述符（可比） |  | 直接（依据测的就是电池电解液） |  | 硫碳 | S/CNT（S:CNT 7:3） | 4.3 | 直接 | 70 / 63 | 35｜35 | 1.327 | 6.1 µL/mg | 6.14 | 6.1 | 直接 |  |  | 直接报告 | 50 | 50｜— | 10 | 778 / 887（循环测试首圈） | 2.62 | 2.99 | 1.39 | 1.43｜理论容量（作者：43% excess in theory） | 扣式 2032 | 0.1C｜循环 0.1C；倍率测试 0.1–0.5C | 1672 | 0.1 | ｜未写 | TFSI / TFSI | 2 wt% / 2 wt% | 负极受限 | 负极受限 | 中等(5–15] | ≥4 | 薄 | ≤0.3C | 未知 | 无 |  | 循环保持率或寿命 | 循环 | 30 圈后骤降 | 146 圈，保持 78.5% |  | 寿命 | 直接 | 直接 | 未报告 | A更差 |  | 弱溶剂化正极动力学太慢 | 强者胜 |  | Fig. 5C；p7 | 有数据 | 正极动力学 | with the lowest initial specific capacity of 778 mAhg 1 due to the sluggish cathode kinetics | 无 | S11-C8（C3）：改变 E/S 6.1→?、载量 4.3→7.4、锂厚 50→75、统一倍率 0.1→0.03、电池 扣式 2032→软包；胜方 本行 强者胜｜该行 强者胜 → 未翻转（胜方相同）；取值点不同／待核可比性；协议未逐项核；效应量 本行 —（A=E4）｜该行 -3.401（A=E4）；正 = A 更好 | exhibits a cliff-like capacity drop after 30 cycles with the lowest initial specific capacity of 778 mAhg 1 | 🧮 | 原句已在原文找到
S11-C5 | S11 | 10.1002/anie.202309968 | Li Z. et al., Angew. Chem. Int. Ed. 2023, 62, e202309968 | Bo-Quan Li; Qiang Zhang（清华 / 北理工） | 跨锂厚；两侧都有 | 是 | E3：20% HFE | 溶剂 DOL/DME 1:1 v/v + 20 vol% HFE；盐 1.0 M LiTFSI；稀释剂 HFE（TTE）20 vol%；LiNO₃ 2 wt%；添加剂 无 | E1：DOL/DME（0% HFE） | 溶剂 DOL/DME 1:1 v/v；盐 1.0 M LiTFSI；稀释剂 无；LiNO₃ 2 wt%；添加剂 无 | 稀释剂 | 是 | mid-weak（文中最佳） | 适中溶剂化 | strong（作者相对称呼；即常规 DOL/DME） | 常规 | 常规 ↔ 适中溶剂化 | 【D1｜多硫化物溶解行为｜实验测量｜Li2S8 最大溶解量（电解液中）】A=2.6，B=4.3 M[S]；方向：A比B更弱；体系内可比：是（同篇同法、同物种（Li2S8）；温度、测法细节未写（Fig. S3））；映射到电池电解液：直接（测的是电解液 E1–E4 本身）；可信度：高｜物种：Li2S8；介质：电解液（E1–E4，不含 E1n/E4n）；测法：未写（Fig. S3、Table S1）；浓度定义：最大溶解量，M[S]；温度：未写 【D2｜多硫化物溶剂化结构｜模拟计算｜MD：S8²⁻ 周围 8 Å 处 HFE/DME 数密度比】A=0.31，B=0 比值；方向：A比B更弱；体系内可比：是（同一套 MD 设置；模拟值）；映射到电池电解液：直接（电解液体系的 MD（模拟））；可信度：中 | A比B更弱 | 描述符（可比） |  | 直接（依据测的就是电池电解液） |  | 硫碳 | S/CNT（S:CNT 7:3） | 4.3 | 直接 | 70 / 63 | 35｜35 | 1.327 | 6.1 µL/mg | 6.14 | 6.1 | 直接 |  |  | 直接报告 | 50 | 50｜— | 10 | 887 / 1013（循环测试首圈） | 2.3 | 2.62 | 1.39 | 1.43｜理论容量（作者：43% excess in theory） | 扣式 2032 | 0.1C｜循环 0.1C；倍率测试 0.1–0.5C | 1672 | 0.1 | ｜未写 | TFSI / TFSI | 2 wt% / 2 wt% | 负极受限 | 负极受限 | 中等(5–15] | ≥4 | 薄 | ≤0.3C | 未知 | 无 |  | 全电池库仑效率 | 循环 | 106 | 38 | CE 降到 90% 时的圈数 | CE=90% 对应圈数 | 直接 | 直接 | 未报告 | A更好 | A更好 | 溶剂化越弱 CE 越高 | 弱者胜 | +1.026 | Fig. 5C、S21；p7 | 有数据 | 穿梭 |  | 无 |  | dropping down to 90% at the 38th, 65th, and 106th cycle with strong, mid-strong, and mid-weak solvation structures, respectively | 🧮 | 原句已在原文找到
S11-C6 | S11 | 10.1002/anie.202309968 | Li Z. et al., Angew. Chem. Int. Ed. 2023, 62, e202309968 | Bo-Quan Li; Qiang Zhang（清华 / 北理工） | 跨锂厚；两侧都有 | 是 | E4n：30% HFE（不加 LiNO3） | 溶剂 DOL/DME 1:1 v/v + 30 vol% HFE；盐 1.0 M LiTFSI；稀释剂 HFE（TTE）30 vol%；LiNO₃ 0（明确不加）；添加剂 无 | E1n：DOL/DME（0% HFE，不加 LiNO3） | 溶剂 DOL/DME 1:1 v/v；盐 1.0 M LiTFSI；稀释剂 无；LiNO₃ 0（明确不加）；添加剂 无 | 稀释剂 | 是 | weak | 弱溶剂化 | strong | 常规 | 常规 ↔ 弱溶剂化 |  | 无法判断 | 无可比依据 |  |  |  | 硫碳 | S/CNT | 1.3 | 直接 | 70 / 63 | 25｜25 | 1.327 | 未写 | 14.5 | 14.5 | 计算 |  |  | 计算 | 600 | 600｜— | 120 | — / — |  |  | 55.11 |  | 扣式 | 0.1C | 1672 | 0.1 | 25｜判断（原文：room temperature） | TFSI / TFSI | 0（明确不加） / 0（明确不加） | 常规 | 常规 | 中等(5–15] | <2 | 厚 | ≤0.3C | 室温(20–30) | 无 |  | 全电池库仑效率 | 循环 | 81.8 | 38.2 | % | 首圈 CE（不加 LiNO3） | 直接 | 直接 | 未报告 | A更好 | A更好（百分点差 +43.60） | 溶剂化越弱，多硫化物负极反应越慢 | 无法判断 | 百分点差 +43.60 | Fig. 2B；p3 | 有数据 | 穿梭、负极 SEI | the LiPS anode kinetics reduces as the solvating power for the LiPS solvation structure decreases | 无（专门不加 LiNO3 来放大负极反应） |  | The initial CE of the cells with strong, mid-strong, mid-weak, and weak solvation structures is 38.2%, 45.4%, 67.1%, and 81.8%, respectively | 🔶 | 🔶 方向或胜方无法判断
S11-C7 | S11 | 10.1002/anie.202309968 | Li Z. et al., Angew. Chem. Int. Ed. 2023, 62, e202309968 | Bo-Quan Li; Qiang Zhang（清华 / 北理工） | 跨锂厚；两侧都有 | 是 | E3：20% HFE | 溶剂 DOL/DME 1:1 v/v + 20 vol% HFE；盐 1.0 M LiTFSI；稀释剂 HFE（TTE）20 vol%；LiNO₃ 2 wt%；添加剂 无 | E1：DOL/DME（0% HFE） | 溶剂 DOL/DME 1:1 v/v；盐 1.0 M LiTFSI；稀释剂 无；LiNO₃ 2 wt%；添加剂 无 | 稀释剂 | 是 | mid-weak（文中最佳） | 适中溶剂化 | strong（作者相对称呼；即常规 DOL/DME） | 常规 | 常规 ↔ 适中溶剂化 | 【D1｜多硫化物溶解行为｜实验测量｜Li2S8 最大溶解量（电解液中）】A=2.6，B=4.3 M[S]；方向：A比B更弱；体系内可比：是（同篇同法、同物种（Li2S8）；温度、测法细节未写（Fig. S3））；映射到电池电解液：直接（测的是电解液 E1–E4 本身）；可信度：高｜物种：Li2S8；介质：电解液（E1–E4，不含 E1n/E4n）；测法：未写（Fig. S3、Table S1）；浓度定义：最大溶解量，M[S]；温度：未写 【D2｜多硫化物溶剂化结构｜模拟计算｜MD：S8²⁻ 周围 8 Å 处 HFE/DME 数密度比】A=0.31，B=0 比值；方向：A比B更弱；体系内可比：是（同一套 MD 设置；模拟值）；映射到电池电解液：直接（电解液体系的 MD（模拟））；可信度：中 | A比B更弱 | 描述符（可比） |  | 直接（依据测的就是电池电解液） |  | 硫碳 | S/CNT | 7.4 | 直接（单面） | 70 / 63 | 未写｜50（默认） | 28 | 3.5 g/g | 0.24（含默认输入） |  | 直接（质量基 g/g，无可靠密度） | 3.5 | 假定 ρ 0.8–2.0 g/mL → 1.75–4.38 µL/mg；在假定的 0.8–2.0 g/mL 范围内档位不变 | 密度区间推定 | 75 | 75｜— | 15 | — / —（首圈容量未在正文给出） |  |  | 1.21 | 1.25｜理论容量（作者：25% excess in theory） | 软包 | 0.05C | 1000 | 0.03 | ｜未写 | TFSI / TFSI | 2 wt% / 2 wt% | 负极受限 | 负极受限 | 贫液(≤5) | ≥4 | 薄 | ≤0.3C | 未知 | 无 |  | 循环保持率或寿命 | 循环 | 30 | 19 | 圈（寿命） | 寿命 | 直接 | 直接 | 未报告 | A更好 | A更好 | medium 平衡正负极动力学 | 弱者胜 | +0.457 | Fig. 6B；p7–8 | 有数据 | 负极 SEI | possesses moderate electrode kinetics of both the cathode and the anode | 无 | S11-C3（C1）：改变 E/S ?→6.1、载量 7.4→4.3、锂厚 75→50、统一倍率 0.03→0.1、电池 软包→扣式 2032；胜方 本行 弱者胜｜该行 弱者胜 → 未翻转（胜方相同）；取值点不同／待核可比性；协议未逐项核；效应量 本行 +0.457（A=E3）｜该行 —（A=E3）；正 = A 更好 | pouch cell with the medium solvation structure delivers a prolonged cycling lifespan of 30 cycles … reduced cycling lifespan of only 19 cycles | 🔶 | 🔶 电解液 A 身份不明确；软包里的 medium 指 10% 还是 20% HFE，原文没写；暂按 20%（扣式最佳）记，需用户核
S11-C8 | S11 | 10.1002/anie.202309968 | Li Z. et al., Angew. Chem. Int. Ed. 2023, 62, e202309968 | Bo-Quan Li; Qiang Zhang（清华 / 北理工） | 跨锂厚；两侧都有 | 是 | E4：30% HFE | 溶剂 DOL/DME 1:1 v/v + 30 vol% HFE；盐 1.0 M LiTFSI；稀释剂 HFE（TTE）30 vol%；LiNO₃ 2 wt%；添加剂 无 | E3：20% HFE | 溶剂 DOL/DME 1:1 v/v + 20 vol% HFE；盐 1.0 M LiTFSI；稀释剂 HFE（TTE）20 vol%；LiNO₃ 2 wt%；添加剂 无 | 稀释剂 | 是 | weak | 弱溶剂化 | mid-weak（文中最佳） | 适中溶剂化 | 适中溶剂化 ↔ 弱溶剂化 | 【D1｜多硫化物溶解行为｜实验测量｜Li2S8 最大溶解量（电解液中）】A=1.8，B=2.6 M[S]；方向：A比B更弱；体系内可比：是（同篇同法、同物种（Li2S8）；温度、测法细节未写（Fig. S3））；映射到电池电解液：直接（测的是电解液 E1–E4 本身）；可信度：高｜物种：Li2S8；介质：电解液（E1–E4，不含 E1n/E4n）；测法：未写（Fig. S3、Table S1）；浓度定义：最大溶解量，M[S]；温度：未写 【D2｜多硫化物溶剂化结构｜模拟计算｜MD：S8²⁻ 周围 8 Å 处 HFE/DME 数密度比】A=0.69，B=0.31 比值；方向：A比B更弱；体系内可比：是（同一套 MD 设置；模拟值）；映射到电池电解液：直接（电解液体系的 MD（模拟））；可信度：中 | A比B更弱 | 描述符（可比） |  | 直接（依据测的就是电池电解液） |  | 硫碳 | S/CNT | 7.4 | 直接（单面） | 70 / 63 | 未写｜50（默认） | 28 | 3.5 g/g | 0.24（含默认输入） |  | 直接（质量基 g/g，无可靠密度） | 3.5 | 假定 ρ 0.8–2.0 g/mL → 1.75–4.38 µL/mg；在假定的 0.8–2.0 g/mL 范围内档位不变 | 密度区间推定 | 75 | 75｜— | 15 | — / — |  |  | 1.21 | 1.25｜理论容量（作者：25% excess in theory） | 软包 | 0.05C | 1000 | 0.03 | ｜未写 | TFSI / TFSI | 2 wt% / 2 wt% | 负极受限 | 负极受限 | 贫液(≤5) | ≥4 | 薄 | ≤0.3C | 未知 | 无 |  | 循环保持率或寿命 | 循环 | 1 | 30 | 圈（正常循环） | 寿命 | 直接 | 直接 | 未报告 | A更差 | A更差 | 弱溶剂化正极动力学受阻 | 强者胜 | -3.401 | Fig. 6B–C；p8 | 有数据 | 正极动力学 | displays only one short discharge plateau due to the blocked cathode kinetics | 无 | S11-C4（C1）：改变 E/S ?→6.1、载量 7.4→4.3、锂厚 75→50、统一倍率 0.03→0.1、电池 软包→扣式 2032；胜方 本行 强者胜｜该行 强者胜 → 未翻转（胜方相同）；取值点不同／待核可比性；协议未逐项核；效应量 本行 -3.401（A=E4）｜该行 —（A=E4）；正 = A 更好 | that with the weak solvation structure only cycles normally for the first cycle | 🔶 | 🔶 电解液 B 身份不明确；B 同上，medium 身份待核
S11-C9 | S11 | 10.1002/anie.202309968 | Li Z. et al., Angew. Chem. Int. Ed. 2023, 62, e202309968 | Bo-Quan Li; Qiang Zhang（清华 / 北理工） | 跨锂厚；两侧都有 | 否（正极：溶液正极） | E4：30% HFE | 溶剂 DOL/DME 1:1 v/v + 30 vol% HFE；盐 1.0 M LiTFSI；稀释剂 HFE（TTE）30 vol%；LiNO₃ 2 wt%；添加剂 无 | E1：DOL/DME（0% HFE） | 溶剂 DOL/DME 1:1 v/v；盐 1.0 M LiTFSI；稀释剂 无；LiNO₃ 2 wt%；添加剂 无 | 稀释剂 | 是 | weak | 弱溶剂化 | strong（作者相对称呼；即常规 DOL/DME） | 常规 | 常规 ↔ 弱溶剂化 | 【D1｜多硫化物溶解行为｜实验测量｜Li2S8 最大溶解量（电解液中）】A=1.8，B=4.3 M[S]；方向：A比B更弱；体系内可比：是（同篇同法、同物种（Li2S8）；温度、测法细节未写（Fig. S3））；映射到电池电解液：直接（测的是电解液 E1–E4 本身）；可信度：高｜物种：Li2S8；介质：电解液（E1–E4，不含 E1n/E4n）；测法：未写（Fig. S3、Table S1）；浓度定义：最大溶解量，M[S]；温度：未写 【D2｜多硫化物溶剂化结构｜模拟计算｜MD：S8²⁻ 周围 8 Å 处 HFE/DME 数密度比】A=0.69，B=0 比值；方向：A比B更弱；体系内可比：是（同一套 MD 设置；模拟值）；映射到电池电解液：直接（电解液体系的 MD（模拟））；可信度：中 | A比B更弱 | 描述符（可比） |  | 直接（依据测的就是电池电解液） |  | 溶液正极 | 碳纸 + 1.0 M[S] Li2S8 |  | 缺失 | / | 25｜25 | 1.327 | 未写 |  |  | 缺失 |  |  | 未知（缺失） | 600 | 600｜— | 120 | — / — |  |  |  |  | 扣式 | ｜恒电位 2.05 V 成核测试 |  |  | ｜未写 | TFSI / TFSI | 2 wt% / 2 wt% | 待定（锂厚已知、N/P 定不了） | 待定（锂厚已知、N/P 定不了） | 未知 | 未知 | 厚 | 未知 | 未知 | 无 |  | 过电位或动力学 | 其他 | 71 | 161 | mAh/g（Li2S 沉积容量） | 2.05 V 恒电位成核 | 直接 | 直接 | 未报告 | A更差 | A更差 | 弱溶剂化抑制 Li2S 沉积 | 强者胜 | -0.819 | Fig. 3D；p4 | 有数据 | Li2S 沉积 | indicating inhibited Li2S deposition with the weak solvation structure | 无 |  | afford decreased Li2S deposition capacities of 161, 98, 89, and 71 mAhg 1 | ✅ | 原句已在原文找到
S15-C1 | S15 | 10.1016/j.ensm.2025.104502 | Chen Z.-X. et al., Energy Storage Mater. 2025, 83, 104502 | Bo-Quan Li; Jia-Qi Huang（北理工）｜E/S 12–4.5 系列只用一种弱溶剂化电解液（无 A vs B），不进表；跨电解液比较只有 LiFSI vs LiTFSI（同一弱溶剂化溶剂） | 跨E/S；跨锂厚 | 是 | FSI：LiFSI 电解液 | 溶剂 DME/DOL/DIPS 1:0.75:0.25（摩尔比）；盐 0.8 M LiFSI + 0.2 M LiTFSI；稀释剂 DIPS（低 DN 共溶剂）；LiNO₃ 5.0 wt%；添加剂 无 | TFSI：LiTFSI 电解液（弱溶剂化基准） | 溶剂 DME/DOL/DIPS 1:0.75:0.25（摩尔比）；盐 1.0 M LiTFSI；稀释剂 DIPS（低 DN 共溶剂）；LiNO₃ 5.0 wt%；添加剂 无 | 盐阴离子 | 是 | LiFSI electrolyte（weakly-solvating，加速动力学） | 弱溶剂化 | weakly-solvating electrolyte（conventional LiTFSI-based） | 弱溶剂化 | 弱溶剂化 ↔ 弱溶剂化 |  | 无法判断 | 无可比依据 |  |  |  | 硫碳 | S/CNT（7:3） | 4 | 直接 | 70 / 63 | 未写｜50（默认） | 1.327 | 4.5 µL/mg | 9.42（含默认输入） | 4.5 | 直接 |  |  | 直接报告 | 50 | 50｜— | 10 | — / — |  |  | 1.49 |  | 扣式 2032 | 0.1C｜0.05C 活化 2 圈后 0.1/0.2/0.3/0.2/0.1C 各 3 圈 | 1672 | 0.1 | ｜未写 | FSI（+ TFSI） / TFSI | 5.0 wt% / 5.0 wt% | 负极受限 | 负极受限 | 贫液(≤5) | ≥4 | 薄 | ≤0.3C | 未知 | 无 |  | 倍率容量 | 容量与倍率 | 980 | 800 | mAh/g | 0.1C | 直接 | 计算（980 − 180） | 未报告 | A更好 | A更好 | LiFSI 加速界面电荷转移动力学 | 无法判断 |  | Fig. 4a、S36–S37；p5 | 有数据 | 正极动力学 | Therefore, the LiFSI electro­ lyte successfully accelerates the interfacial charge transfer kinetics | 贫液 + 高载量 | S15-C5（C3）：改变 E/S 4.5→5、载量 4→7；胜方 本行 无法判断｜该行 无法判断 → 方向不明；取值点不同／待核可比性；协议未逐项核；效应量 本行 —（A=FSI）｜该行 +0.511（A=FSI）；正 = A 更好 S15-C7（C4）：改变 E/S 4.5→?、载量 4→7.8、锂厚 50→75、统一倍率 0.1→0.03、电池 扣式 2032→软包；胜方 本行 无法判断｜该行 无法判断 → 方向不明；取值点不同／待核可比性；协议未逐项核 | the Li‒S cells deliver a high discharge capacity of 980 mAh g−1 at the current density of 0.1 C in the LiFSI electrolyte, which is 180 mAh g−1 higher than that in the LiTFSI electrolyte | 🔶 | 🔶 方向或胜方无法判断 |  | 新论文首次提取（不属定向复核；复核看 🔶/⚠️ 行与优势一致性逐对复核）
S15-C2 | S15 | 10.1016/j.ensm.2025.104502 | Chen Z.-X. et al., Energy Storage Mater. 2025, 83, 104502 | Bo-Quan Li; Jia-Qi Huang（北理工）｜E/S 12–4.5 系列只用一种弱溶剂化电解液（无 A vs B），不进表；跨电解液比较只有 LiFSI vs LiTFSI（同一弱溶剂化溶剂） | 跨E/S；跨锂厚 | 是 | FSI：LiFSI 电解液 | 溶剂 DME/DOL/DIPS 1:0.75:0.25（摩尔比）；盐 0.8 M LiFSI + 0.2 M LiTFSI；稀释剂 DIPS（低 DN 共溶剂）；LiNO₃ 5.0 wt%；添加剂 无 | TFSI：LiTFSI 电解液（弱溶剂化基准） | 溶剂 DME/DOL/DIPS 1:0.75:0.25（摩尔比）；盐 1.0 M LiTFSI；稀释剂 DIPS（低 DN 共溶剂）；LiNO₃ 5.0 wt%；添加剂 无 | 盐阴离子 | 是 | LiFSI electrolyte（weakly-solvating，加速动力学） | 弱溶剂化 | weakly-solvating electrolyte（conventional LiTFSI-based） | 弱溶剂化 | 弱溶剂化 ↔ 弱溶剂化 |  | 无法判断 | 无可比依据 |  |  |  | 硫碳 | S/CNT（7:3） | 4 | 直接 | 70 / 63 | 未写｜50（默认） | 1.327 | 4.5 µL/mg | 9.42（含默认输入） | 4.5 | 直接 |  |  | 直接报告 | 50 | 50｜— | 10 | — / — |  |  | 1.49 |  | 扣式 2032 | 0.3C｜0.05C 活化 2 圈后 0.1/0.2/0.3/0.2/0.1C 各 3 圈 | 1672 | 0.299 | ｜未写 | FSI（+ TFSI） / TFSI | 5.0 wt% / 5.0 wt% | 负极受限 | 负极受限 | 贫液(≤5) | ≥4 | 薄 | ≤0.3C | 未知 | 无 |  | 倍率容量 | 容量与倍率 | 798 | 无法循环（只能工作到 0.1C） | mAh/g | 0.3C | 直接 | 直接 | 未报告 | A更好 |  | LiTFSI 克服不了 Li2S 成核阶段的大极化 | 无法判断 |  | Fig. 4a；p5 | 有数据 | 正极动力学 | while the Li‒S cells fail to overcome the huge polarization at the Li2S nucleation stage in the LiTFSI electrolyte | 贫液 + 高载量 | S15-C5（C3）：改变 E/S 4.5→5、载量 4→7、统一倍率 0.3→0.1；胜方 本行 无法判断｜该行 无法判断 → 方向不明；取值点不同／待核可比性；协议未逐项核；效应量 本行 —（A=FSI）｜该行 +0.511（A=FSI）；正 = A 更好 S15-C7（C4）：改变 E/S 4.5→?、载量 4→7.8、锂厚 50→75、统一倍率 0.3→0.03、电池 扣式 2032→软包；胜方 本行 无法判断｜该行 无法判断 → 方向不明；取值点不同／待核可比性；协议未逐项核 | The Li‒S cells with the LiFSI electrolyte cycle stably at 0.3 C (1 C = 1672 mA g−1) and deliver a high discharge capacity of 798 mAh g−1 (Fig. 4a, S36, and S37). Com­ paringly, the Li‒S cells with the LiTFSI electrolyte can only work at 0.1 C | 🔶 | 🔶 方向或胜方无法判断 |  | 新论文首次提取（不属定向复核；复核看 🔶/⚠️ 行与优势一致性逐对复核）
S15-C3 | S15 | 10.1016/j.ensm.2025.104502 | Chen Z.-X. et al., Energy Storage Mater. 2025, 83, 104502 | Bo-Quan Li; Jia-Qi Huang（北理工）｜E/S 12–4.5 系列只用一种弱溶剂化电解液（无 A vs B），不进表；跨电解液比较只有 LiFSI vs LiTFSI（同一弱溶剂化溶剂） | 跨E/S；跨锂厚 | 是 | FSI：LiFSI 电解液 | 溶剂 DME/DOL/DIPS 1:0.75:0.25（摩尔比）；盐 0.8 M LiFSI + 0.2 M LiTFSI；稀释剂 DIPS（低 DN 共溶剂）；LiNO₃ 5.0 wt%；添加剂 无 | TFSI：LiTFSI 电解液（弱溶剂化基准） | 溶剂 DME/DOL/DIPS 1:0.75:0.25（摩尔比）；盐 1.0 M LiTFSI；稀释剂 DIPS（低 DN 共溶剂）；LiNO₃ 5.0 wt%；添加剂 无 | 盐阴离子 | 是 | LiFSI electrolyte（weakly-solvating，加速动力学） | 弱溶剂化 | weakly-solvating electrolyte（conventional LiTFSI-based） | 弱溶剂化 | 弱溶剂化 ↔ 弱溶剂化 |  | 无法判断 | 无可比依据 |  |  |  | 硫碳 | S/CNT（7:3） | 4 | 直接 | 70 / 63 | 未写｜50（默认） | 1.327 | 5 µL/mg | 9.42（含默认输入） | 5 | 直接 |  |  | 直接报告 | 50 | 50｜— | 10 | 984 / 578 | 4.33 | 2.54 | 1.49 |  | 扣式 2032 | 0.2C｜0.05、0.1C 各活化后 0.2C | 1672 | 0.2 | ｜未写 | FSI（+ TFSI） / TFSI | 5.0 wt% / 5.0 wt% | 负极受限 | 负极受限 | 贫液(≤5) | ≥4 | 薄 | ≤0.3C | 未知 | 无 |  | 首圈容量 | 容量与倍率 | 984 | 578 | mAh/g | 0.2C 首圈 | 直接 | 直接（图中印数，Fig. S39） | 未报告 | A更好 | A更好 | LiTFSI 在 0.2C 下立即失效 | 无法判断 | +0.532 | Fig. S39；p5 | 有数据 | 正极动力学 | The LiTFSI electrolyte can hardly guarantee smooth sulfur redox kinetics at high current density | 贫液 + 高载量 | S15-C8（C5）：改变 E/S 5→?、载量 4→7.9、锂厚 50→75、统一倍率 0.2→0.03、电池 扣式 2032→软包；胜方 本行 无法判断｜该行 无法判断 → 方向不明；取值点不同／待核可比性；协议未逐项核；效应量 本行 +0.532（A=FSI）｜该行 —（A=FSI）；正 = A 更好 | the Li‒S cells with the LiFSI electrolyte achieve a high discharge capacity of 984 mAh g−1 at 0.2 C and cycle stably for 50 times … 578 mAh g−1 984 mAh g−1 0.2 C LiFSI LiTFSI | 🔶 | 🔶 N/P_A 与 N/P（按 B）落在 3 的两侧；🔶 方向或胜方无法判断 |  | 新论文首次提取（不属定向复核；复核看 🔶/⚠️ 行与优势一致性逐对复核）
S15-C4 | S15 | 10.1016/j.ensm.2025.104502 | Chen Z.-X. et al., Energy Storage Mater. 2025, 83, 104502 | Bo-Quan Li; Jia-Qi Huang（北理工）｜E/S 12–4.5 系列只用一种弱溶剂化电解液（无 A vs B），不进表；跨电解液比较只有 LiFSI vs LiTFSI（同一弱溶剂化溶剂） | 跨E/S；跨锂厚 | 是 | FSI：LiFSI 电解液 | 溶剂 DME/DOL/DIPS 1:0.75:0.25（摩尔比）；盐 0.8 M LiFSI + 0.2 M LiTFSI；稀释剂 DIPS（低 DN 共溶剂）；LiNO₃ 5.0 wt%；添加剂 无 | TFSI：LiTFSI 电解液（弱溶剂化基准） | 溶剂 DME/DOL/DIPS 1:0.75:0.25（摩尔比）；盐 1.0 M LiTFSI；稀释剂 DIPS（低 DN 共溶剂）；LiNO₃ 5.0 wt%；添加剂 无 | 盐阴离子 | 是 | LiFSI electrolyte（weakly-solvating，加速动力学） | 弱溶剂化 | weakly-solvating electrolyte（conventional LiTFSI-based） | 弱溶剂化 | 弱溶剂化 ↔ 弱溶剂化 |  | 无法判断 | 无可比依据 |  |  |  | 硫碳 | S/CNT（7:3） | 4 | 直接 | 70 / 63 | 未写｜50（默认） | 1.327 | 5 µL/mg | 9.42（含默认输入） | 5 | 直接 |  |  | 直接报告 | 50 | 50｜— | 10 | 984 / 578 | 4.33 | 2.54 | 1.49 |  | 扣式 2032 | 0.2C｜0.05、0.1C 各活化后 0.2C | 1672 | 0.2 | ｜未写 | FSI（+ TFSI） / TFSI | 5.0 wt% / 5.0 wt% | 负极受限 | 负极受限 | 贫液(≤5) | ≥4 | 薄 | ≤0.3C | 未知 | 无 |  | 循环保持率或寿命 | 循环 | 50 | 立即失效 | 圈（保持 60%） | 容量降到 60% 时的圈数 | 直接 | 直接 | 未报告 | A更好 |  |  | 无法判断 |  | Fig. S39；p5 | 有数据 | 正极动力学 |  | 贫液 + 高载量 | S15-C6（C3）：改变 载量 4→7、统一倍率 0.2→0.1；胜方 本行 无法判断｜该行 无法判断 → 方向不明；取值点不同／待核可比性；协议未逐项核；效应量 本行 —（A=FSI）｜该行 +2.708（A=FSI）；正 = A 更好 | the Li‒S cells with the LiTFSI electrolyte fail immediately at 0.2 C. Comparingly, the Li‒S cells with the LiFSI electrolyte achieve a high discharge capacity of 984 mAh g−1 at 0.2 C and cycle stably for 50 times before the capacity reaches 60 % of the initial capacity | 🔶 | 🔶 N/P_A 与 N/P（按 B）落在 3 的两侧；🔶 方向或胜方无法判断 |  | 新论文首次提取（不属定向复核；复核看 🔶/⚠️ 行与优势一致性逐对复核）
S15-C5 | S15 | 10.1016/j.ensm.2025.104502 | Chen Z.-X. et al., Energy Storage Mater. 2025, 83, 104502 | Bo-Quan Li; Jia-Qi Huang（北理工）｜E/S 12–4.5 系列只用一种弱溶剂化电解液（无 A vs B），不进表；跨电解液比较只有 LiFSI vs LiTFSI（同一弱溶剂化溶剂） | 跨E/S；跨锂厚 | 是 | FSI：LiFSI 电解液 | 溶剂 DME/DOL/DIPS 1:0.75:0.25（摩尔比）；盐 0.8 M LiFSI + 0.2 M LiTFSI；稀释剂 DIPS（低 DN 共溶剂）；LiNO₃ 5.0 wt%；添加剂 无 | TFSI：LiTFSI 电解液（弱溶剂化基准） | 溶剂 DME/DOL/DIPS 1:0.75:0.25（摩尔比）；盐 1.0 M LiTFSI；稀释剂 DIPS（低 DN 共溶剂）；LiNO₃ 5.0 wt%；添加剂 无 | 盐阴离子 | 是 | LiFSI electrolyte（weakly-solvating，加速动力学） | 弱溶剂化 | weakly-solvating electrolyte（conventional LiTFSI-based） | 弱溶剂化 | 弱溶剂化 ↔ 弱溶剂化 |  | 无法判断 | 无可比依据 |  |  |  | 硫碳 | S/CNT（7:3） | 7 | 直接 | 70 / 63 | 未写｜50（默认） | 1.327 | 5 µL/mg | 5.38（含默认输入） | 5 | 直接 |  |  | 直接报告 | 50 | 50｜— | 10 | — / — |  |  | 0.85 |  | 扣式 2032 | 0.1C｜0.05C 活化后 0.1/0.15/0.2/0.25C 各 3 圈，再回 0.1C | 1672 | 0.1 | ｜未写 | FSI（+ TFSI） / TFSI | 5.0 wt% / 5.0 wt% | 负极受限 | 负极受限 | 贫液(≤5) | ≥4 | 薄 | ≤0.3C | 未知 | 无 |  | 倍率容量 | 容量与倍率 | 0.25 | 0.15 | C（最大可循环倍率） | 最大可循环倍率 | 直接 | 直接 | 未报告 | A更好 | A更好 |  | 无法判断 | +0.511 | Fig. 4b；p5 | 有数据 | 正极动力学 |  | 贫液 + 高载量 | S15-C1（C1）：改变 E/S 5→4.5、载量 7→4；胜方 本行 无法判断｜该行 无法判断 → 方向不明；取值点不同／待核可比性；协议未逐项核；效应量 本行 +0.511（A=FSI）｜该行 —（A=FSI）；正 = A 更好 S15-C2（C1）：改变 E/S 5→4.5、载量 7→4、统一倍率 0.1→0.3；胜方 本行 无法判断｜该行 无法判断 → 方向不明；取值点不同／待核可比性；协议未逐项核；效应量 本行 +0.511（A=FSI）｜该行 —（A=FSI）；正 = A 更好 S15-C7（C4）：改变 E/S 5→?、载量 7→7.8、锂厚 50→75、统一倍率 0.1→0.03、电池 扣式 2032→软包；胜方 本行 无法判断｜该行 无法判断 → 方向不明；取值点不同／待核可比性；协议未逐项核；效应量 本行 +0.511（A=FSI）｜该行 —（A=FSI）；正 = A 更好 | A maximum cycling rate of 0.25 C is achieved in the LiFSI electrolyte while the LiTFSI electrolyte only supports a maximum cycling rate of 0.15 C | 🔶 | 🔶 方向或胜方无法判断 |  | 新论文首次提取（不属定向复核；复核看 🔶/⚠️ 行与优势一致性逐对复核）
S15-C6 | S15 | 10.1016/j.ensm.2025.104502 | Chen Z.-X. et al., Energy Storage Mater. 2025, 83, 104502 | Bo-Quan Li; Jia-Qi Huang（北理工）｜E/S 12–4.5 系列只用一种弱溶剂化电解液（无 A vs B），不进表；跨电解液比较只有 LiFSI vs LiTFSI（同一弱溶剂化溶剂） | 跨E/S；跨锂厚 | 是 | FSI：LiFSI 电解液 | 溶剂 DME/DOL/DIPS 1:0.75:0.25（摩尔比）；盐 0.8 M LiFSI + 0.2 M LiTFSI；稀释剂 DIPS（低 DN 共溶剂）；LiNO₃ 5.0 wt%；添加剂 无 | TFSI：LiTFSI 电解液（弱溶剂化基准） | 溶剂 DME/DOL/DIPS 1:0.75:0.25（摩尔比）；盐 1.0 M LiTFSI；稀释剂 DIPS（低 DN 共溶剂）；LiNO₃ 5.0 wt%；添加剂 无 | 盐阴离子 | 是 | LiFSI electrolyte（weakly-solvating，加速动力学） | 弱溶剂化 | weakly-solvating electrolyte（conventional LiTFSI-based） | 弱溶剂化 | 弱溶剂化 ↔ 弱溶剂化 |  | 无法判断 | 无可比依据 |  |  |  | 硫碳 | S/CNT（7:3） | 7 | 直接 | 70 / 63 | 未写｜50（默认） | 1.327 | 5 µL/mg | 5.38（含默认输入） | 5 | 直接 |  |  | 直接报告 | 50 | 50｜— | 10 | — / — |  |  | 0.85 |  | 扣式 2032 | 0.1C｜0.05C 活化后 0.1/0.15/0.2/0.25C 各 3 圈，再回 0.1C | 1672 | 0.1 | ｜未写 | FSI（+ TFSI） / TFSI | 5.0 wt% / 5.0 wt% | 负极受限 | 负极受限 | 贫液(≤5) | ≥4 | 薄 | ≤0.3C | 未知 | 无 |  | 循环保持率或寿命 | 循环 | 15 | 1 | 圈（倍率测试后回 0.1C） | 回 0.1C 后稳定圈数 | 直接 | 直接 | 未报告 | A更好 | A更好 |  | 无法判断 | +2.708 | Fig. 4b；p5 | 有数据 | 正极动力学 |  | 贫液 + 高载量 | S15-C4（C2）：改变 载量 7→4、统一倍率 0.1→0.2；胜方 本行 无法判断｜该行 无法判断 → 方向不明；取值点不同／待核可比性；协议未逐项核；效应量 本行 +2.708（A=FSI）｜该行 —（A=FSI）；正 = A 更好 | When the cycling rate changes back to 0.1 C, 15 stable cycles are achieved with the help of the LiFSI electrolyte, while the weakly-solvating Li‒S cells with the LiTFSI electrolyte fail rapidly after only one cycle at 0.1 C | 🔶 | 🔶 方向或胜方无法判断 |  | 新论文首次提取（不属定向复核；复核看 🔶/⚠️ 行与优势一致性逐对复核）
S15-C7 | S15 | 10.1016/j.ensm.2025.104502 | Chen Z.-X. et al., Energy Storage Mater. 2025, 83, 104502 | Bo-Quan Li; Jia-Qi Huang（北理工）｜E/S 12–4.5 系列只用一种弱溶剂化电解液（无 A vs B），不进表；跨电解液比较只有 LiFSI vs LiTFSI（同一弱溶剂化溶剂） | 跨E/S；跨锂厚 | 是 | FSI：LiFSI 电解液 | 溶剂 DME/DOL/DIPS 1:0.75:0.25（摩尔比）；盐 0.8 M LiFSI + 0.2 M LiTFSI；稀释剂 DIPS（低 DN 共溶剂）；LiNO₃ 5.0 wt%；添加剂 无 | TFSI：LiTFSI 电解液（弱溶剂化基准） | 溶剂 DME/DOL/DIPS 1:0.75:0.25（摩尔比）；盐 1.0 M LiTFSI；稀释剂 DIPS（低 DN 共溶剂）；LiNO₃ 5.0 wt%；添加剂 无 | 盐阴离子 | 是 | LiFSI electrolyte（weakly-solvating，加速动力学） | 弱溶剂化 | weakly-solvating electrolyte（conventional LiTFSI-based） | 弱溶剂化 | 弱溶剂化 ↔ 弱溶剂化 |  | 无法判断 | 无可比依据 |  |  |  | 硫碳 | S/CNT（7:3） | 7.8 | 直接（单面） | 70 / 63 | 未写｜50（默认） | 28 | 2.8 g/g | 0.23（含默认输入） |  | 直接（质量基 g/g，无可靠密度） | 2.8 | 假定 ρ 0.8–2.0 g/mL → 1.40–3.50 µL/mg；在假定的 0.8–2.0 g/mL 范围内档位不变 | 密度区间推定 | 75 | 75｜— | 15 | 1219 / —（A 为 0.025C 活化圈） |  | 1.58 | 1.15 |  | 软包 | 0.05C｜0.025C 活化后 0.05/0.08/0.1/0.15C 各 2 圈放电 | 1000 | 0.03 | ｜未写 | FSI（+ TFSI） / TFSI | 5.0 wt% / 5.0 wt% | 待定（锂厚已知、N/P 定不了） | 待定（锂厚已知、N/P 定不了） | 贫液(≤5) | ≥4 | 中 | ≤0.3C | 未知 | 无 |  | 倍率容量 | 容量与倍率 | 1139 | 0.05C 下迅速失效 | mAh/g | 0.05C | 直接 | 直接 | 未报告 | A更好 |  | LiTFSI 动力学迟缓 | 无法判断 |  | Fig. 4c、S40–S41；p5 | 有数据 | 正极动力学 |  | 软包贫液 | S15-C1（C1）：改变 E/S ?→4.5、载量 7.8→4、锂厚 75→50、统一倍率 0.03→0.1、电池 软包→扣式 2032；胜方 本行 无法判断｜该行 无法判断 → 方向不明；取值点不同／待核可比性；协议未逐项核 S15-C2（C1）：改变 E/S ?→4.5、载量 7.8→4、锂厚 75→50、统一倍率 0.03→0.3、电池 软包→扣式 2032；胜方 本行 无法判断｜该行 无法判断 → 方向不明；取值点不同／待核可比性；协议未逐项核 S15-C5（C3）：改变 E/S ?→5、载量 7.8→7、锂厚 75→50、统一倍率 0.03→0.1、电池 软包→扣式 2032；胜方 本行 无法判断｜该行 无法判断 → 方向不明；取值点不同／待核可比性；协议未逐项核；效应量 本行 —（A=FSI）｜该行 +0.511（A=FSI）；正 = A 更好 | The Li‒S pouch cell with the LiFSI electrolyte delivers high discharge capacities of 1219, 1139, 1099, 1080, and 939 mAh g−1 at 0.025, 0.05, 0.08, 0.1, and 0.15 C … the Li‒S pouch cell with the LiTFSI electrolyte fails rapidly at 0.05 C | 🔶 | 🔶 方向或胜方无法判断 |  | 新论文首次提取（不属定向复核；复核看 🔶/⚠️ 行与优势一致性逐对复核）
S15-C8 | S15 | 10.1016/j.ensm.2025.104502 | Chen Z.-X. et al., Energy Storage Mater. 2025, 83, 104502 | Bo-Quan Li; Jia-Qi Huang（北理工）｜E/S 12–4.5 系列只用一种弱溶剂化电解液（无 A vs B），不进表；跨电解液比较只有 LiFSI vs LiTFSI（同一弱溶剂化溶剂） | 跨E/S；跨锂厚 | 是 | FSI：LiFSI 电解液 | 溶剂 DME/DOL/DIPS 1:0.75:0.25（摩尔比）；盐 0.8 M LiFSI + 0.2 M LiTFSI；稀释剂 DIPS（低 DN 共溶剂）；LiNO₃ 5.0 wt%；添加剂 无 | TFSI：LiTFSI 电解液（弱溶剂化基准） | 溶剂 DME/DOL/DIPS 1:0.75:0.25（摩尔比）；盐 1.0 M LiTFSI；稀释剂 DIPS（低 DN 共溶剂）；LiNO₃ 5.0 wt%；添加剂 无 | 盐阴离子 | 是 | LiFSI electrolyte（weakly-solvating，加速动力学） | 弱溶剂化 | weakly-solvating electrolyte（conventional LiTFSI-based） | 弱溶剂化 | 弱溶剂化 ↔ 弱溶剂化 |  | 无法判断 | 无可比依据 |  |  |  | 硫碳 | S/CNT（7:3） | 7.9 | 直接（单面） | 70 / 63 | 未写｜50（默认） | 28 | 2.5 g/g | 0.23（含默认输入） |  | 直接（质量基 g/g，无可靠密度） | 2.5 | 假定 ρ 0.8–2.0 g/mL → 1.25–3.12 µL/mg；在假定的 0.8–2.0 g/mL 范围内档位不变 | 密度区间推定 | 75 | 75｜— | 15 | 1150 / 295（B 为 1150 − 855 换算（🧮）） | 6.44 | 1.65 | 1.13 |  | 软包 | 0.05C | 1000 | 0.03 | ｜未写 | FSI（+ TFSI） / TFSI | 5.0 wt% / 5.0 wt% | 正极受限 | 正极受限 | 贫液(≤5) | ≥4 | 中 | ≤0.3C | 未知 | 无 |  | 首圈容量 | 容量与倍率 | 1150 | 295 | mAh/g | 0.05C 首次放电 | 直接 | 计算（1150 − 855） | 未报告 | A更好 | A更好 |  | 无法判断 |  | Fig. S42；p5 | 有数据 | 正极动力学 |  | 软包贫液 | S15-C3（C2）：改变 E/S ?→5、载量 7.9→4、锂厚 75→50、统一倍率 0.03→0.2、电池 软包→扣式 2032；胜方 本行 无法判断｜该行 无法判断 → 方向不明；取值点不同／待核可比性；协议未逐项核；效应量 本行 —（A=FSI）｜该行 +0.532（A=FSI）；正 = A 更好 | 5 Ah Li‒S pouch cells with the LiFSI electrolyte were assembled and a high discharge capacity of 1150 mAh g−1 is delivered, which is 855 mAh g−1 higher than that in the LiTFSI electrolyte | 🔶 | 🔶 N/P_A 与 N/P（按 B）落在 3 的两侧；🔶 方向或胜方无法判断 |  | 新论文首次提取（不属定向复核；复核看 🔶/⚠️ 行与优势一致性逐对复核）
S16-C1 | S16 | 10.1002/anie.202415053 | He M. et al., Angew. Chem. Int. Ed. 2025, 64, e202415053 | Quanquan Pang（北大）｜与 S31（后备，HMPA 解离–沉淀化学）可能同组；本文 4 种高 DN 共溶剂各 8 vol% | 跨E/S；稀有格 | 是 | HM：DD_HMPA（8 vol%） | 溶剂 DOL/DME 1:1 + 8 vol% HMPA；盐 0.5 M LiTFSI；稀释剂 无；LiNO₃ 0.8 M；添加剂 无 | DD：DD（DOL/DME 基础电解液） | 溶剂 DOL/DME 1:1 v/v；盐 0.5 M LiTFSI；稀释剂 无；LiNO₃ 0.8 M；添加剂 无 | 溶剂种类 | 是 | highly solvating electrolyte（core–shell solvation structure） | 强溶剂化 | conventional ether-based moderately solvating electrolyte（MSE） | 常规 | 强溶剂化 ↔ 常规 | 【D1｜多硫化物解离（S3•⁻ 生成）｜实验测量｜0.3 mM Li2S6 溶液颜色与 617 nm S3•⁻ 吸收（UV–vis）】A=蓝色，S3•⁻ 明显，B=黄色，未解离 Sx²⁻ 序号（仅表次序；大=解离多）；方向：A比B更强；体系内可比：是（同篇同一实验（0.3 mM Li2S6，DD 与 DD_HMPA 溶剂）；'未解离 / 自由基 = 溶剂化强弱'沿用作者解释；TPPO、DMSO、DMF 未与 DD 同法比较）；映射到电池电解液：间接（测的是不含盐的溶剂中 0.3 mM Li2S6，按溶剂映射到电池电解液）；可信度：中（体系内可比，映射到电池电解液是间接的）｜物种：Li2S6；介质：溶剂（不含盐）；测法：UV–vis + 颜色；浓度定义：0.3 mM Li2S6；温度：未写 | A比B更强 | 描述符（可比） |  | 间接映射：测的是不含盐的溶剂中 0.3 mM Li2S6，按溶剂映射到电池电解液 |  | 硫碳 | 石墨烯/S（80 wt% S） | 3.2 | 直接 | 80 / 64 | 未写｜50（默认） | 0.785 | 10 µL/mg | 19.9（含默认输入） | 10 | 直接 |  |  | 直接报告 | 未写 | 1000｜默认 1000 | 200（含默认） | 1094 / — |  | 57.13（含默认） | 37.31（含默认） |  | 扣式 2032 | 0.1C | 未写（按 1675） | 0.1 | 25｜直接（Fig. 5 图注） | TFSI / TFSI | 0.8 M / 0.8 M | 锂库存未知 | 常规 | 中等(5–15] | 2–4 | 未报告 | ≤0.3C | 室温(20–30) | 无 |  | 指定圈数放电容量 | 循环 | 799 |  | mAh/g | 第 100 圈 | 直接 | 缺失（Fig. 5a） | 未报告 | A更好 |  | S3•⁻ 介导的溶液相转化 + 负极兼容 | 强者胜 |  | Fig. 5a、S14；p8 | 有数据 | 正极动力学 |  | 无 |  | The cell with DD_HMPA electrolyte shows an initial capacity of 1094 mAh gsulfur 1 and retains 799 mAh gsulfur 1 over 100 cycles, outperforming the cell with the base and other HSEs | 🧮 | 原句已在原文找到 |  | 新论文首次提取（不属定向复核；复核看 🔶/⚠️ 行与优势一致性逐对复核）
S16-C2 | S16 | 10.1002/anie.202415053 | He M. et al., Angew. Chem. Int. Ed. 2025, 64, e202415053 | Quanquan Pang（北大）｜与 S31（后备，HMPA 解离–沉淀化学）可能同组；本文 4 种高 DN 共溶剂各 8 vol% | 跨E/S；稀有格 | 是 | HM：DD_HMPA（8 vol%） | 溶剂 DOL/DME 1:1 + 8 vol% HMPA；盐 0.5 M LiTFSI；稀释剂 无；LiNO₃ 0.8 M；添加剂 无 | DS：DD_DMSO（8 vol%） | 溶剂 DOL/DME 1:1 + 8 vol% DMSO；盐 0.5 M LiTFSI；稀释剂 无；LiNO₃ 0.8 M；添加剂 无 | 溶剂种类 | 是 | highly solvating electrolyte（core–shell solvation structure） | 强溶剂化 | HSE（classical high-DN solvent） | 强溶剂化 | 强溶剂化 ↔ 强溶剂化 | 【D2｜Li⁺ 溶剂化（溶剂给体数）｜配方代理推断｜共溶剂 DN（文献值，本文引用）】A=38.8，B=29.8 kcal/mol；方向：A比B更强；体系内可比：否（文献值代理；只给了共溶剂本身的 DN（8 vol% 掺在 DOL/DME 里），TPPO 与 DOL/DME 未给）；映射到电池电解液：间接（文献溶剂 DN（配方代理））；可信度：低；⛔ 不可比，不参与方向和区间判定 | 无法判断 | 无可比依据 | D2 |  |  | 硫碳 | 石墨烯/S（80 wt% S） | 3.2 | 直接 | 80 / 64 | 未写｜50（默认） | 0.785 | 10 µL/mg | 19.9（含默认输入） | 10 | 直接 |  |  | 直接报告 | 未写 | 1000｜默认 1000 | 200（含默认） | 1094 / — |  | 57.13（含默认） | 37.31（含默认） |  | 扣式 2032 | 0.1C | 未写（按 1675） | 0.1 | 25｜直接（Fig. 5 图注） | TFSI / TFSI | 0.8 M / 0.8 M | 锂库存未知 | 常规 | 中等(5–15] | 2–4 | 未报告 | ≤0.3C | 室温(20–30) | 无 |  | 指定圈数放电容量 | 循环 | 799 |  | mAh/g | 第 100 圈 | 直接 | 缺失（Fig. 5a、S14） | 未报告 | A更好 |  |  | 无法判断 |  | Fig. 5a、S14；p8 | 有数据 |  |  | 无 |  | retains 799 mAh gsulfur 1 over 100 cycles, outperforming the cell with the base and other HSEs | 🔶 | 🔶 方向或胜方无法判断 |  | 新论文首次提取（不属定向复核；复核看 🔶/⚠️ 行与优势一致性逐对复核）
S16-C3 | S16 | 10.1002/anie.202415053 | He M. et al., Angew. Chem. Int. Ed. 2025, 64, e202415053 | Quanquan Pang（北大）｜与 S31（后备，HMPA 解离–沉淀化学）可能同组；本文 4 种高 DN 共溶剂各 8 vol% | 跨E/S；稀有格 | 是 | HM：DD_HMPA（8 vol%） | 溶剂 DOL/DME 1:1 + 8 vol% HMPA；盐 0.5 M LiTFSI；稀释剂 无；LiNO₃ 0.8 M；添加剂 无 | DF：DD_DMF（8 vol%） | 溶剂 DOL/DME 1:1 + 8 vol% DMF；盐 0.5 M LiTFSI；稀释剂 无；LiNO₃ 0.8 M；添加剂 无 | 溶剂种类 | 是 | highly solvating electrolyte（core–shell solvation structure） | 强溶剂化 | HSE（classical high-DN solvent） | 强溶剂化 | 强溶剂化 ↔ 强溶剂化 | 【D2｜Li⁺ 溶剂化（溶剂给体数）｜配方代理推断｜共溶剂 DN（文献值，本文引用）】A=38.8，B=26.6 kcal/mol；方向：A比B更强；体系内可比：否（文献值代理；只给了共溶剂本身的 DN（8 vol% 掺在 DOL/DME 里），TPPO 与 DOL/DME 未给）；映射到电池电解液：间接（文献溶剂 DN（配方代理））；可信度：低；⛔ 不可比，不参与方向和区间判定 | 无法判断 | 无可比依据 | D2 |  |  | 硫碳 | 石墨烯/S（80 wt% S） | 3.2 | 直接 | 80 / 64 | 未写｜50（默认） | 0.785 | 10 µL/mg | 19.9（含默认输入） | 10 | 直接 |  |  | 直接报告 | 未写 | 1000｜默认 1000 | 200（含默认） | 1094 / — |  | 57.13（含默认） | 37.31（含默认） |  | 扣式 2032 | 0.1C | 未写（按 1675） | 0.1 | 25｜直接（Fig. 5 图注） | TFSI / TFSI | 0.8 M / 0.8 M | 锂库存未知 | 常规 | 中等(5–15] | 2–4 | 未报告 | ≤0.3C | 室温(20–30) | 无 |  | 指定圈数放电容量 | 循环 | 799 |  | mAh/g | 第 100 圈 | 直接 | 缺失（Fig. 5a、S14） | 未报告 | A更好 |  |  | 无法判断 |  | Fig. 5a、S14；p8 | 有数据 |  |  | 无 |  | retains 799 mAh gsulfur 1 over 100 cycles, outperforming the cell with the base and other HSEs | 🔶 | 🔶 方向或胜方无法判断 |  | 新论文首次提取（不属定向复核；复核看 🔶/⚠️ 行与优势一致性逐对复核）
S16-C4 | S16 | 10.1002/anie.202415053 | He M. et al., Angew. Chem. Int. Ed. 2025, 64, e202415053 | Quanquan Pang（北大）｜与 S31（后备，HMPA 解离–沉淀化学）可能同组；本文 4 种高 DN 共溶剂各 8 vol% | 跨E/S；稀有格 | 是 | HM：DD_HMPA（8 vol%） | 溶剂 DOL/DME 1:1 + 8 vol% HMPA；盐 0.5 M LiTFSI；稀释剂 无；LiNO₃ 0.8 M；添加剂 无 | TP：DD_TPPO（8 vol%） | 溶剂 DOL/DME 1:1 + 8 vol% TPPO；盐 0.5 M LiTFSI；稀释剂 无；LiNO₃ 0.8 M；添加剂 无 | 溶剂种类 | 是 | highly solvating electrolyte（core–shell solvation structure） | 强溶剂化 | HSE（phosphoramide co-solvent） | 强溶剂化 | 强溶剂化 ↔ 强溶剂化 |  | 无法判断 | 无可比依据 |  |  |  | 硫碳 | 石墨烯/S（80 wt% S） | 3.2 | 直接 | 80 / 64 | 未写｜50（默认） | 0.785 | 10 µL/mg | 19.9（含默认输入） | 10 | 直接 |  |  | 直接报告 | 未写 | 1000｜默认 1000 | 200（含默认） | 1094 / — |  | 57.13（含默认） | 37.31（含默认） |  | 扣式 2032 | 0.1C | 未写（按 1675） | 0.1 | 25｜直接（Fig. 5 图注） | TFSI / TFSI | 0.8 M / 0.8 M | 锂库存未知 | 常规 | 中等(5–15] | 2–4 | 未报告 | ≤0.3C | 室温(20–30) | 无 |  | 指定圈数放电容量 | 循环 | 799 |  | mAh/g | 第 100 圈 | 直接 | 缺失（Fig. 5a、S14） | 未报告 | A更好 |  |  | 无法判断 |  | Fig. 5a、S14；p8 | 有数据 |  |  | 无 |  | retains 799 mAh gsulfur 1 over 100 cycles, outperforming the cell with the base and other HSEs | 🔶 | 🔶 方向或胜方无法判断 |  | 新论文首次提取（不属定向复核；复核看 🔶/⚠️ 行与优势一致性逐对复核）
S16-C5 | S16 | 10.1002/anie.202415053 | He M. et al., Angew. Chem. Int. Ed. 2025, 64, e202415053 | Quanquan Pang（北大）｜与 S31（后备，HMPA 解离–沉淀化学）可能同组；本文 4 种高 DN 共溶剂各 8 vol% | 跨E/S；稀有格 | 是 | HM：DD_HMPA（8 vol%） | 溶剂 DOL/DME 1:1 + 8 vol% HMPA；盐 0.5 M LiTFSI；稀释剂 无；LiNO₃ 0.8 M；添加剂 无 | DD：DD（DOL/DME 基础电解液） | 溶剂 DOL/DME 1:1 v/v；盐 0.5 M LiTFSI；稀释剂 无；LiNO₃ 0.8 M；添加剂 无 | 溶剂种类 | 是 | highly solvating electrolyte（core–shell solvation structure） | 强溶剂化 | conventional ether-based moderately solvating electrolyte（MSE） | 常规 | 强溶剂化 ↔ 常规 | 【D1｜多硫化物解离（S3•⁻ 生成）｜实验测量｜0.3 mM Li2S6 溶液颜色与 617 nm S3•⁻ 吸收（UV–vis）】A=蓝色，S3•⁻ 明显，B=黄色，未解离 Sx²⁻ 序号（仅表次序；大=解离多）；方向：A比B更强；体系内可比：是（同篇同一实验（0.3 mM Li2S6，DD 与 DD_HMPA 溶剂）；'未解离 / 自由基 = 溶剂化强弱'沿用作者解释；TPPO、DMSO、DMF 未与 DD 同法比较）；映射到电池电解液：间接（测的是不含盐的溶剂中 0.3 mM Li2S6，按溶剂映射到电池电解液）；可信度：中（体系内可比，映射到电池电解液是间接的）｜物种：Li2S6；介质：溶剂（不含盐）；测法：UV–vis + 颜色；浓度定义：0.3 mM Li2S6；温度：未写 | A比B更强 | 描述符（可比） |  | 间接映射：测的是不含盐的溶剂中 0.3 mM Li2S6，按溶剂映射到电池电解液 |  | 硫碳 | 石墨烯/S（80 wt% S） |  | 未写 | 80 / 64 | 未写｜50（默认） | 0.785 | 未写 |  |  | 缺失 |  |  | 未知（缺失） | 未写 | 1000｜默认 1000 | 200（含默认） | 1227 / —（A 为 0.1C 容量） |  |  |  |  | 扣式 2032 | 3C｜0.1–3.0C 阶梯 | 未写（按 1675） | 3 | ｜未写 | TFSI / TFSI | 0.8 M / 0.8 M | 锂库存未知 | 常规 | 未知 | 未知 | 未报告 | >2C | 未知 | 无 |  | 倍率容量 | 容量与倍率 | 776 |  | mAh/g | 3.0C | 直接 | 缺失（Fig. S17a） | 未报告 | A更好 |  | DD_HMPA 高倍率动力学更好 | 强者胜 |  | SI Fig. S17；p8 | 有数据 | 正极动力学 |  | 无 |  | The cell using DD_HMPA electrolyte delivers specific capacities of 1227, 1034, 976, 930, 889, 830, and 776 mA h gsulfur−1 at 0.1, 0.2, 0.5, 1.0, 2.0, 2.5, and 3.0 C, respectively, surpassing the cell with the DD base electrolyte | ✅ | 原句已在原文找到 |  | 新论文首次提取（不属定向复核；复核看 🔶/⚠️ 行与优势一致性逐对复核）
S16-C6 | S16 | 10.1002/anie.202415053 | He M. et al., Angew. Chem. Int. Ed. 2025, 64, e202415053 | Quanquan Pang（北大）｜与 S31（后备，HMPA 解离–沉淀化学）可能同组；本文 4 种高 DN 共溶剂各 8 vol% | 跨E/S；稀有格 | 是 | HM：DD_HMPA（8 vol%） | 溶剂 DOL/DME 1:1 + 8 vol% HMPA；盐 0.5 M LiTFSI；稀释剂 无；LiNO₃ 0.8 M；添加剂 无 | DS：DD_DMSO（8 vol%） | 溶剂 DOL/DME 1:1 + 8 vol% DMSO；盐 0.5 M LiTFSI；稀释剂 无；LiNO₃ 0.8 M；添加剂 无 | 溶剂种类 | 是 | highly solvating electrolyte（core–shell solvation structure） | 强溶剂化 | HSE（classical high-DN solvent） | 强溶剂化 | 强溶剂化 ↔ 强溶剂化 | 【D2｜Li⁺ 溶剂化（溶剂给体数）｜配方代理推断｜共溶剂 DN（文献值，本文引用）】A=38.8，B=29.8 kcal/mol；方向：A比B更强；体系内可比：否（文献值代理；只给了共溶剂本身的 DN（8 vol% 掺在 DOL/DME 里），TPPO 与 DOL/DME 未给）；映射到电池电解液：间接（文献溶剂 DN（配方代理））；可信度：低；⛔ 不可比，不参与方向和区间判定 | 无法判断 | 无可比依据 | D2 |  |  | 硫碳 | 石墨烯/S（80 wt% S） | 3.5 | 直接 | 80 / 64 | 未写｜50（默认） | 0.785 | 5 µL/mg | 18.2（含默认输入） | 5 | 直接 |  |  | 直接报告 | 未写 | 1000｜默认 1000 | 200（含默认） | 1213 / — |  | 47.11（含默认） | 34.12（含默认） |  | 扣式 2032 | 0.05C | 未写（按 1675） | 0.05 | 25｜直接（Fig. 5 图注） | TFSI / TFSI | 0.8 M / 0.8 M | 锂库存未知 | 常规 | 贫液(≤5) | 2–4 | 未报告 | ≤0.3C | 室温(20–30) | 无 |  | 过电位或动力学 | 其他 |  |  | 第二平台放电极化 | 第 60 圈后 | 缺失（Fig. 5d、S22） | 缺失（Fig. 5d、S22） | 未报告 | A更好 |  | 其他 HSE 负极退化 + 正极过早钝化 | 无法判断 |  | Fig. 5c–d、S22；p8–9 | 有数据 | 负极 SEI、Li2S 沉积 | which is attributed to the degraded LMAs and the premature passivation of the cathode surface by Li2S | 贫液 |  | In contrast, cells using other HSEs exhibit high discharge … polarization in the later second platform after 60 cycles | 🔶 | 🔶 方向或胜方无法判断；原文对比对象是'other HSEs'（DMSO、DMF、TPPO 一并），未单列 DD |  | 新论文首次提取（不属定向复核；复核看 🔶/⚠️ 行与优势一致性逐对复核）
S16-C7 | S16 | 10.1002/anie.202415053 | He M. et al., Angew. Chem. Int. Ed. 2025, 64, e202415053 | Quanquan Pang（北大）｜与 S31（后备，HMPA 解离–沉淀化学）可能同组；本文 4 种高 DN 共溶剂各 8 vol% | 跨E/S；稀有格 | 是 | HM：DD_HMPA（8 vol%） | 溶剂 DOL/DME 1:1 + 8 vol% HMPA；盐 0.5 M LiTFSI；稀释剂 无；LiNO₃ 0.8 M；添加剂 无 | DF：DD_DMF（8 vol%） | 溶剂 DOL/DME 1:1 + 8 vol% DMF；盐 0.5 M LiTFSI；稀释剂 无；LiNO₃ 0.8 M；添加剂 无 | 溶剂种类 | 是 | highly solvating electrolyte（core–shell solvation structure） | 强溶剂化 | HSE（classical high-DN solvent） | 强溶剂化 | 强溶剂化 ↔ 强溶剂化 | 【D2｜Li⁺ 溶剂化（溶剂给体数）｜配方代理推断｜共溶剂 DN（文献值，本文引用）】A=38.8，B=26.6 kcal/mol；方向：A比B更强；体系内可比：否（文献值代理；只给了共溶剂本身的 DN（8 vol% 掺在 DOL/DME 里），TPPO 与 DOL/DME 未给）；映射到电池电解液：间接（文献溶剂 DN（配方代理））；可信度：低；⛔ 不可比，不参与方向和区间判定 | 无法判断 | 无可比依据 | D2 |  |  | 硫碳 | 石墨烯/S（80 wt% S） | 3.5 | 直接 | 80 / 64 | 未写｜50（默认） | 0.785 | 5 µL/mg | 18.2（含默认输入） | 5 | 直接 |  |  | 直接报告 | 未写 | 1000｜默认 1000 | 200（含默认） | 1213 / — |  | 47.11（含默认） | 34.12（含默认） |  | 扣式 2032 | 0.05C | 未写（按 1675） | 0.05 | 25｜直接（Fig. 5 图注） | TFSI / TFSI | 0.8 M / 0.8 M | 锂库存未知 | 常规 | 贫液(≤5) | 2–4 | 未报告 | ≤0.3C | 室温(20–30) | 无 |  | 过电位或动力学 | 其他 |  |  | 第二平台放电极化 | 第 60 圈后 | 缺失（Fig. 5d、S22） | 缺失（Fig. 5d、S22） | 未报告 | A更好 |  | 其他 HSE 负极退化 + 正极过早钝化 | 无法判断 |  | Fig. 5c–d、S22；p8–9 | 有数据 | 负极 SEI、Li2S 沉积 |  | 贫液 |  | In contrast, cells using other HSEs exhibit high discharge … polarization in the later second platform after 60 cycles | 🔶 | 🔶 方向或胜方无法判断 |  | 新论文首次提取（不属定向复核；复核看 🔶/⚠️ 行与优势一致性逐对复核）
S16-C8 | S16 | 10.1002/anie.202415053 | He M. et al., Angew. Chem. Int. Ed. 2025, 64, e202415053 | Quanquan Pang（北大）｜与 S31（后备，HMPA 解离–沉淀化学）可能同组；本文 4 种高 DN 共溶剂各 8 vol% | 跨E/S；稀有格 | 是 | HM：DD_HMPA（8 vol%） | 溶剂 DOL/DME 1:1 + 8 vol% HMPA；盐 0.5 M LiTFSI；稀释剂 无；LiNO₃ 0.8 M；添加剂 无 | TP：DD_TPPO（8 vol%） | 溶剂 DOL/DME 1:1 + 8 vol% TPPO；盐 0.5 M LiTFSI；稀释剂 无；LiNO₃ 0.8 M；添加剂 无 | 溶剂种类 | 是 | highly solvating electrolyte（core–shell solvation structure） | 强溶剂化 | HSE（phosphoramide co-solvent） | 强溶剂化 | 强溶剂化 ↔ 强溶剂化 |  | 无法判断 | 无可比依据 |  |  |  | 硫碳 | 石墨烯/S（80 wt% S） | 3.5 | 直接 | 80 / 64 | 未写｜50（默认） | 0.785 | 5 µL/mg | 18.2（含默认输入） | 5 | 直接 |  |  | 直接报告 | 未写 | 1000｜默认 1000 | 200（含默认） | 1213 / — |  | 47.11（含默认） | 34.12（含默认） |  | 扣式 2032 | 0.05C | 未写（按 1675） | 0.05 | 25｜直接（Fig. 5 图注） | TFSI / TFSI | 0.8 M / 0.8 M | 锂库存未知 | 常规 | 贫液(≤5) | 2–4 | 未报告 | ≤0.3C | 室温(20–30) | 无 |  | 过电位或动力学 | 其他 |  |  | 第二平台放电极化 | 第 60 圈后 | 缺失（Fig. 5d、S22） | 缺失（Fig. 5d、S22） | 未报告 | A更好 |  | 其他 HSE 负极退化 + 正极过早钝化 | 无法判断 |  | Fig. 5c–d、S22；p8–9 | 有数据 | 负极 SEI、Li2S 沉积 |  | 贫液 |  | In contrast, cells using other HSEs exhibit high discharge … polarization in the later second platform after 60 cycles | 🔶 | 🔶 方向或胜方无法判断 |  | 新论文首次提取（不属定向复核；复核看 🔶/⚠️ 行与优势一致性逐对复核）
S16-C9 | S16 | 10.1002/anie.202415053 | He M. et al., Angew. Chem. Int. Ed. 2025, 64, e202415053 | Quanquan Pang（北大）｜与 S31（后备，HMPA 解离–沉淀化学）可能同组；本文 4 种高 DN 共溶剂各 8 vol% | 跨E/S；稀有格 | 是 | HM：DD_HMPA（8 vol%） | 溶剂 DOL/DME 1:1 + 8 vol% HMPA；盐 0.5 M LiTFSI；稀释剂 无；LiNO₃ 0.8 M；添加剂 无 | DD：DD（DOL/DME 基础电解液） | 溶剂 DOL/DME 1:1 v/v；盐 0.5 M LiTFSI；稀释剂 无；LiNO₃ 0.8 M；添加剂 无 | 溶剂种类 | 是 | highly solvating electrolyte（core–shell solvation structure） | 强溶剂化 | conventional ether-based moderately solvating electrolyte（MSE） | 常规 | 强溶剂化 ↔ 常规 | 【D1｜多硫化物解离（S3•⁻ 生成）｜实验测量｜0.3 mM Li2S6 溶液颜色与 617 nm S3•⁻ 吸收（UV–vis）】A=蓝色，S3•⁻ 明显，B=黄色，未解离 Sx²⁻ 序号（仅表次序；大=解离多）；方向：A比B更强；体系内可比：是（同篇同一实验（0.3 mM Li2S6，DD 与 DD_HMPA 溶剂）；'未解离 / 自由基 = 溶剂化强弱'沿用作者解释；TPPO、DMSO、DMF 未与 DD 同法比较）；映射到电池电解液：间接（测的是不含盐的溶剂中 0.3 mM Li2S6，按溶剂映射到电池电解液）；可信度：中（体系内可比，映射到电池电解液是间接的）｜物种：Li2S6；介质：溶剂（不含盐）；测法：UV–vis + 颜色；浓度定义：0.3 mM Li2S6；温度：未写 | A比B更强 | 描述符（可比） |  | 间接映射：测的是不含盐的溶剂中 0.3 mM Li2S6，按溶剂映射到电池电解液 |  | 硫碳 | 石墨烯/S（80 wt% S） | 5.5 | 直接 | 80 / 64 | 未写｜50（默认） | 0.785 | 4 µL/mg | 11.58（含默认输入） | 4 | 直接 |  |  | 直接报告 | 未写 | 1000｜默认 1000 | 200（含默认） | 864 / — |  | 42.09（含默认） | 21.71（含默认） |  | 扣式 2032 | 0.1C | 未写（按 1675） | 0.1 | 25｜直接（Fig. 5 图注） | TFSI / TFSI | 0.8 M / 0.8 M | 锂库存未知 | 正极受限 | 贫液(≤5) | ≥4 | 未报告 | ≤0.3C | 室温(20–30) | 无 |  | 首圈容量 | 容量与倍率 | 864 |  | mAh/g | 0.1C 首圈 | 直接 | 缺失（文字：放电过电位高，第二平台消失） | 未报告 | A更好 |  | DD 在高载量贫液下反应迟缓、电极过早钝化 | 强者胜 |  | Fig. 5e–f；p9 | 有数据 | 正极动力学、Li2S 沉积 | caused by the sluggish reaction and the premature electrode passivation | 高载量 + 贫液 |  | The cell with the proposed electrolyte showing a high capacity of 864 mAhgsulfur 1 under high sulfur loading of 5.5 mgsulfurcm 2 and low E/S ratio of 4 μLmgsulfur 1 … The inability to discharge at high-loading and lean-electrolyte conditions for the DD base electrolyte | 🧮 | 原句已在原文找到 |  | 新论文首次提取（不属定向复核；复核看 🔶/⚠️ 行与优势一致性逐对复核）
S16-C10 | S16 | 10.1002/anie.202415053 | He M. et al., Angew. Chem. Int. Ed. 2025, 64, e202415053 | Quanquan Pang（北大）｜与 S31（后备，HMPA 解离–沉淀化学）可能同组；本文 4 种高 DN 共溶剂各 8 vol% | 跨E/S；稀有格 | 是 | HM：DD_HMPA（8 vol%） | 溶剂 DOL/DME 1:1 + 8 vol% HMPA；盐 0.5 M LiTFSI；稀释剂 无；LiNO₃ 0.8 M；添加剂 无 | DD：DD（DOL/DME 基础电解液） | 溶剂 DOL/DME 1:1 v/v；盐 0.5 M LiTFSI；稀释剂 无；LiNO₃ 0.8 M；添加剂 无 | 溶剂种类 | 是 | highly solvating electrolyte（core–shell solvation structure） | 强溶剂化 | conventional ether-based moderately solvating electrolyte（MSE） | 常规 | 强溶剂化 ↔ 常规 | 【D1｜多硫化物解离（S3•⁻ 生成）｜实验测量｜0.3 mM Li2S6 溶液颜色与 617 nm S3•⁻ 吸收（UV–vis）】A=蓝色，S3•⁻ 明显，B=黄色，未解离 Sx²⁻ 序号（仅表次序；大=解离多）；方向：A比B更强；体系内可比：是（同篇同一实验（0.3 mM Li2S6，DD 与 DD_HMPA 溶剂）；'未解离 / 自由基 = 溶剂化强弱'沿用作者解释；TPPO、DMSO、DMF 未与 DD 同法比较）；映射到电池电解液：间接（测的是不含盐的溶剂中 0.3 mM Li2S6，按溶剂映射到电池电解液）；可信度：中（体系内可比，映射到电池电解液是间接的）｜物种：Li2S6；介质：溶剂（不含盐）；测法：UV–vis + 颜色；浓度定义：0.3 mM Li2S6；温度：未写 | A比B更强 | 描述符（可比） |  | 间接映射：测的是不含盐的溶剂中 0.3 mM Li2S6，按溶剂映射到电池电解液 |  | 硫碳 | 石墨烯/S（80 wt% S） | 5.5 | 直接 | 80 / 64 | 未写｜50（默认） | 0.785 | 4 µL/mg | 11.58（含默认输入） | 4 | 直接 |  |  | 直接报告 | 未写 | 1000｜默认 1000 | 200（含默认） | 864 / — |  | 42.09（含默认） | 21.71（含默认） |  | 扣式 2032 | 0.1C | 未写（按 1675） | 0.1 | 25｜直接（Fig. 5 图注） | TFSI / TFSI | 0.8 M / 0.8 M | 锂库存未知 | 正极受限 | 贫液(≤5) | ≥4 | 未报告 | ≤0.3C | 室温(20–30) | 无 |  | 循环保持率或寿命 | 循环 | 85.4 |  | % | 第 65 圈 | 直接 | 缺失（文字：循环稳定性差） | 未报告 | A更好 |  |  | 强者胜 |  | Fig. 5e；p9 | 有数据 | 正极动力学、Li2S 沉积 |  | 高载量 + 贫液 | S16-C11（C4）：改变 载量 5.5→4.6、锂厚 ?→125、电池 扣式 2032→软包；胜方 本行 强者胜｜该行 强者胜 → 未翻转（胜方相同）；取值点不同／待核可比性；协议未逐项核 | the cell with DD_HMPA still maintains very stable cycling with 85.4% capacity retention over 65 cycles (Figure 5e), in stark contrast to the cell using the DD electrolyte which shows high discharge overpotential and poor cycling stability | 🧮 | 原句已在原文找到 |  | 新论文首次提取（不属定向复核；复核看 🔶/⚠️ 行与优势一致性逐对复核）
S16-C11 | S16 | 10.1002/anie.202415053 | He M. et al., Angew. Chem. Int. Ed. 2025, 64, e202415053 | Quanquan Pang（北大）｜与 S31（后备，HMPA 解离–沉淀化学）可能同组；本文 4 种高 DN 共溶剂各 8 vol% | 跨E/S；稀有格 | 是 | HM：DD_HMPA（8 vol%） | 溶剂 DOL/DME 1:1 + 8 vol% HMPA；盐 0.5 M LiTFSI；稀释剂 无；LiNO₃ 0.8 M；添加剂 无 | DD：DD（DOL/DME 基础电解液） | 溶剂 DOL/DME 1:1 v/v；盐 0.5 M LiTFSI；稀释剂 无；LiNO₃ 0.8 M；添加剂 无 | 溶剂种类 | 是 | highly solvating electrolyte（core–shell solvation structure） | 强溶剂化 | conventional ether-based moderately solvating electrolyte（MSE） | 常规 | 强溶剂化 ↔ 常规 | 【D1｜多硫化物解离（S3•⁻ 生成）｜实验测量｜0.3 mM Li2S6 溶液颜色与 617 nm S3•⁻ 吸收（UV–vis）】A=蓝色，S3•⁻ 明显，B=黄色，未解离 Sx²⁻ 序号（仅表次序；大=解离多）；方向：A比B更强；体系内可比：是（同篇同一实验（0.3 mM Li2S6，DD 与 DD_HMPA 溶剂）；'未解离 / 自由基 = 溶剂化强弱'沿用作者解释；TPPO、DMSO、DMF 未与 DD 同法比较）；映射到电池电解液：间接（测的是不含盐的溶剂中 0.3 mM Li2S6，按溶剂映射到电池电解液）；可信度：中（体系内可比，映射到电池电解液是间接的）｜物种：Li2S6；介质：溶剂（不含盐）；测法：UV–vis + 颜色；浓度定义：0.3 mM Li2S6；温度：未写 | A比B更强 | 描述符（可比） |  | 间接映射：测的是不含盐的溶剂中 0.3 mM Li2S6，按溶剂映射到电池电解液 |  | 硫碳 | 石墨烯/S（80 wt% S），水系 LA133 | 4.6 | 直接（单面） | 80 / | 未写｜50（默认） | 65.28 | 4 µL/mg | 0.17（含默认输入） | 4 | 直接 |  |  | 直接报告 | 125 | 125｜— | 25 | — / — |  |  | 3.24 | 1.63｜作者写 negative/positive capacity ratio（基准未写） | 软包 | 0.1C | 未写（按 1675） | 0.1 | 25｜直接 | TFSI / TFSI | 0.8 M / 0.8 M | 负极受限 | 负极受限 | 贫液(≤5) | ≥4 | 薄 | ≤0.3C | 室温(20–30) | 无 |  | 循环保持率或寿命 | 循环 | 86.7 |  | % | 第 20 圈 | 直接 | 缺失（文字：容量低、衰减快） | 未报告 | A更好 |  |  | 强者胜 |  | Fig. 6c–d；p9 | 有数据 |  |  | 软包贫液 | S16-C10（C3）：改变 载量 4.6→5.5、锂厚 125→?、电池 软包→扣式 2032；胜方 本行 强者胜｜该行 强者胜 → 未翻转（胜方相同）；取值点不同／待核可比性；协议未逐项核 | sustains low-polarization charging/discharging voltage profiles with 86.7% capacity retention over 20 cycles (Figure 6c), in contrast to the low capacity and fast capacity fading for the pouch cell using DD electrolyte | 🧮 | 原句已在原文找到 |  | 新论文首次提取（不属定向复核；复核看 🔶/⚠️ 行与优势一致性逐对复核）
S16-C12 | S16 | 10.1002/anie.202415053 | He M. et al., Angew. Chem. Int. Ed. 2025, 64, e202415053 | Quanquan Pang（北大）｜与 S31（后备，HMPA 解离–沉淀化学）可能同组；本文 4 种高 DN 共溶剂各 8 vol% | 跨E/S；稀有格 | 否（正极：溶液正极） | HM：DD_HMPA（8 vol%） | 溶剂 DOL/DME 1:1 + 8 vol% HMPA；盐 0.5 M LiTFSI；稀释剂 无；LiNO₃ 0.8 M；添加剂 无 | DD：DD（DOL/DME 基础电解液） | 溶剂 DOL/DME 1:1 v/v；盐 0.5 M LiTFSI；稀释剂 无；LiNO₃ 0.8 M；添加剂 无 | 溶剂种类 | 是 | highly solvating electrolyte（core–shell solvation structure） | 强溶剂化 | conventional ether-based moderately solvating electrolyte（MSE） | 常规 | 强溶剂化 ↔ 常规 | 【D1｜多硫化物解离（S3•⁻ 生成）｜实验测量｜0.3 mM Li2S6 溶液颜色与 617 nm S3•⁻ 吸收（UV–vis）】A=蓝色，S3•⁻ 明显，B=黄色，未解离 Sx²⁻ 序号（仅表次序；大=解离多）；方向：A比B更强；体系内可比：是（同篇同一实验（0.3 mM Li2S6，DD 与 DD_HMPA 溶剂）；'未解离 / 自由基 = 溶剂化强弱'沿用作者解释；TPPO、DMSO、DMF 未与 DD 同法比较）；映射到电池电解液：间接（测的是不含盐的溶剂中 0.3 mM Li2S6，按溶剂映射到电池电解液）；可信度：中（体系内可比，映射到电池电解液是间接的）｜物种：Li2S6；介质：溶剂（不含盐）；测法：UV–vis + 颜色；浓度定义：0.3 mM Li2S6；温度：未写 | A比B更强 | 描述符（可比） |  | 间接映射：测的是不含盐的溶剂中 0.3 mM Li2S6，按溶剂映射到电池电解液 |  | 溶液正极 | 碳纸 + Li2S6 catholyte |  | 缺失 | / | 20｜20 | 1.13（默认 d=12 mm） | 未写 |  |  | 缺失 |  |  | 未知（缺失） | 未写 | 1000｜默认 1000 | 200（含默认） | — / — |  |  |  |  | 扣式 | ｜0.05C 预放到 2.07 V 后 2.02 V 恒电位 |  |  | 25｜直接 | TFSI / TFSI | 0.8 M / 0.8 M | 锂库存未知 | 常规 | 未知 | 未知 | 未报告 | 未知 | 室温(20–30) | 无 |  | 过电位或动力学 | 其他 | 618 | 353 | mAh/g（Li2S 沉积容量） | 2.02 V 恒电位 | 直接 | 直接 | 未报告 | A更好 | A更好 | 3D Li2S 生长，钝化推迟 | 强者胜 | +0.560 | Fig. 3a–b；p5 | 有数据 | Li2S 沉积 |  | 无 |  | with a Li2S deposition capacity of only 353 mAhgsulfur 1 (Figure 3a). Notably, the Li2S deposition capacity significantly increases with the addition of high-DN co-solvent, reaching 618, 402, and 518 mAhgsulfur 1 for DD_HMPA, DD_DMF, and DD_ TPPO electrolyte | ✅ | 原句已在原文找到 |  | 新论文首次提取（不属定向复核；复核看 🔶/⚠️ 行与优势一致性逐对复核）
S16-C13 | S16 | 10.1002/anie.202415053 | He M. et al., Angew. Chem. Int. Ed. 2025, 64, e202415053 | Quanquan Pang（北大）｜与 S31（后备，HMPA 解离–沉淀化学）可能同组；本文 4 种高 DN 共溶剂各 8 vol% | 跨E/S；稀有格 | 否（正极：溶液正极） | DF：DD_DMF（8 vol%） | 溶剂 DOL/DME 1:1 + 8 vol% DMF；盐 0.5 M LiTFSI；稀释剂 无；LiNO₃ 0.8 M；添加剂 无 | DD：DD（DOL/DME 基础电解液） | 溶剂 DOL/DME 1:1 v/v；盐 0.5 M LiTFSI；稀释剂 无；LiNO₃ 0.8 M；添加剂 无 | 溶剂种类 | 是 | HSE（classical high-DN solvent） | 强溶剂化 | conventional ether-based moderately solvating electrolyte（MSE） | 常规 | 强溶剂化 ↔ 常规 |  | 无法判断 | 无可比依据 |  |  |  | 溶液正极 | 碳纸 + Li2S6 catholyte |  | 缺失 | / | 20｜20 | 1.13（默认 d=12 mm） | 未写 |  |  | 缺失 |  |  | 未知（缺失） | 未写 | 1000｜默认 1000 | 200（含默认） | — / — |  |  |  |  | 扣式 | ｜0.05C 预放到 2.07 V 后 2.02 V 恒电位 |  |  | 25｜直接 | TFSI / TFSI | 0.8 M / 0.8 M | 锂库存未知 | 常规 | 未知 | 未知 | 未报告 | 未知 | 室温(20–30) | 无 |  | 过电位或动力学 | 其他 | 402 | 353 | mAh/g（Li2S 沉积容量） | 2.02 V 恒电位 | 直接 | 直接 | 未报告 | A更好 | A更好 |  | 无法判断 | +0.130 | Fig. 3c；p5 | 有数据 | Li2S 沉积 |  | 无 |  | with a Li2S deposition capacity of only 353 mAhgsulfur 1 (Figure 3a). Notably, the Li2S deposition capacity significantly increases with the addition of high-DN co-solvent, reaching 618, 402, and 518 mAhgsulfur 1 for DD_HMPA, DD_DMF, and DD_ TPPO electrolyte | 🔶 | 🔶 方向或胜方无法判断 |  | 新论文首次提取（不属定向复核；复核看 🔶/⚠️ 行与优势一致性逐对复核）
S16-C14 | S16 | 10.1002/anie.202415053 | He M. et al., Angew. Chem. Int. Ed. 2025, 64, e202415053 | Quanquan Pang（北大）｜与 S31（后备，HMPA 解离–沉淀化学）可能同组；本文 4 种高 DN 共溶剂各 8 vol% | 跨E/S；稀有格 | 否（正极：溶液正极） | TP：DD_TPPO（8 vol%） | 溶剂 DOL/DME 1:1 + 8 vol% TPPO；盐 0.5 M LiTFSI；稀释剂 无；LiNO₃ 0.8 M；添加剂 无 | DD：DD（DOL/DME 基础电解液） | 溶剂 DOL/DME 1:1 v/v；盐 0.5 M LiTFSI；稀释剂 无；LiNO₃ 0.8 M；添加剂 无 | 溶剂种类 | 是 | HSE（phosphoramide co-solvent） | 强溶剂化 | conventional ether-based moderately solvating electrolyte（MSE） | 常规 | 强溶剂化 ↔ 常规 |  | 无法判断 | 无可比依据 |  |  |  | 溶液正极 | 碳纸 + Li2S6 catholyte |  | 缺失 | / | 20｜20 | 1.13（默认 d=12 mm） | 未写 |  |  | 缺失 |  |  | 未知（缺失） | 未写 | 1000｜默认 1000 | 200（含默认） | — / — |  |  |  |  | 扣式 | ｜0.05C 预放到 2.07 V 后 2.02 V 恒电位 |  |  | 25｜直接 | TFSI / TFSI | 0.8 M / 0.8 M | 锂库存未知 | 常规 | 未知 | 未知 | 未报告 | 未知 | 室温(20–30) | 无 |  | 过电位或动力学 | 其他 | 518 | 353 | mAh/g（Li2S 沉积容量） | 2.02 V 恒电位 | 直接 | 直接 | 未报告 | A更好 | A更好 |  | 无法判断 | +0.384 | Fig. S9；p5 | 有数据 | Li2S 沉积 |  | 无 |  | with a Li2S deposition capacity of only 353 mAhgsulfur 1 (Figure 3a). Notably, the Li2S deposition capacity significantly increases with the addition of high-DN co-solvent, reaching 618, 402, and 518 mAhgsulfur 1 for DD_HMPA, DD_DMF, and DD_ TPPO electrolyte | 🔶 | 🔶 方向或胜方无法判断 |  | 新论文首次提取（不属定向复核；复核看 🔶/⚠️ 行与优势一致性逐对复核）
S16-C15 | S16 | 10.1002/anie.202415053 | He M. et al., Angew. Chem. Int. Ed. 2025, 64, e202415053 | Quanquan Pang（北大）｜与 S31（后备，HMPA 解离–沉淀化学）可能同组；本文 4 种高 DN 共溶剂各 8 vol% | 跨E/S；稀有格 | 否（正极：溶液正极） | DS：DD_DMSO（8 vol%） | 溶剂 DOL/DME 1:1 + 8 vol% DMSO；盐 0.5 M LiTFSI；稀释剂 无；LiNO₃ 0.8 M；添加剂 无 | DD：DD（DOL/DME 基础电解液） | 溶剂 DOL/DME 1:1 v/v；盐 0.5 M LiTFSI；稀释剂 无；LiNO₃ 0.8 M；添加剂 无 | 溶剂种类 | 是 | HSE（classical high-DN solvent） | 强溶剂化 | conventional ether-based moderately solvating electrolyte（MSE） | 常规 | 强溶剂化 ↔ 常规 |  | 无法判断 | 无可比依据 |  |  |  | 溶液正极 | 碳纸 + Li2S6 catholyte |  | 缺失 | / | 20｜20 | 1.13（默认 d=12 mm） | 未写 |  |  | 缺失 |  |  | 未知（缺失） | 未写 | 1000｜默认 1000 | 200（含默认） | — / — |  |  |  |  | 扣式 | ｜0.05C 预放到 2.07 V 后 2.02 V 恒电位 |  |  | 25｜直接 | TFSI / TFSI | 0.8 M / 0.8 M | 锂库存未知 | 常规 | 未知 | 未知 | 未报告 | 未知 | 室温(20–30) | 无 |  | 过电位或动力学 | 其他 | 201 | 353 | mAh/g（Li2S 沉积容量） | 2.02 V 恒电位 | 直接 | 直接 | 未报告 | A更差 | A更差 | DMSO 对 Li2S 溶剂化太强，成核势垒高 | 无法判断 | -0.563 | Fig. 3g–h；p5 | 有数据 | Li2S 沉积 | which is due to greater kinetic barrier for the nucleation of Li2S caused by the high solvation for Li2S in DMSO | 无 |  | with a Li2S deposition capacity of only 353 mAhgsulfur 1 … in the DD_DMSO electrolyte, the Li2S deposition reaches a very small capacity of 201 mAhgsulfur 1 | 🔶 | 🔶 方向或胜方无法判断 |  | 新论文首次提取（不属定向复核；复核看 🔶/⚠️ 行与优势一致性逐对复核）
S16-C16 | S16 | 10.1002/anie.202415053 | He M. et al., Angew. Chem. Int. Ed. 2025, 64, e202415053 | Quanquan Pang（北大）｜与 S31（后备，HMPA 解离–沉淀化学）可能同组；本文 4 种高 DN 共溶剂各 8 vol% | 跨E/S；稀有格 | 否（正极：无（Li‖Cu）） | HM：DD_HMPA（8 vol%） | 溶剂 DOL/DME 1:1 + 8 vol% HMPA；盐 0.5 M LiTFSI；稀释剂 无；LiNO₃ 0.8 M；添加剂 无 | DD：DD（DOL/DME 基础电解液） | 溶剂 DOL/DME 1:1 v/v；盐 0.5 M LiTFSI；稀释剂 无；LiNO₃ 0.8 M；添加剂 无 | 溶剂种类 | 是 | highly solvating electrolyte（core–shell solvation structure） | 强溶剂化 | conventional ether-based moderately solvating electrolyte（MSE） | 常规 | 强溶剂化 ↔ 常规 | 【D1｜多硫化物解离（S3•⁻ 生成）｜实验测量｜0.3 mM Li2S6 溶液颜色与 617 nm S3•⁻ 吸收（UV–vis）】A=蓝色，S3•⁻ 明显，B=黄色，未解离 Sx²⁻ 序号（仅表次序；大=解离多）；方向：A比B更强；体系内可比：是（同篇同一实验（0.3 mM Li2S6，DD 与 DD_HMPA 溶剂）；'未解离 / 自由基 = 溶剂化强弱'沿用作者解释；TPPO、DMSO、DMF 未与 DD 同法比较）；映射到电池电解液：间接（测的是不含盐的溶剂中 0.3 mM Li2S6，按溶剂映射到电池电解液）；可信度：中（体系内可比，映射到电池电解液是间接的）｜物种：Li2S6；介质：溶剂（不含盐）；测法：UV–vis + 颜色；浓度定义：0.3 mM Li2S6；温度：未写 | A比B更强 | 描述符（可比） |  | 间接映射：测的是不含盐的溶剂中 0.3 mM Li2S6，按溶剂映射到电池电解液；本行是无硫正极的对称 / 半电池测试 |  | 无（Li‖Cu） | Cu |  | 不适用 | / | 未写｜50（默认） | 1.13（默认 d=12 mm） | 未写 |  |  | 缺失 |  |  | 未知（缺失） | 未写 | 1000｜默认 1000 | 200（含默认） | — / — |  |  |  |  | 扣式 Li‖Cu | ｜0.5 mA/cm²，1.0 mAh/cm² |  |  | ｜未写 | TFSI / TFSI | 0.8 M / 0.8 M | 不适用 | 不适用 | 未知 | 未知 | 不适用 | 未知 | 未知 | 无 |  | Li‖Cu 库仑效率 | 负极侧 | >98.7 | 98.4 | % | 平均 CE | 直接（下限值） | 直接 | 未报告 | A更好 | A更好（A 为下限值） | HMPA 被限制在第一溶剂化壳内，副反应少；DD 280 圈、HMPA 400 圈 | 强者胜 |  | Fig. 4a；p6–7 | 有数据 | 负极 SEI |  | 无 |  | The cell using the DD base electrolyte exhibits an average CE of 98.4% sustaining 280 cycles … the cells using DD_HMPA and DD_TPPO exhibit a high CE of over 98.7% and impressively sustains 400 cycles | ✅ | 原句已在原文找到 |  | 新论文首次提取（不属定向复核；复核看 🔶/⚠️ 行与优势一致性逐对复核）
S16-C17 | S16 | 10.1002/anie.202415053 | He M. et al., Angew. Chem. Int. Ed. 2025, 64, e202415053 | Quanquan Pang（北大）｜与 S31（后备，HMPA 解离–沉淀化学）可能同组；本文 4 种高 DN 共溶剂各 8 vol% | 跨E/S；稀有格 | 否（正极：无（Li‖Cu）） | TP：DD_TPPO（8 vol%） | 溶剂 DOL/DME 1:1 + 8 vol% TPPO；盐 0.5 M LiTFSI；稀释剂 无；LiNO₃ 0.8 M；添加剂 无 | DD：DD（DOL/DME 基础电解液） | 溶剂 DOL/DME 1:1 v/v；盐 0.5 M LiTFSI；稀释剂 无；LiNO₃ 0.8 M；添加剂 无 | 溶剂种类 | 是 | HSE（phosphoramide co-solvent） | 强溶剂化 | conventional ether-based moderately solvating electrolyte（MSE） | 常规 | 强溶剂化 ↔ 常规 |  | 无法判断 | 无可比依据 |  |  |  | 无（Li‖Cu） | Cu |  | 不适用 | / | 未写｜50（默认） | 1.13（默认 d=12 mm） | 未写 |  |  | 缺失 |  |  | 未知（缺失） | 未写 | 1000｜默认 1000 | 200（含默认） | — / — |  |  |  |  | 扣式 Li‖Cu | ｜0.5 mA/cm²，1.0 mAh/cm² |  |  | ｜未写 | TFSI / TFSI | 0.8 M / 0.8 M | 不适用 | 不适用 | 未知 | 未知 | 不适用 | 未知 | 未知 | 无 |  | Li‖Cu 库仑效率 | 负极侧 | >98.7 | 98.4 | % | 平均 CE | 直接（下限值） | 直接 | 未报告 | A更好 | A更好（A 为下限值） |  | 无法判断 |  | Fig. 4a；p6–7 | 有数据 | 负极 SEI |  | 无 |  | The cell using the DD base electrolyte exhibits an average CE of 98.4% sustaining 280 cycles … the cells using DD_HMPA and DD_TPPO exhibit a high CE of over 98.7% and impressively sustains 400 cycles | 🔶 | 🔶 方向或胜方无法判断 |  | 新论文首次提取（不属定向复核；复核看 🔶/⚠️ 行与优势一致性逐对复核）
S16-C18 | S16 | 10.1002/anie.202415053 | He M. et al., Angew. Chem. Int. Ed. 2025, 64, e202415053 | Quanquan Pang（北大）｜与 S31（后备，HMPA 解离–沉淀化学）可能同组；本文 4 种高 DN 共溶剂各 8 vol% | 跨E/S；稀有格 | 否（正极：无（Li‖Cu）） | DS：DD_DMSO（8 vol%） | 溶剂 DOL/DME 1:1 + 8 vol% DMSO；盐 0.5 M LiTFSI；稀释剂 无；LiNO₃ 0.8 M；添加剂 无 | DD：DD（DOL/DME 基础电解液） | 溶剂 DOL/DME 1:1 v/v；盐 0.5 M LiTFSI；稀释剂 无；LiNO₃ 0.8 M；添加剂 无 | 溶剂种类 | 是 | HSE（classical high-DN solvent） | 强溶剂化 | conventional ether-based moderately solvating electrolyte（MSE） | 常规 | 强溶剂化 ↔ 常规 |  | 无法判断 | 无可比依据 |  |  |  | 无（Li‖Cu） | Cu |  | 不适用 | / | 未写｜50（默认） | 1.13（默认 d=12 mm） | 未写 |  |  | 缺失 |  |  | 未知（缺失） | 未写 | 1000｜默认 1000 | 200（含默认） | — / — |  |  |  |  | 扣式 Li‖Cu | ｜0.5 mA/cm²，1.0 mAh/cm² |  |  | ｜未写 | TFSI / TFSI | 0.8 M / 0.8 M | 不适用 | 不适用 | 未知 | 未知 | 不适用 | 未知 | 未知 | 无 |  | Li‖Cu 库仑效率 | 负极侧 | 95 | 98.4 | % | 平均 CE | 直接 | 直接 | 未报告 | A更差 | A更差（百分点差 -3.40） | DMSO 与锂严重反应 | 无法判断 | 百分点差 -3.40 | Fig. 4b；p6 | 有数据 | 负极 SEI |  | 无 |  | The cell using the DD base electrolyte exhibits an average CE of 98.4% sustaining 280 cycles (0.5 mAhcm 2; 1 mAhcm 2, Figure 4a). By comparison, the cell using DD_DMSO electrolyte exhibits an average CE of only 95.0% over 120 cycles | 🔶 | 🔶 方向或胜方无法判断 |  | 新论文首次提取（不属定向复核；复核看 🔶/⚠️ 行与优势一致性逐对复核）
S16-C19 | S16 | 10.1002/anie.202415053 | He M. et al., Angew. Chem. Int. Ed. 2025, 64, e202415053 | Quanquan Pang（北大）｜与 S31（后备，HMPA 解离–沉淀化学）可能同组；本文 4 种高 DN 共溶剂各 8 vol% | 跨E/S；稀有格 | 否（正极：无（Li‖Cu）） | DF：DD_DMF（8 vol%） | 溶剂 DOL/DME 1:1 + 8 vol% DMF；盐 0.5 M LiTFSI；稀释剂 无；LiNO₃ 0.8 M；添加剂 无 | DD：DD（DOL/DME 基础电解液） | 溶剂 DOL/DME 1:1 v/v；盐 0.5 M LiTFSI；稀释剂 无；LiNO₃ 0.8 M；添加剂 无 | 溶剂种类 | 是 | HSE（classical high-DN solvent） | 强溶剂化 | conventional ether-based moderately solvating electrolyte（MSE） | 常规 | 强溶剂化 ↔ 常规 |  | 无法判断 | 无可比依据 |  |  |  | 无（Li‖Cu） | Cu |  | 不适用 | / | 未写｜50（默认） | 1.13（默认 d=12 mm） | 未写 |  |  | 缺失 |  |  | 未知（缺失） | 未写 | 1000｜默认 1000 | 200（含默认） | — / — |  |  |  |  | 扣式 Li‖Cu | ｜0.5 mA/cm²，1.0 mAh/cm² |  |  | ｜未写 | TFSI / TFSI | 0.8 M / 0.8 M | 不适用 | 不适用 | 未知 | 未知 | 不适用 | 未知 | 未知 | 无 |  | Li‖Cu 库仑效率 | 负极侧 | 30–60 | 98.4 | % | CE | 直接（范围） | 直接 | 未报告 | A更差 |  | DMF 与锂强烈反应 | 无法判断 |  | Fig. 4b；p6 | 有数据 | 负极 SEI | due to the strong reaction between DMF and Li metal | 无 |  | the one with DD_DMF shows extremely low CE (30%– 60%) due to the strong reaction between DMF and Li metal | 🔶 | 🔶 方向或胜方无法判断 |  | 新论文首次提取（不属定向复核；复核看 🔶/⚠️ 行与优势一致性逐对复核）
S16-C20 | S16 | 10.1002/anie.202415053 | He M. et al., Angew. Chem. Int. Ed. 2025, 64, e202415053 | Quanquan Pang（北大）｜与 S31（后备，HMPA 解离–沉淀化学）可能同组；本文 4 种高 DN 共溶剂各 8 vol% | 跨E/S；稀有格 | 否（正极：无（Li‖Li）） | HM：DD_HMPA（8 vol%） | 溶剂 DOL/DME 1:1 + 8 vol% HMPA；盐 0.5 M LiTFSI；稀释剂 无；LiNO₃ 0.8 M；添加剂 无 | DD：DD（DOL/DME 基础电解液） | 溶剂 DOL/DME 1:1 v/v；盐 0.5 M LiTFSI；稀释剂 无；LiNO₃ 0.8 M；添加剂 无 | 溶剂种类 | 是 | highly solvating electrolyte（core–shell solvation structure） | 强溶剂化 | conventional ether-based moderately solvating electrolyte（MSE） | 常规 | 强溶剂化 ↔ 常规 | 【D1｜多硫化物解离（S3•⁻ 生成）｜实验测量｜0.3 mM Li2S6 溶液颜色与 617 nm S3•⁻ 吸收（UV–vis）】A=蓝色，S3•⁻ 明显，B=黄色，未解离 Sx²⁻ 序号（仅表次序；大=解离多）；方向：A比B更强；体系内可比：是（同篇同一实验（0.3 mM Li2S6，DD 与 DD_HMPA 溶剂）；'未解离 / 自由基 = 溶剂化强弱'沿用作者解释；TPPO、DMSO、DMF 未与 DD 同法比较）；映射到电池电解液：间接（测的是不含盐的溶剂中 0.3 mM Li2S6，按溶剂映射到电池电解液）；可信度：中（体系内可比，映射到电池电解液是间接的）｜物种：Li2S6；介质：溶剂（不含盐）；测法：UV–vis + 颜色；浓度定义：0.3 mM Li2S6；温度：未写 | A比B更强 | 描述符（可比） |  | 间接映射：测的是不含盐的溶剂中 0.3 mM Li2S6，按溶剂映射到电池电解液；本行是无硫正极的对称 / 半电池测试 |  | 无（Li‖Li） | Li |  | 不适用 | / | 未写｜50（默认） | 1.13（默认 d=12 mm） | 未写 |  |  | 缺失 |  |  | 未知（缺失） | 未写 | 1000｜默认 1000 | 200（含默认） | — / — |  |  |  |  | 扣式 Li‖Li | ｜1 mA/cm²，1 mAh/cm² |  |  | ｜未写 | TFSI / TFSI | 0.8 M / 0.8 M | 不适用 | 不适用 | 未知 | 未知 | 不适用 | 未知 | 未知 | 无 |  | 锂对称电池寿命 | 负极侧 | >500 | 130 | h | 短路前 | 直接（下限值） | 直接 | 未报告 | A更好 | A更好（A 为下限值） | 富无机 SEI（LiF、Li3N） | 强者胜 |  | SI Fig. S10a–b；p7 | 有数据 | 负极 SEI |  | HMPA 体积分数过高时寿命反而缩短 |  | the LijLi symmetric cell using DD_HMPA exhibits stable cycling without cell short-circuit for 500 hours, in contrast to the rapid formation of dendrite and cell short-circuit at 130 hours for the cell using the base electrolyte | ✅ | 原句已在原文找到 |  | 新论文首次提取（不属定向复核；复核看 🔶/⚠️ 行与优势一致性逐对复核）
S18-C1 | S18 | 10.1021/jacs.5c01588 | Li X.-Y. et al., J. Am. Chem. Soc. 2025, 147, 15435 | Bo-Quan Li; Qiang Zhang（北理工 / 清华）｜与 S05、S11、S15 同为 Qiang Zhang / Bo-Quan Li / Jia-Qi Huang 组；电催化剂对照与软包只用 DIPS 电解液，不进表；初筛记的'50 µm 与 600 µm'中 50 µm 只用于加/不加电催化剂的长循环 | 跨锂厚 | 是 | P40：40% DIPS | 溶剂 DIPS : (DOL/DME 1:1) = 40 : 60 v/v；盐 1.0 M LiTFSI；稀释剂 DIPS 40 vol%；LiNO₃ 2 wt%；添加剂 无 | D0：0% WSS（DOL/DME） | 溶剂 DOL/DME 1:1 v/v；盐 1.0 M LiTFSI；稀释剂 无；LiNO₃ 2 wt%；添加剂 无 | 溶剂比例、稀释剂 | 否 | weakly solvating electrolyte（WSS 40%） | 弱溶剂化 | DOL/DME benchmark（strongly solvating solvents） | 常规 | 常规 ↔ 弱溶剂化 | 【D1｜电解液溶剂化能力（给体数）｜实验测量｜电解液 DN（²³Na NMR，10 mM NaTFSI 探针，DN = 2.052δ + 25.32 标定）】A=15.6，B=16.6 kcal/mol；方向：A比B更弱；体系内可比：是（同篇同法；本文自建标定，跨文献不可直接比；20% 以内变化仅 0.6%）；映射到电池电解液：直接（测的是含 1.0 M LiTFSI 的溶液（电池电解液另加 2 wt% LiNO3））；可信度：高｜物种：无（NaTFSI 探针）；介质：电解液（含 LiTFSI，不含 LiNO3）；测法：²³Na NMR 标定 DN；浓度定义：—；温度：未写 | A比B更弱 | 描述符（可比） |  | 直接（依据测的就是电池电解液） |  | 硫碳 | S/C（组成未核） | 4 | 直接 | / | 45｜45 | 1.327 | 未写 | 8.48 | 8.48 | 计算 |  |  | 计算 | 600 | 600｜— | 120 | — / — |  |  | 17.91 |  | 扣式 2032 | 0.1C｜曲线取第 2 圈；GITT 先 0.05C 活化 2 圈 | 1672 | 0.1 | ｜未写 | TFSI / TFSI | 2 wt% / 2 wt% | 常规 | 常规 | 中等(5–15] | ≥4 | 厚 | ≤0.3C | 未知 | 无 |  | 全电池库仑效率 | 循环 | ~99 | ~91 | % | 稳定态（第 2 圈） | 直接（约值，三体系概括） | 直接（约值） | 未报告 | A更好 | A更好（百分点差 +8.00） | 负极副反应减轻 | 弱者胜 |  | Fig. 1C1；p3 | 有数据 | 穿梭、负极 SEI | suggesting mitigated anodic side reactions | 无 |  | As the WSS content increases from 0 to 40%, the CE rises from ca. 91% to 99%, suggesting mitigated anodic side reactions | 🧮 | 正文 91%→99% 是对 DIPS、DIPE、HME 三体系的概括，各体系精确值只在图上 |  | 新论文首次提取（不属定向复核；复核看 🔶/⚠️ 行与优势一致性逐对复核）
S18-C2 | S18 | 10.1021/jacs.5c01588 | Li X.-Y. et al., J. Am. Chem. Soc. 2025, 147, 15435 | Bo-Quan Li; Qiang Zhang（北理工 / 清华）｜与 S05、S11、S15 同为 Qiang Zhang / Bo-Quan Li / Jia-Qi Huang 组；电催化剂对照与软包只用 DIPS 电解液，不进表；初筛记的'50 µm 与 600 µm'中 50 µm 只用于加/不加电催化剂的长循环 | 跨锂厚 | 是 | E40：40% DIPE | 溶剂 DIPE : (DOL/DME 1:1) = 40 : 60 v/v；盐 1.0 M LiTFSI；稀释剂 DIPE 40 vol%；LiNO₃ 2 wt%；添加剂 无 | D0：0% WSS（DOL/DME） | 溶剂 DOL/DME 1:1 v/v；盐 1.0 M LiTFSI；稀释剂 无；LiNO₃ 2 wt%；添加剂 无 | 溶剂比例、稀释剂 | 否 | weakly solvating electrolyte（WSS 40%） | 弱溶剂化 | DOL/DME benchmark（strongly solvating solvents） | 常规 | 常规 ↔ 弱溶剂化 | 【D2｜电解液溶剂化能力（给体数）｜实验测量｜DIPE 体系 DN 排序（²³Na NMR，Fig. 3B2；正文只给趋势）】A=1，B=3 序号（仅表次序；大=DN 高）；方向：A比B更弱；体系内可比：是（同篇同法；数值只在图上，作者写明三个体系都随 WSS 增加单调下降）；映射到电池电解液：直接（测的是含 1.0 M LiTFSI 的溶液（电池电解液另加 2 wt% LiNO3））；可信度：高 | A比B更弱 | 描述符（可比） |  | 直接（依据测的就是电池电解液） |  | 硫碳 | S/C（组成未核） | 4 | 直接 | / | 45｜45 | 1.327 | 未写 | 8.48 | 8.48 | 计算 |  |  | 计算 | 600 | 600｜— | 120 | — / — |  |  | 17.91 |  | 扣式 2032 | 0.1C｜曲线取第 2 圈；GITT 先 0.05C 活化 2 圈 | 1672 | 0.1 | ｜未写 | TFSI / TFSI | 2 wt% / 2 wt% | 常规 | 常规 | 中等(5–15] | ≥4 | 厚 | ≤0.3C | 未知 | 无 |  | 全电池库仑效率 | 循环 | ~99 | ~91 | % | 稳定态（第 2 圈） | 直接（约值，三体系概括） | 直接（约值） | 未报告 | A更好 | A更好（百分点差 +8.00） | 负极副反应减轻 | 弱者胜 |  | Fig. 1C2；p3 | 有数据 | 穿梭、负极 SEI |  | 无 |  | As the WSS content increases from 0 to 40%, the CE rises from ca. 91% to 99%, suggesting mitigated anodic side reactions | 🧮 | 同上，三体系概括值 |  | 新论文首次提取（不属定向复核；复核看 🔶/⚠️ 行与优势一致性逐对复核）
S18-C3 | S18 | 10.1021/jacs.5c01588 | Li X.-Y. et al., J. Am. Chem. Soc. 2025, 147, 15435 | Bo-Quan Li; Qiang Zhang（北理工 / 清华）｜与 S05、S11、S15 同为 Qiang Zhang / Bo-Quan Li / Jia-Qi Huang 组；电催化剂对照与软包只用 DIPS 电解液，不进表；初筛记的'50 µm 与 600 µm'中 50 µm 只用于加/不加电催化剂的长循环 | 跨锂厚 | 是 | H40：40% HME | 溶剂 HME : (DOL/DME 1:1) = 40 : 60 v/v；盐 1.0 M LiTFSI；稀释剂 HME 40 vol%；LiNO₃ 2 wt%；添加剂 无 | D0：0% WSS（DOL/DME） | 溶剂 DOL/DME 1:1 v/v；盐 1.0 M LiTFSI；稀释剂 无；LiNO₃ 2 wt%；添加剂 无 | 溶剂比例、稀释剂 | 否 | weakly solvating electrolyte（WSS 40%） | 弱溶剂化 | DOL/DME benchmark（strongly solvating solvents） | 常规 | 常规 ↔ 弱溶剂化 | 【D3｜电解液溶剂化能力（给体数）｜实验测量｜HME 体系 DN 排序（²³Na NMR，Fig. 3B3；正文只给趋势）】A=1，B=2 序号（仅表次序；大=DN 高）；方向：A比B更弱；体系内可比：是（同篇同法；数值只在图上，作者写明三个体系都随 WSS 增加单调下降）；映射到电池电解液：直接（测的是含 1.0 M LiTFSI 的溶液（电池电解液另加 2 wt% LiNO3））；可信度：高 | A比B更弱 | 描述符（可比） |  | 直接（依据测的就是电池电解液） |  | 硫碳 | S/C（组成未核） | 4 | 直接 | / | 45｜45 | 1.327 | 未写 | 8.48 | 8.48 | 计算 |  |  | 计算 | 600 | 600｜— | 120 | — / — |  |  | 17.91 |  | 扣式 2032 | 0.1C｜曲线取第 2 圈；GITT 先 0.05C 活化 2 圈 | 1672 | 0.1 | ｜未写 | TFSI / TFSI | 2 wt% / 2 wt% | 常规 | 常规 | 中等(5–15] | ≥4 | 厚 | ≤0.3C | 未知 | 无 |  | 全电池库仑效率 | 循环 | ~99 | ~91 | % | 稳定态（第 2 圈） | 直接（约值，三体系概括） | 直接（约值） | 未报告 | A更好 | A更好（百分点差 +8.00） | 负极副反应减轻 | 弱者胜 |  | Fig. 1C3；p3 | 有数据 | 穿梭、负极 SEI |  | 无 |  | As the WSS content increases from 0 to 40%, the CE rises from ca. 91% to 99%, suggesting mitigated anodic side reactions | 🧮 | 同上，三体系概括值 |  | 新论文首次提取（不属定向复核；复核看 🔶/⚠️ 行与优势一致性逐对复核）
S18-C4 | S18 | 10.1021/jacs.5c01588 | Li X.-Y. et al., J. Am. Chem. Soc. 2025, 147, 15435 | Bo-Quan Li; Qiang Zhang（北理工 / 清华）｜与 S05、S11、S15 同为 Qiang Zhang / Bo-Quan Li / Jia-Qi Huang 组；电催化剂对照与软包只用 DIPS 电解液，不进表；初筛记的'50 µm 与 600 µm'中 50 µm 只用于加/不加电催化剂的长循环 | 跨锂厚 | 是 | P40：40% DIPS | 溶剂 DIPS : (DOL/DME 1:1) = 40 : 60 v/v；盐 1.0 M LiTFSI；稀释剂 DIPS 40 vol%；LiNO₃ 2 wt%；添加剂 无 | D0：0% WSS（DOL/DME） | 溶剂 DOL/DME 1:1 v/v；盐 1.0 M LiTFSI；稀释剂 无；LiNO₃ 2 wt%；添加剂 无 | 溶剂比例、稀释剂 | 否 | weakly solvating electrolyte（WSS 40%） | 弱溶剂化 | DOL/DME benchmark（strongly solvating solvents） | 常规 | 常规 ↔ 弱溶剂化 | 【D1｜电解液溶剂化能力（给体数）｜实验测量｜电解液 DN（²³Na NMR，10 mM NaTFSI 探针，DN = 2.052δ + 25.32 标定）】A=15.6，B=16.6 kcal/mol；方向：A比B更弱；体系内可比：是（同篇同法；本文自建标定，跨文献不可直接比；20% 以内变化仅 0.6%）；映射到电池电解液：直接（测的是含 1.0 M LiTFSI 的溶液（电池电解液另加 2 wt% LiNO3））；可信度：高｜物种：无（NaTFSI 探针）；介质：电解液（含 LiTFSI，不含 LiNO3）；测法：²³Na NMR 标定 DN；浓度定义：—；温度：未写 | A比B更弱 | 描述符（可比） |  | 直接（依据测的就是电池电解液） |  | 硫碳 | S/C（组成未核） | 4 | 直接 | / | 45｜45 | 1.327 | 未写 | 8.48 | 8.48 | 计算 |  |  | 计算 | 600 | 600｜— | 120 | — / — |  |  | 17.91 |  | 扣式 2032 | 0.1C｜曲线取第 2 圈；GITT 先 0.05C 活化 2 圈 | 1672 | 0.1 | ｜未写 | TFSI / TFSI | 2 wt% / 2 wt% | 常规 | 常规 | 中等(5–15] | ≥4 | 厚 | ≤0.3C | 未知 | 无 |  | 过电位或动力学 | 其他 | <1.80 | ~2.05 | V（放电最低电压，越高越好） | 两平台之间最低电压 | 直接（上限值，三体系概括） | 直接（约值） | 未报告 | A更差 | A更差（A 为上限值） | 正极氧化还原动力学变差 | 强者胜 |  | Fig. 1C1；p3 | 有数据 | 正极动力学 | illustrating unfavorable cathodic redox kinetics | 无 |  | On the contrary, the UDis‑lowest drops from ca. 2.05 V to below 1.80 V, illustrating unfavorable cathodic redox kinetics | 🧮 | 与同组 CE 行方向相反：弱溶剂化 CE 好、动力学差 |  | 新论文首次提取（不属定向复核；复核看 🔶/⚠️ 行与优势一致性逐对复核）
S18-C5 | S18 | 10.1021/jacs.5c01588 | Li X.-Y. et al., J. Am. Chem. Soc. 2025, 147, 15435 | Bo-Quan Li; Qiang Zhang（北理工 / 清华）｜与 S05、S11、S15 同为 Qiang Zhang / Bo-Quan Li / Jia-Qi Huang 组；电催化剂对照与软包只用 DIPS 电解液，不进表；初筛记的'50 µm 与 600 µm'中 50 µm 只用于加/不加电催化剂的长循环 | 跨锂厚 | 是 | E40：40% DIPE | 溶剂 DIPE : (DOL/DME 1:1) = 40 : 60 v/v；盐 1.0 M LiTFSI；稀释剂 DIPE 40 vol%；LiNO₃ 2 wt%；添加剂 无 | D0：0% WSS（DOL/DME） | 溶剂 DOL/DME 1:1 v/v；盐 1.0 M LiTFSI；稀释剂 无；LiNO₃ 2 wt%；添加剂 无 | 溶剂比例、稀释剂 | 否 | weakly solvating electrolyte（WSS 40%） | 弱溶剂化 | DOL/DME benchmark（strongly solvating solvents） | 常规 | 常规 ↔ 弱溶剂化 | 【D2｜电解液溶剂化能力（给体数）｜实验测量｜DIPE 体系 DN 排序（²³Na NMR，Fig. 3B2；正文只给趋势）】A=1，B=3 序号（仅表次序；大=DN 高）；方向：A比B更弱；体系内可比：是（同篇同法；数值只在图上，作者写明三个体系都随 WSS 增加单调下降）；映射到电池电解液：直接（测的是含 1.0 M LiTFSI 的溶液（电池电解液另加 2 wt% LiNO3））；可信度：高 | A比B更弱 | 描述符（可比） |  | 直接（依据测的就是电池电解液） |  | 硫碳 | S/C（组成未核） | 4 | 直接 | / | 45｜45 | 1.327 | 未写 | 8.48 | 8.48 | 计算 |  |  | 计算 | 600 | 600｜— | 120 | — / — |  |  | 17.91 |  | 扣式 2032 | 0.1C｜曲线取第 2 圈；GITT 先 0.05C 活化 2 圈 | 1672 | 0.1 | ｜未写 | TFSI / TFSI | 2 wt% / 2 wt% | 常规 | 常规 | 中等(5–15] | ≥4 | 厚 | ≤0.3C | 未知 | 无 |  | 过电位或动力学 | 其他 | <1.80 | ~2.05 | V（放电最低电压，越高越好） | 两平台之间最低电压 | 直接（上限值，三体系概括） | 直接（约值） | 未报告 | A更差 | A更差（A 为上限值） | 正极氧化还原动力学变差 | 强者胜 |  | Fig. 1C2；p3 | 有数据 | 正极动力学 |  | 无 |  | On the contrary, the UDis‑lowest drops from ca. 2.05 V to below 1.80 V, illustrating unfavorable cathodic redox kinetics | 🧮 | 原句已在原文找到 |  | 新论文首次提取（不属定向复核；复核看 🔶/⚠️ 行与优势一致性逐对复核）
S18-C6 | S18 | 10.1021/jacs.5c01588 | Li X.-Y. et al., J. Am. Chem. Soc. 2025, 147, 15435 | Bo-Quan Li; Qiang Zhang（北理工 / 清华）｜与 S05、S11、S15 同为 Qiang Zhang / Bo-Quan Li / Jia-Qi Huang 组；电催化剂对照与软包只用 DIPS 电解液，不进表；初筛记的'50 µm 与 600 µm'中 50 µm 只用于加/不加电催化剂的长循环 | 跨锂厚 | 是 | H40：40% HME | 溶剂 HME : (DOL/DME 1:1) = 40 : 60 v/v；盐 1.0 M LiTFSI；稀释剂 HME 40 vol%；LiNO₃ 2 wt%；添加剂 无 | D0：0% WSS（DOL/DME） | 溶剂 DOL/DME 1:1 v/v；盐 1.0 M LiTFSI；稀释剂 无；LiNO₃ 2 wt%；添加剂 无 | 溶剂比例、稀释剂 | 否 | weakly solvating electrolyte（WSS 40%） | 弱溶剂化 | DOL/DME benchmark（strongly solvating solvents） | 常规 | 常规 ↔ 弱溶剂化 | 【D3｜电解液溶剂化能力（给体数）｜实验测量｜HME 体系 DN 排序（²³Na NMR，Fig. 3B3；正文只给趋势）】A=1，B=2 序号（仅表次序；大=DN 高）；方向：A比B更弱；体系内可比：是（同篇同法；数值只在图上，作者写明三个体系都随 WSS 增加单调下降）；映射到电池电解液：直接（测的是含 1.0 M LiTFSI 的溶液（电池电解液另加 2 wt% LiNO3））；可信度：高 | A比B更弱 | 描述符（可比） |  | 直接（依据测的就是电池电解液） |  | 硫碳 | S/C（组成未核） | 4 | 直接 | / | 45｜45 | 1.327 | 未写 | 8.48 | 8.48 | 计算 |  |  | 计算 | 600 | 600｜— | 120 | — / — |  |  | 17.91 |  | 扣式 2032 | 0.1C｜曲线取第 2 圈；GITT 先 0.05C 活化 2 圈 | 1672 | 0.1 | ｜未写 | TFSI / TFSI | 2 wt% / 2 wt% | 常规 | 常规 | 中等(5–15] | ≥4 | 厚 | ≤0.3C | 未知 | 无 |  | 过电位或动力学 | 其他 | <1.80 | ~2.05 | V（放电最低电压，越高越好） | 两平台之间最低电压 | 直接（上限值，三体系概括） | 直接（约值） | 未报告 | A更差 | A更差（A 为上限值） | 正极氧化还原动力学变差 | 强者胜 |  | Fig. 1C3；p3 | 有数据 | 正极动力学 |  | 无 |  | On the contrary, the UDis‑lowest drops from ca. 2.05 V to below 1.80 V, illustrating unfavorable cathodic redox kinetics | 🧮 | 原句已在原文找到 |  | 新论文首次提取（不属定向复核；复核看 🔶/⚠️ 行与优势一致性逐对复核）
S18-C7 | S18 | 10.1021/jacs.5c01588 | Li X.-Y. et al., J. Am. Chem. Soc. 2025, 147, 15435 | Bo-Quan Li; Qiang Zhang（北理工 / 清华）｜与 S05、S11、S15 同为 Qiang Zhang / Bo-Quan Li / Jia-Qi Huang 组；电催化剂对照与软包只用 DIPS 电解液，不进表；初筛记的'50 µm 与 600 µm'中 50 µm 只用于加/不加电催化剂的长循环 | 跨锂厚 | 是 | E20：20% DIPE | 溶剂 DIPE : (DOL/DME 1:1) = 20 : 80 v/v；盐 1.0 M LiTFSI；稀释剂 DIPE 20 vol%；LiNO₃ 2 wt%；添加剂 无 | D0：0% WSS（DOL/DME） | 溶剂 DOL/DME 1:1 v/v；盐 1.0 M LiTFSI；稀释剂 无；LiNO₃ 2 wt%；添加剂 无 | 溶剂比例、稀释剂 | 否 | weakly solvating electrolyte（WSS 20%） | 弱溶剂化 | DOL/DME benchmark（strongly solvating solvents） | 常规 | 常规 ↔ 弱溶剂化 | 【D2｜电解液溶剂化能力（给体数）｜实验测量｜DIPE 体系 DN 排序（²³Na NMR，Fig. 3B2；正文只给趋势）】A=2，B=3 序号（仅表次序；大=DN 高）；方向：A比B更弱；体系内可比：是（同篇同法；数值只在图上，作者写明三个体系都随 WSS 增加单调下降）；映射到电池电解液：直接（测的是含 1.0 M LiTFSI 的溶液（电池电解液另加 2 wt% LiNO3））；可信度：高 | A比B更弱 | 描述符（可比） |  | 直接（依据测的就是电池电解液） |  | 硫碳 | S/C（组成未核） | 4 | 直接 | / | 45｜45 | 1.327 | 未写 | 8.48 | 8.48 | 计算 |  |  | 计算 | 600 | 600｜— | 120 | — / — |  |  | 17.91 |  | 扣式 2032 | 0.1C｜曲线取第 2 圈；GITT 先 0.05C 活化 2 圈 | 1672 | 0.1 | ｜未写 | TFSI / TFSI | 2 wt% / 2 wt% | 常规 | 常规 | 中等(5–15] | ≥4 | 厚 | ≤0.3C | 未知 | 无 |  | 过电位或动力学 | 其他 | 50.1 | 22.8 | mV（活化极化 ηact） | 最大极化点（两平台之间） | 直接 | 直接 | 未报告 | A更差 | A更差 | 20% 以内为第一阶段，增幅小 | 强者胜 | -0.787 | Fig. 2D；p4–6 | 有数据 | 正极动力学 |  | 无 |  | ηact increases by 1.2 times from 22.8 to 50.1 mV as the DIPE content rises from 0 to 20% | 🧮 | 原句已在原文找到 |  | 新论文首次提取（不属定向复核；复核看 🔶/⚠️ 行与优势一致性逐对复核）
S18-C8 | S18 | 10.1021/jacs.5c01588 | Li X.-Y. et al., J. Am. Chem. Soc. 2025, 147, 15435 | Bo-Quan Li; Qiang Zhang（北理工 / 清华）｜与 S05、S11、S15 同为 Qiang Zhang / Bo-Quan Li / Jia-Qi Huang 组；电催化剂对照与软包只用 DIPS 电解液，不进表；初筛记的'50 µm 与 600 µm'中 50 µm 只用于加/不加电催化剂的长循环 | 跨锂厚 | 是 | E40：40% DIPE | 溶剂 DIPE : (DOL/DME 1:1) = 40 : 60 v/v；盐 1.0 M LiTFSI；稀释剂 DIPE 40 vol%；LiNO₃ 2 wt%；添加剂 无 | D0：0% WSS（DOL/DME） | 溶剂 DOL/DME 1:1 v/v；盐 1.0 M LiTFSI；稀释剂 无；LiNO₃ 2 wt%；添加剂 无 | 溶剂比例、稀释剂 | 否 | weakly solvating electrolyte（WSS 40%） | 弱溶剂化 | DOL/DME benchmark（strongly solvating solvents） | 常规 | 常规 ↔ 弱溶剂化 | 【D2｜电解液溶剂化能力（给体数）｜实验测量｜DIPE 体系 DN 排序（²³Na NMR，Fig. 3B2；正文只给趋势）】A=1，B=3 序号（仅表次序；大=DN 高）；方向：A比B更弱；体系内可比：是（同篇同法；数值只在图上，作者写明三个体系都随 WSS 增加单调下降）；映射到电池电解液：直接（测的是含 1.0 M LiTFSI 的溶液（电池电解液另加 2 wt% LiNO3））；可信度：高 | A比B更弱 | 描述符（可比） |  | 直接（依据测的就是电池电解液） |  | 硫碳 | S/C（组成未核） | 4 | 直接 | / | 45｜45 | 1.327 | 未写 | 8.48 | 8.48 | 计算 |  |  | 计算 | 600 | 600｜— | 120 | — / — |  |  | 17.91 |  | 扣式 2032 | 0.1C｜曲线取第 2 圈；GITT 先 0.05C 活化 2 圈 | 1672 | 0.1 | ｜未写 | TFSI / TFSI | 2 wt% / 2 wt% | 常规 | 常规 | 中等(5–15] | ≥4 | 厚 | ≤0.3C | 未知 | 无 |  | 过电位或动力学 | 其他 | 314 | 22.8 | mV（活化极化 ηact） | 最大极化点（两平台之间） | 直接 | 直接 | 未报告 | A更差 | A更差 | WSS 进入多硫化物内层溶剂化壳后电荷转移急剧变慢 | 强者胜 | -2.623 | Fig. 2D；p4–6 | 有数据 | 正极动力学 | Once the WSS directly coordinates with LiPSs, the LiPS charge-transfer kinetics deteriorate dramatically, with a rapid increase in activation polarization | 无 |  | The ηact then surges by 13 times to 314 mV when the DIPE content increases from 0 to 40% | 🧮 | 原句已在原文找到 |  | 新论文首次提取（不属定向复核；复核看 🔶/⚠️ 行与优势一致性逐对复核）
S18-C9 | S18 | 10.1021/jacs.5c01588 | Li X.-Y. et al., J. Am. Chem. Soc. 2025, 147, 15435 | Bo-Quan Li; Qiang Zhang（北理工 / 清华）｜与 S05、S11、S15 同为 Qiang Zhang / Bo-Quan Li / Jia-Qi Huang 组；电催化剂对照与软包只用 DIPS 电解液，不进表；初筛记的'50 µm 与 600 µm'中 50 µm 只用于加/不加电催化剂的长循环 | 跨锂厚 | 是 | E40：40% DIPE | 溶剂 DIPE : (DOL/DME 1:1) = 40 : 60 v/v；盐 1.0 M LiTFSI；稀释剂 DIPE 40 vol%；LiNO₃ 2 wt%；添加剂 无 | E20：20% DIPE | 溶剂 DIPE : (DOL/DME 1:1) = 20 : 80 v/v；盐 1.0 M LiTFSI；稀释剂 DIPE 20 vol%；LiNO₃ 2 wt%；添加剂 无 | 溶剂比例 | 是 | weakly solvating electrolyte（WSS 40%） | 弱溶剂化 | weakly solvating electrolyte（WSS 20%） | 弱溶剂化 | 弱溶剂化 ↔ 弱溶剂化 | 【D2｜电解液溶剂化能力（给体数）｜实验测量｜DIPE 体系 DN 排序（²³Na NMR，Fig. 3B2；正文只给趋势）】A=1，B=2 序号（仅表次序；大=DN 高）；方向：A比B更弱；体系内可比：是（同篇同法；数值只在图上，作者写明三个体系都随 WSS 增加单调下降）；映射到电池电解液：直接（测的是含 1.0 M LiTFSI 的溶液（电池电解液另加 2 wt% LiNO3））；可信度：高 | A比B更弱 | 描述符（可比） |  | 直接（依据测的就是电池电解液） |  | 硫碳 | S/C（组成未核） | 4 | 直接 | / | 45｜45 | 1.327 | 未写 | 8.48 | 8.48 | 计算 |  |  | 计算 | 600 | 600｜— | 120 | — / — |  |  | 17.91 |  | 扣式 2032 | 0.1C｜曲线取第 2 圈；GITT 先 0.05C 活化 2 圈 | 1672 | 0.1 | ｜未写 | TFSI / TFSI | 2 wt% / 2 wt% | 常规 | 常规 | 中等(5–15] | ≥4 | 厚 | ≤0.3C | 未知 | 无 |  | 过电位或动力学 | 其他 | 314 | 50.1 | mV（活化极化 ηact） | 最大极化点（两平台之间） | 直接 | 直接 | 未报告 | A更差 | A更差 | 超过 20% 进入第二阶段 | 强者胜 | -1.835 | Fig. 2D；p4–6 | 有数据 | 正极动力学 |  | 无 |  | ηact increases by 1.2 times from 22.8 to 50.1 mV as the DIPE content rises from 0 to 20%. The ηact then surges by 13 times to 314 mV when the DIPE content increases from 0 to 40% | 🧮 | 原句已在原文找到 |  | 新论文首次提取（不属定向复核；复核看 🔶/⚠️ 行与优势一致性逐对复核）
S18-C10 | S18 | 10.1021/jacs.5c01588 | Li X.-Y. et al., J. Am. Chem. Soc. 2025, 147, 15435 | Bo-Quan Li; Qiang Zhang（北理工 / 清华）｜与 S05、S11、S15 同为 Qiang Zhang / Bo-Quan Li / Jia-Qi Huang 组；电催化剂对照与软包只用 DIPS 电解液，不进表；初筛记的'50 µm 与 600 µm'中 50 µm 只用于加/不加电催化剂的长循环 | 跨锂厚 | 否（正极：多硫化物对称电池） | P40：40% DIPS | 溶剂 DIPS : (DOL/DME 1:1) = 40 : 60 v/v；盐 1.0 M LiTFSI；稀释剂 DIPS 40 vol%；LiNO₃ 2 wt%；添加剂 无 | D0：0% WSS（DOL/DME） | 溶剂 DOL/DME 1:1 v/v；盐 1.0 M LiTFSI；稀释剂 无；LiNO₃ 2 wt%；添加剂 无 | 溶剂比例、稀释剂 | 否 | weakly solvating electrolyte（WSS 40%） | 弱溶剂化 | DOL/DME benchmark（strongly solvating solvents） | 常规 | 常规 ↔ 弱溶剂化 | 【D1｜电解液溶剂化能力（给体数）｜实验测量｜电解液 DN（²³Na NMR，10 mM NaTFSI 探针，DN = 2.052δ + 25.32 标定）】A=15.6，B=16.6 kcal/mol；方向：A比B更弱；体系内可比：是（同篇同法；本文自建标定，跨文献不可直接比；20% 以内变化仅 0.6%）；映射到电池电解液：直接（测的是含 1.0 M LiTFSI 的溶液（电池电解液另加 2 wt% LiNO3））；可信度：高｜物种：无（NaTFSI 探针）；介质：电解液（含 LiTFSI，不含 LiNO3）；测法：²³Na NMR 标定 DN；浓度定义：—；温度：未写 | A比B更弱 | 描述符（可比） |  | 直接（依据测的就是电池电解液） |  | 多硫化物对称电池 | CNT 涂层 Al 箔 ×2 |  | 不适用 | / | 40｜40 | 1.13（默认 d=12 mm） | 未写 |  |  | 缺失 |  |  | 未知（缺失） | 未写 | 1000｜默认 1000 | 200（含默认） | — / — |  |  |  |  | 扣式对称 | ｜开路 EIS |  |  | 25｜判断（原文：room temperature） | TFSI / TFSI | 2 wt% / 2 wt% | 锂库存未知 | 常规 | 未知 | 未知 | 未报告 | 未知 | 室温(20–30) | 无 |  | 阻抗 | 其他 | 248 | 93.4 | Ω（Rct，DRT 反应区） | 开路，室温 | 直接 | 直接 | 未报告 | A更差 | A更差 | 溶剂化能力降低，电荷转移变难 | 强者胜 | -0.977 | Fig. S37；p8 | 有数据 | 正极动力学 |  | 无 |  | the Rct increases with reduced ESP (e.g., from 93.4 to 248 Ω as the DIPS content increases from 0 to 40% at room temperature | ✅ | 原句已在原文找到 |  | 新论文首次提取（不属定向复核；复核看 🔶/⚠️ 行与优势一致性逐对复核）
S19-C1 | S19 | 10.1021/acsenergylett.5c00974 | Peng L. et al., ACS Energy Lett. 2025, 10, 4004 | Liang Ma; Luyi Chen; Lingzhi Zhao; Qifeng Zheng（华南师范大学） | 跨E/S；跨锂厚；稀有格 | 否（正极：溶液正极） | PDD：E-PDD | 溶剂 DMPU/DOL/DME 2:4:4 v/v；盐 1 M LiTFSI；稀释剂 无；LiNO₃ 0.4 M；添加剂 无 | DD：E-DD | 溶剂 DOL/DME（比例未写）；盐 1 M LiTFSI；稀释剂 无；LiNO₃ 0.4 M；添加剂 无 | 溶剂种类 | 是 | highly solvating | 强溶剂化 | moderately solvating（作者把常规醚称为适中溶剂化） | 常规 | 强溶剂化 ↔ 常规 | 【D1｜Li⁺ 溶剂化（溶剂给体数）｜配方代理推断｜溶剂 DN（文献值，本文引用），按体积分数加权】A=21.8，B=18.75 kcal/mol；方向：A比B更强；体系内可比：否（文献 DN 体积加权（代理）；DD 按 1:1 假设；DOL 取 17.5，与 S24 引用的 21.2 不一致）；映射到电池电解液：间接（文献溶剂 DN 按体积加权的配方代理）；可信度：低；⛔ 不可比，不参与方向和区间判定 【D2｜多硫化物溶解行为｜实验测量｜Li2S6 溶液外观（定性：20 mM 是否澄清）】A=2，B=1 序号（仅表次序；大=溶解多）；方向：A比B更强；体系内可比：是（同篇同法，定性）；映射到电池电解液：间接（混合溶剂中的 Li2S6（不含 LiTFSI、LiNO₃），按溶剂映射到电池电解液）；可信度：中（体系内可比，映射到电池电解液是间接的）｜物种：Li2S6（Fig. S3 另有 Li2S8/Li2S4/Li2S2）；介质：混合溶剂（不含盐）；测法：目视（照片）；浓度定义：20 mM；温度：未写 | A比B更强 | 描述符（可比） | D1 | 间接映射：混合溶剂中的 Li2S6（不含 LiTFSI、LiNO₃），按溶剂映射到电池电解液 |  | 溶液正极 | 碳纤维布 + Li2S6（~1.4 mg S/cm²） | 1.4 | 直接 | / | 未写｜50（默认） | 1.13 | 19 µL/mg | 31.59（含默认输入） | 19 | 直接 |  |  | 直接报告 | 未写 | 1000｜默认 1000 | 200（含默认） | 1403 / 964 | 148.19（含默认输入，不进分析） | 101.82（含默认） | 85.29（含默认） |  | 扣式 2032 | 0.1C | 1675 | 0.1 | ｜未写 | TFSI / TFSI | 0.4 M / 0.4 M | 锂库存未知 | 常规 | 富液(>15) | <2 | 未报告 | ≤0.3C | 未知 | 锂负极预处理形成人工 SEI（所有电池） |  | 首圈容量 | 容量与倍率 | 1403 | 964 | mAh/g | 0.1C 首次放电 | 直接 | 直接 | 未报告 | A更好 | A更好 | S3•⁻ 自由基路径、三维 Li2S 沉积 | 强者胜 | +0.375 | Fig. 5a–b；p5 | 有数据 | Li2S 沉积、正极动力学 | induces the 3D electrodeposition of Li2S | 无 |  | the cell using E-PDD exhibits an extremely high initial discharge capacity of 1403 mAh g−1 at 0.1 C, corresponding to a high S utilization of 83.8%, which is much higher than that using E-EDD (1164 mAh g−1) and E-DD (964 mAh g−1) | 🧮 | 原句已在原文找到
S19-C2 | S19 | 10.1021/acsenergylett.5c00974 | Peng L. et al., ACS Energy Lett. 2025, 10, 4004 | Liang Ma; Luyi Chen; Lingzhi Zhao; Qifeng Zheng（华南师范大学） | 跨E/S；跨锂厚；稀有格 | 否（正极：溶液正极） | EDD：E-EDD | 溶剂 DMEU/DOL/DME 2:4:4 v/v；盐 1 M LiTFSI；稀释剂 无；LiNO₃ 0.4 M；添加剂 无 | DD：E-DD | 溶剂 DOL/DME（比例未写）；盐 1 M LiTFSI；稀释剂 无；LiNO₃ 0.4 M；添加剂 无 | 溶剂种类 | 是 | highly solvating | 强溶剂化 | moderately solvating（作者把常规醚称为适中溶剂化） | 常规 | 强溶剂化 ↔ 常规 | 【D1｜Li⁺ 溶剂化（溶剂给体数）｜配方代理推断｜溶剂 DN（文献值，本文引用），按体积分数加权】A=20.8，B=18.75 kcal/mol；方向：A比B更强；体系内可比：否（文献 DN 体积加权（代理）；DD 按 1:1 假设；DOL 取 17.5，与 S24 引用的 21.2 不一致）；映射到电池电解液：间接（文献溶剂 DN 按体积加权的配方代理）；可信度：低；⛔ 不可比，不参与方向和区间判定 【D2｜多硫化物溶解行为｜实验测量｜Li2S6 溶液外观（定性：20 mM 是否澄清）】A=2，B=1 序号（仅表次序；大=溶解多）；方向：A比B更强；体系内可比：是（同篇同法，定性）；映射到电池电解液：间接（混合溶剂中的 Li2S6（不含 LiTFSI、LiNO₃），按溶剂映射到电池电解液）；可信度：中（体系内可比，映射到电池电解液是间接的）｜物种：Li2S6（Fig. S3 另有 Li2S8/Li2S4/Li2S2）；介质：混合溶剂（不含盐）；测法：目视（照片）；浓度定义：20 mM；温度：未写 | A比B更强 | 描述符（可比） | D1 | 间接映射：混合溶剂中的 Li2S6（不含 LiTFSI、LiNO₃），按溶剂映射到电池电解液 |  | 溶液正极 | 碳纤维布 + Li2S6（~1.4 mg S/cm²） | 1.4 | 直接 | / | 未写｜50（默认） | 1.13 | 19 µL/mg | 31.59（含默认输入） | 19 | 直接 |  |  | 直接报告 | 未写 | 1000｜默认 1000 | 200（含默认） | 1164 / 964 | 148.19（含默认输入，不进分析） | 122.73（含默认） | 85.29（含默认） |  | 扣式 2032 | 0.1C | 1675 | 0.1 | ｜未写 | TFSI / TFSI | 0.4 M / 0.4 M | 锂库存未知 | 常规 | 富液(>15) | <2 | 未报告 | ≤0.3C | 未知 | 锂负极预处理形成人工 SEI（所有电池） |  | 首圈容量 | 容量与倍率 | 1164 | 964 | mAh/g | 0.1C 首次放电 | 直接 | 直接 | 未报告 | A更好 | A更好 |  | 强者胜 | +0.189 | Fig. 5a–b；p5 | 有数据 | Li2S 沉积 |  | 无 |  | which is much higher than that using E-EDD (1164 mAh g−1) and E-DD (964 mAh g−1) | 🧮 | 原句已在原文找到 | 抽中，待核配方—条件对应 |  | 10-18 第三轮（AI 辅助复核，用户尚未逐项人工确认；随机抽查）：主要数值与作者比较方向未见错配；条件字段未逐项确认
S19-C3 | S19 | 10.1021/acsenergylett.5c00974 | Peng L. et al., ACS Energy Lett. 2025, 10, 4004 | Liang Ma; Luyi Chen; Lingzhi Zhao; Qifeng Zheng（华南师范大学） | 跨E/S；跨锂厚；稀有格 | 否（正极：溶液正极） | PDD：E-PDD | 溶剂 DMPU/DOL/DME 2:4:4 v/v；盐 1 M LiTFSI；稀释剂 无；LiNO₃ 0.4 M；添加剂 无 | DD：E-DD | 溶剂 DOL/DME（比例未写）；盐 1 M LiTFSI；稀释剂 无；LiNO₃ 0.4 M；添加剂 无 | 溶剂种类 | 是 | highly solvating | 强溶剂化 | moderately solvating（作者把常规醚称为适中溶剂化） | 常规 | 强溶剂化 ↔ 常规 | 【D1｜Li⁺ 溶剂化（溶剂给体数）｜配方代理推断｜溶剂 DN（文献值，本文引用），按体积分数加权】A=21.8，B=18.75 kcal/mol；方向：A比B更强；体系内可比：否（文献 DN 体积加权（代理）；DD 按 1:1 假设；DOL 取 17.5，与 S24 引用的 21.2 不一致）；映射到电池电解液：间接（文献溶剂 DN 按体积加权的配方代理）；可信度：低；⛔ 不可比，不参与方向和区间判定 【D2｜多硫化物溶解行为｜实验测量｜Li2S6 溶液外观（定性：20 mM 是否澄清）】A=2，B=1 序号（仅表次序；大=溶解多）；方向：A比B更强；体系内可比：是（同篇同法，定性）；映射到电池电解液：间接（混合溶剂中的 Li2S6（不含 LiTFSI、LiNO₃），按溶剂映射到电池电解液）；可信度：中（体系内可比，映射到电池电解液是间接的）｜物种：Li2S6（Fig. S3 另有 Li2S8/Li2S4/Li2S2）；介质：混合溶剂（不含盐）；测法：目视（照片）；浓度定义：20 mM；温度：未写 | A比B更强 | 描述符（可比） | D1 | 间接映射：混合溶剂中的 Li2S6（不含 LiTFSI、LiNO₃），按溶剂映射到电池电解液 |  | 溶液正极 | 碳纤维布 + Li2S6（~1.4 mg S/cm²） | 1.4 | 直接 | / | 未写｜50（默认） | 1.13 | 19 µL/mg | 31.59（含默认输入） | 19 | 直接 |  |  | 直接报告 | 未写 | 1000｜默认 1000 | 200（含默认） | 1403 / 964 | 148.19（含默认输入，不进分析） | 101.82（含默认） | 85.29（含默认） |  | 扣式 2032 | 0.1C | 1675 | 0.1 | ｜未写 | TFSI / TFSI | 0.4 M / 0.4 M | 锂库存未知 | 常规 | 富液(>15) | <2 | 未报告 | ≤0.3C | 未知 | 锂负极预处理形成人工 SEI（所有电池） |  | 循环保持率或寿命 | 循环 | 135 圈保持 77% | 130 圈内失效 |  | 寿命 | 直接 | 直接 | 未报告 | A更好 |  | DD 与 EDD 寄生反应严重 | 强者胜 |  | Fig. 5a；p5 | 有数据 | 负极 SEI、穿梭 | due to a serious parasitic reaction between the solvent/LiPSs and LMAs | 无 | S19-C6（C4）：改变 E/S 19→5、载量 1.4→4.4、正极 溶液正极→硫碳、电池 扣式 2032→扣式；胜方 本行 强者胜｜该行 强者胜 → 未翻转（胜方相同）；取值点不同／待核可比性；协议未逐项核；锂厚未知（两行均未报告）；效应量 本行 —（A=PDD）｜该行 +1.271（A=PDD）；正 = A 更好 | is still able to retain 1079 mAh g−1 (77% of the capacity retention) after 135 cycles … whereas both cells using E-EDD and E-DD fail within 130 cycles | 🧮 | 原句已在原文找到 |  | 本轮修正：E3 变化（同组行改动所致，见新旧对照）
S19-C4 | S19 | 10.1021/acsenergylett.5c00974 | Peng L. et al., ACS Energy Lett. 2025, 10, 4004 | Liang Ma; Luyi Chen; Lingzhi Zhao; Qifeng Zheng（华南师范大学） | 跨E/S；跨锂厚；稀有格 | 否（正极：溶液正极） | PDD：E-PDD | 溶剂 DMPU/DOL/DME 2:4:4 v/v；盐 1 M LiTFSI；稀释剂 无；LiNO₃ 0.4 M；添加剂 无 | DD：E-DD | 溶剂 DOL/DME（比例未写）；盐 1 M LiTFSI；稀释剂 无；LiNO₃ 0.4 M；添加剂 无 | 溶剂种类 | 是 | highly solvating | 强溶剂化 | moderately solvating（作者把常规醚称为适中溶剂化） | 常规 | 强溶剂化 ↔ 常规 | 【D1｜Li⁺ 溶剂化（溶剂给体数）｜配方代理推断｜溶剂 DN（文献值，本文引用），按体积分数加权】A=21.8，B=18.75 kcal/mol；方向：A比B更强；体系内可比：否（文献 DN 体积加权（代理）；DD 按 1:1 假设；DOL 取 17.5，与 S24 引用的 21.2 不一致）；映射到电池电解液：间接（文献溶剂 DN 按体积加权的配方代理）；可信度：低；⛔ 不可比，不参与方向和区间判定 【D2｜多硫化物溶解行为｜实验测量｜Li2S6 溶液外观（定性：20 mM 是否澄清）】A=2，B=1 序号（仅表次序；大=溶解多）；方向：A比B更强；体系内可比：是（同篇同法，定性）；映射到电池电解液：间接（混合溶剂中的 Li2S6（不含 LiTFSI、LiNO₃），按溶剂映射到电池电解液）；可信度：中（体系内可比，映射到电池电解液是间接的）｜物种：Li2S6（Fig. S3 另有 Li2S8/Li2S4/Li2S2）；介质：混合溶剂（不含盐）；测法：目视（照片）；浓度定义：20 mM；温度：未写 | A比B更强 | 描述符（可比） | D1 | 间接映射：混合溶剂中的 Li2S6（不含 LiTFSI、LiNO₃），按溶剂映射到电池电解液 |  | 溶液正极 | 碳纤维布 + Li2S6（~1.4 mg S/cm²） | 1.4 | 直接 | / | 未写｜50（默认） | 1.13 | 19 µL/mg | 31.59（含默认输入） | 19 | 直接 |  |  | 直接报告 | 未写 | 1000｜默认 1000 | 200（含默认） | — / — |  |  | 85.29（含默认） |  | 扣式 2032 | 1C | 1675 | 1 | ｜未写 | TFSI / TFSI | 0.4 M / 0.4 M | 锂库存未知 | 常规 | 富液(>15) | <2 | 未报告 | 0.3–2C | 未知 | 锂负极预处理形成人工 SEI（所有电池） |  | 倍率容量 | 容量与倍率 | 1004 |  | mAh/g | 1C | 直接 | 缺失（Fig. 5d） | 未报告 | A更好 |  | PDD 倍率远高于另两者 | 强者胜 |  | Fig. 5d；p5 | 有数据 | 正极动力学 |  | 无 |  | high capacities of 1313, 1244, 1203, 1149, and 1004 mAh g−1 at rates of 0.1, 0.2, 0.3, 0.5, and 1 C, respectively, which are much higher than those using E-EDD and E-DD | 🧮 | 原句已在原文找到
S19-C5 | S19 | 10.1021/acsenergylett.5c00974 | Peng L. et al., ACS Energy Lett. 2025, 10, 4004 | Liang Ma; Luyi Chen; Lingzhi Zhao; Qifeng Zheng（华南师范大学） | 跨E/S；跨锂厚；稀有格 | 是 | PDD：E-PDD | 溶剂 DMPU/DOL/DME 2:4:4 v/v；盐 1 M LiTFSI；稀释剂 无；LiNO₃ 0.4 M；添加剂 无 | DD：E-DD | 溶剂 DOL/DME（比例未写）；盐 1 M LiTFSI；稀释剂 无；LiNO₃ 0.4 M；添加剂 无 | 溶剂种类 | 是 | highly solvating | 强溶剂化 | moderately solvating（作者把常规醚称为适中溶剂化） | 常规 | 强溶剂化 ↔ 常规 | 【D1｜Li⁺ 溶剂化（溶剂给体数）｜配方代理推断｜溶剂 DN（文献值，本文引用），按体积分数加权】A=21.8，B=18.75 kcal/mol；方向：A比B更强；体系内可比：否（文献 DN 体积加权（代理）；DD 按 1:1 假设；DOL 取 17.5，与 S24 引用的 21.2 不一致）；映射到电池电解液：间接（文献溶剂 DN 按体积加权的配方代理）；可信度：低；⛔ 不可比，不参与方向和区间判定 【D2｜多硫化物溶解行为｜实验测量｜Li2S6 溶液外观（定性：20 mM 是否澄清）】A=2，B=1 序号（仅表次序；大=溶解多）；方向：A比B更强；体系内可比：是（同篇同法，定性）；映射到电池电解液：间接（混合溶剂中的 Li2S6（不含 LiTFSI、LiNO₃），按溶剂映射到电池电解液）；可信度：中（体系内可比，映射到电池电解液是间接的）｜物种：Li2S6（Fig. S3 另有 Li2S8/Li2S4/Li2S2）；介质：混合溶剂（不含盐）；测法：目视（照片）；浓度定义：20 mM；温度：未写 | A比B更强 | 描述符（可比） | D1 | 间接映射：混合溶剂中的 Li2S6（不含 LiTFSI、LiNO₃），按溶剂映射到电池电解液 |  | 硫碳 | CNT/S（S:CNT 3:1） | 2.1 | 直接 | 75 / 60 | 未写｜50（默认） | 1.13 | 12.8 µL/mg | 21.06（含默认输入） | 12.8 | 直接 |  |  | 直接报告 | 未写 | 1000｜默认 1000 | 200（含默认） | 1107 / — |  | 86.03（含默认） | 56.86（含默认） |  | 扣式 | ｜倍率未写（Fig. S31） | 1675 |  | ｜未写 | TFSI / TFSI | 0.4 M / 0.4 M | 锂库存未知 | 常规 | 中等(5–15] | 2–4 | 未报告 | 未知 | 未知 | 锂负极预处理形成人工 SEI |  | 指定圈数放电容量 | 循环 | 848 |  | mAh/g | 第 100 圈 | 直接 | 缺失（Fig. S31a） | 未报告 | A更好 |  | PDD 优于 EDD 和 DD | 强者胜 |  | SI Fig. S31；p5 | 有数据 | 正极动力学 | indicating superior S redox kinetics | 无 |  | The cell using the E-PDD electrolyte delivers a high initial capacity of 1107 mAh g−1 and retains 848 mAh g−1 over 100 cycles, surpassing the cells using E-EDD and E-DD | 🧮 | 原句已在原文找到 | 抽中，待核配方—条件对应 | 本轮修正：10-18 第三轮：指标 循环保持率或寿命 → 指定圈数放电容量（848 mAh/g，第 100 圈）。原句 'retains 848 mAh g−1 over 100 cycles, surpassing the cells using E-EDD and E-DD' 只支持第 100 圈容量的比较（p5，SI Fig. S31） | 10-18 第三轮（AI 辅助复核，用户尚未逐项人工确认；随机抽查）：原文只支持第 100 圈放电容量更高，不足以确认保持率或寿命更好 → 指标改为指定圈数放电容量（已改）
S19-C6 | S19 | 10.1021/acsenergylett.5c00974 | Peng L. et al., ACS Energy Lett. 2025, 10, 4004 | Liang Ma; Luyi Chen; Lingzhi Zhao; Qifeng Zheng（华南师范大学） | 跨E/S；跨锂厚；稀有格 | 是 | PDD：E-PDD | 溶剂 DMPU/DOL/DME 2:4:4 v/v；盐 1 M LiTFSI；稀释剂 无；LiNO₃ 0.4 M；添加剂 无 | DD：E-DD | 溶剂 DOL/DME（比例未写）；盐 1 M LiTFSI；稀释剂 无；LiNO₃ 0.4 M；添加剂 无 | 溶剂种类 | 是 | highly solvating | 强溶剂化 | moderately solvating（作者把常规醚称为适中溶剂化） | 常规 | 强溶剂化 ↔ 常规 | 【D1｜Li⁺ 溶剂化（溶剂给体数）｜配方代理推断｜溶剂 DN（文献值，本文引用），按体积分数加权】A=21.8，B=18.75 kcal/mol；方向：A比B更强；体系内可比：否（文献 DN 体积加权（代理）；DD 按 1:1 假设；DOL 取 17.5，与 S24 引用的 21.2 不一致）；映射到电池电解液：间接（文献溶剂 DN 按体积加权的配方代理）；可信度：低；⛔ 不可比，不参与方向和区间判定 【D2｜多硫化物溶解行为｜实验测量｜Li2S6 溶液外观（定性：20 mM 是否澄清）】A=2，B=1 序号（仅表次序；大=溶解多）；方向：A比B更强；体系内可比：是（同篇同法，定性）；映射到电池电解液：间接（混合溶剂中的 Li2S6（不含 LiTFSI、LiNO₃），按溶剂映射到电池电解液）；可信度：中（体系内可比，映射到电池电解液是间接的）｜物种：Li2S6（Fig. S3 另有 Li2S8/Li2S4/Li2S2）；介质：混合溶剂（不含盐）；测法：目视（照片）；浓度定义：20 mM；温度：未写 | A比B更强 | 描述符（可比） | D1 | 间接映射：混合溶剂中的 Li2S6（不含 LiTFSI、LiNO₃），按溶剂映射到电池电解液 |  | 硫碳 | CNT/S | 4.4 | 直接 | 75 / 60 | 未写｜50（默认） | 1.13 | 5 µL/mg | 10.05（含默认输入） | 5 | 直接 |  |  | 直接报告 | 未写 | 1000｜默认 1000 | 200（含默认） | 876 / — |  | 51.89（含默认） | 27.14（含默认） |  | 扣式 | 0.1C | 1675 | 0.1 | ｜未写 | TFSI / TFSI | 0.4 M / 0.4 M | 锂库存未知 | 正极受限 | 贫液(≤5) | ≥4 | 未报告 | ≤0.3C | 未知 | 锂负极预处理形成人工 SEI |  | 循环保持率或寿命 | 循环 | 82 | 23 | % | 第 80 圈 | 直接 | 直接 | 未报告 | A更好 | A更好 | DD 穿梭腐蚀负极 + Li2S 过早钝化 | 强者胜 | +1.271 | Fig. 5e、S32；p5 | 有数据 | 穿梭、负极 SEI、Li2S 沉积 | could be ascribed to the severe parasitic reaction between shuttled LiPSs and LMA as well as premature Li2S passivation | 贫液 + 高载量 | S19-C3（C1）：改变 E/S 5→19、载量 4.4→1.4、正极 硫碳→溶液正极、电池 扣式→扣式 2032；胜方 本行 强者胜｜该行 强者胜 → 未翻转（胜方相同）；取值点不同／待核可比性；协议未逐项核；锂厚未知（两行均未报告）；效应量 本行 +1.271（A=PDD）｜该行 —（A=PDD）；正 = A 更好 | demonstrates a high capacity of 876 mAh g−1 and very stable cycling stability with 82% capacity retained after 80 cycles. In stark contrast, the Li¦¦S cell using E-DD electrolyte displays rapid capacity decay with only 23% capacity retained after 80 cycles | 🧮 | 原句已在原文找到 |  | 本轮修正：E3 变化（同组行改动所致，见新旧对照）
S19-C7 | S19 | 10.1021/acsenergylett.5c00974 | Peng L. et al., ACS Energy Lett. 2025, 10, 4004 | Liang Ma; Luyi Chen; Lingzhi Zhao; Qifeng Zheng（华南师范大学） | 跨E/S；跨锂厚；稀有格 | 否（正极：无（Li‖Li）） | PDD：E-PDD | 溶剂 DMPU/DOL/DME 2:4:4 v/v；盐 1 M LiTFSI；稀释剂 无；LiNO₃ 0.4 M；添加剂 无 | DD：E-DD | 溶剂 DOL/DME（比例未写）；盐 1 M LiTFSI；稀释剂 无；LiNO₃ 0.4 M；添加剂 无 | 溶剂种类 | 是 | highly solvating | 强溶剂化 | moderately solvating（作者把常规醚称为适中溶剂化） | 常规 | 强溶剂化 ↔ 常规 | 【D1｜Li⁺ 溶剂化（溶剂给体数）｜配方代理推断｜溶剂 DN（文献值，本文引用），按体积分数加权】A=21.8，B=18.75 kcal/mol；方向：A比B更强；体系内可比：否（文献 DN 体积加权（代理）；DD 按 1:1 假设；DOL 取 17.5，与 S24 引用的 21.2 不一致）；映射到电池电解液：间接（文献溶剂 DN 按体积加权的配方代理）；可信度：低；⛔ 不可比，不参与方向和区间判定 【D2｜多硫化物溶解行为｜实验测量｜Li2S6 溶液外观（定性：20 mM 是否澄清）】A=2，B=1 序号（仅表次序；大=溶解多）；方向：A比B更强；体系内可比：是（同篇同法，定性）；映射到电池电解液：间接（混合溶剂中的 Li2S6（不含 LiTFSI、LiNO₃），按溶剂映射到电池电解液）；可信度：中（体系内可比，映射到电池电解液是间接的）｜物种：Li2S6（Fig. S3 另有 Li2S8/Li2S4/Li2S2）；介质：混合溶剂（不含盐）；测法：目视（照片）；浓度定义：20 mM；温度：未写 | A比B更强 | 描述符（可比） | D1 | 间接映射：混合溶剂中的 Li2S6（不含 LiTFSI、LiNO₃），按溶剂映射到电池电解液；本行是无硫正极的对称 / 半电池测试 |  | 无（Li‖Li） | Li |  | 不适用 | / | 40｜40 | 1.539 | 未写 |  |  | 缺失 |  |  | 未知（缺失） | 未写 | 1000｜默认 1000 | 200（含默认） | — / — |  |  |  |  | 扣式 Li‖Li | ｜1 mA/cm²，1 mAh/cm² |  |  | ｜未写 | TFSI / TFSI | 0.4 M / 0.4 M | 不适用 | 不适用 | 未知 | 未知 | 不适用 | 未知 | 未知 | 锂负极预处理形成人工 SEI |  | 锂对称电池寿命 | 负极侧 | >1400 | ~1000 | h | 过电位骤升前 | 直接（>1400） | 直接（约 1000） | 未报告 | A更好 | A更好（A 为下限值） | DMPU 主导内层溶剂化，少游离溶剂 | 强者胜 |  | Fig. 4a；p4 | 有数据 | 负极 SEI |  | 无 |  | the cycling life was extended to about 1000 h for the cell using E-DD … the cell using E-PDD exhibits extremely stable cycling for over 1400 h | ✅ | 原句已在原文找到 | 抽中，待核配方—条件对应 |  | 10-18 第三轮（AI 辅助复核，用户尚未逐项人工确认；随机抽查）：主要数值与作者比较方向未见错配；条件字段未逐项确认
S19-C8 | S19 | 10.1021/acsenergylett.5c00974 | Peng L. et al., ACS Energy Lett. 2025, 10, 4004 | Liang Ma; Luyi Chen; Lingzhi Zhao; Qifeng Zheng（华南师范大学） | 跨E/S；跨锂厚；稀有格 | 否（正极：无（Li‖Li）） | EDD：E-EDD | 溶剂 DMEU/DOL/DME 2:4:4 v/v；盐 1 M LiTFSI；稀释剂 无；LiNO₃ 0.4 M；添加剂 无 | DD：E-DD | 溶剂 DOL/DME（比例未写）；盐 1 M LiTFSI；稀释剂 无；LiNO₃ 0.4 M；添加剂 无 | 溶剂种类 | 是 | highly solvating | 强溶剂化 | moderately solvating（作者把常规醚称为适中溶剂化） | 常规 | 强溶剂化 ↔ 常规 | 【D1｜Li⁺ 溶剂化（溶剂给体数）｜配方代理推断｜溶剂 DN（文献值，本文引用），按体积分数加权】A=20.8，B=18.75 kcal/mol；方向：A比B更强；体系内可比：否（文献 DN 体积加权（代理）；DD 按 1:1 假设；DOL 取 17.5，与 S24 引用的 21.2 不一致）；映射到电池电解液：间接（文献溶剂 DN 按体积加权的配方代理）；可信度：低；⛔ 不可比，不参与方向和区间判定 【D2｜多硫化物溶解行为｜实验测量｜Li2S6 溶液外观（定性：20 mM 是否澄清）】A=2，B=1 序号（仅表次序；大=溶解多）；方向：A比B更强；体系内可比：是（同篇同法，定性）；映射到电池电解液：间接（混合溶剂中的 Li2S6（不含 LiTFSI、LiNO₃），按溶剂映射到电池电解液）；可信度：中（体系内可比，映射到电池电解液是间接的）｜物种：Li2S6（Fig. S3 另有 Li2S8/Li2S4/Li2S2）；介质：混合溶剂（不含盐）；测法：目视（照片）；浓度定义：20 mM；温度：未写 | A比B更强 | 描述符（可比） | D1 | 间接映射：混合溶剂中的 Li2S6（不含 LiTFSI、LiNO₃），按溶剂映射到电池电解液；本行是无硫正极的对称 / 半电池测试 |  | 无（Li‖Li） | Li |  | 不适用 | / | 40｜40 | 1.539 | 未写 |  |  | 缺失 |  |  | 未知（缺失） | 未写 | 1000｜默认 1000 | 200（含默认） | — / — |  |  |  |  | 扣式 Li‖Li | ｜1 mA/cm²，1 mAh/cm² |  |  | ｜未写 | TFSI / TFSI | 0.4 M / 0.4 M | 不适用 | 不适用 | 未知 | 未知 | 不适用 | 未知 | 未知 | 锂负极预处理形成人工 SEI |  | 锂对称电池寿命 | 负极侧 | ~800 | ~1000 | h | 过电位骤升前 | 直接（约 800） | 直接（约 1000） | 未报告 | A更差 | A更差（近似值） | 游离 DMEU 腐蚀锂 | 弱者胜 |  | Fig. 4a；p4 | 有数据 | 负极 SEI | ascribed to the accumulation of thick byproducts and dead Li resulting from the continuous parasitic reaction between the DMEU solvent and LMA | 无 |  | Li¦¦Li cells exhibit a smooth and low overpotential during the initial 800 h. Thereafter, the overpotential sharply increases for the cell using E-EDD | ✅ | 原句已在原文找到
S19-C9 | S19 | 10.1021/acsenergylett.5c00974 | Peng L. et al., ACS Energy Lett. 2025, 10, 4004 | Liang Ma; Luyi Chen; Lingzhi Zhao; Qifeng Zheng（华南师范大学） | 跨E/S；跨锂厚；稀有格 | 否（正极：无（Li‖Li）） | PDD：E-PDD | 溶剂 DMPU/DOL/DME 2:4:4 v/v；盐 1 M LiTFSI；稀释剂 无；LiNO₃ 0.4 M；添加剂 无 | EDD：E-EDD | 溶剂 DMEU/DOL/DME 2:4:4 v/v；盐 1 M LiTFSI；稀释剂 无；LiNO₃ 0.4 M；添加剂 无 | 溶剂种类 | 是 | highly solvating | 强溶剂化 | highly solvating | 强溶剂化 | 强溶剂化 ↔ 强溶剂化 | 【D1｜Li⁺ 溶剂化（溶剂给体数）｜配方代理推断｜溶剂 DN（文献值，本文引用），按体积分数加权】A=21.8，B=20.8 kcal/mol；方向：A比B更强；体系内可比：否（文献 DN 体积加权（代理）；DD 按 1:1 假设；DOL 取 17.5，与 S24 引用的 21.2 不一致）；映射到电池电解液：间接（文献溶剂 DN 按体积加权的配方代理）；可信度：低；⛔ 不可比，不参与方向和区间判定 【D2｜多硫化物溶解行为｜实验测量｜Li2S6 溶液外观（定性：20 mM 是否澄清）】A=2，B=2 序号（仅表次序；大=溶解多）；方向：相同；体系内可比：是（同篇同法，定性）；映射到电池电解液：间接（混合溶剂中的 Li2S6（不含 LiTFSI、LiNO₃），按溶剂映射到电池电解液）；可信度：中（体系内可比，映射到电池电解液是间接的）｜物种：Li2S6（Fig. S3 另有 Li2S8/Li2S4/Li2S2）；介质：混合溶剂（不含盐）；测法：目视（照片）；浓度定义：20 mM；温度：未写 【D3｜Li⁺ 溶剂化环境｜实验测量｜⁷Li NMR 化学位移（0.1 M Li2S6 溶于混合溶剂，外标 0.2 M LiCl/DMSO-d6；正文只给方向）】A=上移显著，B=上移较小 序号（仅表次序；大=上移更多，作者解释为配位更强）；方向：A比B更强；体系内可比：是（同篇同法：同为 0.1 M Li2S6、同一外标、同一核（⁷Li），描述对象都是 Li⁺ 环境；'上移 = 配位更强'沿用作者解释；只说明该 Li2S6 混合溶剂体系内的方向，加入 1 M LiTFSI + 0.4 M LiNO₃ 后的电池电解液是否保持同样排序未验证。数值只在图 2f，正文只给方向；电池电解液另含 1 M LiTFSI + 0.4 M LiNO₃，按溶剂映射。¹⁷O 比较的是不同分子（DMPU 与 DMEU）的 O 信号，描述对象不同，未采用；DD 未在正文中与二者比较，不赋值）；映射到电池电解液：间接（0.1 M Li2S6 混合溶剂体系（不含 LiTFSI、LiNO₃）中作者解释的 Li⁺ 配位方向；加盐后的电池电解液是否同序未验证）；可信度：中（体系内可比，映射到电池电解液是间接的）｜物种：Li2S6；介质：混合溶剂（不含盐）；测法：⁷Li NMR；浓度定义：0.1 M Li2S6；温度：未写 | A比B更强 | 描述符（可比） | D1 | 间接映射：0.1 M Li2S6 混合溶剂体系（不含 LiTFSI、LiNO₃）中作者解释的 Li⁺ 配位方向；加盐后的电池电解液是否同序未验证；本行是无硫正极的对称 / 半电池测试 |  | 无（Li‖Li） | Li |  | 不适用 | / | 40｜40 | 1.539 | 未写 |  |  | 缺失 |  |  | 未知（缺失） | 未写 | 1000｜默认 1000 | 200（含默认） | — / — |  |  |  |  | 扣式 Li‖Li | ｜1 mA/cm²，1 mAh/cm² |  |  | ｜未写 | TFSI / TFSI | 0.4 M / 0.4 M | 不适用 | 不适用 | 未知 | 未知 | 不适用 | 未知 | 未知 | 锂负极预处理形成人工 SEI |  | 锂对称电池寿命 | 负极侧 | >1400 | ~800 | h | 过电位骤升前 | 直接（>1400） | 直接（约 800） | 未报告 | A更好 | A更好（A 为下限值） | 六元环张力小、更稳定 | 强者胜 |  | Fig. 4a；p4 | 有数据 | 负极 SEI |  | 无 |  | Remarkably, the cell using E-PDD exhibits extremely stable cycling for over 1400 h | ✅ | 原句已在原文找到 |  | 方向只靠第二轮新增的 D3，现标为间接映射：0.1 M Li2S6 混合溶剂体系（不含 LiTFSI、LiNO₃）中作者解释的 Li⁺ 配位方向；加盐后的电池电解液是否同序未验证；本行是无硫正极的对称 / 半电池测试
S20-C1 | S20 | 10.1002/anie.202519315 | Yao X. et al., Angew. Chem. Int. Ed. 2025, 64, e202519315 | Zhicheng Wang; Xiaodong Wu; Hong Li（中科院物理所 / 苏州纳米所）｜CPME/DME 与 DOL/DME 同时改了溶剂、盐浓度（0.4 vs 1.0 M）、LiNO3（0.4 M vs 2 wt%），是多因素比较；CPME 含量梯度（Fig. S6）正文只说'单调改善'，无数值，不进表；CPME/DME 溶多硫化物后分相，溶解度无单一值 | 跨E/S；跨锂厚 | 是 | CD：CPME/DME 自分相电解液 | 溶剂 CPME/DME 4:6 v/v；盐 0.4 M LiTFSI；稀释剂 CPME（弱溶剂化共溶剂）；LiNO₃ 0.4 M；添加剂 无 | DD：DOL/DME 常规电解液 | 溶剂 DOL/DME 1:1 v/v；盐 1.0 M LiTFSI；稀释剂 无；LiNO₃ 2.0 wt%；添加剂 无 | 溶剂种类、盐浓度、LiNO₃ | 否 | self-phase-separating electrolyte（DME 强溶剂化 + CPME 弱溶剂化） | 弱溶剂化 | conventional ether electrolyte | 常规 | 常规 ↔ 弱溶剂化 | 【D1｜多硫化物溶解行为｜实验测量｜饱和 Li2S8 溶液含硫量（纯溶剂，ICP-OES）】A=分相：下相 3.42、上相 0.26（无单一值，表中暂填下相），B=2.17 mol/L（S）；方向：A比B更强；体系内可比：否（CPME/DME 溶多硫化物后分为富 DME 下相（3.42）与富 CPME 上相（0.26），与 DOL/DME（2.17）比较时方向取决于取哪一相，不能给出单一强弱方向；作者说整体溶解度没有明显下降）；映射到电池电解液：间接（测的是纯溶剂（不含盐）中饱和 Li2S8 的含硫量）；可信度：中｜物种：Li2S8；介质：纯溶剂；测法：ICP-OES；浓度定义：饱和溶液含硫量，mol/L；温度：未写；⛔ 不可比，不参与方向和区间判定 | 无法判断 | 无可比依据 | D1 |  |  | 硫碳 | S/CNT（S:CNT 4:1） | 1.1 | 直接 | 80 / 64 | 未写｜50（默认） | 1.13 | 60 µL/mg | 40.21（含默认输入） | 60 | 直接 |  |  | 直接报告 | 400 | 400｜— | 80 | 1141.66 / —（A 为 0.1C） |  | 63.7 | 43.42 |  | 扣式 2032 | 1C｜循环 0.2C；倍率 0.1–1C | 未写（按 1675） | 1 | ｜未写 | TFSI / TFSI | 0.4 M / 2.0 wt% | 常规 | 常规 | 富液(>15) | <2 | 厚 | 0.3–2C | 未知 | 无 |  | 倍率容量 | 容量与倍率 | 750.13 |  | mAh/g | 1C | 直接 | 缺失（Fig. 3a） | CPME/DME 三颗平行（Fig. S7） | A更好 |  | 富 DME 正极相促进转化 | 无法判断 |  | Fig. 3a、S7；p5 | 有数据 | 正极动力学 |  | 无 |  | The CPME/DME electrolyte demonstrates superior rate capability in Li-S batteries compared to DOL/DME electrolyte (Figures 3a and S7), delivering discharge capacities of 1141.66, 901.93, 829.13, 791.46, 767.06, and 750.13 mA h g−1 at 0.1C, 0.2C, 0.4C, 0.6C, 0.8C, and 1C | 🔶 | 🔶 方向或胜方无法判断 |  | 新论文首次提取（不属定向复核；复核看 🔶/⚠️ 行与优势一致性逐对复核）
S20-C2 | S20 | 10.1002/anie.202519315 | Yao X. et al., Angew. Chem. Int. Ed. 2025, 64, e202519315 | Zhicheng Wang; Xiaodong Wu; Hong Li（中科院物理所 / 苏州纳米所）｜CPME/DME 与 DOL/DME 同时改了溶剂、盐浓度（0.4 vs 1.0 M）、LiNO3（0.4 M vs 2 wt%），是多因素比较；CPME 含量梯度（Fig. S6）正文只说'单调改善'，无数值，不进表；CPME/DME 溶多硫化物后分相，溶解度无单一值 | 跨E/S；跨锂厚 | 是 | CD：CPME/DME 自分相电解液 | 溶剂 CPME/DME 4:6 v/v；盐 0.4 M LiTFSI；稀释剂 CPME（弱溶剂化共溶剂）；LiNO₃ 0.4 M；添加剂 无 | DD：DOL/DME 常规电解液 | 溶剂 DOL/DME 1:1 v/v；盐 1.0 M LiTFSI；稀释剂 无；LiNO₃ 2.0 wt%；添加剂 无 | 溶剂种类、盐浓度、LiNO₃ | 否 | self-phase-separating electrolyte（DME 强溶剂化 + CPME 弱溶剂化） | 弱溶剂化 | conventional ether electrolyte | 常规 | 常规 ↔ 弱溶剂化 | 【D1｜多硫化物溶解行为｜实验测量｜饱和 Li2S8 溶液含硫量（纯溶剂，ICP-OES）】A=分相：下相 3.42、上相 0.26（无单一值，表中暂填下相），B=2.17 mol/L（S）；方向：A比B更强；体系内可比：否（CPME/DME 溶多硫化物后分为富 DME 下相（3.42）与富 CPME 上相（0.26），与 DOL/DME（2.17）比较时方向取决于取哪一相，不能给出单一强弱方向；作者说整体溶解度没有明显下降）；映射到电池电解液：间接（测的是纯溶剂（不含盐）中饱和 Li2S8 的含硫量）；可信度：中｜物种：Li2S8；介质：纯溶剂；测法：ICP-OES；浓度定义：饱和溶液含硫量，mol/L；温度：未写；⛔ 不可比，不参与方向和区间判定 | 无法判断 | 无可比依据 | D1 |  |  | 硫碳 | S/CNT（S:CNT 4:1） | 1.1 | 直接 | 80 / 64 | 未写｜50（默认） | 1.13 | 60 µL/mg | 40.21（含默认输入） | 60 | 直接 |  |  | 直接报告 | 400 | 400｜— | 80 | — / — |  |  | 43.42 |  | 扣式 2032 | 0.2C｜循环 0.2C；倍率 0.1–1C | 未写（按 1675） | 0.2 | ｜未写 | TFSI / TFSI | 0.4 M / 2.0 wt% | 常规 | 常规 | 富液(>15) | <2 | 厚 | ≤0.3C | 未知 | 无 |  | 循环保持率或寿命 | 循环 | 86.9 | 66.8 | % | 第 200 圈，0.2C | 直接 | 直接 | CPME/DME 三颗平行（Fig. S8） | A更好 | A更好 | CPME 相阻挡多硫化物向负极扩散 | 无法判断 | +0.263 | Fig. 3b、S8；p5 | 有数据 | 穿梭、负极 SEI |  | 无 | S20-C7（C2）：改变 E/S 60→7、载量 1.1→4.1、锂厚 400→50、统一倍率 0.2→0.1、温度 ?→25；胜方 本行 无法判断｜该行 无法判断 → 方向不明；取值点不同／待核可比性；协议未逐项核；效应量 本行 +0.263（A=CD）｜该行 +0.386（A=CD）；正 = A 更好 S20-C9（C4）：改变 E/S 60→6、载量 1.1→4.3、锂厚 400→50、统一倍率 0.2→0.05、温度 ?→25、电池 扣式 2032→单层软包；胜方 本行 无法判断｜该行 无法判断 → 方向不明；取值点不同／待核可比性；协议未逐项核；效应量 本行 +0.263（A=CD）｜该行 —（A=CD）；正 = A 更好 S20-C10（C5）：改变 E/S 60→3、载量 1.1→6.2、锂厚 400→50、统一倍率 0.2→0.05、温度 ?→25、电池 扣式 2032→软包；胜方 本行 无法判断｜该行 无法判断 → 方向不明；取值点不同／待核可比性；协议未逐项核；效应量 本行 +0.263（A=CD）｜该行 —（A=CD）；正 = A 更好 | the CPME/DME system achieves 86.9% capacity retention after 200 cycles at 0.2C with 99.9% Coulombic efficiency. In contrast, conventional DOL/DME system shows only 66.8% retention and 98.1% Coulombic efficiency under identical conditions | 🔶 | 🔶 方向或胜方无法判断 |  | 新论文首次提取（不属定向复核；复核看 🔶/⚠️ 行与优势一致性逐对复核）
S20-C3 | S20 | 10.1002/anie.202519315 | Yao X. et al., Angew. Chem. Int. Ed. 2025, 64, e202519315 | Zhicheng Wang; Xiaodong Wu; Hong Li（中科院物理所 / 苏州纳米所）｜CPME/DME 与 DOL/DME 同时改了溶剂、盐浓度（0.4 vs 1.0 M）、LiNO3（0.4 M vs 2 wt%），是多因素比较；CPME 含量梯度（Fig. S6）正文只说'单调改善'，无数值，不进表；CPME/DME 溶多硫化物后分相，溶解度无单一值 | 跨E/S；跨锂厚 | 是 | CD：CPME/DME 自分相电解液 | 溶剂 CPME/DME 4:6 v/v；盐 0.4 M LiTFSI；稀释剂 CPME（弱溶剂化共溶剂）；LiNO₃ 0.4 M；添加剂 无 | DD：DOL/DME 常规电解液 | 溶剂 DOL/DME 1:1 v/v；盐 1.0 M LiTFSI；稀释剂 无；LiNO₃ 2.0 wt%；添加剂 无 | 溶剂种类、盐浓度、LiNO₃ | 否 | self-phase-separating electrolyte（DME 强溶剂化 + CPME 弱溶剂化） | 弱溶剂化 | conventional ether electrolyte | 常规 | 常规 ↔ 弱溶剂化 | 【D1｜多硫化物溶解行为｜实验测量｜饱和 Li2S8 溶液含硫量（纯溶剂，ICP-OES）】A=分相：下相 3.42、上相 0.26（无单一值，表中暂填下相），B=2.17 mol/L（S）；方向：A比B更强；体系内可比：否（CPME/DME 溶多硫化物后分为富 DME 下相（3.42）与富 CPME 上相（0.26），与 DOL/DME（2.17）比较时方向取决于取哪一相，不能给出单一强弱方向；作者说整体溶解度没有明显下降）；映射到电池电解液：间接（测的是纯溶剂（不含盐）中饱和 Li2S8 的含硫量）；可信度：中｜物种：Li2S8；介质：纯溶剂；测法：ICP-OES；浓度定义：饱和溶液含硫量，mol/L；温度：未写；⛔ 不可比，不参与方向和区间判定 | 无法判断 | 无可比依据 | D1 |  |  | 硫碳 | S/CNT（S:CNT 4:1） | 1.1 | 直接 | 80 / 64 | 未写｜50（默认） | 1.13 | 60 µL/mg | 40.21（含默认输入） | 60 | 直接 |  |  | 直接报告 | 400 | 400｜— | 80 | — / — |  |  | 43.42 |  | 扣式 2032 | 0.2C｜循环 0.2C；倍率 0.1–1C | 未写（按 1675） | 0.2 | ｜未写 | TFSI / TFSI | 0.4 M / 2.0 wt% | 常规 | 常规 | 富液(>15) | <2 | 厚 | ≤0.3C | 未知 | 无 |  | 全电池库仑效率 | 循环 | 99.9 | 98.1 | % | 200 圈循环，0.2C | 直接 | 直接 | 未报告 | A更好 | A更好（百分点差 +1.80） |  | 无法判断 | 百分点差 +1.80 | Fig. 3b；p5 | 有数据 | 穿梭 |  | 无 |  | the CPME/DME system achieves 86.9% capacity retention after 200 cycles at 0.2C with 99.9% Coulombic efficiency. In contrast, conventional DOL/DME system shows only 66.8% retention and 98.1% Coulombic efficiency under identical conditions | 🔶 | 🔶 方向或胜方无法判断 |  | 新论文首次提取（不属定向复核；复核看 🔶/⚠️ 行与优势一致性逐对复核）
S20-C4 | S20 | 10.1002/anie.202519315 | Yao X. et al., Angew. Chem. Int. Ed. 2025, 64, e202519315 | Zhicheng Wang; Xiaodong Wu; Hong Li（中科院物理所 / 苏州纳米所）｜CPME/DME 与 DOL/DME 同时改了溶剂、盐浓度（0.4 vs 1.0 M）、LiNO3（0.4 M vs 2 wt%），是多因素比较；CPME 含量梯度（Fig. S6）正文只说'单调改善'，无数值，不进表；CPME/DME 溶多硫化物后分相，溶解度无单一值 | 跨E/S；跨锂厚 | 是 | CD：CPME/DME 自分相电解液 | 溶剂 CPME/DME 4:6 v/v；盐 0.4 M LiTFSI；稀释剂 CPME（弱溶剂化共溶剂）；LiNO₃ 0.4 M；添加剂 无 | DD：DOL/DME 常规电解液 | 溶剂 DOL/DME 1:1 v/v；盐 1.0 M LiTFSI；稀释剂 无；LiNO₃ 2.0 wt%；添加剂 无 | 溶剂种类、盐浓度、LiNO₃ | 否 | self-phase-separating electrolyte（DME 强溶剂化 + CPME 弱溶剂化） | 弱溶剂化 | conventional ether electrolyte | 常规 | 常规 ↔ 弱溶剂化 | 【D1｜多硫化物溶解行为｜实验测量｜饱和 Li2S8 溶液含硫量（纯溶剂，ICP-OES）】A=分相：下相 3.42、上相 0.26（无单一值，表中暂填下相），B=2.17 mol/L（S）；方向：A比B更强；体系内可比：否（CPME/DME 溶多硫化物后分为富 DME 下相（3.42）与富 CPME 上相（0.26），与 DOL/DME（2.17）比较时方向取决于取哪一相，不能给出单一强弱方向；作者说整体溶解度没有明显下降）；映射到电池电解液：间接（测的是纯溶剂（不含盐）中饱和 Li2S8 的含硫量）；可信度：中｜物种：Li2S8；介质：纯溶剂；测法：ICP-OES；浓度定义：饱和溶液含硫量，mol/L；温度：未写；⛔ 不可比，不参与方向和区间判定 | 无法判断 | 无可比依据 | D1 |  |  | 硫碳 | S/CNT（S:CNT 4:1） | 1.1 | 直接 | 80 / 64 | 未写｜50（默认） | 1.13 | 60 µL/mg | 40.21（含默认输入） | 60 | 直接 |  |  | 直接报告 | 400 | 400｜— | 80 | — / — |  |  | 43.42 |  | 扣式 2032 | 0.2C｜循环 0.2C；倍率 0.1–1C | 未写（按 1675） | 0.2 | ｜未写 | TFSI / TFSI | 0.4 M / 2.0 wt% | 常规 | 常规 | 富液(>15) | <2 | 厚 | ≤0.3C | 未知 | 无 |  | 过电位或动力学 | 其他 | 16.6 | 32.8 | mV（Li2S 成核电位差） | 活化后首次放电 | 直接 | 直接 | 未报告 | A更好 | A更好 | 动态分相结构促进多硫化物转化 | 无法判断 | +0.681 | Fig. S9；p5 | 有数据 | 正极动力学、Li2S 沉积 | demonstrating that the dynamic phase-separation structure effectively enhances polysulfide conversion kinetics | 无 |  | This gap measured 32.8 mV in DOL/DME system versus only 16.6 mV in CPME/DME system | 🔶 | 🔶 方向或胜方无法判断 |  | 新论文首次提取（不属定向复核；复核看 🔶/⚠️ 行与优势一致性逐对复核）
S20-C5 | S20 | 10.1002/anie.202519315 | Yao X. et al., Angew. Chem. Int. Ed. 2025, 64, e202519315 | Zhicheng Wang; Xiaodong Wu; Hong Li（中科院物理所 / 苏州纳米所）｜CPME/DME 与 DOL/DME 同时改了溶剂、盐浓度（0.4 vs 1.0 M）、LiNO3（0.4 M vs 2 wt%），是多因素比较；CPME 含量梯度（Fig. S6）正文只说'单调改善'，无数值，不进表；CPME/DME 溶多硫化物后分相，溶解度无单一值 | 跨E/S；跨锂厚 | 是 | CDn：CPME/DME（不加 LiNO3，测穿梭电流） | 溶剂 CPME/DME 4:6 v/v；盐 0.4 M LiTFSI；稀释剂 CPME；LiNO₃ 0（明确不加）；添加剂 无 | DDn：DOL/DME（不加 LiNO3，测穿梭电流） | 溶剂 DOL/DME 1:1 v/v；盐 1.0 M LiTFSI；稀释剂 无；LiNO₃ 0（明确不加）；添加剂 无 | 溶剂种类、盐浓度 | 否 | self-phase-separating electrolyte | 弱溶剂化 | conventional ether electrolyte | 常规 | 常规 ↔ 弱溶剂化 |  | 无法判断 | 无可比依据 |  |  |  | 硫碳 | S/CNT（S:CNT 4:1） | 1.1 | 直接 | 80 / 64 | 未写｜50（默认） | 1.13 | 60 µL/mg | 40.21（含默认输入） | 60 | 直接 |  |  | 直接报告 | 400 | 400｜— | 80 | — / — |  |  | 43.42 |  | 扣式 2032 | 0.2C｜循环 0.2C；倍率 0.1–1C | 未写（按 1675） | 0.2 | ｜未写 | TFSI / TFSI | 0（明确不加） / 0（明确不加） | 常规 | 常规 | 富液(>15) | <2 | 厚 | ≤0.3C | 未知 | 无 |  | 多硫化物溶解或穿梭 | 其他 | <0.05 | 0.26 | mA/cm²（穿梭电流峰值） | 恒电位，峰值（2.4 V） | 直接（上限值） | 直接 | 未报告 | A更好 | A更好（A 为上限值） | CPME 相物理阻挡多硫化物向负极扩散 | 无法判断 |  | Fig. S13；p5 | 有数据 | 穿梭 | This confirms that the CPME phase effectively blocks LiPSs diffusion to the anode via physical barrier effects | 无（专门去掉 LiNO3 放大穿梭） |  | the DOL/DME system exhibits a pronounced shuttle current peak at 2.4 V (versus Li+/Li) (0.26 mA cm−2), indicating LiPSs reduction at the anode. In contrast, CPME/DME system maintains peak current densities below 0.05 mA cm−2 | 🔶 | 🔶 方向或胜方无法判断；穿梭电流用的条件（载量等）只写'温和条件'，按 C1 记 |  | 新论文首次提取（不属定向复核；复核看 🔶/⚠️ 行与优势一致性逐对复核）
S20-C6 | S20 | 10.1002/anie.202519315 | Yao X. et al., Angew. Chem. Int. Ed. 2025, 64, e202519315 | Zhicheng Wang; Xiaodong Wu; Hong Li（中科院物理所 / 苏州纳米所）｜CPME/DME 与 DOL/DME 同时改了溶剂、盐浓度（0.4 vs 1.0 M）、LiNO3（0.4 M vs 2 wt%），是多因素比较；CPME 含量梯度（Fig. S6）正文只说'单调改善'，无数值，不进表；CPME/DME 溶多硫化物后分相，溶解度无单一值 | 跨E/S；跨锂厚 | 是 | CD：CPME/DME 自分相电解液 | 溶剂 CPME/DME 4:6 v/v；盐 0.4 M LiTFSI；稀释剂 CPME（弱溶剂化共溶剂）；LiNO₃ 0.4 M；添加剂 无 | DD：DOL/DME 常规电解液 | 溶剂 DOL/DME 1:1 v/v；盐 1.0 M LiTFSI；稀释剂 无；LiNO₃ 2.0 wt%；添加剂 无 | 溶剂种类、盐浓度、LiNO₃ | 否 | self-phase-separating electrolyte（DME 强溶剂化 + CPME 弱溶剂化） | 弱溶剂化 | conventional ether electrolyte | 常规 | 常规 ↔ 弱溶剂化 | 【D1｜多硫化物溶解行为｜实验测量｜饱和 Li2S8 溶液含硫量（纯溶剂，ICP-OES）】A=分相：下相 3.42、上相 0.26（无单一值，表中暂填下相），B=2.17 mol/L（S）；方向：A比B更强；体系内可比：否（CPME/DME 溶多硫化物后分为富 DME 下相（3.42）与富 CPME 上相（0.26），与 DOL/DME（2.17）比较时方向取决于取哪一相，不能给出单一强弱方向；作者说整体溶解度没有明显下降）；映射到电池电解液：间接（测的是纯溶剂（不含盐）中饱和 Li2S8 的含硫量）；可信度：中｜物种：Li2S8；介质：纯溶剂；测法：ICP-OES；浓度定义：饱和溶液含硫量，mol/L；温度：未写；⛔ 不可比，不参与方向和区间判定 | 无法判断 | 无可比依据 | D1 |  |  | 硫碳 | S/CNT（S:CNT 4:1） | 4.1 | 直接（SI 图注与表 S1 为 4.1；正文写 4.3，前后不一） | 80 / 64 | 未写｜50（默认） | 1.13 | 7 µL/mg | 10.79（含默认输入） | 7 | 直接 |  |  | 直接报告 | 50 | 50｜— | 10 | 848.6 / 799.9（0.1C 首圈） | 3.05 | 2.87 | 1.46 |  | 扣式 2032 | 0.1C｜0.05C 活化 3 圈后 0.1C | 未写（按 1675） | 0.1 | 25｜直接（SI 方法） | TFSI / TFSI | 0.4 M / 2.0 wt% | 负极受限 | 负极受限 | 中等(5–15] | ≥4 | 薄 | ≤0.3C | 室温(20–30) | 无 |  | 首圈容量 | 容量与倍率 | 848.6 | 799.9 | mAh/g | 0.1C 首圈（活化后） | 直接 | 直接 | CPME/DME 三颗平行（Fig. S11） | A更好 | A更好 |  | 无法判断 | +0.059 | Fig. 3e、S11；p5 | 有数据 |  |  | 苛刻条件（薄锂 + 高载量 + 贫液） | S20-C11（C5）：改变 E/S 7→3、载量 4.1→6.2、统一倍率 0.1→0.05、电池 扣式 2032→软包；胜方 本行 无法判断｜该行 无法判断 → 方向不明；取值点不同／待核可比性；协议未逐项核；效应量 本行 +0.059（A=CD）｜该行 —（A=CD）；正 = A 更好 | After three activation cycles, at 0.1C cycling rate, discharge capacity reaches 848.6 mA h g−1, maintaining 832.0 mA h g−1 after 100 cycles (98.0% retention). With conventional DOL/DME electrolyte, initial discharge capacity at 0.1C was only 799.9 mA h g−1 | 🔶 | 🔶 N/P_A 与 N/P（按 B）落在 3 的两侧；🔶 原文条件前后不一（载量 4.3 / 4.1，E/S 7 / 6）；🔶 方向或胜方无法判断 |  | 新论文首次提取（不属定向复核；复核看 🔶/⚠️ 行与优势一致性逐对复核）
S20-C7 | S20 | 10.1002/anie.202519315 | Yao X. et al., Angew. Chem. Int. Ed. 2025, 64, e202519315 | Zhicheng Wang; Xiaodong Wu; Hong Li（中科院物理所 / 苏州纳米所）｜CPME/DME 与 DOL/DME 同时改了溶剂、盐浓度（0.4 vs 1.0 M）、LiNO3（0.4 M vs 2 wt%），是多因素比较；CPME 含量梯度（Fig. S6）正文只说'单调改善'，无数值，不进表；CPME/DME 溶多硫化物后分相，溶解度无单一值 | 跨E/S；跨锂厚 | 是 | CD：CPME/DME 自分相电解液 | 溶剂 CPME/DME 4:6 v/v；盐 0.4 M LiTFSI；稀释剂 CPME（弱溶剂化共溶剂）；LiNO₃ 0.4 M；添加剂 无 | DD：DOL/DME 常规电解液 | 溶剂 DOL/DME 1:1 v/v；盐 1.0 M LiTFSI；稀释剂 无；LiNO₃ 2.0 wt%；添加剂 无 | 溶剂种类、盐浓度、LiNO₃ | 否 | self-phase-separating electrolyte（DME 强溶剂化 + CPME 弱溶剂化） | 弱溶剂化 | conventional ether electrolyte | 常规 | 常规 ↔ 弱溶剂化 | 【D1｜多硫化物溶解行为｜实验测量｜饱和 Li2S8 溶液含硫量（纯溶剂，ICP-OES）】A=分相：下相 3.42、上相 0.26（无单一值，表中暂填下相），B=2.17 mol/L（S）；方向：A比B更强；体系内可比：否（CPME/DME 溶多硫化物后分为富 DME 下相（3.42）与富 CPME 上相（0.26），与 DOL/DME（2.17）比较时方向取决于取哪一相，不能给出单一强弱方向；作者说整体溶解度没有明显下降）；映射到电池电解液：间接（测的是纯溶剂（不含盐）中饱和 Li2S8 的含硫量）；可信度：中｜物种：Li2S8；介质：纯溶剂；测法：ICP-OES；浓度定义：饱和溶液含硫量，mol/L；温度：未写；⛔ 不可比，不参与方向和区间判定 | 无法判断 | 无可比依据 | D1 |  |  | 硫碳 | S/CNT（S:CNT 4:1） | 4.1 | 直接（SI 图注与表 S1 为 4.1；正文写 4.3，前后不一） | 80 / 64 | 未写｜50（默认） | 1.13 | 7 µL/mg | 10.79（含默认输入） | 7 | 直接 |  |  | 直接报告 | 50 | 50｜— | 10 | 848.6 / 799.9（0.1C 首圈） | 3.05 | 2.87 | 1.46 |  | 扣式 2032 | 0.1C｜0.05C 活化 3 圈后 0.1C | 未写（按 1675） | 0.1 | 25｜直接（SI 方法） | TFSI / TFSI | 0.4 M / 2.0 wt% | 负极受限 | 负极受限 | 中等(5–15] | ≥4 | 薄 | ≤0.3C | 室温(20–30) | 无 |  | 循环保持率或寿命 | 循环 | 98 | 66.6 | % | 第 100 圈 | 直接 | 直接 | CPME/DME 三颗平行（Fig. S11） | A更好 | A更好 | DOL/DME 活性物质消耗、界面恶化 | 无法判断 | +0.386 | Fig. 3e–f；p5 | 有数据 | 负极 SEI | signifying the consumption of active substances and the deterioration of the electrode interphase | 苛刻条件（薄锂 + 高载量 + 贫液） | S20-C2（C1）：改变 E/S 7→60、载量 4.1→1.1、锂厚 50→400、统一倍率 0.1→0.2、温度 25→?；胜方 本行 无法判断｜该行 无法判断 → 方向不明；取值点不同／待核可比性；协议未逐项核；效应量 本行 +0.386（A=CD）｜该行 +0.263（A=CD）；正 = A 更好 S20-C9（C4）：改变 E/S 7→6、载量 4.1→4.3、统一倍率 0.1→0.05、电池 扣式 2032→单层软包；胜方 本行 无法判断｜该行 无法判断 → 方向不明；取值点不同／待核可比性；协议未逐项核；效应量 本行 +0.386（A=CD）｜该行 —（A=CD）；正 = A 更好 S20-C10（C5）：改变 E/S 7→3、载量 4.1→6.2、统一倍率 0.1→0.05、电池 扣式 2032→软包；胜方 本行 无法判断｜该行 无法判断 → 方向不明；取值点不同／待核可比性；协议未逐项核；效应量 本行 +0.386（A=CD）｜该行 —（A=CD）；正 = A 更好 | maintaining 832.0 mA h g−1 after 100 cycles (98.0% retention). With conventional DOL/DME electrolyte, initial discharge capacity at 0.1C was only 799.9 mA h g−1, decreasing to 532.7 mA h g−1 after 100 cycles (66.6% retention) | 🔶 | 🔶 N/P_A 与 N/P（按 B）落在 3 的两侧；🔶 原文条件前后不一（载量 4.3 / 4.1，E/S 7 / 6）；🔶 方向或胜方无法判断 |  | 新论文首次提取（不属定向复核；复核看 🔶/⚠️ 行与优势一致性逐对复核）
S20-C8 | S20 | 10.1002/anie.202519315 | Yao X. et al., Angew. Chem. Int. Ed. 2025, 64, e202519315 | Zhicheng Wang; Xiaodong Wu; Hong Li（中科院物理所 / 苏州纳米所）｜CPME/DME 与 DOL/DME 同时改了溶剂、盐浓度（0.4 vs 1.0 M）、LiNO3（0.4 M vs 2 wt%），是多因素比较；CPME 含量梯度（Fig. S6）正文只说'单调改善'，无数值，不进表；CPME/DME 溶多硫化物后分相，溶解度无单一值 | 跨E/S；跨锂厚 | 否（正极：无（Li‖Cu）） | CD：CPME/DME 自分相电解液 | 溶剂 CPME/DME 4:6 v/v；盐 0.4 M LiTFSI；稀释剂 CPME（弱溶剂化共溶剂）；LiNO₃ 0.4 M；添加剂 无 | DD：DOL/DME 常规电解液 | 溶剂 DOL/DME 1:1 v/v；盐 1.0 M LiTFSI；稀释剂 无；LiNO₃ 2.0 wt%；添加剂 无 | 溶剂种类、盐浓度、LiNO₃ | 否 | self-phase-separating electrolyte（DME 强溶剂化 + CPME 弱溶剂化） | 弱溶剂化 | conventional ether electrolyte | 常规 | 常规 ↔ 弱溶剂化 | 【D1｜多硫化物溶解行为｜实验测量｜饱和 Li2S8 溶液含硫量（纯溶剂，ICP-OES）】A=分相：下相 3.42、上相 0.26（无单一值，表中暂填下相），B=2.17 mol/L（S）；方向：A比B更强；体系内可比：否（CPME/DME 溶多硫化物后分为富 DME 下相（3.42）与富 CPME 上相（0.26），与 DOL/DME（2.17）比较时方向取决于取哪一相，不能给出单一强弱方向；作者说整体溶解度没有明显下降）；映射到电池电解液：间接（测的是纯溶剂（不含盐）中饱和 Li2S8 的含硫量）；可信度：中｜物种：Li2S8；介质：纯溶剂；测法：ICP-OES；浓度定义：饱和溶液含硫量，mol/L；温度：未写；⛔ 不可比，不参与方向和区间判定 | 无法判断 | 无可比依据 | D1 |  |  | 无（Li‖Cu） | Cu |  | 不适用 | / | 未写｜50（默认） | 1.13（默认 d=12 mm） | 未写 |  |  | 缺失 |  |  | 未知（缺失） | 未写 | 1000｜默认 1000 | 200（含默认） | — / — |  |  |  |  | 扣式 Li‖Cu | ｜0.5 mA/cm²，1.0 mAh/cm² |  |  | ｜未写 | TFSI / TFSI | 0.4 M / 2.0 wt% | 不适用 | 不适用 | 未知 | 未知 | 不适用 | 未知 | 未知 | 无 |  | Li‖Cu 库仑效率 | 负极侧 | >100 | 40 | 圈（稳定循环） | 稳定循环圈数 | 直接（下限值） | 直接 | 未报告 | A更好 | A更好（A 为下限值） | 锂沉积剥离可逆性高 | 无法判断 |  | Fig. S14；p6 | 有数据 | 负极 SEI |  | 无 |  | Compared to only 40 stable cycles in conventional DOL/DME electrolyte, CPME/DME enables steady cycling over 100 cycles | 🔶 | 🔶 方向或胜方无法判断；原文只给稳定圈数，未给平均 CE |  | 新论文首次提取（不属定向复核；复核看 🔶/⚠️ 行与优势一致性逐对复核）
S20-C9 | S20 | 10.1002/anie.202519315 | Yao X. et al., Angew. Chem. Int. Ed. 2025, 64, e202519315 | Zhicheng Wang; Xiaodong Wu; Hong Li（中科院物理所 / 苏州纳米所）｜CPME/DME 与 DOL/DME 同时改了溶剂、盐浓度（0.4 vs 1.0 M）、LiNO3（0.4 M vs 2 wt%），是多因素比较；CPME 含量梯度（Fig. S6）正文只说'单调改善'，无数值，不进表；CPME/DME 溶多硫化物后分相，溶解度无单一值 | 跨E/S；跨锂厚 | 是 | CD：CPME/DME 自分相电解液 | 溶剂 CPME/DME 4:6 v/v；盐 0.4 M LiTFSI；稀释剂 CPME（弱溶剂化共溶剂）；LiNO₃ 0.4 M；添加剂 无 | DD：DOL/DME 常规电解液 | 溶剂 DOL/DME 1:1 v/v；盐 1.0 M LiTFSI；稀释剂 无；LiNO₃ 2.0 wt%；添加剂 无 | 溶剂种类、盐浓度、LiNO₃ | 否 | self-phase-separating electrolyte（DME 强溶剂化 + CPME 弱溶剂化） | 弱溶剂化 | conventional ether electrolyte | 常规 | 常规 ↔ 弱溶剂化 | 【D1｜多硫化物溶解行为｜实验测量｜饱和 Li2S8 溶液含硫量（纯溶剂，ICP-OES）】A=分相：下相 3.42、上相 0.26（无单一值，表中暂填下相），B=2.17 mol/L（S）；方向：A比B更强；体系内可比：否（CPME/DME 溶多硫化物后分为富 DME 下相（3.42）与富 CPME 上相（0.26），与 DOL/DME（2.17）比较时方向取决于取哪一相，不能给出单一强弱方向；作者说整体溶解度没有明显下降）；映射到电池电解液：间接（测的是纯溶剂（不含盐）中饱和 Li2S8 的含硫量）；可信度：中｜物种：Li2S8；介质：纯溶剂；测法：ICP-OES；浓度定义：饱和溶液含硫量，mol/L；温度：未写；⛔ 不可比，不参与方向和区间判定 | 无法判断 | 无可比依据 | D1 |  |  | 硫碳 | S/CNT（S:CNT 4:1） | 4.3 | 直接 | 80 / 64 | 未写｜50（默认） | 29.25 | 6 µL/mg | 0.4（含默认输入） | 6 | 直接 |  |  | 直接报告 | 50 | 50｜— | 10 | 808.4 / —（A 为 0.05C 首圈） |  | 2.88 | 1.39 |  | 单层软包 | 0.05C｜0.03C 活化后 0.05C；E/S 正文写 6、SI 写 7.5，前后不一 | 未写（按 1675） | 0.05 | 25｜直接 | TFSI / TFSI | 0.4 M / 2.0 wt% | 负极受限 | 负极受限 | 中等(5–15] | ≥4 | 薄 | ≤0.3C | 室温(20–30) | 无 |  | 循环保持率或寿命 | 循环 | >170 | <100 | 圈（稳定循环） | 稳定循环圈数 | 直接（下限值） | 直接（上限值） | CPME/DME 三颗平行（Fig. S18） | A更好 | A更好（B 为上限值） | DOL/DME 第 100 圈后极化加速、失效 | 无法判断 |  | Fig. 6a–b、S18；p8 | 有数据 | 负极 SEI、穿梭 |  | 软包，薄锂 + 高载量 | S20-C2（C1）：改变 E/S 6→60、载量 4.3→1.1、锂厚 50→400、统一倍率 0.05→0.2、温度 25→?、电池 单层软包→扣式 2032；胜方 本行 无法判断｜该行 无法判断 → 方向不明；取值点不同／待核可比性；协议未逐项核；效应量 本行 —（A=CD）｜该行 +0.263（A=CD）；正 = A 更好 S20-C7（C2）：改变 E/S 6→7、载量 4.3→4.1、统一倍率 0.05→0.1、电池 单层软包→扣式 2032；胜方 本行 无法判断｜该行 无法判断 → 方向不明；取值点不同／待核可比性；协议未逐项核；效应量 本行 —（A=CD）｜该行 +0.386（A=CD）；正 = A 更好 S20-C10（C5）：改变 E/S 6→3、载量 4.3→6.2、电池 单层软包→软包；胜方 本行 无法判断｜该行 无法判断 → 方向不明；取值点相同；协议未逐项核 | maintaining 851.7 mA h g−1 after 170 cycles … In contrast, the pouch cell with DOL/DME electrolyte sustained <100 stable cycles, exhibiting rapid capacity decay beyond 100 cycles (365.7 mA h g−1 at 118th cycle) | 🔶 | 🔶 方向或胜方无法判断 |  | 新论文首次提取（不属定向复核；复核看 🔶/⚠️ 行与优势一致性逐对复核）
S20-C10 | S20 | 10.1002/anie.202519315 | Yao X. et al., Angew. Chem. Int. Ed. 2025, 64, e202519315 | Zhicheng Wang; Xiaodong Wu; Hong Li（中科院物理所 / 苏州纳米所）｜CPME/DME 与 DOL/DME 同时改了溶剂、盐浓度（0.4 vs 1.0 M）、LiNO3（0.4 M vs 2 wt%），是多因素比较；CPME 含量梯度（Fig. S6）正文只说'单调改善'，无数值，不进表；CPME/DME 溶多硫化物后分相，溶解度无单一值 | 跨E/S；跨锂厚 | 是 | CD：CPME/DME 自分相电解液 | 溶剂 CPME/DME 4:6 v/v；盐 0.4 M LiTFSI；稀释剂 CPME（弱溶剂化共溶剂）；LiNO₃ 0.4 M；添加剂 无 | DD：DOL/DME 常规电解液 | 溶剂 DOL/DME 1:1 v/v；盐 1.0 M LiTFSI；稀释剂 无；LiNO₃ 2.0 wt%；添加剂 无 | 溶剂种类、盐浓度、LiNO₃ | 否 | self-phase-separating electrolyte（DME 强溶剂化 + CPME 弱溶剂化） | 弱溶剂化 | conventional ether electrolyte | 常规 | 常规 ↔ 弱溶剂化 | 【D1｜多硫化物溶解行为｜实验测量｜饱和 Li2S8 溶液含硫量（纯溶剂，ICP-OES）】A=分相：下相 3.42、上相 0.26（无单一值，表中暂填下相），B=2.17 mol/L（S）；方向：A比B更强；体系内可比：否（CPME/DME 溶多硫化物后分为富 DME 下相（3.42）与富 CPME 上相（0.26），与 DOL/DME（2.17）比较时方向取决于取哪一相，不能给出单一强弱方向；作者说整体溶解度没有明显下降）；映射到电池电解液：间接（测的是纯溶剂（不含盐）中饱和 Li2S8 的含硫量）；可信度：中｜物种：Li2S8；介质：纯溶剂；测法：ICP-OES；浓度定义：饱和溶液含硫量，mol/L；温度：未写；⛔ 不可比，不参与方向和区间判定 | 无法判断 | 无可比依据 | D1 |  |  | 硫碳 | S/CNT（S:CNT 4:1） | 6.2 | 直接（单面） | 80 / 64 | 未写｜50（默认） | 29.25 | 3 µL/mg | 0.28（含默认输入） | 3 | 直接 |  |  | 直接报告 | 50 | 50｜— | 10 | — / — |  |  | 0.96 |  | 软包 | 0.05C｜0.03C 首圈后 0.05C | 未写（按 1675） | 0.05 | 25｜直接 | TFSI / TFSI | 0.4 M / 2.0 wt% | 负极受限 | 负极受限 | 贫液(≤5) | ≥4 | 薄 | ≤0.3C | 室温(20–30) | 无 |  | 循环保持率或寿命 | 循环 | >50 | 6 | 圈（稳定循环） | 稳定循环圈数 | 直接（下限值） | 直接 | 未报告 | A更好 | A更好（A 为下限值） | DOL/DME 第 7 圈严重过充 | 无法判断 |  | Fig. 6c、S19；p8 | 有数据 | 穿梭 |  | Ah 级软包，贫液 | S20-C2（C1）：改变 E/S 3→60、载量 6.2→1.1、锂厚 50→400、统一倍率 0.05→0.2、温度 25→?、电池 软包→扣式 2032；胜方 本行 无法判断｜该行 无法判断 → 方向不明；取值点不同／待核可比性；协议未逐项核；效应量 本行 —（A=CD）｜该行 +0.263（A=CD）；正 = A 更好 S20-C7（C2）：改变 E/S 3→7、载量 6.2→4.1、统一倍率 0.05→0.1、电池 软包→扣式 2032；胜方 本行 无法判断｜该行 无法判断 → 方向不明；取值点不同／待核可比性；协议未逐项核；效应量 本行 —（A=CD）｜该行 +0.386（A=CD）；正 = A 更好 S20-C9（C4）：改变 E/S 3→6、载量 6.2→4.3、电池 软包→单层软包；胜方 本行 无法判断｜该行 无法判断 → 方向不明；取值点相同；协议未逐项核 | retained above 200 Wh kg−1 after 50 cycles at 0.05C. In contrast, the pouch cell with DOL/DME electrolyte sustained only 6 cycles before severe overcharging at 7th cycle | 🔶 | 🔶 方向或胜方无法判断 |  | 新论文首次提取（不属定向复核；复核看 🔶/⚠️ 行与优势一致性逐对复核）
S20-C11 | S20 | 10.1002/anie.202519315 | Yao X. et al., Angew. Chem. Int. Ed. 2025, 64, e202519315 | Zhicheng Wang; Xiaodong Wu; Hong Li（中科院物理所 / 苏州纳米所）｜CPME/DME 与 DOL/DME 同时改了溶剂、盐浓度（0.4 vs 1.0 M）、LiNO3（0.4 M vs 2 wt%），是多因素比较；CPME 含量梯度（Fig. S6）正文只说'单调改善'，无数值，不进表；CPME/DME 溶多硫化物后分相，溶解度无单一值 | 跨E/S；跨锂厚 | 是 | CD：CPME/DME 自分相电解液 | 溶剂 CPME/DME 4:6 v/v；盐 0.4 M LiTFSI；稀释剂 CPME（弱溶剂化共溶剂）；LiNO₃ 0.4 M；添加剂 无 | DD：DOL/DME 常规电解液 | 溶剂 DOL/DME 1:1 v/v；盐 1.0 M LiTFSI；稀释剂 无；LiNO₃ 2.0 wt%；添加剂 无 | 溶剂种类、盐浓度、LiNO₃ | 否 | self-phase-separating electrolyte（DME 强溶剂化 + CPME 弱溶剂化） | 弱溶剂化 | conventional ether electrolyte | 常规 | 常规 ↔ 弱溶剂化 | 【D1｜多硫化物溶解行为｜实验测量｜饱和 Li2S8 溶液含硫量（纯溶剂，ICP-OES）】A=分相：下相 3.42、上相 0.26（无单一值，表中暂填下相），B=2.17 mol/L（S）；方向：A比B更强；体系内可比：否（CPME/DME 溶多硫化物后分为富 DME 下相（3.42）与富 CPME 上相（0.26），与 DOL/DME（2.17）比较时方向取决于取哪一相，不能给出单一强弱方向；作者说整体溶解度没有明显下降）；映射到电池电解液：间接（测的是纯溶剂（不含盐）中饱和 Li2S8 的含硫量）；可信度：中｜物种：Li2S8；介质：纯溶剂；测法：ICP-OES；浓度定义：饱和溶液含硫量，mol/L；温度：未写；⛔ 不可比，不参与方向和区间判定 | 无法判断 | 无可比依据 | D1 |  |  | 硫碳 | S/CNT（S:CNT 4:1） | 6.2 | 直接（单面） | 80 / 64 | 未写｜50（默认） | 29.25 | 3 µL/mg | 0.28（含默认输入） | 3 | 直接 |  |  | 直接报告 | 50 | 50｜— | 10 | — / — |  |  | 0.96 |  | 软包 | 0.05C｜0.03C 首圈后 0.05C | 未写（按 1675） | 0.05 | 25｜直接 | TFSI / TFSI | 0.4 M / 2.0 wt% | 负极受限 | 负极受限 | 贫液(≤5) | ≥4 | 薄 | ≤0.3C | 室温(20–30) | 无 |  | 首圈容量 | 容量与倍率 |  |  | mAh/g | 0.03C 首圈 | 缺失（Fig. S19） | 缺失（Fig. S19） | 未报告 | 差异小 |  | 初始容量相近，CPME/DME 因电解液密度低能量密度更高 | 无法判断 |  | Fig. S19；p8 | 只有叙述 |  |  | Ah 级软包，贫液 | S20-C6（C2）：改变 E/S 3→7、载量 6.2→4.1、统一倍率 0.05→0.1、电池 软包→扣式 2032；胜方 本行 无法判断｜该行 无法判断 → 方向不明；取值点不同／待核可比性；协议未逐项核；效应量 本行 —（A=CD）｜该行 +0.059（A=CD）；正 = A 更好 | although the Li-S pouch cell with DOL/DME showed an initial capacity similar to that of the CPME/DME system, the CPME/DME system attained superior energy density due to its lower electrolyte density (1.00 versus 1.26 g mL−1, 20% reduction) | 🔶 | 🔶 方向或胜方无法判断 |  | 新论文首次提取（不属定向复核；复核看 🔶/⚠️ 行与优势一致性逐对复核）
S21-C1 | S21 | 10.1002/aenm.202500802 | Zheng Q. et al., Adv. Energy Mater. 2025, 15, 2500802 | Mingsen Zheng; Quanfeng Dong（厦门大学）｜0DTL/60DTL 基础配方均不含 LiNO3；贫液组两边另加 1 wt% LiNO3；常规 DOL/DME 对照来自商品电解液（含 1 wt% LiNO3）与自配不含 LiNO3 版 | 跨E/S；稀有格 | 是 | T60：60DTL（CPE） | 溶剂 DME/THF/DTL 35/5/60 v/v；盐 1 M LiTFSI；稀释剂 DTL（非配位溶剂）60 vol%；LiNO₃ 无；添加剂 无 | T0：0DTL（DME/THF，常规醚 CE） | 溶剂 DME/THF 95/5 v/v；盐 1 M LiTFSI；稀释剂 无；LiNO₃ 无；添加剂 无 | 稀释剂、溶剂比例 | 否 | clustered polysulfide electrolyte（非配位溶剂 DTL） | 弱溶剂化 | conventional ether electrolyte（CE） | 常规 | 常规 ↔ 弱溶剂化 | 【D1｜多硫化物溶解行为｜实验测量｜Li2S6 饱和溶解度（UV–vis，以 DME 中 2 mM Li2S6 标定）】A=247，B=>4000（文献值） mmol/L（S 原子）；方向：A比B更弱；体系内可比：否（50/60/70DTL 同篇同法（UV–vis）；0DTL 的 >4000 是引用的常规醚文献值（ref. 2d），与本文方法不同）；映射到电池电解液：间接（测的是含 Li2S6 的溶剂混合物（未加 LiTFSI），按溶剂映射）；可信度：中｜物种：Li2S6；介质：溶剂混合物（未加盐）；测法：UV–vis；浓度定义：饱和溶解度，按 S 原子计；温度：未写；⛔ 不可比，不参与方向和区间判定 【D2｜多硫化物溶解行为｜实验测量｜Li2S6 溶解试验颜色（Fig. S1，由黑到红）】A=2，B=深黑 序号（仅表次序；大=溶解多）；方向：A比B更弱；体系内可比：是（同篇同一试验；'颜色越深溶解越多'是作者解释；序号只表次序）；映射到电池电解液：间接（溶解试验在溶剂混合物中进行（未加盐），按溶剂映射）；可信度：中（体系内可比，映射到电池电解液是间接的）｜物种：Li2S6；介质：溶剂混合物（未加盐）；测法：目视（照片）；浓度定义：饱和；温度：未写 | A比B更弱 | 描述符（可比） | D1 | 间接映射：溶解试验在溶剂混合物中进行（未加盐），按溶剂映射 |  | 硫碳 | KB/S 或 rGO/S（75 wt% S），复合物:SP:LA133 = 7:2:1 | 1.2 | 直接 | 75 / 52.5 | 35｜35 | 1.766 | 14.6 µL/mg | 16.51 | 14.6 | 直接 |  |  | 直接报告 | 1000 | 1000｜— | 200 | 1371 / 1002 | 166.33 | 121.57 | 99.5 |  | 扣式 2025 | 0.1C｜高倍率前 0.1C 活化 2 圈 | 未写（按 1675） | 0.1 | ｜未写 | TFSI / TFSI | 无 / 无 | 常规 | 常规 | 中等(5–15] | <2 | 厚 | ≤0.3C | 未知 | 无 |  | 首圈容量 | 容量与倍率 | 1371 | 1002 | mAh/g | 0.1C 首圈 | 直接 | 直接 | 未报告 | A更好 | A更好 | 团簇多硫化物促进 Li2S4→Li2S | 弱者胜 | +0.314 | Fig. 4a；p6 | 有数据 | 正极动力学、Li2S 沉积 |  | 无 |  | The initial specific capacity of Li─S cells with 60DTL electrolyte was increased from 1002 to 1371 mAh g−1 at 0.1 C, and the overpotential was reduced from 173 to 116 mV | ⚠️ | ⚠️ E/S 报告 14.6 与按体积/载量/面积算出的 16.51 相差 >10% |  | 新论文首次提取（不属定向复核；复核看 🔶/⚠️ 行与优势一致性逐对复核）
S21-C2 | S21 | 10.1002/aenm.202500802 | Zheng Q. et al., Adv. Energy Mater. 2025, 15, 2500802 | Mingsen Zheng; Quanfeng Dong（厦门大学）｜0DTL/60DTL 基础配方均不含 LiNO3；贫液组两边另加 1 wt% LiNO3；常规 DOL/DME 对照来自商品电解液（含 1 wt% LiNO3）与自配不含 LiNO3 版 | 跨E/S；稀有格 | 是 | T60：60DTL（CPE） | 溶剂 DME/THF/DTL 35/5/60 v/v；盐 1 M LiTFSI；稀释剂 DTL（非配位溶剂）60 vol%；LiNO₃ 无；添加剂 无 | T0：0DTL（DME/THF，常规醚 CE） | 溶剂 DME/THF 95/5 v/v；盐 1 M LiTFSI；稀释剂 无；LiNO₃ 无；添加剂 无 | 稀释剂、溶剂比例 | 否 | clustered polysulfide electrolyte（非配位溶剂 DTL） | 弱溶剂化 | conventional ether electrolyte（CE） | 常规 | 常规 ↔ 弱溶剂化 | 【D1｜多硫化物溶解行为｜实验测量｜Li2S6 饱和溶解度（UV–vis，以 DME 中 2 mM Li2S6 标定）】A=247，B=>4000（文献值） mmol/L（S 原子）；方向：A比B更弱；体系内可比：否（50/60/70DTL 同篇同法（UV–vis）；0DTL 的 >4000 是引用的常规醚文献值（ref. 2d），与本文方法不同）；映射到电池电解液：间接（测的是含 Li2S6 的溶剂混合物（未加 LiTFSI），按溶剂映射）；可信度：中｜物种：Li2S6；介质：溶剂混合物（未加盐）；测法：UV–vis；浓度定义：饱和溶解度，按 S 原子计；温度：未写；⛔ 不可比，不参与方向和区间判定 【D2｜多硫化物溶解行为｜实验测量｜Li2S6 溶解试验颜色（Fig. S1，由黑到红）】A=2，B=深黑 序号（仅表次序；大=溶解多）；方向：A比B更弱；体系内可比：是（同篇同一试验；'颜色越深溶解越多'是作者解释；序号只表次序）；映射到电池电解液：间接（溶解试验在溶剂混合物中进行（未加盐），按溶剂映射）；可信度：中（体系内可比，映射到电池电解液是间接的）｜物种：Li2S6；介质：溶剂混合物（未加盐）；测法：目视（照片）；浓度定义：饱和；温度：未写 | A比B更弱 | 描述符（可比） | D1 | 间接映射：溶解试验在溶剂混合物中进行（未加盐），按溶剂映射 |  | 硫碳 | KB/S 或 rGO/S（75 wt% S），复合物:SP:LA133 = 7:2:1 | 1.2 | 直接 | 75 / 52.5 | 35｜35 | 1.766 | 14.6 µL/mg | 16.51 | 14.6 | 直接 |  |  | 直接报告 | 1000 | 1000｜— | 200 | 1371 / 1002 | 166.33 | 121.57 | 99.5 |  | 扣式 2025 | 0.1C｜高倍率前 0.1C 活化 2 圈 | 未写（按 1675） | 0.1 | ｜未写 | TFSI / TFSI | 无 / 无 | 常规 | 常规 | 中等(5–15] | <2 | 厚 | ≤0.3C | 未知 | 无 |  | 全电池库仑效率 | 循环 | 99.6 | 76.3 | % | 首圈 | 直接 | 直接 | 未报告 | A更好 | A更好（百分点差 +23.30） | 穿梭被抑制 | 弱者胜 | 百分点差 +23.30 | Fig. 4a；p6 | 有数据 | 穿梭 | due to the effective inhibition of the shuttle effect | 无（不含 LiNO3） |  | the coulombic efficiency of cells with 60DTL electrolyte is increased from 76.3% to 99.6% due to the effective inhibition of the shuttle effect | ⚠️ | ⚠️ E/S 报告 14.6 与按体积/载量/面积算出的 16.51 相差 >10% |  | 新论文首次提取（不属定向复核；复核看 🔶/⚠️ 行与优势一致性逐对复核）
S21-C3 | S21 | 10.1002/aenm.202500802 | Zheng Q. et al., Adv. Energy Mater. 2025, 15, 2500802 | Mingsen Zheng; Quanfeng Dong（厦门大学）｜0DTL/60DTL 基础配方均不含 LiNO3；贫液组两边另加 1 wt% LiNO3；常规 DOL/DME 对照来自商品电解液（含 1 wt% LiNO3）与自配不含 LiNO3 版 | 跨E/S；稀有格 | 是 | T60：60DTL（CPE） | 溶剂 DME/THF/DTL 35/5/60 v/v；盐 1 M LiTFSI；稀释剂 DTL（非配位溶剂）60 vol%；LiNO₃ 无；添加剂 无 | T0：0DTL（DME/THF，常规醚 CE） | 溶剂 DME/THF 95/5 v/v；盐 1 M LiTFSI；稀释剂 无；LiNO₃ 无；添加剂 无 | 稀释剂、溶剂比例 | 否 | clustered polysulfide electrolyte（非配位溶剂 DTL） | 弱溶剂化 | conventional ether electrolyte（CE） | 常规 | 常规 ↔ 弱溶剂化 | 【D1｜多硫化物溶解行为｜实验测量｜Li2S6 饱和溶解度（UV–vis，以 DME 中 2 mM Li2S6 标定）】A=247，B=>4000（文献值） mmol/L（S 原子）；方向：A比B更弱；体系内可比：否（50/60/70DTL 同篇同法（UV–vis）；0DTL 的 >4000 是引用的常规醚文献值（ref. 2d），与本文方法不同）；映射到电池电解液：间接（测的是含 Li2S6 的溶剂混合物（未加 LiTFSI），按溶剂映射）；可信度：中｜物种：Li2S6；介质：溶剂混合物（未加盐）；测法：UV–vis；浓度定义：饱和溶解度，按 S 原子计；温度：未写；⛔ 不可比，不参与方向和区间判定 【D2｜多硫化物溶解行为｜实验测量｜Li2S6 溶解试验颜色（Fig. S1，由黑到红）】A=2，B=深黑 序号（仅表次序；大=溶解多）；方向：A比B更弱；体系内可比：是（同篇同一试验；'颜色越深溶解越多'是作者解释；序号只表次序）；映射到电池电解液：间接（溶解试验在溶剂混合物中进行（未加盐），按溶剂映射）；可信度：中（体系内可比，映射到电池电解液是间接的）｜物种：Li2S6；介质：溶剂混合物（未加盐）；测法：目视（照片）；浓度定义：饱和；温度：未写 | A比B更弱 | 描述符（可比） | D1 | 间接映射：溶解试验在溶剂混合物中进行（未加盐），按溶剂映射 |  | 硫碳 | KB/S 或 rGO/S（75 wt% S），复合物:SP:LA133 = 7:2:1 | 1.2 | 直接 | 75 / 52.5 | 35｜35 | 1.766 | 14.6 µL/mg | 16.51 | 14.6 | 直接 |  |  | 直接报告 | 1000 | 1000｜— | 200 | — / — |  |  | 99.5 |  | 扣式 2025 | 0.1C｜高倍率前 0.1C 活化 2 圈 | 未写（按 1675） | 0.1 | ｜未写 | TFSI / TFSI | 无 / 无 | 常规 | 常规 | 中等(5–15] | <2 | 厚 | ≤0.3C | 未知 | 无 |  | 过电位或动力学 | 其他 | 116 | 173 | mV | 0.1C 首圈 | 直接 | 直接 | 未报告 | A更好 | A更好 |  | 弱者胜 | +0.400 | Fig. 4a；p6 | 有数据 | 正极动力学 |  | 无 | S21-C11（C2）：改变 E/S 14.6→?、载量 1.2→?、统一倍率 0.1→?、正极 硫碳→溶液正极、电池 扣式 2025→扣式；胜方 本行 弱者胜｜该行 弱者胜 → 未翻转（胜方相同）；取值点不同／待核可比性；协议未逐项核；效应量 本行 +0.400（A=T60）｜该行 —（A=T60）；正 = A 更好 | The initial specific capacity of Li─S cells with 60DTL electrolyte was increased from 1002 to 1371 mAh g−1 at 0.1 C, and the overpotential was reduced from 173 to 116 mV | ⚠️ | ⚠️ E/S 报告 14.6 与按体积/载量/面积算出的 16.51 相差 >10% |  | 新论文首次提取（不属定向复核；复核看 🔶/⚠️ 行与优势一致性逐对复核）
S21-C4 | S21 | 10.1002/aenm.202500802 | Zheng Q. et al., Adv. Energy Mater. 2025, 15, 2500802 | Mingsen Zheng; Quanfeng Dong（厦门大学）｜0DTL/60DTL 基础配方均不含 LiNO3；贫液组两边另加 1 wt% LiNO3；常规 DOL/DME 对照来自商品电解液（含 1 wt% LiNO3）与自配不含 LiNO3 版 | 跨E/S；稀有格 | 是 | T60：60DTL（CPE） | 溶剂 DME/THF/DTL 35/5/60 v/v；盐 1 M LiTFSI；稀释剂 DTL（非配位溶剂）60 vol%；LiNO₃ 无；添加剂 无 | T0：0DTL（DME/THF，常规醚 CE） | 溶剂 DME/THF 95/5 v/v；盐 1 M LiTFSI；稀释剂 无；LiNO₃ 无；添加剂 无 | 稀释剂、溶剂比例 | 否 | clustered polysulfide electrolyte（非配位溶剂 DTL） | 弱溶剂化 | conventional ether electrolyte（CE） | 常规 | 常规 ↔ 弱溶剂化 | 【D1｜多硫化物溶解行为｜实验测量｜Li2S6 饱和溶解度（UV–vis，以 DME 中 2 mM Li2S6 标定）】A=247，B=>4000（文献值） mmol/L（S 原子）；方向：A比B更弱；体系内可比：否（50/60/70DTL 同篇同法（UV–vis）；0DTL 的 >4000 是引用的常规醚文献值（ref. 2d），与本文方法不同）；映射到电池电解液：间接（测的是含 Li2S6 的溶剂混合物（未加 LiTFSI），按溶剂映射）；可信度：中｜物种：Li2S6；介质：溶剂混合物（未加盐）；测法：UV–vis；浓度定义：饱和溶解度，按 S 原子计；温度：未写；⛔ 不可比，不参与方向和区间判定 【D2｜多硫化物溶解行为｜实验测量｜Li2S6 溶解试验颜色（Fig. S1，由黑到红）】A=2，B=深黑 序号（仅表次序；大=溶解多）；方向：A比B更弱；体系内可比：是（同篇同一试验；'颜色越深溶解越多'是作者解释；序号只表次序）；映射到电池电解液：间接（溶解试验在溶剂混合物中进行（未加盐），按溶剂映射）；可信度：中（体系内可比，映射到电池电解液是间接的）｜物种：Li2S6；介质：溶剂混合物（未加盐）；测法：目视（照片）；浓度定义：饱和；温度：未写 | A比B更弱 | 描述符（可比） | D1 | 间接映射：溶解试验在溶剂混合物中进行（未加盐），按溶剂映射 |  | 硫碳 | KB/S 或 rGO/S（75 wt% S），复合物:SP:LA133 = 7:2:1 | 1.2 | 直接 | 75 / 52.5 | 35｜35 | 1.766 | 14.6 µL/mg | 16.51 | 14.6 | 直接 |  |  | 直接报告 | 1000 | 1000｜— | 200 | 1371 / 1116（倍率测试 0.1C 容量） | 149.34 | 121.57 | 99.5 |  | 扣式 2025 | 5C｜高倍率前 0.1C 活化 2 圈 | 未写（按 1675） | 5 | ｜未写 | TFSI / TFSI | 无 / 无 | 常规 | 常规 | 中等(5–15] | <2 | 厚 | >2C | 未知 | 无 |  | 倍率容量 | 容量与倍率 | 702 | 302 | mAh/g | 5C | 直接 | 直接 | 未报告 | A更好 | A更好 | 0DTL 高倍率极化迅速升高 | 弱者胜 | +0.844 | Fig. 5a–c；p8 | 有数据 | 正极动力学 |  | 无 |  | The specific capacities of cells with 60DTL were 1371, 1164, 1078, 998, 914, 841, and 702 mAh g−1 at 0.1, 0.2, 0.5, 1, 2, 3, and 5 C, respectively. In comparison, cells with 0DTL can only realize capacities of 1116, 787, 707, 624, 569, 510, and 302 mAh g−1 | ⚠️ | ⚠️ E/S 报告 14.6 与按体积/载量/面积算出的 16.51 相差 >10% |  | 新论文首次提取（不属定向复核；复核看 🔶/⚠️ 行与优势一致性逐对复核）
S21-C5 | S21 | 10.1002/aenm.202500802 | Zheng Q. et al., Adv. Energy Mater. 2025, 15, 2500802 | Mingsen Zheng; Quanfeng Dong（厦门大学）｜0DTL/60DTL 基础配方均不含 LiNO3；贫液组两边另加 1 wt% LiNO3；常规 DOL/DME 对照来自商品电解液（含 1 wt% LiNO3）与自配不含 LiNO3 版 | 跨E/S；稀有格 | 是 | T60：60DTL（CPE） | 溶剂 DME/THF/DTL 35/5/60 v/v；盐 1 M LiTFSI；稀释剂 DTL（非配位溶剂）60 vol%；LiNO₃ 无；添加剂 无 | T0：0DTL（DME/THF，常规醚 CE） | 溶剂 DME/THF 95/5 v/v；盐 1 M LiTFSI；稀释剂 无；LiNO₃ 无；添加剂 无 | 稀释剂、溶剂比例 | 否 | clustered polysulfide electrolyte（非配位溶剂 DTL） | 弱溶剂化 | conventional ether electrolyte（CE） | 常规 | 常规 ↔ 弱溶剂化 | 【D1｜多硫化物溶解行为｜实验测量｜Li2S6 饱和溶解度（UV–vis，以 DME 中 2 mM Li2S6 标定）】A=247，B=>4000（文献值） mmol/L（S 原子）；方向：A比B更弱；体系内可比：否（50/60/70DTL 同篇同法（UV–vis）；0DTL 的 >4000 是引用的常规醚文献值（ref. 2d），与本文方法不同）；映射到电池电解液：间接（测的是含 Li2S6 的溶剂混合物（未加 LiTFSI），按溶剂映射）；可信度：中｜物种：Li2S6；介质：溶剂混合物（未加盐）；测法：UV–vis；浓度定义：饱和溶解度，按 S 原子计；温度：未写；⛔ 不可比，不参与方向和区间判定 【D2｜多硫化物溶解行为｜实验测量｜Li2S6 溶解试验颜色（Fig. S1，由黑到红）】A=2，B=深黑 序号（仅表次序；大=溶解多）；方向：A比B更弱；体系内可比：是（同篇同一试验；'颜色越深溶解越多'是作者解释；序号只表次序）；映射到电池电解液：间接（溶解试验在溶剂混合物中进行（未加盐），按溶剂映射）；可信度：中（体系内可比，映射到电池电解液是间接的）｜物种：Li2S6；介质：溶剂混合物（未加盐）；测法：目视（照片）；浓度定义：饱和；温度：未写 | A比B更弱 | 描述符（可比） | D1 | 间接映射：溶解试验在溶剂混合物中进行（未加盐），按溶剂映射 |  | 硫碳 | KB/S 或 rGO/S（75 wt% S），复合物:SP:LA133 = 7:2:1 | 1.2 | 直接 | 75 / 52.5 | 35｜35 | 1.766 | 14.6 µL/mg | 16.51 | 14.6 | 直接 |  |  | 直接报告 | 1000 | 1000｜— | 200 | — / — |  |  | 99.5 |  | 扣式 2025 | 1C｜高倍率前 0.1C 活化 2 圈 | 未写（按 1675） | 1 | ｜未写 | TFSI / TFSI | 无 / 无 | 常规 | 常规 | 中等(5–15] | <2 | 厚 | 0.3–2C | 未知 | 无 |  | 循环保持率或寿命 | 循环 | 90.6 | 12.2 | % | 第 200 圈，1C | 直接 | 直接 | 未报告 | A更好 | A更好 | 0DTL 穿梭严重 | 弱者胜 | +2.005 | Fig. 5d–f；p8 | 有数据 | 穿梭 | Cells using 0DTL electrolytes exhibit rapid capacity decay due to the severe shuttle effect | 无（不含 LiNO3） |  | The capacity retention of cells with 60DTL and 0DTL after 200 cycles at 1 C was 90.6% and 12.2%, respectively | ⚠️ | ⚠️ E/S 报告 14.6 与按体积/载量/面积算出的 16.51 相差 >10% |  | 新论文首次提取（不属定向复核；复核看 🔶/⚠️ 行与优势一致性逐对复核）
S21-C6 | S21 | 10.1002/aenm.202500802 | Zheng Q. et al., Adv. Energy Mater. 2025, 15, 2500802 | Mingsen Zheng; Quanfeng Dong（厦门大学）｜0DTL/60DTL 基础配方均不含 LiNO3；贫液组两边另加 1 wt% LiNO3；常规 DOL/DME 对照来自商品电解液（含 1 wt% LiNO3）与自配不含 LiNO3 版 | 跨E/S；稀有格 | 是 | T60：60DTL（CPE） | 溶剂 DME/THF/DTL 35/5/60 v/v；盐 1 M LiTFSI；稀释剂 DTL（非配位溶剂）60 vol%；LiNO₃ 无；添加剂 无 | T0：0DTL（DME/THF，常规醚 CE） | 溶剂 DME/THF 95/5 v/v；盐 1 M LiTFSI；稀释剂 无；LiNO₃ 无；添加剂 无 | 稀释剂、溶剂比例 | 否 | clustered polysulfide electrolyte（非配位溶剂 DTL） | 弱溶剂化 | conventional ether electrolyte（CE） | 常规 | 常规 ↔ 弱溶剂化 | 【D1｜多硫化物溶解行为｜实验测量｜Li2S6 饱和溶解度（UV–vis，以 DME 中 2 mM Li2S6 标定）】A=247，B=>4000（文献值） mmol/L（S 原子）；方向：A比B更弱；体系内可比：否（50/60/70DTL 同篇同法（UV–vis）；0DTL 的 >4000 是引用的常规醚文献值（ref. 2d），与本文方法不同）；映射到电池电解液：间接（测的是含 Li2S6 的溶剂混合物（未加 LiTFSI），按溶剂映射）；可信度：中｜物种：Li2S6；介质：溶剂混合物（未加盐）；测法：UV–vis；浓度定义：饱和溶解度，按 S 原子计；温度：未写；⛔ 不可比，不参与方向和区间判定 【D2｜多硫化物溶解行为｜实验测量｜Li2S6 溶解试验颜色（Fig. S1，由黑到红）】A=2，B=深黑 序号（仅表次序；大=溶解多）；方向：A比B更弱；体系内可比：是（同篇同一试验；'颜色越深溶解越多'是作者解释；序号只表次序）；映射到电池电解液：间接（溶解试验在溶剂混合物中进行（未加盐），按溶剂映射）；可信度：中（体系内可比，映射到电池电解液是间接的）｜物种：Li2S6；介质：溶剂混合物（未加盐）；测法：目视（照片）；浓度定义：饱和；温度：未写 | A比B更弱 | 描述符（可比） | D1 | 间接映射：溶解试验在溶剂混合物中进行（未加盐），按溶剂映射 |  | 硫碳 | KB/S 或 rGO/S（75 wt% S），复合物:SP:LA133 = 7:2:1 | 1.2 | 直接 | 75 / 52.5 | 35｜35 | 1.766 | 14.6 µL/mg | 16.51 | 14.6 | 直接 |  |  | 直接报告 | 1000 | 1000｜— | 200 | — / 955（B 为静置前容量） | 174.52 |  | 99.5 |  | 扣式 2025 | 0.1C｜高倍率前 0.1C 活化 2 圈 | 未写（按 1675） | 0.1 | ｜未写 | TFSI / TFSI | 无 / 无 | 常规 | 常规 | 中等(5–15] | <2 | 厚 | ≤0.3C | 未知 | 无 |  | 自放电（容量损失） | 循环 | 4.5 | 51.8 | % | 静置 100 h | 直接 | 直接 | 未报告 | A更好 | A更好（差值 +47.3 个百分点） | 穿梭抑制，自放电减轻 | 弱者胜 | 差值 +47.3 个百分点 | Fig. 4g–h；p8 | 有数据 | 穿梭 |  | 无 |  | Cells with 60DTL electrolyte still have a specific capacity of 1165 mAh g−1 after 100 h resting, with a capacity loss of only 4.5%. The specific capacity of cells with 0DTL electrolyte was dropped from 955 to 460 mAh g−1, with a capacity loss of 51.8% | ⚠️ | ⚠️ E/S 报告 14.6 与按体积/载量/面积算出的 16.51 相差 >10% |  | 新论文首次提取（不属定向复核；复核看 🔶/⚠️ 行与优势一致性逐对复核）
S21-C7 | S21 | 10.1002/aenm.202500802 | Zheng Q. et al., Adv. Energy Mater. 2025, 15, 2500802 | Mingsen Zheng; Quanfeng Dong（厦门大学）｜0DTL/60DTL 基础配方均不含 LiNO3；贫液组两边另加 1 wt% LiNO3；常规 DOL/DME 对照来自商品电解液（含 1 wt% LiNO3）与自配不含 LiNO3 版 | 跨E/S；稀有格 | 是 | T60：60DTL（CPE） | 溶剂 DME/THF/DTL 35/5/60 v/v；盐 1 M LiTFSI；稀释剂 DTL（非配位溶剂）60 vol%；LiNO₃ 无；添加剂 无 | T0：0DTL（DME/THF，常规醚 CE） | 溶剂 DME/THF 95/5 v/v；盐 1 M LiTFSI；稀释剂 无；LiNO₃ 无；添加剂 无 | 稀释剂、溶剂比例 | 否 | clustered polysulfide electrolyte（非配位溶剂 DTL） | 弱溶剂化 | conventional ether electrolyte（CE） | 常规 | 常规 ↔ 弱溶剂化 | 【D1｜多硫化物溶解行为｜实验测量｜Li2S6 饱和溶解度（UV–vis，以 DME 中 2 mM Li2S6 标定）】A=247，B=>4000（文献值） mmol/L（S 原子）；方向：A比B更弱；体系内可比：否（50/60/70DTL 同篇同法（UV–vis）；0DTL 的 >4000 是引用的常规醚文献值（ref. 2d），与本文方法不同）；映射到电池电解液：间接（测的是含 Li2S6 的溶剂混合物（未加 LiTFSI），按溶剂映射）；可信度：中｜物种：Li2S6；介质：溶剂混合物（未加盐）；测法：UV–vis；浓度定义：饱和溶解度，按 S 原子计；温度：未写；⛔ 不可比，不参与方向和区间判定 【D2｜多硫化物溶解行为｜实验测量｜Li2S6 溶解试验颜色（Fig. S1，由黑到红）】A=2，B=深黑 序号（仅表次序；大=溶解多）；方向：A比B更弱；体系内可比：是（同篇同一试验；'颜色越深溶解越多'是作者解释；序号只表次序）；映射到电池电解液：间接（溶解试验在溶剂混合物中进行（未加盐），按溶剂映射）；可信度：中（体系内可比，映射到电池电解液是间接的）｜物种：Li2S6；介质：溶剂混合物（未加盐）；测法：目视（照片）；浓度定义：饱和；温度：未写 | A比B更弱 | 描述符（可比） | D1 | 间接映射：溶解试验在溶剂混合物中进行（未加盐），按溶剂映射 |  | 硫碳 | KB/S 或 rGO/S（75 wt% S），复合物:SP:LA133 = 7:2:1 | 1.2 | 直接 | 75 / 52.5 | 35｜35 | 1.766 | 14.6 µL/mg | 16.51 | 14.6 | 直接 |  |  | 直接报告 | 1000 | 1000｜— | 200 | — / — |  |  | 99.5 |  | 扣式 2025 | 0.1C｜高倍率前 0.1C 活化 2 圈 | 未写（按 1675） | 0.1 | ｜未写 | TFSI / TFSI | 无 / 无 | 常规 | 常规 | 中等(5–15] | <2 | 厚 | ≤0.3C | 未知 | 无 |  | 多硫化物溶解或穿梭 | 其他 | 0.6 | 2.1 | µA（穿梭电流） | 2.18 V 恒电位稳定值 | 直接 | 直接 | 未报告 | A更好 | A更好 |  | 弱者胜 | +1.253 | Fig. 4i；p8 | 有数据 | 穿梭 |  | 无 |  | The shuttle current of Li─S cells with 60DTL was reduced from 2.1 to 0.6 μA | ⚠️ | ⚠️ E/S 报告 14.6 与按体积/载量/面积算出的 16.51 相差 >10% |  | 新论文首次提取（不属定向复核；复核看 🔶/⚠️ 行与优势一致性逐对复核）
S21-C8 | S21 | 10.1002/aenm.202500802 | Zheng Q. et al., Adv. Energy Mater. 2025, 15, 2500802 | Mingsen Zheng; Quanfeng Dong（厦门大学）｜0DTL/60DTL 基础配方均不含 LiNO3；贫液组两边另加 1 wt% LiNO3；常规 DOL/DME 对照来自商品电解液（含 1 wt% LiNO3）与自配不含 LiNO3 版 | 跨E/S；稀有格 | 是 | T60：60DTL（CPE） | 溶剂 DME/THF/DTL 35/5/60 v/v；盐 1 M LiTFSI；稀释剂 DTL（非配位溶剂）60 vol%；LiNO₃ 无；添加剂 无 | DDn：DOL/DME（不含 LiNO3） | 溶剂 DOL/DME 1:1 v/v；盐 1 M LiTFSI；稀释剂 无；LiNO₃ 无；添加剂 无 | 溶剂种类、稀释剂 | 否 | clustered polysulfide electrolyte（非配位溶剂 DTL） | 弱溶剂化 | conventional DOL/DME | 常规 | 常规 ↔ 弱溶剂化 |  | 无法判断 | 无可比依据 |  |  |  | 硫碳 | KB/S 或 rGO/S（75 wt% S），复合物:SP:LA133 = 7:2:1 | 1.2 | 直接 | 75 / 52.5 | 35｜35 | 1.766 | 14.6 µL/mg | 16.51 | 14.6 | 直接 |  |  | 直接报告 | 1000 | 1000｜— | 200 | — / — |  |  | 99.5 |  | 扣式 2025 | 1C｜高倍率前 0.1C 活化 2 圈 | 未写（按 1675） | 1 | ｜未写 | TFSI / TFSI | 无 / 无 | 常规 | 常规 | 中等(5–15] | <2 | 厚 | 0.3–2C | 未知 | 无 |  | 指定圈数放电容量 | 循环 | 640 | 230 | mAh/g | 第 400 圈，1C | 直接 | 直接 | 未报告 | A更好 | A更好 |  | 无法判断 | +1.023 | Fig. 5d、S20a；p8 | 有数据 | 穿梭 |  | 无（均不含 LiNO3） |  | In electrolyte without LiNO3, DOL/DME electrolyte only has a Coulombic efficiency of 76% and a specific capacity of 230 mAh g−1 after 400 cycles … In contrast, cells with 60DTL electrolytes show significantly improved cycling stability, with a capacity of 640 mAh g−1 after 400 cycles | ⚠️ | ⚠️ E/S 报告 14.6 与按体积/载量/面积算出的 16.51 相差 >10%；🔶 方向或胜方无法判断；A 的 640 来自 Fig. 5d（与 0DTL 对比），B 的 230 来自 Fig. S20a，假定两图条件相同 |  | 新论文首次提取（不属定向复核；复核看 🔶/⚠️ 行与优势一致性逐对复核）
S21-C9 | S21 | 10.1002/aenm.202500802 | Zheng Q. et al., Adv. Energy Mater. 2025, 15, 2500802 | Mingsen Zheng; Quanfeng Dong（厦门大学）｜0DTL/60DTL 基础配方均不含 LiNO3；贫液组两边另加 1 wt% LiNO3；常规 DOL/DME 对照来自商品电解液（含 1 wt% LiNO3）与自配不含 LiNO3 版 | 跨E/S；稀有格 | 是 | T60：60DTL（CPE） | 溶剂 DME/THF/DTL 35/5/60 v/v；盐 1 M LiTFSI；稀释剂 DTL（非配位溶剂）60 vol%；LiNO₃ 无；添加剂 无 | DDL：商品 DOL/DME（1 wt% LiNO3） | 溶剂 DOL/DME 1:1 v/v；盐 1 M LiTFSI；稀释剂 无；LiNO₃ 1 wt%；添加剂 无 | 溶剂种类、稀释剂、LiNO₃ | 否 | clustered polysulfide electrolyte（非配位溶剂 DTL） | 弱溶剂化 | traditional Li-S electrolyte | 常规 | 常规 ↔ 弱溶剂化 |  | 无法判断 | 无可比依据 |  |  |  | 硫碳 | KB/S 或 rGO/S（75 wt% S），复合物:SP:LA133 = 7:2:1 | 1.2 | 直接 | 75 / 52.5 | 35｜35 | 1.766 | 14.6 µL/mg | 16.51 | 14.6 | 直接 |  |  | 直接报告 | 1000 | 1000｜— | 200 | — / — |  |  | 99.5 |  | 扣式 2025 | 0.1C｜高倍率前 0.1C 活化 2 圈 | 未写（按 1675） | 0.1 | ｜未写 | TFSI / TFSI | 无 / 1 wt% | 常规 | 常规 | 中等(5–15] | <2 | 厚 | ≤0.3C | 未知 | 无 |  | 倍率容量 | 容量与倍率 |  |  | mAh/g | 0.1–5C 各档 | 缺失（Fig. S19） | 缺失（Fig. S19） | 未报告 | A更好 |  | CPE 极化斜率更小，动力学更快 | 无法判断 |  | Fig. S19；p8 | 有数据 | 正极动力学 |  | 无 |  | The rate performance of DOL/DME electrolyte (DOL/DME = 1/1, v/v) was also compared with our electrolyte. Nevertheless, cells with 60DTL electrolytes still have higher specific capacities | ⚠️ | ⚠️ E/S 报告 14.6 与按体积/载量/面积算出的 16.51 相差 >10%；🔶 方向或胜方无法判断 |  | 新论文首次提取（不属定向复核；复核看 🔶/⚠️ 行与优势一致性逐对复核）
S21-C10 | S21 | 10.1002/aenm.202500802 | Zheng Q. et al., Adv. Energy Mater. 2025, 15, 2500802 | Mingsen Zheng; Quanfeng Dong（厦门大学）｜0DTL/60DTL 基础配方均不含 LiNO3；贫液组两边另加 1 wt% LiNO3；常规 DOL/DME 对照来自商品电解液（含 1 wt% LiNO3）与自配不含 LiNO3 版 | 跨E/S；稀有格 | 是 | T60L：60DTL + 1 wt% LiNO3 | 溶剂 DME/THF/DTL 35/5/60 v/v；盐 1 M LiTFSI；稀释剂 DTL 60 vol%；LiNO₃ 1 wt%；添加剂 无 | T0L：0DTL + 1 wt% LiNO3 | 溶剂 DME/THF 95/5 v/v；盐 1 M LiTFSI；稀释剂 无；LiNO₃ 1 wt%；添加剂 无 | 稀释剂、溶剂比例 | 否 | clustered polysulfide electrolyte | 弱溶剂化 | conventional ether electrolyte（CE） | 常规 | 常规 ↔ 弱溶剂化 |  | 无法判断 | 无可比依据 |  |  |  | 硫碳 | KB/S 或 rGO/S（75 wt% S），复合物:SP:LA133 = 7:2:1 | 1.2 | 直接 | 75 / 52.5 | 35｜35 | 1.766 | 14.6 µL/mg | 16.51 | 14.6 | 直接 |  |  | 直接报告 | 1000 | 1000｜— | 200 | — / — |  |  | 99.5 |  | 扣式 2025 | 1C｜高倍率前 0.1C 活化 2 圈 | 未写（按 1675） | 1 | ｜未写 | TFSI / TFSI | 1 wt% / 1 wt% | 常规 | 常规 | 中等(5–15] | <2 | 厚 | 0.3–2C | 未知 | 无 |  | 循环保持率或寿命 | 循环 | 70.14 | 49.35 | % | 第 600 圈，1C | 计算（100 − 29.86） | 计算（100 − 50.65） | 未报告 | A更好 | A更好 | DTL 与 LiNO3 兼容 | 无法判断 |  | Fig. S23；p8 | 有数据 |  |  | 加 LiNO3 | S21-C12（C3）：改变 E/S 14.6→5、载量 1.2→?、统一倍率 1→0.1；胜方 本行 无法判断｜该行 无法判断 → 方向不明；取值点不同／待核可比性；协议未逐项核 S21-C13（C4）：改变 E/S 14.6→3.7、载量 1.2→?、统一倍率 1→0.1；胜方 本行 无法判断｜该行 无法判断 → 方向不明；取值点不同／待核可比性；协议未逐项核；效应量 本行 —（A=T60L）｜该行 +1.833（A=T60L）；正 = A 更好 | The cell with 60DTL electrolyte still has a capacity of 639 mAh g−1 after 600 cycles at 1 C, and the capacity degradation is reduced from 50.65% to 29.86% | ⚠️ | ⚠️ E/S 报告 14.6 与按体积/载量/面积算出的 16.51 相差 >10%；🔶 方向或胜方无法判断 |  | 新论文首次提取（不属定向复核；复核看 🔶/⚠️ 行与优势一致性逐对复核）
S21-C11 | S21 | 10.1002/aenm.202500802 | Zheng Q. et al., Adv. Energy Mater. 2025, 15, 2500802 | Mingsen Zheng; Quanfeng Dong（厦门大学）｜0DTL/60DTL 基础配方均不含 LiNO3；贫液组两边另加 1 wt% LiNO3；常规 DOL/DME 对照来自商品电解液（含 1 wt% LiNO3）与自配不含 LiNO3 版 | 跨E/S；稀有格 | 否（正极：溶液正极） | T60：60DTL（CPE） | 溶剂 DME/THF/DTL 35/5/60 v/v；盐 1 M LiTFSI；稀释剂 DTL（非配位溶剂）60 vol%；LiNO₃ 无；添加剂 无 | T0：0DTL（DME/THF，常规醚 CE） | 溶剂 DME/THF 95/5 v/v；盐 1 M LiTFSI；稀释剂 无；LiNO₃ 无；添加剂 无 | 稀释剂、溶剂比例 | 否 | clustered polysulfide electrolyte（非配位溶剂 DTL） | 弱溶剂化 | conventional ether electrolyte（CE） | 常规 | 常规 ↔ 弱溶剂化 | 【D1｜多硫化物溶解行为｜实验测量｜Li2S6 饱和溶解度（UV–vis，以 DME 中 2 mM Li2S6 标定）】A=247，B=>4000（文献值） mmol/L（S 原子）；方向：A比B更弱；体系内可比：否（50/60/70DTL 同篇同法（UV–vis）；0DTL 的 >4000 是引用的常规醚文献值（ref. 2d），与本文方法不同）；映射到电池电解液：间接（测的是含 Li2S6 的溶剂混合物（未加 LiTFSI），按溶剂映射）；可信度：中｜物种：Li2S6；介质：溶剂混合物（未加盐）；测法：UV–vis；浓度定义：饱和溶解度，按 S 原子计；温度：未写；⛔ 不可比，不参与方向和区间判定 【D2｜多硫化物溶解行为｜实验测量｜Li2S6 溶解试验颜色（Fig. S1，由黑到红）】A=2，B=深黑 序号（仅表次序；大=溶解多）；方向：A比B更弱；体系内可比：是（同篇同一试验；'颜色越深溶解越多'是作者解释；序号只表次序）；映射到电池电解液：间接（溶解试验在溶剂混合物中进行（未加盐），按溶剂映射）；可信度：中（体系内可比，映射到电池电解液是间接的）｜物种：Li2S6；介质：溶剂混合物（未加盐）；测法：目视（照片）；浓度定义：饱和；温度：未写 | A比B更弱 | 描述符（可比） | D1 | 间接映射：溶解试验在溶剂混合物中进行（未加盐），按溶剂映射 |  | 溶液正极 | 碳纸 + Li2S6 电解液 |  | 缺失 | / | 40｜40 | 1.13（默认 d=12 mm） | 未写 |  |  | 缺失 |  |  | 未知（缺失） | 1000 | 1000｜— | 200 | — / — |  |  |  |  | 扣式 | ｜2.08 V 恒电位 |  |  | ｜未写 | TFSI / TFSI | 无 / 无 | 待定（锂厚已知、N/P 定不了） | 待定（锂厚已知、N/P 定不了） | 未知 | 未知 | 厚 | 未知 | 未知 | 无 |  | 过电位或动力学 | 其他 | 434 | 无法进行 | mAh/g（Li2S 沉积容量） | 2.08 V 恒电位 | 直接 | 直接 | 未报告 | A更好 |  | 0DTL 过电位太大无法沉积 | 弱者胜 |  | Fig. 3f；p6 | 有数据 | Li2S 沉积 | As shown in Figure 3f, the deposition process in 0DTL electrolyte could not proceed due to the large overpotential | 无 | S21-C3（C1）：改变 E/S ?→14.6、载量 ?→1.2、统一倍率 ?→0.1、正极 溶液正极→硫碳、电池 扣式→扣式 2025；胜方 本行 弱者胜｜该行 弱者胜 → 未翻转（胜方相同）；取值点不同／待核可比性；协议未逐项核；效应量 本行 —（A=T60）｜该行 +0.400（A=T60）；正 = A 更好 | As shown in Figure 3f, the deposition process in 0DTL electrolyte could not proceed due to the large overpotential … The highest deposition capacity of Li2S (434 mAh g−1) was observed in 60DTL electrolytes | ✅ | 原句已在原文找到 |  | 新论文首次提取（不属定向复核；复核看 🔶/⚠️ 行与优势一致性逐对复核）
S21-C12 | S21 | 10.1002/aenm.202500802 | Zheng Q. et al., Adv. Energy Mater. 2025, 15, 2500802 | Mingsen Zheng; Quanfeng Dong（厦门大学）｜0DTL/60DTL 基础配方均不含 LiNO3；贫液组两边另加 1 wt% LiNO3；常规 DOL/DME 对照来自商品电解液（含 1 wt% LiNO3）与自配不含 LiNO3 版 | 跨E/S；稀有格 | 是 | T60L：60DTL + 1 wt% LiNO3 | 溶剂 DME/THF/DTL 35/5/60 v/v；盐 1 M LiTFSI；稀释剂 DTL 60 vol%；LiNO₃ 1 wt%；添加剂 无 | T0L：0DTL + 1 wt% LiNO3 | 溶剂 DME/THF 95/5 v/v；盐 1 M LiTFSI；稀释剂 无；LiNO₃ 1 wt%；添加剂 无 | 稀释剂、溶剂比例 | 否 | clustered polysulfide electrolyte | 弱溶剂化 | conventional ether electrolyte（CE） | 常规 | 常规 ↔ 弱溶剂化 |  | 无法判断 | 无可比依据 |  |  |  | 硫碳 | KB/S 或 rGO/S，复合物:CNT:SP:LA133 = 8:0.5:0.5:1 |  | 未写明（60DTL 测了 3.0/5.3/7.0） | 75 / 60 | 未写｜50（默认） | 1.13（默认 d=12 mm） | 5 µL/mg |  | 5 | 直接 |  |  | 直接报告 | 1000 | 1000｜— | 200 | — / 699 |  |  |  |  | 扣式 2025 | 0.1C | 未写（按 1675） | 0.1 | ｜未写 | TFSI / TFSI | 1 wt% / 1 wt% | 待定（锂厚已知、N/P 定不了） | 待定（锂厚已知、N/P 定不了） | 贫液(≤5) | 未知 | 厚 | ≤0.3C | 未知 | 无 |  | 循环保持率或寿命 | 循环 | 100 圈后仍 714 mAh/g | 75 圈后失效 |  | 寿命 | 直接 | 直接 | 未报告 | A更好 |  | 0DTL 贫液下穿梭严重 | 无法判断 |  | Fig. S24；p8–9 | 有数据 | 穿梭 |  | 高载量 + 贫液 | S21-C10（C1）：改变 E/S 5→14.6、载量 ?→1.2、统一倍率 0.1→1；胜方 本行 无法判断｜该行 无法判断 → 方向不明；取值点不同／待核可比性；协议未逐项核 S21-C13（C4）：改变 E/S 5→3.7；胜方 本行 无法判断｜该行 无法判断 → 方向不明；取值点不同／待核可比性；协议未逐项核；载量未知（两行均未报告）；效应量 本行 —（A=T60L）｜该行 +1.833（A=T60L）；正 = A 更好 | The 0DTL electrolyte with the E/S (ratio of the volume of electrolyte to the mass of sulfur) of 5.0 μL mg−1 only released a capacity of 699 mAh g−1, and cells failed to operate after 75 cycles … In comparison, the cells with 60 DTL still had a specific capacity of 714 mAh g−1 after 100 cycles | 🔶 | 🔶 方向或胜方无法判断；对比所用载量正文未写明 |  | 新论文首次提取（不属定向复核；复核看 🔶/⚠️ 行与优势一致性逐对复核）
S21-C13 | S21 | 10.1002/aenm.202500802 | Zheng Q. et al., Adv. Energy Mater. 2025, 15, 2500802 | Mingsen Zheng; Quanfeng Dong（厦门大学）｜0DTL/60DTL 基础配方均不含 LiNO3；贫液组两边另加 1 wt% LiNO3；常规 DOL/DME 对照来自商品电解液（含 1 wt% LiNO3）与自配不含 LiNO3 版 | 跨E/S；稀有格 | 是 | T60L：60DTL + 1 wt% LiNO3 | 溶剂 DME/THF/DTL 35/5/60 v/v；盐 1 M LiTFSI；稀释剂 DTL 60 vol%；LiNO₃ 1 wt%；添加剂 无 | T0L：0DTL + 1 wt% LiNO3 | 溶剂 DME/THF 95/5 v/v；盐 1 M LiTFSI；稀释剂 无；LiNO₃ 1 wt%；添加剂 无 | 稀释剂、溶剂比例 | 否 | clustered polysulfide electrolyte | 弱溶剂化 | conventional ether electrolyte（CE） | 常规 | 常规 ↔ 弱溶剂化 |  | 无法判断 | 无可比依据 |  |  |  | 硫碳 | 同 C3 |  | 未写 | 75 / 60 | 未写｜50（默认） | 1.13（默认 d=12 mm） | 3.7 µL/mg |  | 3.7 | 直接 |  |  | 直接报告 | 1000 | 1000｜— | 200 | — / — |  |  |  |  | 扣式 2025 | 0.1C | 未写（按 1675） | 0.1 | ｜未写 | TFSI / TFSI | 1 wt% / 1 wt% | 待定（锂厚已知、N/P 定不了） | 待定（锂厚已知、N/P 定不了） | 贫液(≤5) | 未知 | 厚 | ≤0.3C | 未知 | 无 |  | 循环保持率或寿命 | 循环 | 50 | 8 | 圈 | 寿命 | 直接 | 直接 | 未报告 | A更好 | A更好 | 0DTL 多硫化物浓度高、粘度大、电导下降 | 无法判断 | +1.833 | Fig. S25；p9 | 有数据 | 穿梭、电解液耗尽 | the high concentration of polysulfides in 0DTL electrolyte caused the severe shuttling effect along with a sharp increase in viscosity causing a decrease in ionic conductivity | 极贫液 | S21-C10（C1）：改变 E/S 3.7→14.6、载量 ?→1.2、统一倍率 0.1→1；胜方 本行 无法判断｜该行 无法判断 → 方向不明；取值点不同／待核可比性；协议未逐项核；效应量 本行 +1.833（A=T60L）｜该行 —（A=T60L）；正 = A 更好 S21-C12（C3）：改变 E/S 3.7→5；胜方 本行 无法判断｜该行 无法判断 → 方向不明；取值点不同／待核可比性；协议未逐项核；载量未知（两行均未报告）；效应量 本行 +1.833（A=T60L）｜该行 —（A=T60L）；正 = A 更好 | After further reducing the electrolyte amount to <4.0 μL mg−1, the high concentration of polysulfides in 0DTL electrolyte caused the severe shuttling effect along with a sharp increase in viscosity causing a decrease in ionic conductivity, and ultimately the cells failed after eight cycles. In contrast, the 60DTL electrolyte can achieve an area capacity of 4 mAh cm−2 and cycle steadily for 50 cycles | 🔶 | 🔶 两组 E/S 不同（0DTL 3.3、60DTL 3.7）；🔶 方向或胜方无法判断 |  | 新论文首次提取（不属定向复核；复核看 🔶/⚠️ 行与优势一致性逐对复核）
S21-C14 | S21 | 10.1002/aenm.202500802 | Zheng Q. et al., Adv. Energy Mater. 2025, 15, 2500802 | Mingsen Zheng; Quanfeng Dong（厦门大学）｜0DTL/60DTL 基础配方均不含 LiNO3；贫液组两边另加 1 wt% LiNO3；常规 DOL/DME 对照来自商品电解液（含 1 wt% LiNO3）与自配不含 LiNO3 版 | 跨E/S；稀有格 | 否（正极：无（Li‖Li）） | T60：60DTL（CPE） | 溶剂 DME/THF/DTL 35/5/60 v/v；盐 1 M LiTFSI；稀释剂 DTL（非配位溶剂）60 vol%；LiNO₃ 无；添加剂 无 | T0：0DTL（DME/THF，常规醚 CE） | 溶剂 DME/THF 95/5 v/v；盐 1 M LiTFSI；稀释剂 无；LiNO₃ 无；添加剂 无 | 稀释剂、溶剂比例 | 否 | clustered polysulfide electrolyte（非配位溶剂 DTL） | 弱溶剂化 | conventional ether electrolyte（CE） | 常规 | 常规 ↔ 弱溶剂化 | 【D1｜多硫化物溶解行为｜实验测量｜Li2S6 饱和溶解度（UV–vis，以 DME 中 2 mM Li2S6 标定）】A=247，B=>4000（文献值） mmol/L（S 原子）；方向：A比B更弱；体系内可比：否（50/60/70DTL 同篇同法（UV–vis）；0DTL 的 >4000 是引用的常规醚文献值（ref. 2d），与本文方法不同）；映射到电池电解液：间接（测的是含 Li2S6 的溶剂混合物（未加 LiTFSI），按溶剂映射）；可信度：中｜物种：Li2S6；介质：溶剂混合物（未加盐）；测法：UV–vis；浓度定义：饱和溶解度，按 S 原子计；温度：未写；⛔ 不可比，不参与方向和区间判定 【D2｜多硫化物溶解行为｜实验测量｜Li2S6 溶解试验颜色（Fig. S1，由黑到红）】A=2，B=深黑 序号（仅表次序；大=溶解多）；方向：A比B更弱；体系内可比：是（同篇同一试验；'颜色越深溶解越多'是作者解释；序号只表次序）；映射到电池电解液：间接（溶解试验在溶剂混合物中进行（未加盐），按溶剂映射）；可信度：中（体系内可比，映射到电池电解液是间接的）｜物种：Li2S6；介质：溶剂混合物（未加盐）；测法：目视（照片）；浓度定义：饱和；温度：未写 | A比B更弱 | 描述符（可比） | D1 | 间接映射：溶解试验在溶剂混合物中进行（未加盐），按溶剂映射；本行是无硫正极的对称 / 半电池测试 |  | 无（Li‖Li） | Li |  | 不适用 | / | 40｜40 | 1.13（默认 d=12 mm） | 未写 |  |  | 缺失 |  |  | 未知（缺失） | 1000 | 1000｜— | 200 | — / — |  |  |  |  | 扣式 Li‖Li | ｜1 mA/cm²，1 mAh/cm² |  |  | ｜未写 | TFSI / TFSI | 无 / 无 | 不适用 | 不适用 | 未知 | 未知 | 不适用 | 未知 | 未知 | 无 |  | 锂对称电池寿命 | 负极侧 | 800 | 500 | h | 失效前 | 直接 | 直接 | 未报告 | A更好 | A更好 | DTL 对锂化学稳定 | 弱者胜 | +0.470 | Fig. S27；p10 | 有数据 | 负极 SEI |  | 无 |  | The 0DTL electrolyte fails to operate after 500 h, while the 60DTL electrolyte can be operated stably for up to 800 h at the current of 1 mA cm−2 and 1mAh cm−2 | ✅ | 原句已在原文找到 |  | 新论文首次提取（不属定向复核；复核看 🔶/⚠️ 行与优势一致性逐对复核）
S23-C1 | S23 | 10.1002/advs.75640 | Dai H. et al., Adv. Sci. 2026, 13, e75640 | Huidong Dai; Sanjeev Mukerjee; Gaind P. Pandey（Giner Inc. / Northeastern）｜1200ET 为 Halocarbon 专利氟代醚（结构未公开）；Li‖Cu 的 CE 下降圈数正文写 0.5 mA/cm²、图 S21 图注写 1 mA/cm²，前后不一，未进表 | 跨锂厚；必读 | 是 | B10：BL + 10% 1200ET | 溶剂 DOL/DME 1:1 + 10 vol% 1200ET；盐 1 M LiTFSI；稀释剂 1200ET 10 vol%；LiNO₃ 0.2 M；添加剂 无 | BL：BL（DOL/DME 基线） | 溶剂 DOL/DME 1:1；盐 1 M LiTFSI；稀释剂 无；LiNO₃ 0.2 M；添加剂 无 | 稀释剂 | 是 | weakly solvating fluorinated cosolvent（10%） | 弱溶剂化 | baseline electrolyte | 常规 | 常规 ↔ 弱溶剂化 | 【D1｜Li⁺ 溶剂化环境｜实验测量｜⁷Li NMR 相对 BL 的低场位移（LiCl/D2O 内标）】A=0，B=0 ppm（越大越偏向阴离子配位）；方向：A比B更弱；体系内可比：是（同篇同法；'低场位移 = Li⁺ 与溶剂配位减弱、阴离子配位增强'沿用作者解释，与 Raman CIP/AGG 增加一致）；映射到电池电解液：直接（测的是电解液本身（不含 Li2S6））；可信度：高｜物种：无；介质：电解液；测法：⁷Li NMR；浓度定义：—；温度：未写 | A比B更弱 | 描述符（可比） |  | 直接（依据测的就是电池电解液） |  | 硫碳 | C/S 复合物（80 wt% 于极片），Super P，LiPAA | 3.8 | 直接 | / | 未写｜50（默认） | 1.266 | 8 µL/mg | 10.39（含默认输入） | 8 | 直接 |  |  | 直接报告 | 600 | 600｜— | 120 | — / — |  |  | 18.85 |  | 扣式 2032 | 0.05C｜GITT：C/20 放电 15 min + 静置 6 h | 未写（按 1675） | 0.05 | ｜未写 | TFSI / TFSI | 0.2 M / 0.2 M | 常规 | 常规 | 中等(5–15] | 2–4 | 厚 | ≤0.3C | 未知 | 无 |  | 过电位或动力学 | 其他 | 133 | 119 | mV（总极化最大值） | DoD ≈ 20% | 直接 | 直接 | 未报告 | A更差 | A更差 | 增量主要来自浓差极化 | 强者胜 | -0.111 | Fig. 2c–f；p6 | 有数据 | 正极动力学 |  | 无 |  | the total polarization increases progressively with the 1200ET ratio, reaching maxima near DoD ≈ 20% at 119, 133, 160, and 214 mV for BL, BL + 10%, BL + 20%, and BL + 50%, respectively | 🧮 | 原句已在原文找到 |  | 新论文首次提取（不属定向复核；复核看 🔶/⚠️ 行与优势一致性逐对复核）
S23-C2 | S23 | 10.1002/advs.75640 | Dai H. et al., Adv. Sci. 2026, 13, e75640 | Huidong Dai; Sanjeev Mukerjee; Gaind P. Pandey（Giner Inc. / Northeastern）｜1200ET 为 Halocarbon 专利氟代醚（结构未公开）；Li‖Cu 的 CE 下降圈数正文写 0.5 mA/cm²、图 S21 图注写 1 mA/cm²，前后不一，未进表 | 跨锂厚；必读 | 是 | B20：BL + 20% 1200ET | 溶剂 DOL/DME 1:1 + 20 vol% 1200ET；盐 1 M LiTFSI；稀释剂 1200ET 20 vol%；LiNO₃ 0.2 M；添加剂 无 | BL：BL（DOL/DME 基线） | 溶剂 DOL/DME 1:1；盐 1 M LiTFSI；稀释剂 无；LiNO₃ 0.2 M；添加剂 无 | 稀释剂 | 是 | weakly solvating fluorinated cosolvent（20%，作者最优） | 弱溶剂化 | baseline electrolyte | 常规 | 常规 ↔ 弱溶剂化 | 【D1｜Li⁺ 溶剂化环境｜实验测量｜⁷Li NMR 相对 BL 的低场位移（LiCl/D2O 内标）】A=0.01，B=0 ppm（越大越偏向阴离子配位）；方向：A比B更弱；体系内可比：是（同篇同法；'低场位移 = Li⁺ 与溶剂配位减弱、阴离子配位增强'沿用作者解释，与 Raman CIP/AGG 增加一致）；映射到电池电解液：直接（测的是电解液本身（不含 Li2S6））；可信度：高｜物种：无；介质：电解液；测法：⁷Li NMR；浓度定义：—；温度：未写 | A比B更弱 | 描述符（可比） |  | 直接（依据测的就是电池电解液） |  | 硫碳 | C/S 复合物（80 wt% 于极片），Super P，LiPAA | 3.8 | 直接 | / | 未写｜50（默认） | 1.266 | 8 µL/mg | 10.39（含默认输入） | 8 | 直接 |  |  | 直接报告 | 600 | 600｜— | 120 | — / — |  |  | 18.85 |  | 扣式 2032 | 0.05C｜GITT：C/20 放电 15 min + 静置 6 h | 未写（按 1675） | 0.05 | ｜未写 | TFSI / TFSI | 0.2 M / 0.2 M | 常规 | 常规 | 中等(5–15] | 2–4 | 厚 | ≤0.3C | 未知 | 无 |  | 过电位或动力学 | 其他 | 160 | 119 | mV（总极化最大值） | DoD ≈ 20% | 直接 | 直接 | 未报告 | A更差 | A更差 | ≤20% 时电荷转移几乎不受影响，主要是扩散受限 | 强者胜 | -0.296 | Fig. 2c–f；p6 | 有数据 | 正极动力学 |  | 无 | S23-C4（C2）：改变 E/S 8→?、载量 3.8→?、锂厚 600→?、统一倍率 0.05→?、正极 硫碳→多硫化物对称电池、电池 扣式 2032→扣式对称；胜方 本行 强者胜｜该行 差异小 → 一侧进入差异小区间；取值点不同／待核可比性；协议未逐项核；效应量 本行 -0.296（A=B20）｜该行 +0.016（A=B20）；正 = A 更好 S23-C6（C3）：改变 E/S 8→?、载量 3.8→?、统一倍率 0.05→?、正极 硫碳→无（Li‖Li）、电池 扣式 2032→扣式 Li‖Li；胜方 本行 强者胜｜该行 弱者胜 → 翻转（强弱胜方互换）；取值点不同／待核可比性；协议未逐项核；效应量 本行 -0.296（A=B20）｜该行 +0.091（A=B20）；正 = A 更好 S23-C10（C5）：改变 E/S 8→6、载量 3.8→3.7、锂厚 600→40、统一倍率 0.05→0.33、电池 扣式 2032→单层软包；胜方 本行 强者胜｜该行 强者胜 → 未翻转（胜方相同）；取值点不同／待核可比性；协议未逐项核；效应量 本行 -0.296（A=B20）｜该行 -0.511（A=B20）；正 = A 更好 | the total polarization increases progressively with the 1200ET ratio, reaching maxima near DoD ≈ 20% at 119, 133, 160, and 214 mV for BL, BL + 10%, BL + 20%, and BL + 50%, respectively | 🧮 | 原句已在原文找到 |  | 新论文首次提取（不属定向复核；复核看 🔶/⚠️ 行与优势一致性逐对复核）
S23-C3 | S23 | 10.1002/advs.75640 | Dai H. et al., Adv. Sci. 2026, 13, e75640 | Huidong Dai; Sanjeev Mukerjee; Gaind P. Pandey（Giner Inc. / Northeastern）｜1200ET 为 Halocarbon 专利氟代醚（结构未公开）；Li‖Cu 的 CE 下降圈数正文写 0.5 mA/cm²、图 S21 图注写 1 mA/cm²，前后不一，未进表 | 跨锂厚；必读 | 是 | B50：BL + 50% 1200ET | 溶剂 DOL/DME 1:1 + 50 vol% 1200ET；盐 1 M LiTFSI；稀释剂 1200ET 50 vol%；LiNO₃ 0.2 M；添加剂 无 | BL：BL（DOL/DME 基线） | 溶剂 DOL/DME 1:1；盐 1 M LiTFSI；稀释剂 无；LiNO₃ 0.2 M；添加剂 无 | 稀释剂 | 是 | weakly solvating fluorinated cosolvent（50%，过弱） | 弱溶剂化 | baseline electrolyte | 常规 | 常规 ↔ 弱溶剂化 | 【D1｜Li⁺ 溶剂化环境｜实验测量｜⁷Li NMR 相对 BL 的低场位移（LiCl/D2O 内标）】A=0.03，B=0 ppm（越大越偏向阴离子配位）；方向：A比B更弱；体系内可比：是（同篇同法；'低场位移 = Li⁺ 与溶剂配位减弱、阴离子配位增强'沿用作者解释，与 Raman CIP/AGG 增加一致）；映射到电池电解液：直接（测的是电解液本身（不含 Li2S6））；可信度：高｜物种：无；介质：电解液；测法：⁷Li NMR；浓度定义：—；温度：未写 【D2｜Li⁺ 溶剂化结构（离子对）｜实验测量｜Raman CIP/AGG 比例】A=24.5，B=11.98 %（越高越偏阴离子配位）；方向：A比B更弱；体系内可比：是（同篇同法；中间两档数值只在图上）；映射到电池电解液：直接（测的是电解液本身）；可信度：高 | A比B更弱 | 描述符（可比） |  | 直接（依据测的就是电池电解液） |  | 硫碳 | C/S 复合物（80 wt% 于极片），Super P，LiPAA | 3.8 | 直接 | / | 未写｜50（默认） | 1.266 | 8 µL/mg | 10.39（含默认输入） | 8 | 直接 |  |  | 直接报告 | 600 | 600｜— | 120 | — / — |  |  | 18.85 |  | 扣式 2032 | 0.05C｜GITT：C/20 放电 15 min + 静置 6 h | 未写（按 1675） | 0.05 | ｜未写 | TFSI / TFSI | 0.2 M / 0.2 M | 常规 | 常规 | 中等(5–15] | 2–4 | 厚 | ≤0.3C | 未知 | 无 |  | 过电位或动力学 | 其他 | 214 | 119 | mV（总极化最大值） | DoD ≈ 20% | 直接 | 直接 | 未报告 | A更差 | A更差 | 50% 时活化与浓差极化都明显增加 | 强者胜 | -0.587 | Fig. 2c–f；p6 | 有数据 | 正极动力学 |  | 无 | S23-C5（C2）：改变 E/S 8→?、载量 3.8→?、锂厚 600→?、统一倍率 0.05→?、正极 硫碳→多硫化物对称电池、电池 扣式 2032→扣式对称；胜方 本行 强者胜｜该行 差异小 → 一侧进入差异小区间；取值点不同／待核可比性；协议未逐项核；效应量 本行 -0.587（A=B50）｜该行 +0.026（A=B50）；正 = A 更好 | the total polarization increases progressively with the 1200ET ratio, reaching maxima near DoD ≈ 20% at 119, 133, 160, and 214 mV for BL, BL + 10%, BL + 20%, and BL + 50%, respectively | 🧮 | 原句已在原文找到 |  | 新论文首次提取（不属定向复核；复核看 🔶/⚠️ 行与优势一致性逐对复核）
S23-C4 | S23 | 10.1002/advs.75640 | Dai H. et al., Adv. Sci. 2026, 13, e75640 | Huidong Dai; Sanjeev Mukerjee; Gaind P. Pandey（Giner Inc. / Northeastern）｜1200ET 为 Halocarbon 专利氟代醚（结构未公开）；Li‖Cu 的 CE 下降圈数正文写 0.5 mA/cm²、图 S21 图注写 1 mA/cm²，前后不一，未进表 | 跨锂厚；必读 | 否（正极：多硫化物对称电池） | B20：BL + 20% 1200ET | 溶剂 DOL/DME 1:1 + 20 vol% 1200ET；盐 1 M LiTFSI；稀释剂 1200ET 20 vol%；LiNO₃ 0.2 M；添加剂 无 | BL：BL（DOL/DME 基线） | 溶剂 DOL/DME 1:1；盐 1 M LiTFSI；稀释剂 无；LiNO₃ 0.2 M；添加剂 无 | 稀释剂 | 是 | weakly solvating fluorinated cosolvent（20%，作者最优） | 弱溶剂化 | baseline electrolyte | 常规 | 常规 ↔ 弱溶剂化 | 【D1｜Li⁺ 溶剂化环境｜实验测量｜⁷Li NMR 相对 BL 的低场位移（LiCl/D2O 内标）】A=0.01，B=0 ppm（越大越偏向阴离子配位）；方向：A比B更弱；体系内可比：是（同篇同法；'低场位移 = Li⁺ 与溶剂配位减弱、阴离子配位增强'沿用作者解释，与 Raman CIP/AGG 增加一致）；映射到电池电解液：直接（测的是电解液本身（不含 Li2S6））；可信度：高｜物种：无；介质：电解液；测法：⁷Li NMR；浓度定义：—；温度：未写 | A比B更弱 | 描述符（可比） |  | 直接（依据测的就是电池电解液） |  | 多硫化物对称电池 | 碳纸 ×2，各 20 µL Li2S6 溶液 |  | 不适用 | / | 40｜40 | 1.266 | 未写 |  |  | 缺失 |  |  | 未知（缺失） | 未写 | 1000｜默认 1000 | 200（含默认） | — / — |  |  |  |  | 扣式对称 | ｜变温 EIS |  |  | ｜变温（0–60 °C 拟合 Ea） | TFSI / TFSI | 0.2 M / 0.2 M | 锂库存未知 | 常规 | 未知 | 未知 | 未报告 | 未知 | 未知 | 无 |  | 过电位或动力学 | 其他 | 51.8 | 50.96 | kJ/mol（电荷转移活化能） | Arrhenius 拟合 | 直接 | 直接 | 拟合误差见 Table S1 | 差异小 | 差异小（相对差 <5%） | 适量 1200ET 对本征电荷转移影响很小 | 差异小 | +0.016 | Fig. 2h–i、Table S1；p7 | 有数据 |  |  | 无 | S23-C2（C1）：改变 E/S ?→8、载量 ?→3.8、锂厚 ?→600、统一倍率 ?→0.05、正极 多硫化物对称电池→硫碳、电池 扣式对称→扣式 2032；胜方 本行 差异小｜该行 强者胜 → 一侧进入差异小区间；取值点不同／待核可比性；协议未逐项核；效应量 本行 +0.016（A=B20）｜该行 -0.296（A=B20）；正 = A 更好 S23-C6（C3）：改变 锂厚 ?→600、正极 多硫化物对称电池→无（Li‖Li）、电池 扣式对称→扣式 Li‖Li；胜方 本行 差异小｜该行 弱者胜 → 一侧进入差异小区间；取值点不同／待核可比性；协议未逐项核；载量未知（两行均未报告）；效应量 本行 +0.016（A=B20）｜该行 +0.091（A=B20）；正 = A 更好 S23-C10（C5）：改变 E/S ?→6、载量 ?→3.7、锂厚 ?→40、统一倍率 ?→0.33、正极 多硫化物对称电池→硫碳、电池 扣式对称→单层软包；胜方 本行 差异小｜该行 强者胜 → 一侧进入差异小区间；取值点不同／待核可比性；协议未逐项核；效应量 本行 +0.016（A=B20）｜该行 -0.511（A=B20）；正 = A 更好 | corresponding to activation energies of 50.96–52.30 kJ mol− 1 (Figure 2h,i ; Table S1 ) [ 17, 26, 44 ]. The relatively small variation in activation energy— particularly between BL + 10% (51.71 kJ mol− 1 ) and BL + 20% (51.80 kJ mol− 1 ) | ✅ | 原句已在原文找到 |  | 新论文首次提取（不属定向复核；复核看 🔶/⚠️ 行与优势一致性逐对复核）
S23-C5 | S23 | 10.1002/advs.75640 | Dai H. et al., Adv. Sci. 2026, 13, e75640 | Huidong Dai; Sanjeev Mukerjee; Gaind P. Pandey（Giner Inc. / Northeastern）｜1200ET 为 Halocarbon 专利氟代醚（结构未公开）；Li‖Cu 的 CE 下降圈数正文写 0.5 mA/cm²、图 S21 图注写 1 mA/cm²，前后不一，未进表 | 跨锂厚；必读 | 否（正极：多硫化物对称电池） | B50：BL + 50% 1200ET | 溶剂 DOL/DME 1:1 + 50 vol% 1200ET；盐 1 M LiTFSI；稀释剂 1200ET 50 vol%；LiNO₃ 0.2 M；添加剂 无 | BL：BL（DOL/DME 基线） | 溶剂 DOL/DME 1:1；盐 1 M LiTFSI；稀释剂 无；LiNO₃ 0.2 M；添加剂 无 | 稀释剂 | 是 | weakly solvating fluorinated cosolvent（50%，过弱） | 弱溶剂化 | baseline electrolyte | 常规 | 常规 ↔ 弱溶剂化 | 【D1｜Li⁺ 溶剂化环境｜实验测量｜⁷Li NMR 相对 BL 的低场位移（LiCl/D2O 内标）】A=0.03，B=0 ppm（越大越偏向阴离子配位）；方向：A比B更弱；体系内可比：是（同篇同法；'低场位移 = Li⁺ 与溶剂配位减弱、阴离子配位增强'沿用作者解释，与 Raman CIP/AGG 增加一致）；映射到电池电解液：直接（测的是电解液本身（不含 Li2S6））；可信度：高｜物种：无；介质：电解液；测法：⁷Li NMR；浓度定义：—；温度：未写 【D2｜Li⁺ 溶剂化结构（离子对）｜实验测量｜Raman CIP/AGG 比例】A=24.5，B=11.98 %（越高越偏阴离子配位）；方向：A比B更弱；体系内可比：是（同篇同法；中间两档数值只在图上）；映射到电池电解液：直接（测的是电解液本身）；可信度：高 | A比B更弱 | 描述符（可比） |  | 直接（依据测的就是电池电解液） |  | 多硫化物对称电池 | 碳纸 ×2，各 20 µL Li2S6 溶液 |  | 不适用 | / | 40｜40 | 1.266 | 未写 |  |  | 缺失 |  |  | 未知（缺失） | 未写 | 1000｜默认 1000 | 200（含默认） | — / — |  |  |  |  | 扣式对称 | ｜变温 EIS |  |  | ｜变温（0–60 °C 拟合 Ea） | TFSI / TFSI | 0.2 M / 0.2 M | 锂库存未知 | 常规 | 未知 | 未知 | 未报告 | 未知 | 未知 | 无 |  | 过电位或动力学 | 其他 | 52.3 | 50.96 | kJ/mol（电荷转移活化能） | Arrhenius 拟合 | 直接 | 直接 | 拟合误差见 Table S1 | 差异小 | 差异小（相对差 <5%） | 50% 时活化能有可测但不大的增加 | 差异小 | +0.026 | Fig. 2h–i、Table S1；p7 | 有数据 |  |  | 无 | S23-C3（C1）：改变 E/S ?→8、载量 ?→3.8、锂厚 ?→600、统一倍率 ?→0.05、正极 多硫化物对称电池→硫碳、电池 扣式对称→扣式 2032；胜方 本行 差异小｜该行 强者胜 → 一侧进入差异小区间；取值点不同／待核可比性；协议未逐项核；效应量 本行 +0.026（A=B50）｜该行 -0.587（A=B50）；正 = A 更好 | The slope of ln(RCT ) vs. 1/T increased slightly from 6.13 to 6.29 as 1200ET content rose from 0% to 50%, corresponding to activation energies of 50.96–52.30 kJ mol− 1 | ✅ | 原句已在原文找到 |  | 新论文首次提取（不属定向复核；复核看 🔶/⚠️ 行与优势一致性逐对复核）
S23-C6 | S23 | 10.1002/advs.75640 | Dai H. et al., Adv. Sci. 2026, 13, e75640 | Huidong Dai; Sanjeev Mukerjee; Gaind P. Pandey（Giner Inc. / Northeastern）｜1200ET 为 Halocarbon 专利氟代醚（结构未公开）；Li‖Cu 的 CE 下降圈数正文写 0.5 mA/cm²、图 S21 图注写 1 mA/cm²，前后不一，未进表 | 跨锂厚；必读 | 否（正极：无（Li‖Li）） | B20：BL + 20% 1200ET | 溶剂 DOL/DME 1:1 + 20 vol% 1200ET；盐 1 M LiTFSI；稀释剂 1200ET 20 vol%；LiNO₃ 0.2 M；添加剂 无 | BL：BL（DOL/DME 基线） | 溶剂 DOL/DME 1:1；盐 1 M LiTFSI；稀释剂 无；LiNO₃ 0.2 M；添加剂 无 | 稀释剂 | 是 | weakly solvating fluorinated cosolvent（20%，作者最优） | 弱溶剂化 | baseline electrolyte | 常规 | 常规 ↔ 弱溶剂化 | 【D1｜Li⁺ 溶剂化环境｜实验测量｜⁷Li NMR 相对 BL 的低场位移（LiCl/D2O 内标）】A=0.01，B=0 ppm（越大越偏向阴离子配位）；方向：A比B更弱；体系内可比：是（同篇同法；'低场位移 = Li⁺ 与溶剂配位减弱、阴离子配位增强'沿用作者解释，与 Raman CIP/AGG 增加一致）；映射到电池电解液：直接（测的是电解液本身（不含 Li2S6））；可信度：高｜物种：无；介质：电解液；测法：⁷Li NMR；浓度定义：—；温度：未写 | A比B更弱 | 描述符（可比） |  | 直接（依据测的就是电池电解液） |  | 无（Li‖Li） | Li |  | 不适用 | / | 未写｜50（默认） | 1.13（默认 d=12 mm） | 未写 |  |  | 缺失 |  |  | 未知（缺失） | 600 | 600｜— | 120 | — / — |  |  |  |  | 扣式 Li‖Li | ｜0.5 mA/cm²，0.5 mAh/cm² |  |  | ｜未写 | TFSI / TFSI | 0.2 M / 0.2 M | 不适用 | 不适用 | 未知 | 未知 | 不适用 | 未知 | 未知 | 无 |  | 过电位或动力学 | 其他 | 42 | 46 | mV（测试末过电位） | 测试结束时 | 直接 | 直接 | 未报告 | A更好 | A更好 | 作者称两者最终趋于相近，1200ET 的稳定作用随循环减弱 | 弱者胜 | +0.091 | Fig. 3a；p7 | 有数据 | 负极 SEI | implying that although 1200ET initially stabilizes the Li interface, the Li surface gradually deteriorates, and SEI degrades during prolonged cycling | 无 | S23-C2（C1）：改变 E/S ?→8、载量 ?→3.8、统一倍率 ?→0.05、正极 无（Li‖Li）→硫碳、电池 扣式 Li‖Li→扣式 2032；胜方 本行 弱者胜｜该行 强者胜 → 翻转（强弱胜方互换）；取值点不同／待核可比性；协议未逐项核；效应量 本行 +0.091（A=B20）｜该行 -0.296（A=B20）；正 = A 更好 S23-C4（C2）：改变 锂厚 600→?、正极 无（Li‖Li）→多硫化物对称电池、电池 扣式 Li‖Li→扣式对称；胜方 本行 弱者胜｜该行 差异小 → 一侧进入差异小区间；取值点不同／待核可比性；协议未逐项核；载量未知（两行均未报告）；效应量 本行 +0.091（A=B20）｜该行 +0.016（A=B20）；正 = A 更好 S23-C10（C5）：改变 E/S ?→6、载量 ?→3.7、锂厚 600→40、统一倍率 ?→0.33、正极 无（Li‖Li）→硫碳、电池 扣式 Li‖Li→单层软包；胜方 本行 弱者胜｜该行 强者胜 → 翻转（强弱胜方互换）；取值点不同／待核可比性；协议未逐项核；效应量 本行 +0.091（A=B20）｜该行 -0.511（A=B20）；正 = A 更好 | By the end of the test, the overpotentials of both cells converged to similar levels (46 mV for BL and 42 mV for BL + 20%) | ✅ | 原句已在原文找到 |  | 新论文首次提取（不属定向复核；复核看 🔶/⚠️ 行与优势一致性逐对复核）
S23-C7 | S23 | 10.1002/advs.75640 | Dai H. et al., Adv. Sci. 2026, 13, e75640 | Huidong Dai; Sanjeev Mukerjee; Gaind P. Pandey（Giner Inc. / Northeastern）｜1200ET 为 Halocarbon 专利氟代醚（结构未公开）；Li‖Cu 的 CE 下降圈数正文写 0.5 mA/cm²、图 S21 图注写 1 mA/cm²，前后不一，未进表 | 跨锂厚；必读 | 否（正极：无（Li‖Cu）） | B20：BL + 20% 1200ET | 溶剂 DOL/DME 1:1 + 20 vol% 1200ET；盐 1 M LiTFSI；稀释剂 1200ET 20 vol%；LiNO₃ 0.2 M；添加剂 无 | BL：BL（DOL/DME 基线） | 溶剂 DOL/DME 1:1；盐 1 M LiTFSI；稀释剂 无；LiNO₃ 0.2 M；添加剂 无 | 稀释剂 | 是 | weakly solvating fluorinated cosolvent（20%，作者最优） | 弱溶剂化 | baseline electrolyte | 常规 | 常规 ↔ 弱溶剂化 | 【D1｜Li⁺ 溶剂化环境｜实验测量｜⁷Li NMR 相对 BL 的低场位移（LiCl/D2O 内标）】A=0.01，B=0 ppm（越大越偏向阴离子配位）；方向：A比B更弱；体系内可比：是（同篇同法；'低场位移 = Li⁺ 与溶剂配位减弱、阴离子配位增强'沿用作者解释，与 Raman CIP/AGG 增加一致）；映射到电池电解液：直接（测的是电解液本身（不含 Li2S6））；可信度：高｜物种：无；介质：电解液；测法：⁷Li NMR；浓度定义：—；温度：未写 | A比B更弱 | 描述符（可比） |  | 直接（依据测的就是电池电解液） |  | 无（Li‖Cu） | Cu |  | 不适用 | / | 未写｜50（默认） | 1.13（默认 d=12 mm） | 未写 |  |  | 缺失 |  |  | 未知（缺失） | 600 | 600｜— | 120 | — / — |  |  |  |  | 扣式 Li‖Cu | ｜0.5 mA/cm²，0.5 mAh/cm² |  |  | ｜未写 | TFSI / TFSI | 0.2 M / 0.2 M | 不适用 | 不适用 | 未知 | 未知 | 不适用 | 未知 | 未知 | 无 |  | Li‖Cu 库仑效率 | 负极侧 | 97.9 | 97.57 | % | 平均 CE（改进测法） | 直接 | 直接 | 未报告 | A更好 | A更好（百分点差 +0.33） |  | 弱者胜 | 百分点差 +0.33 | Fig. S23a–b；p9 | 有数据 | 负极 SEI |  | 无 |  | under 0.5 mA cm− 2 and 0.5 mAh cm− 2 , the calculated average CE was 97.57% for BL and 97.90% for BL + 20% without Li2 S6 | ✅ | 原句已在原文找到 |  | 新论文首次提取（不属定向复核；复核看 🔶/⚠️ 行与优势一致性逐对复核）
S23-C8 | S23 | 10.1002/advs.75640 | Dai H. et al., Adv. Sci. 2026, 13, e75640 | Huidong Dai; Sanjeev Mukerjee; Gaind P. Pandey（Giner Inc. / Northeastern）｜1200ET 为 Halocarbon 专利氟代醚（结构未公开）；Li‖Cu 的 CE 下降圈数正文写 0.5 mA/cm²、图 S21 图注写 1 mA/cm²，前后不一，未进表 | 跨锂厚；必读 | 是 | B20：BL + 20% 1200ET | 溶剂 DOL/DME 1:1 + 20 vol% 1200ET；盐 1 M LiTFSI；稀释剂 1200ET 20 vol%；LiNO₃ 0.2 M；添加剂 无 | BL：BL（DOL/DME 基线） | 溶剂 DOL/DME 1:1；盐 1 M LiTFSI；稀释剂 无；LiNO₃ 0.2 M；添加剂 无 | 稀释剂 | 是 | weakly solvating fluorinated cosolvent（20%，作者最优） | 弱溶剂化 | baseline electrolyte | 常规 | 常规 ↔ 弱溶剂化 | 【D1｜Li⁺ 溶剂化环境｜实验测量｜⁷Li NMR 相对 BL 的低场位移（LiCl/D2O 内标）】A=0.01，B=0 ppm（越大越偏向阴离子配位）；方向：A比B更弱；体系内可比：是（同篇同法；'低场位移 = Li⁺ 与溶剂配位减弱、阴离子配位增强'沿用作者解释，与 Raman CIP/AGG 增加一致）；映射到电池电解液：直接（测的是电解液本身（不含 Li2S6））；可信度：高｜物种：无；介质：电解液；测法：⁷Li NMR；浓度定义：—；温度：未写 | A比B更弱 | 描述符（可比） |  | 直接（依据测的就是电池电解液） |  | 硫碳 | C/S 复合物，Super P，LiPAA | 3.7 | 直接 | / | 未写｜50（默认） | 19.53 | 6 µL/mg | 0.69（含默认输入） | 6 | 直接 |  |  | 直接报告 | 40 | 40｜— | 8 | — / — |  |  | 1.29 |  | 单层软包 | 0.33C｜C/15 化成后 C/3 | 未写（按 1675） | 0.33 | ｜未写 | TFSI / TFSI | 0.2 M / 0.2 M | 负极受限 | 负极受限 | 中等(5–15] | 2–4 | 薄 | 0.3–2C | 未知 | 无 |  | 循环保持率或寿命 | 循环 | >200 | 168 | 圈（失效） | 寿命 | 直接（下限值） | 直接 | 未报告 | A更好 | A更好（A 为下限值） | LiF + S4+ 复合 SEI 更稳定 | 弱者胜 |  | Fig. 5a；p12 | 有数据 | 负极 SEI |  | 软包，薄锂 + 贫液 | S23-C12（C6）：改变 E/S 6→4、载量 3.7→3.5、电池 单层软包→软包；胜方 本行 弱者胜｜该行 弱者胜 → 未翻转（胜方相同）；取值点相同；协议未逐项核 | the BL + 20% electrolyte sustained over 200 cycles at C/3, delivering an average CE of 95.41% and a final CE of 91.4% with an ultrathin 40 µm Li anode—significantly outperforming the BL cell, which failed after 168 cycles | 🧮 | 原句已在原文找到 |  | 新论文首次提取（不属定向复核；复核看 🔶/⚠️ 行与优势一致性逐对复核）
S23-C9 | S23 | 10.1002/advs.75640 | Dai H. et al., Adv. Sci. 2026, 13, e75640 | Huidong Dai; Sanjeev Mukerjee; Gaind P. Pandey（Giner Inc. / Northeastern）｜1200ET 为 Halocarbon 专利氟代醚（结构未公开）；Li‖Cu 的 CE 下降圈数正文写 0.5 mA/cm²、图 S21 图注写 1 mA/cm²，前后不一，未进表 | 跨锂厚；必读 | 是 | B20：BL + 20% 1200ET | 溶剂 DOL/DME 1:1 + 20 vol% 1200ET；盐 1 M LiTFSI；稀释剂 1200ET 20 vol%；LiNO₃ 0.2 M；添加剂 无 | BL：BL（DOL/DME 基线） | 溶剂 DOL/DME 1:1；盐 1 M LiTFSI；稀释剂 无；LiNO₃ 0.2 M；添加剂 无 | 稀释剂 | 是 | weakly solvating fluorinated cosolvent（20%，作者最优） | 弱溶剂化 | baseline electrolyte | 常规 | 常规 ↔ 弱溶剂化 | 【D1｜Li⁺ 溶剂化环境｜实验测量｜⁷Li NMR 相对 BL 的低场位移（LiCl/D2O 内标）】A=0.01，B=0 ppm（越大越偏向阴离子配位）；方向：A比B更弱；体系内可比：是（同篇同法；'低场位移 = Li⁺ 与溶剂配位减弱、阴离子配位增强'沿用作者解释，与 Raman CIP/AGG 增加一致）；映射到电池电解液：直接（测的是电解液本身（不含 Li2S6））；可信度：高｜物种：无；介质：电解液；测法：⁷Li NMR；浓度定义：—；温度：未写 | A比B更弱 | 描述符（可比） |  | 直接（依据测的就是电池电解液） |  | 硫碳 | C/S 复合物，Super P，LiPAA | 3.7 | 直接 | / | 未写｜50（默认） | 19.53 | 6 µL/mg | 0.69（含默认输入） | 6 | 直接 |  |  | 直接报告 | 40 | 40｜— | 8 | — / — |  |  | 1.29 |  | 单层软包 | 0.33C｜C/15 化成后 C/3 | 未写（按 1675） | 0.33 | ｜未写 | TFSI / TFSI | 0.2 M / 0.2 M | 负极受限 | 负极受限 | 中等(5–15] | 2–4 | 薄 | 0.3–2C | 未知 | 无 |  | 首圈容量 | 容量与倍率 |  |  | mAh/g | 初始几圈 | 缺失（Fig. 5a） | 缺失（Fig. 5a） | 未报告 | A更差 |  | 初期新生 SEI 与界面重构导致过电位大、容量低，之后反超 | 强者胜 |  | Fig. 5a–b、S31；p12 | 有数据 | 负极 SEI | which can be attributed to the formation of a nascent SEI and interfacial restructuring under the weakly solvating environment | 软包，薄锂 + 贫液 |  | a comparatively larger overpotential is observed during the initial cycles, which can be attributed to the formation of a nascent SEI and interfacial restructuring under the weakly solvating environment; correspondingly, the capacity in Figure 5a is initially lower than that of BL | 🧮 | 原句已在原文找到 |  | 新论文首次提取（不属定向复核；复核看 🔶/⚠️ 行与优势一致性逐对复核）
S23-C10 | S23 | 10.1002/advs.75640 | Dai H. et al., Adv. Sci. 2026, 13, e75640 | Huidong Dai; Sanjeev Mukerjee; Gaind P. Pandey（Giner Inc. / Northeastern）｜1200ET 为 Halocarbon 专利氟代醚（结构未公开）；Li‖Cu 的 CE 下降圈数正文写 0.5 mA/cm²、图 S21 图注写 1 mA/cm²，前后不一，未进表 | 跨锂厚；必读 | 是 | B20：BL + 20% 1200ET | 溶剂 DOL/DME 1:1 + 20 vol% 1200ET；盐 1 M LiTFSI；稀释剂 1200ET 20 vol%；LiNO₃ 0.2 M；添加剂 无 | BL：BL（DOL/DME 基线） | 溶剂 DOL/DME 1:1；盐 1 M LiTFSI；稀释剂 无；LiNO₃ 0.2 M；添加剂 无 | 稀释剂 | 是 | weakly solvating fluorinated cosolvent（20%，作者最优） | 弱溶剂化 | baseline electrolyte | 常规 | 常规 ↔ 弱溶剂化 | 【D1｜Li⁺ 溶剂化环境｜实验测量｜⁷Li NMR 相对 BL 的低场位移（LiCl/D2O 内标）】A=0.01，B=0 ppm（越大越偏向阴离子配位）；方向：A比B更弱；体系内可比：是（同篇同法；'低场位移 = Li⁺ 与溶剂配位减弱、阴离子配位增强'沿用作者解释，与 Raman CIP/AGG 增加一致）；映射到电池电解液：直接（测的是电解液本身（不含 Li2S6））；可信度：高｜物种：无；介质：电解液；测法：⁷Li NMR；浓度定义：—；温度：未写 | A比B更弱 | 描述符（可比） |  | 直接（依据测的就是电池电解液） |  | 硫碳 | C/S 复合物，Super P，LiPAA | 3.7 | 直接 | / | 未写｜50（默认） | 19.53 | 6 µL/mg | 0.69（含默认输入） | 6 | 直接 |  |  | 直接报告 | 40 | 40｜— | 8 | — / — |  |  | 1.29 |  | 单层软包 | 0.33C｜C/15 化成后 C/3 | 未写（按 1675） | 0.33 | ｜未写 | TFSI / TFSI | 0.2 M / 0.2 M | 负极受限 | 负极受限 | 中等(5–15] | 2–4 | 薄 | 0.3–2C | 未知 | 无 |  | 过电位或动力学 | 其他 | 28.5 | 17.1 | mV（dQ/dV 极化） | 第 150 圈之前 | 直接 | 直接 | 未报告 | A更差 | A更差 | BL 传质限制较少 | 强者胜 | -0.511 | Fig. 5c–d；p12 | 有数据 | 正极动力学 |  | 软包，薄锂 + 贫液 | S23-C2（C1）：改变 E/S 6→8、载量 3.7→3.8、锂厚 40→600、统一倍率 0.33→0.05、电池 单层软包→扣式 2032；胜方 本行 强者胜｜该行 强者胜 → 未翻转（胜方相同）；取值点不同／待核可比性；协议未逐项核；效应量 本行 -0.511（A=B20）｜该行 -0.296（A=B20）；正 = A 更好 S23-C4（C2）：改变 E/S 6→?、载量 3.7→?、锂厚 40→?、统一倍率 0.33→?、正极 硫碳→多硫化物对称电池、电池 单层软包→扣式对称；胜方 本行 强者胜｜该行 差异小 → 一侧进入差异小区间；取值点不同／待核可比性；协议未逐项核；效应量 本行 -0.511（A=B20）｜该行 +0.016（A=B20）；正 = A 更好 S23-C6（C3）：改变 E/S 6→?、载量 3.7→?、锂厚 40→600、统一倍率 0.33→?、正极 硫碳→无（Li‖Li）、电池 单层软包→扣式 Li‖Li；胜方 本行 强者胜｜该行 弱者胜 → 翻转（强弱胜方互换）；取值点不同／待核可比性；协议未逐项核；效应量 本行 -0.511（A=B20）｜该行 +0.091（A=B20）；正 = A 更好 | Before 150 cycles, BL displays a lower polarization voltage (17.1 mV) than BL + 20% (28.5 mV), reflecting less restricted mass transport | 🧮 | 原句已在原文找到 |  | 新论文首次提取（不属定向复核；复核看 🔶/⚠️ 行与优势一致性逐对复核）
S23-C11 | S23 | 10.1002/advs.75640 | Dai H. et al., Adv. Sci. 2026, 13, e75640 | Huidong Dai; Sanjeev Mukerjee; Gaind P. Pandey（Giner Inc. / Northeastern）｜1200ET 为 Halocarbon 专利氟代醚（结构未公开）；Li‖Cu 的 CE 下降圈数正文写 0.5 mA/cm²、图 S21 图注写 1 mA/cm²，前后不一，未进表 | 跨锂厚；必读 | 是 | B20：BL + 20% 1200ET | 溶剂 DOL/DME 1:1 + 20 vol% 1200ET；盐 1 M LiTFSI；稀释剂 1200ET 20 vol%；LiNO₃ 0.2 M；添加剂 无 | BL：BL（DOL/DME 基线） | 溶剂 DOL/DME 1:1；盐 1 M LiTFSI；稀释剂 无；LiNO₃ 0.2 M；添加剂 无 | 稀释剂 | 是 | weakly solvating fluorinated cosolvent（20%，作者最优） | 弱溶剂化 | baseline electrolyte | 常规 | 常规 ↔ 弱溶剂化 | 【D1｜Li⁺ 溶剂化环境｜实验测量｜⁷Li NMR 相对 BL 的低场位移（LiCl/D2O 内标）】A=0.01，B=0 ppm（越大越偏向阴离子配位）；方向：A比B更弱；体系内可比：是（同篇同法；'低场位移 = Li⁺ 与溶剂配位减弱、阴离子配位增强'沿用作者解释，与 Raman CIP/AGG 增加一致）；映射到电池电解液：直接（测的是电解液本身（不含 Li2S6））；可信度：高｜物种：无；介质：电解液；测法：⁷Li NMR；浓度定义：—；温度：未写 | A比B更弱 | 描述符（可比） |  | 直接（依据测的就是电池电解液） |  | 硫碳 | C/S 复合物，Super P，LiPAA | 3.7 | 直接 | / | 未写｜50（默认） | 19.53 | 6 µL/mg | 0.69（含默认输入） | 6 | 直接 |  |  | 直接报告 | 40 | 40｜— | 8 | — / — |  |  | 1.29 |  | 单层软包 | 0.5C｜C/15 化成后 C/3 | 未写（按 1675） | 0.5 | ｜未写 | TFSI / TFSI | 0.2 M / 0.2 M | 负极受限 | 负极受限 | 中等(5–15] | 2–4 | 薄 | 0.3–2C | 未知 | 无 |  | 倍率容量 | 容量与倍率 | >600 | <500 | mAh/g | C/2（1C = 1000 mAh/g） | 直接（下限值） | 直接（上限值） | 未报告 | A更好 | A更好（B 为上限值） |  | 弱者胜 |  | Fig. S33；p13 | 有数据 |  |  | 无 |  | The BL cell exhibited a pronounced capacity loss below 500 mAh g− 1 at C/2, whereas BL + 20% maintained a specific capacity above 600 mAh g− 1 | 🧮 | 倍率测试所用电池类型正文未写明，按所在段落（单层软包）记；1C 按 1000 mAh/g 定义 |  | 新论文首次提取（不属定向复核；复核看 🔶/⚠️ 行与优势一致性逐对复核）
S23-C12 | S23 | 10.1002/advs.75640 | Dai H. et al., Adv. Sci. 2026, 13, e75640 | Huidong Dai; Sanjeev Mukerjee; Gaind P. Pandey（Giner Inc. / Northeastern）｜1200ET 为 Halocarbon 专利氟代醚（结构未公开）；Li‖Cu 的 CE 下降圈数正文写 0.5 mA/cm²、图 S21 图注写 1 mA/cm²，前后不一，未进表 | 跨锂厚；必读 | 是 | B20：BL + 20% 1200ET | 溶剂 DOL/DME 1:1 + 20 vol% 1200ET；盐 1 M LiTFSI；稀释剂 1200ET 20 vol%；LiNO₃ 0.2 M；添加剂 无 | BL：BL（DOL/DME 基线） | 溶剂 DOL/DME 1:1；盐 1 M LiTFSI；稀释剂 无；LiNO₃ 0.2 M；添加剂 无 | 稀释剂 | 是 | weakly solvating fluorinated cosolvent（20%，作者最优） | 弱溶剂化 | baseline electrolyte | 常规 | 常规 ↔ 弱溶剂化 | 【D1｜Li⁺ 溶剂化环境｜实验测量｜⁷Li NMR 相对 BL 的低场位移（LiCl/D2O 内标）】A=0.01，B=0 ppm（越大越偏向阴离子配位）；方向：A比B更弱；体系内可比：是（同篇同法；'低场位移 = Li⁺ 与溶剂配位减弱、阴离子配位增强'沿用作者解释，与 Raman CIP/AGG 增加一致）；映射到电池电解液：直接（测的是电解液本身（不含 Li2S6））；可信度：高｜物种：无；介质：电解液；测法：⁷Li NMR；浓度定义：—；温度：未写 | A比B更弱 | 描述符（可比） |  | 直接（依据测的就是电池电解液） |  | 硫碳 | C/S 复合物，双面 8 层 | 3.5 | 直接 | / | 未写｜50（默认） | 28.7 | 4 µL/mg | 0.5（含默认输入） | 4 | 直接 |  |  | 直接报告 | 40 | 40｜— | 8 | — / — |  |  | 1.36 |  | 软包 | 0.33C｜C/15 化成后 C/3 | 未写（按 1675） | 0.33 | ｜未写 | TFSI / TFSI | 0.2 M / 0.2 M | 负极受限 | 负极受限 | 贫液(≤5) | 2–4 | 薄 | 0.3–2C | 未知 | 无 |  | 循环保持率或寿命 | 循环 | >50 |  | 圈 | 寿命 | 直接（下限值） | 缺失（Fig. S35，文字：化成后衰减更快） | 未报告 | A更好 |  |  | 弱者胜 |  | Fig. 5f、S35；p13–14 | 有数据 |  |  | Ah 级软包，贫液 | S23-C8（C5）：改变 E/S 4→6、载量 3.5→3.7、电池 软包→单层软包；胜方 本行 弱者胜｜该行 弱者胜 → 未翻转（胜方相同）；取值点相同；协议未逐项核 | For comparison, the cycling performance of the BL MLP cell is provided in Figure S35 , which shows a noticeably faster capacity decay after formation, further highlighting the advantage of the 1200ET system | 🧮 | 原句已在原文找到 |  | 新论文首次提取（不属定向复核；复核看 🔶/⚠️ 行与优势一致性逐对复核）
S23-C13 | S23 | 10.1002/advs.75640 | Dai H. et al., Adv. Sci. 2026, 13, e75640 | Huidong Dai; Sanjeev Mukerjee; Gaind P. Pandey（Giner Inc. / Northeastern）｜1200ET 为 Halocarbon 专利氟代醚（结构未公开）；Li‖Cu 的 CE 下降圈数正文写 0.5 mA/cm²、图 S21 图注写 1 mA/cm²，前后不一，未进表 | 跨锂厚；必读 | 是 | B20：BL + 20% 1200ET | 溶剂 DOL/DME 1:1 + 20 vol% 1200ET；盐 1 M LiTFSI；稀释剂 1200ET 20 vol%；LiNO₃ 0.2 M；添加剂 无 | BL：BL（DOL/DME 基线） | 溶剂 DOL/DME 1:1；盐 1 M LiTFSI；稀释剂 无；LiNO₃ 0.2 M；添加剂 无 | 稀释剂 | 是 | weakly solvating fluorinated cosolvent（20%，作者最优） | 弱溶剂化 | baseline electrolyte | 常规 | 常规 ↔ 弱溶剂化 | 【D1｜Li⁺ 溶剂化环境｜实验测量｜⁷Li NMR 相对 BL 的低场位移（LiCl/D2O 内标）】A=0.01，B=0 ppm（越大越偏向阴离子配位）；方向：A比B更弱；体系内可比：是（同篇同法；'低场位移 = Li⁺ 与溶剂配位减弱、阴离子配位增强'沿用作者解释，与 Raman CIP/AGG 增加一致）；映射到电池电解液：直接（测的是电解液本身（不含 Li2S6））；可信度：高｜物种：无；介质：电解液；测法：⁷Li NMR；浓度定义：—；温度：未写 | A比B更弱 | 描述符（可比） |  | 直接（依据测的就是电池电解液） |  | 硫碳 | C/S 复合物，Super P，LiPAA | 3.7 | 直接 | / | 未写｜50（默认） | 19.53 | 6 µL/mg | 0.69（含默认输入） | 6 | 直接 |  |  | 直接报告 | 40 | 40｜— | 8 | — / — |  |  | 1.29 |  | 单层软包 | 0.33C｜C/15 化成后 C/3 | 未写（按 1675） | 0.33 | ｜未写 | TFSI / TFSI | 0.2 M / 0.2 M | 负极受限 | 负极受限 | 中等(5–15] | 2–4 | 薄 | 0.3–2C | 未知 | 无 |  | 指定圈数放电容量 | 循环 |  |  | mAh/g | 后期（圈数未写） | 缺失（Fig. 5a） | 缺失（Fig. 5a） | 未报告 | A更好 |  | 新生 SEI 稳定后容量回升并反超 BL | 弱者胜 |  | Fig. 5a–b；p12 | 有数据 | 负极 SEI | reflecting the establishment of a more stable and ionically conductive SEI | 软包，薄锂 + 贫液 |  | As cycling proceeds, the overpotential decreases, reflecting the establishment of a more stable and ionically conductive SEI, accompanied by a gradual recovery and eventual surpassing of capacity relative to BL | 🧮 | 与同条件首圈容量行（A 初期更低）构成'同一指标随时间反转' |  | 新论文首次提取（不属定向复核；复核看 🔶/⚠️ 行与优势一致性逐对复核）
S24-C1 | S24 | 10.1002/eem2.70139 | Jin X. et al., Energy Environ. Mater. 2026, 9, e70139 | Lixia Yuan; Long Qie（华中科技大学）｜与 S06 有共同作者（Long Qie、Xiaoqun Qi） | 跨E/S | 是 | E1：1M MAN | 溶剂 甲氧基乙腈 MAN；盐 1 M LiTFSI；稀释剂 无；LiNO₃ 未写；添加剂 无 | E2：1M DOL/DME | 溶剂 DOL/DME（比例未写）；盐 1 M LiTFSI；稀释剂 无；LiNO₃ 未写；添加剂 无 | 溶剂种类 | 是 | moderately solvating | 适中溶剂化 | highly solvating（作者称常规醚为强溶剂化） | 常规 | 常规 ↔ 适中溶剂化 | 【D1｜多硫化物溶解行为｜实验测量｜Li2S6 饱和溶解度（纯溶剂中，BaSO4 沉淀法，60 °C 饱和）】A=3，B=18 mol/L（按 S1/3 计）；方向：A比B更弱；体系内可比：是（同篇同法；但测的是纯溶剂不是电解液；DOL/DME 的 18 由'1/6'推算（🧮）；G2 体系未测）；映射到电池电解液：间接（测的是纯溶剂（不含 LiTFSI），按溶剂映射到电池电解液）；可信度：中（体系内可比，映射到电池电解液是间接的）｜物种：Li2S6；介质：纯溶剂；测法：BaSO4 沉淀称重；浓度定义：饱和溶解度，mol/L（按 S1/3 计，即 M[S]）；温度：60 °C 【D2｜Li⁺ 溶剂化（溶剂给体数）｜配方代理推断｜溶剂 DN（文献值，本文引用）】A=14.6，B=21.1 kcal/mol；方向：A比B更弱；体系内可比：否（文献 DN；DOL/DME 取 DOL 21.2 与 DME 21.0 的平均（比例未写）；DOL 的 DN 与 S19 引用值（17.5）不一致）；映射到电池电解液：间接（文献溶剂 DN 代理）；可信度：低；⛔ 不可比，不参与方向和区间判定 | A比B更弱 | 描述符（可比） | D2 | 间接映射：测的是纯溶剂（不含 LiTFSI），按溶剂映射到电池电解液 | Li2S6溶解度｜纯溶剂｜BaSO4 沉淀称重｜mol/L（按 S1/3 计）：A=3，B=18 | 硫碳 | S@KB |  | 缺失 | 80 / 64 | 未写｜50（默认） | 2.01 | 未写 |  |  | 缺失 |  |  | 未知（缺失） | 未写 | 1000｜默认 1000 | 200（含默认） | — / — |  |  |  |  | 扣式 | ｜倍率 0.1–5C |  |  | 25｜直接 | TFSI / TFSI | 未写 / 未写 | 锂库存未知 | 常规 | 未知 | 未知 | 未报告 | 未知 | 室温(20–30) | 无 |  | 倍率容量 | 容量与倍率 | 416 | 187 | mAh/g | 5C | 直接 | 直接 | 未报告 | A更好 | A更好 | MAN 倍率最好 | 弱者胜 | +0.800 | Fig. 3d；p3–4 | 有数据 | 正极动力学 | the 1M MAN electrolyte maintains its fast Li+ conductivity and good wettability during S conversion | 无 |  | decreases to 187 mAh g1 at a high C rate of 5C. In contrast, the 1M MAN electrolyte provides the best rate performance with 416 mAh g1 remaining at 5C | ✅ | 原句已在原文找到
S24-C2 | S24 | 10.1002/eem2.70139 | Jin X. et al., Energy Environ. Mater. 2026, 9, e70139 | Lixia Yuan; Long Qie（华中科技大学）｜与 S06 有共同作者（Long Qie、Xiaoqun Qi） | 跨E/S | 是 | E3：G2_0.8LiTFSI + TTE | 溶剂 G2:LiTFSI 0.8:1（摩尔），再与 TTE 1:2（体积）混合；盐 LiTFSI（G2:Li = 0.8:1）；稀释剂 TTE；LiNO₃ 未写；添加剂 无 | E2：1M DOL/DME | 溶剂 DOL/DME（比例未写）；盐 1 M LiTFSI；稀释剂 无；LiNO₃ 未写；添加剂 无 | 溶剂种类、盐浓度、稀释剂 | 否 | sparingly solvating | 难溶 | highly solvating（作者称常规醚为强溶剂化） | 常规 | 常规 ↔ 难溶 |  | 无法判断 | 无可比依据 |  |  |  | 硫碳 | S@KB |  | 缺失 | 80 / 64 | 未写｜50（默认） | 2.01 | 未写 |  |  | 缺失 |  |  | 未知（缺失） | 未写 | 1000｜默认 1000 | 200（含默认） | — / — |  |  |  |  | 扣式 | ｜倍率 0.1–5C |  |  | 25｜直接 | TFSI / TFSI | 未写 / 未写 | 锂库存未知 | 常规 | 未知 | 未知 | 未报告 | 未知 | 室温(20–30) | 无 |  | 倍率容量 | 容量与倍率 | 85 |  | mAh/g | 1C | 直接 | 缺失（仅图） | 未报告 | A更差 |  | G2 难溶体系倍率最差 | 无法判断 |  | Fig. 3d；p3 | 有数据 | 正极动力学 | owing to the slow solid conversion pathway and low Li+ conductivity | 无 |  | The G20.8LiTFSI electrolyte offers the poorest rate performance with only 85 mAh g1 at 1C | 🔶 | 🔶 方向或胜方无法判断
S24-C3 | S24 | 10.1002/eem2.70139 | Jin X. et al., Energy Environ. Mater. 2026, 9, e70139 | Lixia Yuan; Long Qie（华中科技大学）｜与 S06 有共同作者（Long Qie、Xiaoqun Qi） | 跨E/S | 是 | E1：1M MAN | 溶剂 甲氧基乙腈 MAN；盐 1 M LiTFSI；稀释剂 无；LiNO₃ 未写；添加剂 无 | E3：G2_0.8LiTFSI + TTE | 溶剂 G2:LiTFSI 0.8:1（摩尔），再与 TTE 1:2（体积）混合；盐 LiTFSI（G2:Li = 0.8:1）；稀释剂 TTE；LiNO₃ 未写；添加剂 无 | 溶剂种类、盐浓度、稀释剂 | 否 | moderately solvating | 适中溶剂化 | sparingly solvating | 难溶 | 适中溶剂化 ↔ 难溶 | 【作者类别称呼】A比B更强；原句只是类别称呼（未点名本行两种电解液），不作判定依据 | 无法判断 | 无可比依据 |  |  |  | 硫碳 | S@KB |  | 缺失 | 80 / 64 | 未写｜50（默认） | 2.01 | 未写 |  |  | 缺失 |  |  | 未知（缺失） | 未写 | 1000｜默认 1000 | 200（含默认） | — / — |  |  |  |  | 扣式 | ｜倍率 0.1–5C |  |  | 25｜直接 | TFSI / TFSI | 未写 / 未写 | 锂库存未知 | 常规 | 未知 | 未知 | 未报告 | 未知 | 室温(20–30) | 无 |  | 倍率容量 | 容量与倍率 |  | 85 | mAh/g | 1C | 缺失（仅图） | 直接 | 未报告 | A更好 |  | MAN 最好、G2 最差 | 无法判断 |  | Fig. 3d；p3–4 | 有数据 | 正极动力学 |  | 无 |  | The G20.8LiTFSI electrolyte offers the poorest rate performance … the 1M MAN electrolyte provides the best rate performance | 🔶 | 🔶 方向或胜方无法判断
S24-C4 | S24 | 10.1002/eem2.70139 | Jin X. et al., Energy Environ. Mater. 2026, 9, e70139 | Lixia Yuan; Long Qie（华中科技大学）｜与 S06 有共同作者（Long Qie、Xiaoqun Qi） | 跨E/S | 是 | E1：1M MAN | 溶剂 甲氧基乙腈 MAN；盐 1 M LiTFSI；稀释剂 无；LiNO₃ 未写；添加剂 无 | E2：1M DOL/DME | 溶剂 DOL/DME（比例未写）；盐 1 M LiTFSI；稀释剂 无；LiNO₃ 未写；添加剂 无 | 溶剂种类 | 是 | moderately solvating | 适中溶剂化 | highly solvating（作者称常规醚为强溶剂化） | 常规 | 常规 ↔ 适中溶剂化 | 【D1｜多硫化物溶解行为｜实验测量｜Li2S6 饱和溶解度（纯溶剂中，BaSO4 沉淀法，60 °C 饱和）】A=3，B=18 mol/L（按 S1/3 计）；方向：A比B更弱；体系内可比：是（同篇同法；但测的是纯溶剂不是电解液；DOL/DME 的 18 由'1/6'推算（🧮）；G2 体系未测）；映射到电池电解液：间接（测的是纯溶剂（不含 LiTFSI），按溶剂映射到电池电解液）；可信度：中（体系内可比，映射到电池电解液是间接的）｜物种：Li2S6；介质：纯溶剂；测法：BaSO4 沉淀称重；浓度定义：饱和溶解度，mol/L（按 S1/3 计，即 M[S]）；温度：60 °C 【D2｜Li⁺ 溶剂化（溶剂给体数）｜配方代理推断｜溶剂 DN（文献值，本文引用）】A=14.6，B=21.1 kcal/mol；方向：A比B更弱；体系内可比：否（文献 DN；DOL/DME 取 DOL 21.2 与 DME 21.0 的平均（比例未写）；DOL 的 DN 与 S19 引用值（17.5）不一致）；映射到电池电解液：间接（文献溶剂 DN 代理）；可信度：低；⛔ 不可比，不参与方向和区间判定 | A比B更弱 | 描述符（可比） | D2 | 间接映射：测的是纯溶剂（不含 LiTFSI），按溶剂映射到电池电解液 | Li2S6溶解度｜纯溶剂｜BaSO4 沉淀称重｜mol/L（按 S1/3 计）：A=3，B=18 | 硫碳 | S@KB（S:KB 4:1） | 4 | 直接（原文为 active material loading，是否指硫待核） | 80 / 64 | 未写｜50（默认） | 2.01 | 10 µL/mg | 6.22（含默认输入） | 10 | 直接 |  |  | 直接报告 | 未写 | 1000｜默认 1000 | 200（含默认） | 1038 / — |  | 48.17（含默认） | 29.85（含默认） |  | 扣式 | ｜E/S 系列的倍率未写（仅图） |  |  | 25｜直接 | TFSI / TFSI | 未写 / 未写 | 锂库存未知 | 常规 | 中等(5–15] | ≥4 | 未报告 | 未知 | 室温(20–30) | 无 |  | 首圈容量 | 容量与倍率 | 1038 |  | mAh/g | 首次放电 | 直接 | 缺失（仅图 5b） | 未报告 | 无法判断 |  |  | 无法判断 |  | Fig. 5a–b；p4 | 有数据 |  |  | 无 | S24-C5（C2）：改变 E/S 10→5；胜方 本行 无法判断｜该行 无法判断 → 方向不明；取值点相同；协议未逐项核；锂厚未知（两行均未报告） S24-C6（C3）：改变 E/S 10→3；胜方 本行 无法判断｜该行 弱者胜 → 方向不明；取值点相同；协议未逐项核；锂厚未知（两行均未报告） S24-C7（C4）：改变 E/S 10→2；胜方 本行 无法判断｜该行 弱者胜 → 方向不明；取值点相同；协议未逐项核；锂厚未知（两行均未报告） S24-C8（C6）：改变 E/S 10→?、载量 4→?、孔隙率 ?→63；胜方 本行 无法判断｜该行 弱者胜 → 方向不明；取值点相同；协议未逐项核；锂厚未知（两行均未报告） S24-C9（C7）：改变 E/S 10→?、载量 4→?、孔隙率 ?→52；胜方 本行 无法判断｜该行 弱者胜 → 方向不明；取值点相同；协议未逐项核；锂厚未知（两行均未报告） | 1038, 1043, 1070, and 1094 | 🔶 | 🔶 DOL/DME 在 E/S 10 的数值只在图上，需读图判方向；🔶 方向或胜方无法判断
S24-C5 | S24 | 10.1002/eem2.70139 | Jin X. et al., Energy Environ. Mater. 2026, 9, e70139 | Lixia Yuan; Long Qie（华中科技大学）｜与 S06 有共同作者（Long Qie、Xiaoqun Qi） | 跨E/S | 是 | E1：1M MAN | 溶剂 甲氧基乙腈 MAN；盐 1 M LiTFSI；稀释剂 无；LiNO₃ 未写；添加剂 无 | E2：1M DOL/DME | 溶剂 DOL/DME（比例未写）；盐 1 M LiTFSI；稀释剂 无；LiNO₃ 未写；添加剂 无 | 溶剂种类 | 是 | moderately solvating | 适中溶剂化 | highly solvating（作者称常规醚为强溶剂化） | 常规 | 常规 ↔ 适中溶剂化 | 【D1｜多硫化物溶解行为｜实验测量｜Li2S6 饱和溶解度（纯溶剂中，BaSO4 沉淀法，60 °C 饱和）】A=3，B=18 mol/L（按 S1/3 计）；方向：A比B更弱；体系内可比：是（同篇同法；但测的是纯溶剂不是电解液；DOL/DME 的 18 由'1/6'推算（🧮）；G2 体系未测）；映射到电池电解液：间接（测的是纯溶剂（不含 LiTFSI），按溶剂映射到电池电解液）；可信度：中（体系内可比，映射到电池电解液是间接的）｜物种：Li2S6；介质：纯溶剂；测法：BaSO4 沉淀称重；浓度定义：饱和溶解度，mol/L（按 S1/3 计，即 M[S]）；温度：60 °C 【D2｜Li⁺ 溶剂化（溶剂给体数）｜配方代理推断｜溶剂 DN（文献值，本文引用）】A=14.6，B=21.1 kcal/mol；方向：A比B更弱；体系内可比：否（文献 DN；DOL/DME 取 DOL 21.2 与 DME 21.0 的平均（比例未写）；DOL 的 DN 与 S19 引用值（17.5）不一致）；映射到电池电解液：间接（文献溶剂 DN 代理）；可信度：低；⛔ 不可比，不参与方向和区间判定 | A比B更弱 | 描述符（可比） | D2 | 间接映射：测的是纯溶剂（不含 LiTFSI），按溶剂映射到电池电解液 | Li2S6溶解度｜纯溶剂｜BaSO4 沉淀称重｜mol/L（按 S1/3 计）：A=3，B=18 | 硫碳 | S@KB | 4 | 直接（同上，待核） | 80 / 64 | 未写｜50（默认） | 2.01 | 5 µL/mg | 6.22（含默认输入） | 5 | 直接 |  |  | 直接报告 | 未写 | 1000｜默认 1000 | 200（含默认） | 1043 / — |  | 47.94（含默认） | 29.85（含默认） |  | 扣式 | ｜未写 |  |  | 25｜直接 | TFSI / TFSI | 未写 / 未写 | 锂库存未知 | 正极受限 | 贫液(≤5) | ≥4 | 未报告 | 未知 | 室温(20–30) | 无 |  | 首圈容量 | 容量与倍率 | 1043 |  | mAh/g | 首次放电 | 直接 | 缺失（仅图 5b） | 未报告 | 无法判断 |  |  | 无法判断 |  | Fig. 5a–b；p4 | 有数据 |  |  | 无 | S24-C4（C1）：改变 E/S 5→10；胜方 本行 无法判断｜该行 无法判断 → 方向不明；取值点相同；协议未逐项核；锂厚未知（两行均未报告） S24-C6（C3）：改变 E/S 5→3；胜方 本行 无法判断｜该行 弱者胜 → 方向不明；取值点相同；协议未逐项核；锂厚未知（两行均未报告） S24-C7（C4）：改变 E/S 5→2；胜方 本行 无法判断｜该行 弱者胜 → 方向不明；取值点相同；协议未逐项核；锂厚未知（两行均未报告） S24-C8（C6）：改变 E/S 5→?、载量 4→?、孔隙率 ?→63；胜方 本行 无法判断｜该行 弱者胜 → 方向不明；取值点相同；协议未逐项核；锂厚未知（两行均未报告） S24-C9（C7）：改变 E/S 5→?、载量 4→?、孔隙率 ?→52；胜方 本行 无法判断｜该行 弱者胜 → 方向不明；取值点相同；协议未逐项核；锂厚未知（两行均未报告） | 1038, 1043, 1070, and 1094 | 🔶 | 🔶 DOL/DME 在 E/S 5 的数值只在图上，需读图判方向；🔶 方向或胜方无法判断
S24-C6 | S24 | 10.1002/eem2.70139 | Jin X. et al., Energy Environ. Mater. 2026, 9, e70139 | Lixia Yuan; Long Qie（华中科技大学）｜与 S06 有共同作者（Long Qie、Xiaoqun Qi） | 跨E/S | 是 | E1：1M MAN | 溶剂 甲氧基乙腈 MAN；盐 1 M LiTFSI；稀释剂 无；LiNO₃ 未写；添加剂 无 | E2：1M DOL/DME | 溶剂 DOL/DME（比例未写）；盐 1 M LiTFSI；稀释剂 无；LiNO₃ 未写；添加剂 无 | 溶剂种类 | 是 | moderately solvating | 适中溶剂化 | highly solvating（作者称常规醚为强溶剂化） | 常规 | 常规 ↔ 适中溶剂化 | 【D1｜多硫化物溶解行为｜实验测量｜Li2S6 饱和溶解度（纯溶剂中，BaSO4 沉淀法，60 °C 饱和）】A=3，B=18 mol/L（按 S1/3 计）；方向：A比B更弱；体系内可比：是（同篇同法；但测的是纯溶剂不是电解液；DOL/DME 的 18 由'1/6'推算（🧮）；G2 体系未测）；映射到电池电解液：间接（测的是纯溶剂（不含 LiTFSI），按溶剂映射到电池电解液）；可信度：中（体系内可比，映射到电池电解液是间接的）｜物种：Li2S6；介质：纯溶剂；测法：BaSO4 沉淀称重；浓度定义：饱和溶解度，mol/L（按 S1/3 计，即 M[S]）；温度：60 °C 【D2｜Li⁺ 溶剂化（溶剂给体数）｜配方代理推断｜溶剂 DN（文献值，本文引用）】A=14.6，B=21.1 kcal/mol；方向：A比B更弱；体系内可比：否（文献 DN；DOL/DME 取 DOL 21.2 与 DME 21.0 的平均（比例未写）；DOL 的 DN 与 S19 引用值（17.5）不一致）；映射到电池电解液：间接（文献溶剂 DN 代理）；可信度：低；⛔ 不可比，不参与方向和区间判定 | A比B更弱 | 描述符（可比） | D2 | 间接映射：测的是纯溶剂（不含 LiTFSI），按溶剂映射到电池电解液 | Li2S6溶解度｜纯溶剂｜BaSO4 沉淀称重｜mol/L（按 S1/3 计）：A=3，B=18 | 硫碳 | S@KB | 4 | 直接（同上，待核） | 80 / 64 | 未写｜50（默认） | 2.01 | 3 µL/mg | 6.22（含默认输入） | 3 | 直接 |  |  | 直接报告 | 未写 | 1000｜默认 1000 | 200（含默认） | 1070 / — |  | 46.73（含默认） | 29.85（含默认） |  | 扣式 | ｜未写 |  |  | 25｜直接 | TFSI / TFSI | 未写 / 未写 | 锂库存未知 | 正极受限 | 贫液(≤5) | ≥4 | 未报告 | 未知 | 室温(20–30) | 无 |  | 首圈容量 | 容量与倍率 | 1070 |  | mAh/g | 首次放电 | 直接 | 缺失（文字：骤降） | 未报告 | A更好 |  | DOL/DME 在 E/S<5 容量骤降 | 弱者胜 |  | Fig. 5b；p4 | 有数据 | 电解液耗尽、正极动力学 | the high-LPSs-content catholyte signiﬁcantly decreases Li+ con- ductivity and deteriorates wettability | 贫液（E/S<5） | S24-C4（C1）：改变 E/S 3→10；胜方 本行 弱者胜｜该行 无法判断 → 方向不明；取值点相同；协议未逐项核；锂厚未知（两行均未报告） S24-C5（C2）：改变 E/S 3→5；胜方 本行 弱者胜｜该行 无法判断 → 方向不明；取值点相同；协议未逐项核；锂厚未知（两行均未报告） S24-C7（C4）：改变 E/S 3→2；胜方 本行 弱者胜｜该行 弱者胜 → 未翻转（胜方相同）；取值点相同；协议未逐项核；锂厚未知（两行均未报告） S24-C8（C6）：改变 E/S 3→?、载量 4→?、孔隙率 ?→63；胜方 本行 弱者胜｜该行 弱者胜 → 未翻转（胜方相同）；取值点相同；协议未逐项核；锂厚未知（两行均未报告） S24-C9（C7）：改变 E/S 3→?、载量 4→?、孔隙率 ?→52；胜方 本行 弱者胜｜该行 弱者胜 → 未翻转（胜方相同）；取值点相同；协议未逐项核；锂厚未知（两行均未报告） | with DOL/DME electrolyte suffer from a sharp capacity decay under lean electrolyte con- ditions (E/S ratio <5 | 🧮 | 原句已在原文找到
S24-C7 | S24 | 10.1002/eem2.70139 | Jin X. et al., Energy Environ. Mater. 2026, 9, e70139 | Lixia Yuan; Long Qie（华中科技大学）｜与 S06 有共同作者（Long Qie、Xiaoqun Qi） | 跨E/S | 是 | E1：1M MAN | 溶剂 甲氧基乙腈 MAN；盐 1 M LiTFSI；稀释剂 无；LiNO₃ 未写；添加剂 无 | E2：1M DOL/DME | 溶剂 DOL/DME（比例未写）；盐 1 M LiTFSI；稀释剂 无；LiNO₃ 未写；添加剂 无 | 溶剂种类 | 是 | moderately solvating | 适中溶剂化 | highly solvating（作者称常规醚为强溶剂化） | 常规 | 常规 ↔ 适中溶剂化 | 【D1｜多硫化物溶解行为｜实验测量｜Li2S6 饱和溶解度（纯溶剂中，BaSO4 沉淀法，60 °C 饱和）】A=3，B=18 mol/L（按 S1/3 计）；方向：A比B更弱；体系内可比：是（同篇同法；但测的是纯溶剂不是电解液；DOL/DME 的 18 由'1/6'推算（🧮）；G2 体系未测）；映射到电池电解液：间接（测的是纯溶剂（不含 LiTFSI），按溶剂映射到电池电解液）；可信度：中（体系内可比，映射到电池电解液是间接的）｜物种：Li2S6；介质：纯溶剂；测法：BaSO4 沉淀称重；浓度定义：饱和溶解度，mol/L（按 S1/3 计，即 M[S]）；温度：60 °C 【D2｜Li⁺ 溶剂化（溶剂给体数）｜配方代理推断｜溶剂 DN（文献值，本文引用）】A=14.6，B=21.1 kcal/mol；方向：A比B更弱；体系内可比：否（文献 DN；DOL/DME 取 DOL 21.2 与 DME 21.0 的平均（比例未写）；DOL 的 DN 与 S19 引用值（17.5）不一致）；映射到电池电解液：间接（文献溶剂 DN 代理）；可信度：低；⛔ 不可比，不参与方向和区间判定 | A比B更弱 | 描述符（可比） | D2 | 间接映射：测的是纯溶剂（不含 LiTFSI），按溶剂映射到电池电解液 | Li2S6溶解度｜纯溶剂｜BaSO4 沉淀称重｜mol/L（按 S1/3 计）：A=3，B=18 | 硫碳 | S@KB | 4 | 直接（同上，待核） | 80 / 64 | 未写｜50（默认） | 2.01 | 2 µL/mg | 6.22（含默认输入） | 2 | 直接 |  |  | 直接报告 | 未写 | 1000｜默认 1000 | 200（含默认） | 1094 / — |  | 45.7（含默认） | 29.85（含默认） |  | 扣式 | ｜未写 |  |  | 25｜直接 | TFSI / TFSI | 未写 / 未写 | 锂库存未知 | 正极受限 | 贫液(≤5) | ≥4 | 未报告 | 未知 | 室温(20–30) | 无 |  | 首圈容量 | 容量与倍率 | 1094 |  | mAh/g | 首次放电 | 直接 | 缺失（文字：骤降） | 未报告 | A更好 |  | 同上 | 弱者胜 |  | Fig. 5b；p4 | 有数据 | 电解液耗尽、正极动力学 |  | 贫液（E/S<5） | S24-C4（C1）：改变 E/S 2→10；胜方 本行 弱者胜｜该行 无法判断 → 方向不明；取值点相同；协议未逐项核；锂厚未知（两行均未报告） S24-C5（C2）：改变 E/S 2→5；胜方 本行 弱者胜｜该行 无法判断 → 方向不明；取值点相同；协议未逐项核；锂厚未知（两行均未报告） S24-C6（C3）：改变 E/S 2→3；胜方 本行 弱者胜｜该行 弱者胜 → 未翻转（胜方相同）；取值点相同；协议未逐项核；锂厚未知（两行均未报告） S24-C8（C6）：改变 E/S 2→?、载量 4→?、孔隙率 ?→63；胜方 本行 弱者胜｜该行 弱者胜 → 未翻转（胜方相同）；取值点相同；协议未逐项核；锂厚未知（两行均未报告） S24-C9（C7）：改变 E/S 2→?、载量 4→?、孔隙率 ?→52；胜方 本行 弱者胜｜该行 弱者胜 → 未翻转（胜方相同）；取值点相同；协议未逐项核；锂厚未知（两行均未报告） | with DOL/DME electrolyte suffer from a sharp capacity decay under lean electrolyte con- ditions (E/S ratio <5 | 🧮 | 原句已在原文找到
S24-C8 | S24 | 10.1002/eem2.70139 | Jin X. et al., Energy Environ. Mater. 2026, 9, e70139 | Lixia Yuan; Long Qie（华中科技大学）｜与 S06 有共同作者（Long Qie、Xiaoqun Qi） | 跨E/S | 是 | E1：1M MAN | 溶剂 甲氧基乙腈 MAN；盐 1 M LiTFSI；稀释剂 无；LiNO₃ 未写；添加剂 无 | E2：1M DOL/DME | 溶剂 DOL/DME（比例未写）；盐 1 M LiTFSI；稀释剂 无；LiNO₃ 未写；添加剂 无 | 溶剂种类 | 是 | moderately solvating | 适中溶剂化 | highly solvating（作者称常规醚为强溶剂化） | 常规 | 常规 ↔ 适中溶剂化 | 【D1｜多硫化物溶解行为｜实验测量｜Li2S6 饱和溶解度（纯溶剂中，BaSO4 沉淀法，60 °C 饱和）】A=3，B=18 mol/L（按 S1/3 计）；方向：A比B更弱；体系内可比：是（同篇同法；但测的是纯溶剂不是电解液；DOL/DME 的 18 由'1/6'推算（🧮）；G2 体系未测）；映射到电池电解液：间接（测的是纯溶剂（不含 LiTFSI），按溶剂映射到电池电解液）；可信度：中（体系内可比，映射到电池电解液是间接的）｜物种：Li2S6；介质：纯溶剂；测法：BaSO4 沉淀称重；浓度定义：饱和溶解度，mol/L（按 S1/3 计，即 M[S]）；温度：60 °C 【D2｜Li⁺ 溶剂化（溶剂给体数）｜配方代理推断｜溶剂 DN（文献值，本文引用）】A=14.6，B=21.1 kcal/mol；方向：A比B更弱；体系内可比：否（文献 DN；DOL/DME 取 DOL 21.2 与 DME 21.0 的平均（比例未写）；DOL 的 DN 与 S19 引用值（17.5）不一致）；映射到电池电解液：间接（文献溶剂 DN 代理）；可信度：低；⛔ 不可比，不参与方向和区间判定 | A比B更弱 | 描述符（可比） | D2 | 间接映射：测的是纯溶剂（不含 LiTFSI），按溶剂映射到电池电解液 | Li2S6溶解度｜纯溶剂｜BaSO4 沉淀称重｜mol/L（按 S1/3 计）：A=3，B=18 | 硫碳 | S@KB（压延） |  | 缺失 | 80 / 64 | 未写｜50（默认） | 2.01 | 未写 |  |  | 缺失 |  |  | 未知（缺失） | 未写 | 1000｜默认 1000 | 200（含默认） | 1063 / — |  |  |  |  | 扣式 | ｜未写 |  |  | 25｜直接 | TFSI / TFSI | 未写 / 未写 | 锂库存未知 | 常规 | 未知 | 未知 | 未报告 | 未知 | 室温(20–30) | 无 | 63 | 首圈容量 | 容量与倍率 | 1063 |  | mAh/g | 首次放电 | 直接 | 缺失（文字：容量低） | 未报告 | A更好 |  | 低孔隙率下 DOL/DME 容量低 | 弱者胜 |  | Fig. 5c–d；p4 | 有数据 | 电解液耗尽 |  | 低孔隙率正极 | S24-C4（C1）：改变 E/S ?→10、载量 ?→4、孔隙率 63→?；胜方 本行 弱者胜｜该行 无法判断 → 方向不明；取值点相同；协议未逐项核；锂厚未知（两行均未报告） S24-C5（C2）：改变 E/S ?→5、载量 ?→4、孔隙率 63→?；胜方 本行 弱者胜｜该行 无法判断 → 方向不明；取值点相同；协议未逐项核；锂厚未知（两行均未报告） S24-C6（C3）：改变 E/S ?→3、载量 ?→4、孔隙率 63→?；胜方 本行 弱者胜｜该行 弱者胜 → 未翻转（胜方相同）；取值点相同；协议未逐项核；锂厚未知（两行均未报告） S24-C7（C4）：改变 E/S ?→2、载量 ?→4、孔隙率 63→?；胜方 本行 弱者胜｜该行 弱者胜 → 未翻转（胜方相同）；取值点相同；协议未逐项核；锂厚未知（两行均未报告） S24-C9（C7）：改变 孔隙率 63→52；胜方 本行 弱者胜｜该行 弱者胜 → 未翻转（胜方相同）；取值点相同；协议未逐项核；载量、锂厚未知（两行均未报告） | in comparison to low discharge capacities in the 1M DOL/DME electrolyte when the cathode porosity decreases to 63% and 52% | ✅ | 原句已在原文找到
S24-C9 | S24 | 10.1002/eem2.70139 | Jin X. et al., Energy Environ. Mater. 2026, 9, e70139 | Lixia Yuan; Long Qie（华中科技大学）｜与 S06 有共同作者（Long Qie、Xiaoqun Qi） | 跨E/S | 是 | E1：1M MAN | 溶剂 甲氧基乙腈 MAN；盐 1 M LiTFSI；稀释剂 无；LiNO₃ 未写；添加剂 无 | E2：1M DOL/DME | 溶剂 DOL/DME（比例未写）；盐 1 M LiTFSI；稀释剂 无；LiNO₃ 未写；添加剂 无 | 溶剂种类 | 是 | moderately solvating | 适中溶剂化 | highly solvating（作者称常规醚为强溶剂化） | 常规 | 常规 ↔ 适中溶剂化 | 【D1｜多硫化物溶解行为｜实验测量｜Li2S6 饱和溶解度（纯溶剂中，BaSO4 沉淀法，60 °C 饱和）】A=3，B=18 mol/L（按 S1/3 计）；方向：A比B更弱；体系内可比：是（同篇同法；但测的是纯溶剂不是电解液；DOL/DME 的 18 由'1/6'推算（🧮）；G2 体系未测）；映射到电池电解液：间接（测的是纯溶剂（不含 LiTFSI），按溶剂映射到电池电解液）；可信度：中（体系内可比，映射到电池电解液是间接的）｜物种：Li2S6；介质：纯溶剂；测法：BaSO4 沉淀称重；浓度定义：饱和溶解度，mol/L（按 S1/3 计，即 M[S]）；温度：60 °C 【D2｜Li⁺ 溶剂化（溶剂给体数）｜配方代理推断｜溶剂 DN（文献值，本文引用）】A=14.6，B=21.1 kcal/mol；方向：A比B更弱；体系内可比：否（文献 DN；DOL/DME 取 DOL 21.2 与 DME 21.0 的平均（比例未写）；DOL 的 DN 与 S19 引用值（17.5）不一致）；映射到电池电解液：间接（文献溶剂 DN 代理）；可信度：低；⛔ 不可比，不参与方向和区间判定 | A比B更弱 | 描述符（可比） | D2 | 间接映射：测的是纯溶剂（不含 LiTFSI），按溶剂映射到电池电解液 | Li2S6溶解度｜纯溶剂｜BaSO4 沉淀称重｜mol/L（按 S1/3 计）：A=3，B=18 | 硫碳 | S@KB（压延） |  | 缺失 | 80 / 64 | 未写｜50（默认） | 2.01 | 未写 |  |  | 缺失 |  |  | 未知（缺失） | 未写 | 1000｜默认 1000 | 200（含默认） | 958 / — |  |  |  |  | 扣式 | ｜未写 |  |  | 25｜直接 | TFSI / TFSI | 未写 / 未写 | 锂库存未知 | 常规 | 未知 | 未知 | 未报告 | 未知 | 室温(20–30) | 无 | 52 | 首圈容量 | 容量与倍率 | 958 |  | mAh/g | 首次放电 | 直接 | 缺失（文字：容量低） | 未报告 | A更好 |  | 同上 | 弱者胜 |  | Fig. 5c–d；p4 | 有数据 | 电解液耗尽 |  | 低孔隙率正极 | S24-C4（C1）：改变 E/S ?→10、载量 ?→4、孔隙率 52→?；胜方 本行 弱者胜｜该行 无法判断 → 方向不明；取值点相同；协议未逐项核；锂厚未知（两行均未报告） S24-C5（C2）：改变 E/S ?→5、载量 ?→4、孔隙率 52→?；胜方 本行 弱者胜｜该行 无法判断 → 方向不明；取值点相同；协议未逐项核；锂厚未知（两行均未报告） S24-C6（C3）：改变 E/S ?→3、载量 ?→4、孔隙率 52→?；胜方 本行 弱者胜｜该行 弱者胜 → 未翻转（胜方相同）；取值点相同；协议未逐项核；锂厚未知（两行均未报告） S24-C7（C4）：改变 E/S ?→2、载量 ?→4、孔隙率 52→?；胜方 本行 弱者胜｜该行 弱者胜 → 未翻转（胜方相同）；取值点相同；协议未逐项核；锂厚未知（两行均未报告） S24-C8（C6）：改变 孔隙率 52→63；胜方 本行 弱者胜｜该行 弱者胜 → 未翻转（胜方相同）；取值点相同；协议未逐项核；载量、锂厚未知（两行均未报告） | in comparison to low discharge capacities in the 1M DOL/DME electrolyte when the cathode porosity decreases to 63% and 52% | ✅ | 原句已在原文找到
S24-C10 | S24 | 10.1002/eem2.70139 | Jin X. et al., Energy Environ. Mater. 2026, 9, e70139 | Lixia Yuan; Long Qie（华中科技大学）｜与 S06 有共同作者（Long Qie、Xiaoqun Qi） | 跨E/S | 是 | E1：1M MAN | 溶剂 甲氧基乙腈 MAN；盐 1 M LiTFSI；稀释剂 无；LiNO₃ 未写；添加剂 无 | E2：1M DOL/DME | 溶剂 DOL/DME（比例未写）；盐 1 M LiTFSI；稀释剂 无；LiNO₃ 未写；添加剂 无 | 溶剂种类 | 是 | moderately solvating | 适中溶剂化 | highly solvating（作者称常规醚为强溶剂化） | 常规 | 常规 ↔ 适中溶剂化 | 【D1｜多硫化物溶解行为｜实验测量｜Li2S6 饱和溶解度（纯溶剂中，BaSO4 沉淀法，60 °C 饱和）】A=3，B=18 mol/L（按 S1/3 计）；方向：A比B更弱；体系内可比：是（同篇同法；但测的是纯溶剂不是电解液；DOL/DME 的 18 由'1/6'推算（🧮）；G2 体系未测）；映射到电池电解液：间接（测的是纯溶剂（不含 LiTFSI），按溶剂映射到电池电解液）；可信度：中（体系内可比，映射到电池电解液是间接的）｜物种：Li2S6；介质：纯溶剂；测法：BaSO4 沉淀称重；浓度定义：饱和溶解度，mol/L（按 S1/3 计，即 M[S]）；温度：60 °C 【D2｜Li⁺ 溶剂化（溶剂给体数）｜配方代理推断｜溶剂 DN（文献值，本文引用）】A=14.6，B=21.1 kcal/mol；方向：A比B更弱；体系内可比：否（文献 DN；DOL/DME 取 DOL 21.2 与 DME 21.0 的平均（比例未写）；DOL 的 DN 与 S19 引用值（17.5）不一致）；映射到电池电解液：间接（文献溶剂 DN 代理）；可信度：低；⛔ 不可比，不参与方向和区间判定 | A比B更弱 | 描述符（可比） | D2 | 间接映射：测的是纯溶剂（不含 LiTFSI），按溶剂映射到电池电解液 | Li2S6溶解度｜纯溶剂｜BaSO4 沉淀称重｜mol/L（按 S1/3 计）：A=3，B=18 | 硫碳 | S@KB |  | 缺失 | 80 / 64 | 未写｜50（默认） | 2.01 | 未写 |  |  | 缺失 |  |  | 未知（缺失） | 未写 | 1000｜默认 1000 | 200（含默认） | — / — |  |  |  |  | 扣式 | 0.1C｜GITT 电流 167 mA/g | 1675 | 0.1 | 25｜直接 | TFSI / TFSI | 未写 / 未写 | 锂库存未知 | 常规 | 未知 | 未知 | 未报告 | ≤0.3C | 室温(20–30) | 无 |  | 过电位或动力学 | 其他 |  |  |  | 第一放电平台过电位 | 缺失（仅图） | 缺失（仅图） | 未报告 | A更好 |  | MAN 第一平台过电位更低 | 弱者胜 |  | Fig. 3c；p3 | 有数据 | 正极动力学 |  | 无 |  | the overpotential is even lower than the 1M DOL/DME electrolyte at the ﬁrst discharge plateau | ✅ | 原句已在原文找到
S25-C1 | S25 | 10.1002/anie.202522940 | Lai T., Liao K., Manthiram A., Angew. Chem. Int. Ed. 2026, 65, e22940 | Arumugam Manthiram（UT Austin）｜DOL/DME 基准（1 M LiTFSI + 0.2 M LiNO3，1:1 v/v）中掺 30 vol% 单氧醚（MtBE、CPME、SBME、TAME）得 MSE；电池对比主要是 MSE-MtBE 对 DOL/DME。锂厚未写。E/S 5.5、4.5 只有 MSE-MtBE 软包，无同条件对照。作者称 MSE 与基准的 Li‖Li 去溶剂化活化能'相近'，MtBE 最小。Li2S6 对称电池 Rct：MSE-MtBE 更高，但活化能更低（作者归因电导率低）。GITT 中 MSE-MtBE 的 ηact、ηohm 更大、ηconc 更小，属同一测试内的分项此消彼长 | 跨E/S；必读 | 否（正极：无（Li‖Cu）） | MT：MSE-MtBE（DOL/DME/MtBE 3.5:3.5:3） | 溶剂 DOL/DME/MtBE 3.5:3.5:3 v/v；盐 1 M LiTFSI；稀释剂 MtBE（单氧醚，弱溶剂化共溶剂）；LiNO₃ 0.2 M；添加剂 无 | DD：1 M LiTFSI + 0.2 M LiNO3 DOL/DME（基准） | 溶剂 DOL/DME 1:1 v/v；盐 1 M LiTFSI；稀释剂 无；LiNO₃ 0.2 M；添加剂 无 | 稀释剂、溶剂比例 | 否 | moderately solvating electrolyte | 适中溶剂化 | DOL/DME baseline | 常规 | 常规 ↔ 适中溶剂化 | 【D1｜Li⁺ 溶剂化环境｜实验测量｜电解液 ⁷Li NMR 屏蔽排序（向低场移 = Li⁺–溶剂作用减弱）】A=1，B=3 序号（仅表次序；大=Li⁺–溶剂作用强）；方向：A比B更弱；体系内可比：是（同篇同法（Fig. 2a）；DOL/DME −1.19 ppm，MSE 都向低场移，MtBE 与 SBME 移得最多；作者注明阴离子配对增强会屏蔽、溶剂作用减弱会去屏蔽，两者竞争；MD 中 DME 配位数同序。Li2S6 电解液（DDp/MTp）按无多硫化物时映射）；映射到电池电解液：直接（测的是电解液本身（1 M LiTFSI + 0.2 M LiNO3））；可信度：高｜物种：Li⁺；介质：电解液；测法：⁷Li NMR；浓度定义：—；温度：未写 【D2｜多硫化物溶剂化环境｜实验测量｜0.1 M Li2S6 溶液 ⁷Li NMR 排序（向低场移 = Li⁺–溶剂作用减弱、Li⁺–S6²⁻ 配对增多）】A=1，B=2 序号（仅表次序；大=溶剂化强）；方向：A比B更弱；体系内可比：是（同篇同法（Fig. 3a）；DOL/DME 0.17 ppm、MtBE 混合 0.28 ppm；CPME 未向低场移，按与基准同档记）；映射到电池电解液：间接（测的是 0.1 M Li2S6 溶于混合溶剂（不含其他盐），按溶剂映射）；可信度：中（体系内可比，映射到电池电解液是间接的）｜物种：Li2S6；介质：混合溶剂（不含盐）；测法：⁷Li NMR；浓度定义：0.1 M Li2S6；温度：未写 | A比B更弱 | 描述符（可比） |  | 直接 + 间接：测的是 0.1 M Li2S6 溶于混合溶剂（不含其他盐），按溶剂映射；本行是无硫正极的对称 / 半电池测试 |  | 无（Li‖Cu） | Ni |  | 不适用 | / | 未写｜50（默认） | 1.13（默认 d=12 mm） | 未写 |  |  | 缺失 |  |  | 未知（缺失） | 未写 | 1000｜默认 1000 | 200（含默认） | — / — |  |  |  |  | 扣式 Li‖Ni | ｜Aurbach 法 |  |  | ｜未写 | TFSI / TFSI | 0.2 M / 0.2 M | 不适用 | 不适用 | 未知 | 未知 | 不适用 | 未知 | 未知 | 无 |  | Li‖Cu 库仑效率 | 负极侧 | 99.5 | 98 | % | Aurbach 法 CE | 直接 | 直接 | 未报告 | A更好 | A更好（百分点差 +1.50） | MSE-MtBE 去溶剂化更易、SEI 富 LiF | 弱者胜 | 百分点差 +1.50 | Fig. 2g、S12；p4 | 有数据 | 负极 SEI |  | 无 |  | MSEMtBE achieves the highest CE of 99.5% among all MSEs, whereas the DOL/DME electrolyte only realizes a CE of 98.0% | ✅ | 原句已在原文找到 |  | 新论文首次提取（不属定向复核；复核看 🔶/⚠️ 行与优势一致性逐对复核）
S25-C2 | S25 | 10.1002/anie.202522940 | Lai T., Liao K., Manthiram A., Angew. Chem. Int. Ed. 2026, 65, e22940 | Arumugam Manthiram（UT Austin）｜DOL/DME 基准（1 M LiTFSI + 0.2 M LiNO3，1:1 v/v）中掺 30 vol% 单氧醚（MtBE、CPME、SBME、TAME）得 MSE；电池对比主要是 MSE-MtBE 对 DOL/DME。锂厚未写。E/S 5.5、4.5 只有 MSE-MtBE 软包，无同条件对照。作者称 MSE 与基准的 Li‖Li 去溶剂化活化能'相近'，MtBE 最小。Li2S6 对称电池 Rct：MSE-MtBE 更高，但活化能更低（作者归因电导率低）。GITT 中 MSE-MtBE 的 ηact、ηohm 更大、ηconc 更小，属同一测试内的分项此消彼长 | 跨E/S；必读 | 否（正极：无（Li‖Cu）） | MT：MSE-MtBE（DOL/DME/MtBE 3.5:3.5:3） | 溶剂 DOL/DME/MtBE 3.5:3.5:3 v/v；盐 1 M LiTFSI；稀释剂 MtBE（单氧醚，弱溶剂化共溶剂）；LiNO₃ 0.2 M；添加剂 无 | CP：MSE-CPME（DOL/DME/CPME 3.5:3.5:3） | 溶剂 DOL/DME/CPME 3.5:3.5:3 v/v；盐 1 M LiTFSI；稀释剂 CPME（单氧醚）；LiNO₃ 0.2 M；添加剂 无 | 稀释剂 | 是 | moderately solvating electrolyte | 适中溶剂化 | moderately solvating electrolyte | 适中溶剂化 | 适中溶剂化 ↔ 适中溶剂化 | 【D1｜Li⁺ 溶剂化环境｜实验测量｜电解液 ⁷Li NMR 屏蔽排序（向低场移 = Li⁺–溶剂作用减弱）】A=1，B=2 序号（仅表次序；大=Li⁺–溶剂作用强）；方向：A比B更弱；体系内可比：是（同篇同法（Fig. 2a）；DOL/DME −1.19 ppm，MSE 都向低场移，MtBE 与 SBME 移得最多；作者注明阴离子配对增强会屏蔽、溶剂作用减弱会去屏蔽，两者竞争；MD 中 DME 配位数同序。Li2S6 电解液（DDp/MTp）按无多硫化物时映射）；映射到电池电解液：直接（测的是电解液本身（1 M LiTFSI + 0.2 M LiNO3））；可信度：高｜物种：Li⁺；介质：电解液；测法：⁷Li NMR；浓度定义：—；温度：未写 【D2｜多硫化物溶剂化环境｜实验测量｜0.1 M Li2S6 溶液 ⁷Li NMR 排序（向低场移 = Li⁺–溶剂作用减弱、Li⁺–S6²⁻ 配对增多）】A=1，B=2 序号（仅表次序；大=溶剂化强）；方向：A比B更弱；体系内可比：是（同篇同法（Fig. 3a）；DOL/DME 0.17 ppm、MtBE 混合 0.28 ppm；CPME 未向低场移，按与基准同档记）；映射到电池电解液：间接（测的是 0.1 M Li2S6 溶于混合溶剂（不含其他盐），按溶剂映射）；可信度：中（体系内可比，映射到电池电解液是间接的）｜物种：Li2S6；介质：混合溶剂（不含盐）；测法：⁷Li NMR；浓度定义：0.1 M Li2S6；温度：未写 | A比B更弱 | 描述符（可比） |  | 直接 + 间接：测的是 0.1 M Li2S6 溶于混合溶剂（不含其他盐），按溶剂映射；本行是无硫正极的对称 / 半电池测试 |  | 无（Li‖Cu） | Ni |  | 不适用 | / | 未写｜50（默认） | 1.13（默认 d=12 mm） | 未写 |  |  | 缺失 |  |  | 未知（缺失） | 未写 | 1000｜默认 1000 | 200（含默认） | — / — |  |  |  |  | 扣式 Li‖Ni | ｜Aurbach 法 |  |  | ｜未写 | TFSI / TFSI | 0.2 M / 0.2 M | 不适用 | 不适用 | 未知 | 未知 | 不适用 | 未知 | 未知 | 无 |  | Li‖Cu 库仑效率 | 负极侧 | 99.5 |  | % | Aurbach 法 CE | 直接 | 缺失（Fig. S12） | 未报告 | A更好 |  | MtBE 在 MSE 中 CE 最高 | 弱者胜 |  | Fig. 2g、S12；p4 | 有数据 | 负极 SEI |  | 无 |  | MSEMtBE achieves the highest CE of 99.5% among all MSEs | ✅ | 原句已在原文找到 |  | 新论文首次提取（不属定向复核；复核看 🔶/⚠️ 行与优势一致性逐对复核）
S25-C3 | S25 | 10.1002/anie.202522940 | Lai T., Liao K., Manthiram A., Angew. Chem. Int. Ed. 2026, 65, e22940 | Arumugam Manthiram（UT Austin）｜DOL/DME 基准（1 M LiTFSI + 0.2 M LiNO3，1:1 v/v）中掺 30 vol% 单氧醚（MtBE、CPME、SBME、TAME）得 MSE；电池对比主要是 MSE-MtBE 对 DOL/DME。锂厚未写。E/S 5.5、4.5 只有 MSE-MtBE 软包，无同条件对照。作者称 MSE 与基准的 Li‖Li 去溶剂化活化能'相近'，MtBE 最小。Li2S6 对称电池 Rct：MSE-MtBE 更高，但活化能更低（作者归因电导率低）。GITT 中 MSE-MtBE 的 ηact、ηohm 更大、ηconc 更小，属同一测试内的分项此消彼长 | 跨E/S；必读 | 否（正极：无（Li‖Li）） | MT：MSE-MtBE（DOL/DME/MtBE 3.5:3.5:3） | 溶剂 DOL/DME/MtBE 3.5:3.5:3 v/v；盐 1 M LiTFSI；稀释剂 MtBE（单氧醚，弱溶剂化共溶剂）；LiNO₃ 0.2 M；添加剂 无 | DD：1 M LiTFSI + 0.2 M LiNO3 DOL/DME（基准） | 溶剂 DOL/DME 1:1 v/v；盐 1 M LiTFSI；稀释剂 无；LiNO₃ 0.2 M；添加剂 无 | 稀释剂、溶剂比例 | 否 | moderately solvating electrolyte | 适中溶剂化 | DOL/DME baseline | 常规 | 常规 ↔ 适中溶剂化 | 【D1｜Li⁺ 溶剂化环境｜实验测量｜电解液 ⁷Li NMR 屏蔽排序（向低场移 = Li⁺–溶剂作用减弱）】A=1，B=3 序号（仅表次序；大=Li⁺–溶剂作用强）；方向：A比B更弱；体系内可比：是（同篇同法（Fig. 2a）；DOL/DME −1.19 ppm，MSE 都向低场移，MtBE 与 SBME 移得最多；作者注明阴离子配对增强会屏蔽、溶剂作用减弱会去屏蔽，两者竞争；MD 中 DME 配位数同序。Li2S6 电解液（DDp/MTp）按无多硫化物时映射）；映射到电池电解液：直接（测的是电解液本身（1 M LiTFSI + 0.2 M LiNO3））；可信度：高｜物种：Li⁺；介质：电解液；测法：⁷Li NMR；浓度定义：—；温度：未写 【D2｜多硫化物溶剂化环境｜实验测量｜0.1 M Li2S6 溶液 ⁷Li NMR 排序（向低场移 = Li⁺–溶剂作用减弱、Li⁺–S6²⁻ 配对增多）】A=1，B=2 序号（仅表次序；大=溶剂化强）；方向：A比B更弱；体系内可比：是（同篇同法（Fig. 3a）；DOL/DME 0.17 ppm、MtBE 混合 0.28 ppm；CPME 未向低场移，按与基准同档记）；映射到电池电解液：间接（测的是 0.1 M Li2S6 溶于混合溶剂（不含其他盐），按溶剂映射）；可信度：中（体系内可比，映射到电池电解液是间接的）｜物种：Li2S6；介质：混合溶剂（不含盐）；测法：⁷Li NMR；浓度定义：0.1 M Li2S6；温度：未写 | A比B更弱 | 描述符（可比） |  | 直接 + 间接：测的是 0.1 M Li2S6 溶于混合溶剂（不含其他盐），按溶剂映射；本行是无硫正极的对称 / 半电池测试 |  | 无（Li‖Li） | Li |  | 不适用 | / | 40｜40 | 1.13（默认 d=12 mm） | 未写 |  |  | 缺失 |  |  | 未知（缺失） | 未写 | 1000｜默认 1000 | 200（含默认） | — / — |  |  |  |  | 对称 Li‖Li | ｜LSV / EIS，无循环 |  |  | ｜变温（EIS 拟合 Ea） | TFSI / TFSI | 0.2 M / 0.2 M | 不适用 | 不适用 | 未知 | 未知 | 不适用 | 未知 | 未知 | 无 |  | 其他 | 其他 |  |  | mA/cm²（Li‖Li 交换电流密度，越高越好） | 新鲜电池 LSV | 缺失（Fig. S9） | 缺失（Fig. S9） | 未报告 | A更好 |  | MSE 在锂金属上的电化学反应更快 | 弱者胜 |  | Fig. S9；p3 | 有数据 | 负极 SEI |  | 无 | S25-C23（C10）：改变 正极 无（Li‖Li）→溶液正极、电池 对称 Li‖Li→扣式；胜方 本行 弱者胜｜该行 弱者胜 → 未翻转（胜方相同）；取值点不同／待核可比性；协议未逐项核；载量、锂厚未知（两行均未报告）；效应量 本行 —（A=MT）｜该行 +0.365（A=MT）；正 = A 更好 | MSEs exhibit higher exchange current densities compared to DOL/DME, indicating faster electrochemical reaction kinetics on Li metal | ✅ | 原句是 MSEs 整体对 DOL/DME |  | 新论文首次提取（不属定向复核；复核看 🔶/⚠️ 行与优势一致性逐对复核）
S25-C4 | S25 | 10.1002/anie.202522940 | Lai T., Liao K., Manthiram A., Angew. Chem. Int. Ed. 2026, 65, e22940 | Arumugam Manthiram（UT Austin）｜DOL/DME 基准（1 M LiTFSI + 0.2 M LiNO3，1:1 v/v）中掺 30 vol% 单氧醚（MtBE、CPME、SBME、TAME）得 MSE；电池对比主要是 MSE-MtBE 对 DOL/DME。锂厚未写。E/S 5.5、4.5 只有 MSE-MtBE 软包，无同条件对照。作者称 MSE 与基准的 Li‖Li 去溶剂化活化能'相近'，MtBE 最小。Li2S6 对称电池 Rct：MSE-MtBE 更高，但活化能更低（作者归因电导率低）。GITT 中 MSE-MtBE 的 ηact、ηohm 更大、ηconc 更小，属同一测试内的分项此消彼长 | 跨E/S；必读 | 否（正极：无（Li‖Li）） | MT：MSE-MtBE（DOL/DME/MtBE 3.5:3.5:3） | 溶剂 DOL/DME/MtBE 3.5:3.5:3 v/v；盐 1 M LiTFSI；稀释剂 MtBE（单氧醚，弱溶剂化共溶剂）；LiNO₃ 0.2 M；添加剂 无 | DD：1 M LiTFSI + 0.2 M LiNO3 DOL/DME（基准） | 溶剂 DOL/DME 1:1 v/v；盐 1 M LiTFSI；稀释剂 无；LiNO₃ 0.2 M；添加剂 无 | 稀释剂、溶剂比例 | 否 | moderately solvating electrolyte | 适中溶剂化 | DOL/DME baseline | 常规 | 常规 ↔ 适中溶剂化 | 【D1｜Li⁺ 溶剂化环境｜实验测量｜电解液 ⁷Li NMR 屏蔽排序（向低场移 = Li⁺–溶剂作用减弱）】A=1，B=3 序号（仅表次序；大=Li⁺–溶剂作用强）；方向：A比B更弱；体系内可比：是（同篇同法（Fig. 2a）；DOL/DME −1.19 ppm，MSE 都向低场移，MtBE 与 SBME 移得最多；作者注明阴离子配对增强会屏蔽、溶剂作用减弱会去屏蔽，两者竞争；MD 中 DME 配位数同序。Li2S6 电解液（DDp/MTp）按无多硫化物时映射）；映射到电池电解液：直接（测的是电解液本身（1 M LiTFSI + 0.2 M LiNO3））；可信度：高｜物种：Li⁺；介质：电解液；测法：⁷Li NMR；浓度定义：—；温度：未写 【D2｜多硫化物溶剂化环境｜实验测量｜0.1 M Li2S6 溶液 ⁷Li NMR 排序（向低场移 = Li⁺–溶剂作用减弱、Li⁺–S6²⁻ 配对增多）】A=1，B=2 序号（仅表次序；大=溶剂化强）；方向：A比B更弱；体系内可比：是（同篇同法（Fig. 3a）；DOL/DME 0.17 ppm、MtBE 混合 0.28 ppm；CPME 未向低场移，按与基准同档记）；映射到电池电解液：间接（测的是 0.1 M Li2S6 溶于混合溶剂（不含其他盐），按溶剂映射）；可信度：中（体系内可比，映射到电池电解液是间接的）｜物种：Li2S6；介质：混合溶剂（不含盐）；测法：⁷Li NMR；浓度定义：0.1 M Li2S6；温度：未写 | A比B更弱 | 描述符（可比） |  | 直接 + 间接：测的是 0.1 M Li2S6 溶于混合溶剂（不含其他盐），按溶剂映射；本行是无硫正极的对称 / 半电池测试 |  | 无（Li‖Li） | Li |  | 不适用 | / | 40｜40 | 1.13（默认 d=12 mm） | 未写 |  |  | 缺失 |  |  | 未知（缺失） | 未写 | 1000｜默认 1000 | 200（含默认） | — / — |  |  |  |  | 对称 Li‖Li | ｜LSV / EIS，无循环 |  |  | ｜变温（EIS 拟合 Ea） | TFSI / TFSI | 0.2 M / 0.2 M | 不适用 | 不适用 | 未知 | 未知 | 不适用 | 未知 | 未知 | 无 |  | 阻抗 | 其他 |  |  | Ω（Li‖Li 去溶剂化 Rct，DRT） | 新鲜电池 | 缺失（Fig. S11） | 缺失（Fig. S11） | 未报告 | A更好 |  | Li⁺–溶剂作用减弱，去溶剂化更容易 | 弱者胜 |  | Figs. S10–S11、2f；p4 | 有数据 | 负极 SEI | resulting from the weakened Li+-solvent interactions discussed before | 无 |  | MSEs show signiﬁcantly lower Rct compared to DOL/DME, resulting from the weakened Li+-solvent interactions discussed before | ✅ | 原句是 MSEs 整体对 DOL/DME |  | 新论文首次提取（不属定向复核；复核看 🔶/⚠️ 行与优势一致性逐对复核）
S25-C5 | S25 | 10.1002/anie.202522940 | Lai T., Liao K., Manthiram A., Angew. Chem. Int. Ed. 2026, 65, e22940 | Arumugam Manthiram（UT Austin）｜DOL/DME 基准（1 M LiTFSI + 0.2 M LiNO3，1:1 v/v）中掺 30 vol% 单氧醚（MtBE、CPME、SBME、TAME）得 MSE；电池对比主要是 MSE-MtBE 对 DOL/DME。锂厚未写。E/S 5.5、4.5 只有 MSE-MtBE 软包，无同条件对照。作者称 MSE 与基准的 Li‖Li 去溶剂化活化能'相近'，MtBE 最小。Li2S6 对称电池 Rct：MSE-MtBE 更高，但活化能更低（作者归因电导率低）。GITT 中 MSE-MtBE 的 ηact、ηohm 更大、ηconc 更小，属同一测试内的分项此消彼长 | 跨E/S；必读 | 否（正极：无（Li‖Li）） | MT：MSE-MtBE（DOL/DME/MtBE 3.5:3.5:3） | 溶剂 DOL/DME/MtBE 3.5:3.5:3 v/v；盐 1 M LiTFSI；稀释剂 MtBE（单氧醚，弱溶剂化共溶剂）；LiNO₃ 0.2 M；添加剂 无 | DD：1 M LiTFSI + 0.2 M LiNO3 DOL/DME（基准） | 溶剂 DOL/DME 1:1 v/v；盐 1 M LiTFSI；稀释剂 无；LiNO₃ 0.2 M；添加剂 无 | 稀释剂、溶剂比例 | 否 | moderately solvating electrolyte | 适中溶剂化 | DOL/DME baseline | 常规 | 常规 ↔ 适中溶剂化 | 【D1｜Li⁺ 溶剂化环境｜实验测量｜电解液 ⁷Li NMR 屏蔽排序（向低场移 = Li⁺–溶剂作用减弱）】A=1，B=3 序号（仅表次序；大=Li⁺–溶剂作用强）；方向：A比B更弱；体系内可比：是（同篇同法（Fig. 2a）；DOL/DME −1.19 ppm，MSE 都向低场移，MtBE 与 SBME 移得最多；作者注明阴离子配对增强会屏蔽、溶剂作用减弱会去屏蔽，两者竞争；MD 中 DME 配位数同序。Li2S6 电解液（DDp/MTp）按无多硫化物时映射）；映射到电池电解液：直接（测的是电解液本身（1 M LiTFSI + 0.2 M LiNO3））；可信度：高｜物种：Li⁺；介质：电解液；测法：⁷Li NMR；浓度定义：—；温度：未写 【D2｜多硫化物溶剂化环境｜实验测量｜0.1 M Li2S6 溶液 ⁷Li NMR 排序（向低场移 = Li⁺–溶剂作用减弱、Li⁺–S6²⁻ 配对增多）】A=1，B=2 序号（仅表次序；大=溶剂化强）；方向：A比B更弱；体系内可比：是（同篇同法（Fig. 3a）；DOL/DME 0.17 ppm、MtBE 混合 0.28 ppm；CPME 未向低场移，按与基准同档记）；映射到电池电解液：间接（测的是 0.1 M Li2S6 溶于混合溶剂（不含其他盐），按溶剂映射）；可信度：中（体系内可比，映射到电池电解液是间接的）｜物种：Li2S6；介质：混合溶剂（不含盐）；测法：⁷Li NMR；浓度定义：0.1 M Li2S6；温度：未写 | A比B更弱 | 描述符（可比） |  | 直接 + 间接：测的是 0.1 M Li2S6 溶于混合溶剂（不含其他盐），按溶剂映射；本行是无硫正极的对称 / 半电池测试 |  | 无（Li‖Li） | Li |  | 不适用 | / | 40｜40 | 1.13（默认 d=12 mm） | 未写 |  |  | 缺失 |  |  | 未知（缺失） | 未写 | 1000｜默认 1000 | 200（含默认） | — / — |  |  |  |  | 对称 Li‖Li | ｜LSV / EIS，无循环 |  |  | ｜变温（EIS 拟合 Ea） | TFSI / TFSI | 0.2 M / 0.2 M | 不适用 | 不适用 | 未知 | 未知 | 不适用 | 未知 | 未知 | 无 |  | 过电位或动力学 | 其他 |  |  | kJ/mol（去溶剂化活化能，越低越好） | 新鲜电池，Rct 的 Arrhenius 拟合 | 缺失（Fig. 2f） | 缺失（Fig. 2f） | 未报告 | A更好 |  | MSE 与基准活化能相近，MtBE 最小 | 弱者胜 |  | Fig. 2f；p4 | 有数据 | 负极 SEI |  | 无 | S25-C20（C9）：改变 统一倍率 ?→0.09、正极 无（Li‖Li）→硫碳、电池 对称 Li‖Li→扣式 CR2032；胜方 本行 弱者胜｜该行 强者胜 → 翻转（强弱胜方互换）；取值点不同／待核可比性；协议未逐项核；载量、锂厚未知（两行均未报告）；效应量 本行 —（A=MT）｜该行 -0.629（A=MT）；正 = A 更好 S25-C21（C9）：改变 统一倍率 ?→0.09、正极 无（Li‖Li）→硫碳、电池 对称 Li‖Li→扣式 CR2032；胜方 本行 弱者胜｜该行 弱者胜 → 未翻转（胜方相同）；取值点不同／待核可比性；协议未逐项核；载量、锂厚未知（两行均未报告）；效应量 本行 —（A=MT）｜该行 +0.059（A=MT）；正 = A 更好 S25-C22（C9）：改变 统一倍率 ?→0.09、正极 无（Li‖Li）→硫碳、电池 对称 Li‖Li→扣式 CR2032；胜方 本行 弱者胜｜该行 强者胜 → 翻转（强弱胜方互换）；取值点不同／待核可比性；协议未逐项核；载量、锂厚未知（两行均未报告）；效应量 本行 —（A=MT）｜该行 -0.291（A=MT）；正 = A 更好 | Note that MtBE indeed presents the smallest activation energy, proving its effectiveness in reducing not only the quantity, but also the strength of Li+-DME pairing through solvent-solvent interactions | ✅ | 作者先说 MSE 与基准'relatively similar'，再说 MtBE 最小；差多少只在图中 |  | 新论文首次提取（不属定向复核；复核看 🔶/⚠️ 行与优势一致性逐对复核）
S25-C6 | S25 | 10.1002/anie.202522940 | Lai T., Liao K., Manthiram A., Angew. Chem. Int. Ed. 2026, 65, e22940 | Arumugam Manthiram（UT Austin）｜DOL/DME 基准（1 M LiTFSI + 0.2 M LiNO3，1:1 v/v）中掺 30 vol% 单氧醚（MtBE、CPME、SBME、TAME）得 MSE；电池对比主要是 MSE-MtBE 对 DOL/DME。锂厚未写。E/S 5.5、4.5 只有 MSE-MtBE 软包，无同条件对照。作者称 MSE 与基准的 Li‖Li 去溶剂化活化能'相近'，MtBE 最小。Li2S6 对称电池 Rct：MSE-MtBE 更高，但活化能更低（作者归因电导率低）。GITT 中 MSE-MtBE 的 ηact、ηohm 更大、ηconc 更小，属同一测试内的分项此消彼长 | 跨E/S；必读 | 否（正极：无（Li‖Li）） | MT：MSE-MtBE（DOL/DME/MtBE 3.5:3.5:3） | 溶剂 DOL/DME/MtBE 3.5:3.5:3 v/v；盐 1 M LiTFSI；稀释剂 MtBE（单氧醚，弱溶剂化共溶剂）；LiNO₃ 0.2 M；添加剂 无 | DD：1 M LiTFSI + 0.2 M LiNO3 DOL/DME（基准） | 溶剂 DOL/DME 1:1 v/v；盐 1 M LiTFSI；稀释剂 无；LiNO₃ 0.2 M；添加剂 无 | 稀释剂、溶剂比例 | 否 | moderately solvating electrolyte | 适中溶剂化 | DOL/DME baseline | 常规 | 常规 ↔ 适中溶剂化 | 【D1｜Li⁺ 溶剂化环境｜实验测量｜电解液 ⁷Li NMR 屏蔽排序（向低场移 = Li⁺–溶剂作用减弱）】A=1，B=3 序号（仅表次序；大=Li⁺–溶剂作用强）；方向：A比B更弱；体系内可比：是（同篇同法（Fig. 2a）；DOL/DME −1.19 ppm，MSE 都向低场移，MtBE 与 SBME 移得最多；作者注明阴离子配对增强会屏蔽、溶剂作用减弱会去屏蔽，两者竞争；MD 中 DME 配位数同序。Li2S6 电解液（DDp/MTp）按无多硫化物时映射）；映射到电池电解液：直接（测的是电解液本身（1 M LiTFSI + 0.2 M LiNO3））；可信度：高｜物种：Li⁺；介质：电解液；测法：⁷Li NMR；浓度定义：—；温度：未写 【D2｜多硫化物溶剂化环境｜实验测量｜0.1 M Li2S6 溶液 ⁷Li NMR 排序（向低场移 = Li⁺–溶剂作用减弱、Li⁺–S6²⁻ 配对增多）】A=1，B=2 序号（仅表次序；大=溶剂化强）；方向：A比B更弱；体系内可比：是（同篇同法（Fig. 3a）；DOL/DME 0.17 ppm、MtBE 混合 0.28 ppm；CPME 未向低场移，按与基准同档记）；映射到电池电解液：间接（测的是 0.1 M Li2S6 溶于混合溶剂（不含其他盐），按溶剂映射）；可信度：中（体系内可比，映射到电池电解液是间接的）｜物种：Li2S6；介质：混合溶剂（不含盐）；测法：⁷Li NMR；浓度定义：0.1 M Li2S6；温度：未写 | A比B更弱 | 描述符（可比） |  | 直接 + 间接：测的是 0.1 M Li2S6 溶于混合溶剂（不含其他盐），按溶剂映射；本行是无硫正极的对称 / 半电池测试 |  | 无（Li‖Li） | Li |  | 不适用 | / | 40｜40 | 1.13（默认 d=12 mm） | 未写 |  |  | 缺失 |  |  | 未知（缺失） | 未写 | 1000｜默认 1000 | 200（含默认） | — / — |  |  |  |  | 对称 Li‖Li | ｜1 mA/cm²（面容量未写） |  |  | ｜未写 | TFSI / TFSI | 0.2 M / 0.2 M | 不适用 | 不适用 | 未知 | 未知 | 不适用 | 未知 | 未知 | 无 |  | 锂对称电池寿命 | 负极侧 | >600 | 400 | h | 失效时间 | 直接（下限值） | 直接 | 未报告 | A更好 | A更好（A 为下限值） | MSE-MtBE 稳定锂沉积 | 弱者胜 |  | Fig. 2h；p4 | 有数据 | 负极 SEI |  | 无 |  | the cell with MSE-MtBE demonstrates slightly lower plating and stripping overpotential and stable cycling for over 600 h at a current density of 1 mA cm−2, whereas the DOL/DME cell failed after 400 h | ✅ | 原句已在原文找到 |  | 新论文首次提取（不属定向复核；复核看 🔶/⚠️ 行与优势一致性逐对复核）
S25-C7 | S25 | 10.1002/anie.202522940 | Lai T., Liao K., Manthiram A., Angew. Chem. Int. Ed. 2026, 65, e22940 | Arumugam Manthiram（UT Austin）｜DOL/DME 基准（1 M LiTFSI + 0.2 M LiNO3，1:1 v/v）中掺 30 vol% 单氧醚（MtBE、CPME、SBME、TAME）得 MSE；电池对比主要是 MSE-MtBE 对 DOL/DME。锂厚未写。E/S 5.5、4.5 只有 MSE-MtBE 软包，无同条件对照。作者称 MSE 与基准的 Li‖Li 去溶剂化活化能'相近'，MtBE 最小。Li2S6 对称电池 Rct：MSE-MtBE 更高，但活化能更低（作者归因电导率低）。GITT 中 MSE-MtBE 的 ηact、ηohm 更大、ηconc 更小，属同一测试内的分项此消彼长 | 跨E/S；必读 | 是 | MT：MSE-MtBE（DOL/DME/MtBE 3.5:3.5:3） | 溶剂 DOL/DME/MtBE 3.5:3.5:3 v/v；盐 1 M LiTFSI；稀释剂 MtBE（单氧醚，弱溶剂化共溶剂）；LiNO₃ 0.2 M；添加剂 无 | DD：1 M LiTFSI + 0.2 M LiNO3 DOL/DME（基准） | 溶剂 DOL/DME 1:1 v/v；盐 1 M LiTFSI；稀释剂 无；LiNO₃ 0.2 M；添加剂 无 | 稀释剂、溶剂比例 | 否 | moderately solvating electrolyte | 适中溶剂化 | DOL/DME baseline | 常规 | 常规 ↔ 适中溶剂化 | 【D1｜Li⁺ 溶剂化环境｜实验测量｜电解液 ⁷Li NMR 屏蔽排序（向低场移 = Li⁺–溶剂作用减弱）】A=1，B=3 序号（仅表次序；大=Li⁺–溶剂作用强）；方向：A比B更弱；体系内可比：是（同篇同法（Fig. 2a）；DOL/DME −1.19 ppm，MSE 都向低场移，MtBE 与 SBME 移得最多；作者注明阴离子配对增强会屏蔽、溶剂作用减弱会去屏蔽，两者竞争；MD 中 DME 配位数同序。Li2S6 电解液（DDp/MTp）按无多硫化物时映射）；映射到电池电解液：直接（测的是电解液本身（1 M LiTFSI + 0.2 M LiNO3））；可信度：高｜物种：Li⁺；介质：电解液；测法：⁷Li NMR；浓度定义：—；温度：未写 【D2｜多硫化物溶剂化环境｜实验测量｜0.1 M Li2S6 溶液 ⁷Li NMR 排序（向低场移 = Li⁺–溶剂作用减弱、Li⁺–S6²⁻ 配对增多）】A=1，B=2 序号（仅表次序；大=溶剂化强）；方向：A比B更弱；体系内可比：是（同篇同法（Fig. 3a）；DOL/DME 0.17 ppm、MtBE 混合 0.28 ppm；CPME 未向低场移，按与基准同档记）；映射到电池电解液：间接（测的是 0.1 M Li2S6 溶于混合溶剂（不含其他盐），按溶剂映射）；可信度：中（体系内可比，映射到电池电解液是间接的）｜物种：Li2S6；介质：混合溶剂（不含盐）；测法：⁷Li NMR；浓度定义：0.1 M Li2S6；温度：未写 | A比B更弱 | 描述符（可比） |  | 直接 + 间接：测的是 0.1 M Li2S6 溶于混合溶剂（不含其他盐），按溶剂映射 |  | 硫碳 | S/喷雾干燥 KB（75 wt% S）85 + CNT 5 + C65 5 + PAA 4 + CMC 1 | 2.2 | 直接 | 75 / 63.75 | 未写｜50（默认） | 0.967 | 未写 | 23.5（含默认输入） |  | 计算（含默认输入），不进分析 |  |  | 未知（含默认输入） | 未写 | 1000｜默认 1000 | 200（含默认） | 945 / 905.6（B 由第 200 圈容量与保持率反推） | 100.39（含默认输入，不进分析） | 96.2（含默认） | 54.27（含默认） |  | 扣式 CR2032 | 0.33C｜C/20、C/10 各一圈活化后 C/3 | 1500 | 0.298 | 21｜直接（SI 方法） | TFSI / TFSI | 0.2 M / 0.2 M | 锂库存未知 | 常规 | 未知 | 2–4 | 未报告 | ≤0.3C | 室温(20–30) | 无 |  | 首圈容量 | 容量与倍率 | 945 | 905.6 | mAh/g | C/3 首圈 | 直接 | 计算（537 / 0.593） | 未报告 | 差异小 | 差异小（相对差 <5%） |  | 差异小 |  | Fig. S24；p7 | 有数据 | 其他 |  | 无 | S25-C10（C5）：改变 E/S ?→10、载量 2.2→3.7、统一倍率 0.3→0.18；胜方 本行 差异小｜该行 弱者胜 → 一侧进入差异小区间；取值点不同／待核可比性；协议未逐项核；锂厚未知（两行均未报告） | the MSE-MtBE cell exhibits a high initial capacity of 945 mA h g−1 and enables a high retention of 75.2% at 711 mA h g−1 after 200 cycles (Figure S24). In contrast, DOL/DME only achieves 537 mA h g−1 after 200 cycles, corresponding to a retention of 59.3% | 🧮 | 原句已在原文找到 |  | 新论文首次提取（不属定向复核；复核看 🔶/⚠️ 行与优势一致性逐对复核）
S25-C8 | S25 | 10.1002/anie.202522940 | Lai T., Liao K., Manthiram A., Angew. Chem. Int. Ed. 2026, 65, e22940 | Arumugam Manthiram（UT Austin）｜DOL/DME 基准（1 M LiTFSI + 0.2 M LiNO3，1:1 v/v）中掺 30 vol% 单氧醚（MtBE、CPME、SBME、TAME）得 MSE；电池对比主要是 MSE-MtBE 对 DOL/DME。锂厚未写。E/S 5.5、4.5 只有 MSE-MtBE 软包，无同条件对照。作者称 MSE 与基准的 Li‖Li 去溶剂化活化能'相近'，MtBE 最小。Li2S6 对称电池 Rct：MSE-MtBE 更高，但活化能更低（作者归因电导率低）。GITT 中 MSE-MtBE 的 ηact、ηohm 更大、ηconc 更小，属同一测试内的分项此消彼长 | 跨E/S；必读 | 是 | MT：MSE-MtBE（DOL/DME/MtBE 3.5:3.5:3） | 溶剂 DOL/DME/MtBE 3.5:3.5:3 v/v；盐 1 M LiTFSI；稀释剂 MtBE（单氧醚，弱溶剂化共溶剂）；LiNO₃ 0.2 M；添加剂 无 | DD：1 M LiTFSI + 0.2 M LiNO3 DOL/DME（基准） | 溶剂 DOL/DME 1:1 v/v；盐 1 M LiTFSI；稀释剂 无；LiNO₃ 0.2 M；添加剂 无 | 稀释剂、溶剂比例 | 否 | moderately solvating electrolyte | 适中溶剂化 | DOL/DME baseline | 常规 | 常规 ↔ 适中溶剂化 | 【D1｜Li⁺ 溶剂化环境｜实验测量｜电解液 ⁷Li NMR 屏蔽排序（向低场移 = Li⁺–溶剂作用减弱）】A=1，B=3 序号（仅表次序；大=Li⁺–溶剂作用强）；方向：A比B更弱；体系内可比：是（同篇同法（Fig. 2a）；DOL/DME −1.19 ppm，MSE 都向低场移，MtBE 与 SBME 移得最多；作者注明阴离子配对增强会屏蔽、溶剂作用减弱会去屏蔽，两者竞争；MD 中 DME 配位数同序。Li2S6 电解液（DDp/MTp）按无多硫化物时映射）；映射到电池电解液：直接（测的是电解液本身（1 M LiTFSI + 0.2 M LiNO3））；可信度：高｜物种：Li⁺；介质：电解液；测法：⁷Li NMR；浓度定义：—；温度：未写 【D2｜多硫化物溶剂化环境｜实验测量｜0.1 M Li2S6 溶液 ⁷Li NMR 排序（向低场移 = Li⁺–溶剂作用减弱、Li⁺–S6²⁻ 配对增多）】A=1，B=2 序号（仅表次序；大=溶剂化强）；方向：A比B更弱；体系内可比：是（同篇同法（Fig. 3a）；DOL/DME 0.17 ppm、MtBE 混合 0.28 ppm；CPME 未向低场移，按与基准同档记）；映射到电池电解液：间接（测的是 0.1 M Li2S6 溶于混合溶剂（不含其他盐），按溶剂映射）；可信度：中（体系内可比，映射到电池电解液是间接的）｜物种：Li2S6；介质：混合溶剂（不含盐）；测法：⁷Li NMR；浓度定义：0.1 M Li2S6；温度：未写 | A比B更弱 | 描述符（可比） |  | 直接 + 间接：测的是 0.1 M Li2S6 溶于混合溶剂（不含其他盐），按溶剂映射 |  | 硫碳 | S/喷雾干燥 KB（75 wt% S）85 + CNT 5 + C65 5 + PAA 4 + CMC 1 | 2.2 | 直接 | 75 / 63.75 | 未写｜50（默认） | 0.967 | 未写 | 23.5（含默认输入） |  | 计算（含默认输入），不进分析 |  |  | 未知（含默认输入） | 未写 | 1000｜默认 1000 | 200（含默认） | 945 / 905.6（B 由第 200 圈容量与保持率反推） | 100.39（含默认输入，不进分析） | 96.2（含默认） | 54.27（含默认） |  | 扣式 CR2032 | 0.33C｜C/20、C/10 各一圈活化后 C/3 | 1500 | 0.298 | 21｜直接（SI 方法） | TFSI / TFSI | 0.2 M / 0.2 M | 锂库存未知 | 常规 | 未知 | 2–4 | 未报告 | ≤0.3C | 室温(20–30) | 无 |  | 指定圈数放电容量 | 循环 | 711 | 537 | mAh/g | 第 200 圈 | 直接 | 直接 | 未报告 | A更好 | A更好 | 多硫化物溶解减少、溶剂化受调控 | 弱者胜 | +0.281 | Fig. S24；p7 | 有数据 | 穿梭 | The increased capacity and capacity retention may beneﬁt from reduced polysulﬁde dissolution and regulated solvation | 无 | S25-C11（C5）：改变 E/S ?→10、载量 2.2→3.7、统一倍率 0.3→0.18；胜方 本行 弱者胜｜该行 弱者胜 → 未翻转（胜方相同）；取值点不同／待核可比性；协议未逐项核；锂厚未知（两行均未报告）；效应量 本行 +0.281（A=MT）｜该行 +0.438（A=MT）；正 = A 更好 S25-C16（C7）：改变 E/S ?→10、载量 2.2→3.6、统一倍率 0.3→0.18、温度 21→45；胜方 本行 弱者胜｜该行 弱者胜 → 未翻转（胜方相同）；取值点不同／待核可比性；协议未逐项核；锂厚未知（两行均未报告）；效应量 本行 +0.281（A=MT）｜该行 +0.242（A=MT）；正 = A 更好 | the MSE-MtBE cell exhibits a high initial capacity of 945 mA h g−1 and enables a high retention of 75.2% at 711 mA h g−1 after 200 cycles (Figure S24). In contrast, DOL/DME only achieves 537 mA h g−1 after 200 cycles, corresponding to a retention of 59.3% | 🧮 | 原句已在原文找到 |  | 新论文首次提取（不属定向复核；复核看 🔶/⚠️ 行与优势一致性逐对复核）
S25-C9 | S25 | 10.1002/anie.202522940 | Lai T., Liao K., Manthiram A., Angew. Chem. Int. Ed. 2026, 65, e22940 | Arumugam Manthiram（UT Austin）｜DOL/DME 基准（1 M LiTFSI + 0.2 M LiNO3，1:1 v/v）中掺 30 vol% 单氧醚（MtBE、CPME、SBME、TAME）得 MSE；电池对比主要是 MSE-MtBE 对 DOL/DME。锂厚未写。E/S 5.5、4.5 只有 MSE-MtBE 软包，无同条件对照。作者称 MSE 与基准的 Li‖Li 去溶剂化活化能'相近'，MtBE 最小。Li2S6 对称电池 Rct：MSE-MtBE 更高，但活化能更低（作者归因电导率低）。GITT 中 MSE-MtBE 的 ηact、ηohm 更大、ηconc 更小，属同一测试内的分项此消彼长 | 跨E/S；必读 | 是 | MT：MSE-MtBE（DOL/DME/MtBE 3.5:3.5:3） | 溶剂 DOL/DME/MtBE 3.5:3.5:3 v/v；盐 1 M LiTFSI；稀释剂 MtBE（单氧醚，弱溶剂化共溶剂）；LiNO₃ 0.2 M；添加剂 无 | DD：1 M LiTFSI + 0.2 M LiNO3 DOL/DME（基准） | 溶剂 DOL/DME 1:1 v/v；盐 1 M LiTFSI；稀释剂 无；LiNO₃ 0.2 M；添加剂 无 | 稀释剂、溶剂比例 | 否 | moderately solvating electrolyte | 适中溶剂化 | DOL/DME baseline | 常规 | 常规 ↔ 适中溶剂化 | 【D1｜Li⁺ 溶剂化环境｜实验测量｜电解液 ⁷Li NMR 屏蔽排序（向低场移 = Li⁺–溶剂作用减弱）】A=1，B=3 序号（仅表次序；大=Li⁺–溶剂作用强）；方向：A比B更弱；体系内可比：是（同篇同法（Fig. 2a）；DOL/DME −1.19 ppm，MSE 都向低场移，MtBE 与 SBME 移得最多；作者注明阴离子配对增强会屏蔽、溶剂作用减弱会去屏蔽，两者竞争；MD 中 DME 配位数同序。Li2S6 电解液（DDp/MTp）按无多硫化物时映射）；映射到电池电解液：直接（测的是电解液本身（1 M LiTFSI + 0.2 M LiNO3））；可信度：高｜物种：Li⁺；介质：电解液；测法：⁷Li NMR；浓度定义：—；温度：未写 【D2｜多硫化物溶剂化环境｜实验测量｜0.1 M Li2S6 溶液 ⁷Li NMR 排序（向低场移 = Li⁺–溶剂作用减弱、Li⁺–S6²⁻ 配对增多）】A=1，B=2 序号（仅表次序；大=溶剂化强）；方向：A比B更弱；体系内可比：是（同篇同法（Fig. 3a）；DOL/DME 0.17 ppm、MtBE 混合 0.28 ppm；CPME 未向低场移，按与基准同档记）；映射到电池电解液：间接（测的是 0.1 M Li2S6 溶于混合溶剂（不含其他盐），按溶剂映射）；可信度：中（体系内可比，映射到电池电解液是间接的）｜物种：Li2S6；介质：混合溶剂（不含盐）；测法：⁷Li NMR；浓度定义：0.1 M Li2S6；温度：未写 | A比B更弱 | 描述符（可比） |  | 直接 + 间接：测的是 0.1 M Li2S6 溶于混合溶剂（不含其他盐），按溶剂映射 |  | 硫碳 | S/喷雾干燥 KB（75 wt% S）85 + CNT 5 + C65 5 + PAA 4 + CMC 1 | 2.2 | 直接 | 75 / 63.75 | 未写｜50（默认） | 0.967 | 未写 | 23.5（含默认输入） |  | 计算（含默认输入），不进分析 |  |  | 未知（含默认输入） | 未写 | 1000｜默认 1000 | 200（含默认） | 945 / 905.6（B 由第 200 圈容量与保持率反推） | 100.39（含默认输入，不进分析） | 96.2（含默认） | 54.27（含默认） |  | 扣式 CR2032 | 0.33C｜C/20、C/10 各一圈活化后 C/3 | 1500 | 0.298 | 21｜直接（SI 方法） | TFSI / TFSI | 0.2 M / 0.2 M | 锂库存未知 | 常规 | 未知 | 2–4 | 未报告 | ≤0.3C | 室温(20–30) | 无 |  | 循环保持率或寿命 | 循环 | 75.2 | 59.3 | % | 第 200 圈 | 直接 | 直接 | 未报告 | A更好 | A更好 |  | 弱者胜 | +0.238 | Fig. S24；p7 | 有数据 | 穿梭 |  | 无 | S25-C12（C5）：改变 E/S ?→10、载量 2.2→3.7、统一倍率 0.3→0.18；胜方 本行 弱者胜｜该行 弱者胜 → 未翻转（胜方相同）；取值点不同／待核可比性；协议未逐项核；锂厚未知（两行均未报告）；效应量 本行 +0.238（A=MT）｜该行 +0.338（A=MT）；正 = A 更好 | enables a high retention of 75.2% at 711 mA h g−1 after 200 cycles (Figure S24). In contrast, DOL/DME only achieves 537 mA h g−1 after 200 cycles, corresponding to a retention of 59.3% | 🧮 | 原句已在原文找到 |  | 新论文首次提取（不属定向复核；复核看 🔶/⚠️ 行与优势一致性逐对复核）
S25-C10 | S25 | 10.1002/anie.202522940 | Lai T., Liao K., Manthiram A., Angew. Chem. Int. Ed. 2026, 65, e22940 | Arumugam Manthiram（UT Austin）｜DOL/DME 基准（1 M LiTFSI + 0.2 M LiNO3，1:1 v/v）中掺 30 vol% 单氧醚（MtBE、CPME、SBME、TAME）得 MSE；电池对比主要是 MSE-MtBE 对 DOL/DME。锂厚未写。E/S 5.5、4.5 只有 MSE-MtBE 软包，无同条件对照。作者称 MSE 与基准的 Li‖Li 去溶剂化活化能'相近'，MtBE 最小。Li2S6 对称电池 Rct：MSE-MtBE 更高，但活化能更低（作者归因电导率低）。GITT 中 MSE-MtBE 的 ηact、ηohm 更大、ηconc 更小，属同一测试内的分项此消彼长 | 跨E/S；必读 | 是 | MT：MSE-MtBE（DOL/DME/MtBE 3.5:3.5:3） | 溶剂 DOL/DME/MtBE 3.5:3.5:3 v/v；盐 1 M LiTFSI；稀释剂 MtBE（单氧醚，弱溶剂化共溶剂）；LiNO₃ 0.2 M；添加剂 无 | DD：1 M LiTFSI + 0.2 M LiNO3 DOL/DME（基准） | 溶剂 DOL/DME 1:1 v/v；盐 1 M LiTFSI；稀释剂 无；LiNO₃ 0.2 M；添加剂 无 | 稀释剂、溶剂比例 | 否 | moderately solvating electrolyte | 适中溶剂化 | DOL/DME baseline | 常规 | 常规 ↔ 适中溶剂化 | 【D1｜Li⁺ 溶剂化环境｜实验测量｜电解液 ⁷Li NMR 屏蔽排序（向低场移 = Li⁺–溶剂作用减弱）】A=1，B=3 序号（仅表次序；大=Li⁺–溶剂作用强）；方向：A比B更弱；体系内可比：是（同篇同法（Fig. 2a）；DOL/DME −1.19 ppm，MSE 都向低场移，MtBE 与 SBME 移得最多；作者注明阴离子配对增强会屏蔽、溶剂作用减弱会去屏蔽，两者竞争；MD 中 DME 配位数同序。Li2S6 电解液（DDp/MTp）按无多硫化物时映射）；映射到电池电解液：直接（测的是电解液本身（1 M LiTFSI + 0.2 M LiNO3））；可信度：高｜物种：Li⁺；介质：电解液；测法：⁷Li NMR；浓度定义：—；温度：未写 【D2｜多硫化物溶剂化环境｜实验测量｜0.1 M Li2S6 溶液 ⁷Li NMR 排序（向低场移 = Li⁺–溶剂作用减弱、Li⁺–S6²⁻ 配对增多）】A=1，B=2 序号（仅表次序；大=溶剂化强）；方向：A比B更弱；体系内可比：是（同篇同法（Fig. 3a）；DOL/DME 0.17 ppm、MtBE 混合 0.28 ppm；CPME 未向低场移，按与基准同档记）；映射到电池电解液：间接（测的是 0.1 M Li2S6 溶于混合溶剂（不含其他盐），按溶剂映射）；可信度：中（体系内可比，映射到电池电解液是间接的）｜物种：Li2S6；介质：混合溶剂（不含盐）；测法：⁷Li NMR；浓度定义：0.1 M Li2S6；温度：未写 | A比B更弱 | 描述符（可比） |  | 直接 + 间接：测的是 0.1 M Li2S6 溶于混合溶剂（不含其他盐），按溶剂映射 |  | 硫碳 | S/喷雾干燥 KB（75 wt% S）85 + CNT 5 + C65 5 + PAA 4 + CMC 1 | 3.7 | 直接（Fig. 5a 图中 3.7；正文 3.5–3.7） | 75 / 63.75 | 未写｜50（默认） | 0.967 | 10 µL/mg | 13.97（含默认输入） | 10 | 直接 |  |  | 直接报告 | 未写 | 1000｜默认 1000 | 200（含默认） | 894 / 809.2（B 由第 180 圈容量与保持率反推） | 66.8（含默认输入，不进分析） | 60.46（含默认） | 32.27（含默认） |  | 扣式 CR2032 | 0.2C｜C/30 放电 + C/20 化成 + C/10 化成后 C/5 | 1500 | 0.179 | 21｜直接（SI 方法） | TFSI / TFSI | 0.2 M / 0.2 M | 锂库存未知 | 常规 | 中等(5–15] | 2–4 | 未报告 | ≤0.3C | 室温(20–30) | 无 |  | 首圈容量 | 容量与倍率 | 894 | 809.2 | mAh/g | C/5 首圈 | 直接（Table S2） | 计算（458 / 0.566） | 未报告 | A更好 | A更好 |  | 弱者胜 |  | Fig. 5a、Table S2；p7 | 有数据 | 其他 |  | 无 | S25-C7（C4）：改变 E/S 10→?、载量 3.7→2.2、统一倍率 0.18→0.3；胜方 本行 弱者胜｜该行 差异小 → 一侧进入差异小区间；取值点不同／待核可比性；协议未逐项核；锂厚未知（两行均未报告） | The MSE-MtBE cell maintains a capacity of 710 mA h g−1 after 180 cycles at a C/5 rate, corresponding to 79.4% of its initial capacity, contrasting only 458 mA h g−1 and 56.6% for the DOL/DME cell … MSE-MtBE ¦ 75 wt% S in SDKB ¦ 180 ¦ C/5, 21 °C ¦ 3.7 ¦ 10 ¦ 894 ¦ 710 ¦ Coin | 🧮 | 原句已在原文找到 |  | 新论文首次提取（不属定向复核；复核看 🔶/⚠️ 行与优势一致性逐对复核）
S25-C11 | S25 | 10.1002/anie.202522940 | Lai T., Liao K., Manthiram A., Angew. Chem. Int. Ed. 2026, 65, e22940 | Arumugam Manthiram（UT Austin）｜DOL/DME 基准（1 M LiTFSI + 0.2 M LiNO3，1:1 v/v）中掺 30 vol% 单氧醚（MtBE、CPME、SBME、TAME）得 MSE；电池对比主要是 MSE-MtBE 对 DOL/DME。锂厚未写。E/S 5.5、4.5 只有 MSE-MtBE 软包，无同条件对照。作者称 MSE 与基准的 Li‖Li 去溶剂化活化能'相近'，MtBE 最小。Li2S6 对称电池 Rct：MSE-MtBE 更高，但活化能更低（作者归因电导率低）。GITT 中 MSE-MtBE 的 ηact、ηohm 更大、ηconc 更小，属同一测试内的分项此消彼长 | 跨E/S；必读 | 是 | MT：MSE-MtBE（DOL/DME/MtBE 3.5:3.5:3） | 溶剂 DOL/DME/MtBE 3.5:3.5:3 v/v；盐 1 M LiTFSI；稀释剂 MtBE（单氧醚，弱溶剂化共溶剂）；LiNO₃ 0.2 M；添加剂 无 | DD：1 M LiTFSI + 0.2 M LiNO3 DOL/DME（基准） | 溶剂 DOL/DME 1:1 v/v；盐 1 M LiTFSI；稀释剂 无；LiNO₃ 0.2 M；添加剂 无 | 稀释剂、溶剂比例 | 否 | moderately solvating electrolyte | 适中溶剂化 | DOL/DME baseline | 常规 | 常规 ↔ 适中溶剂化 | 【D1｜Li⁺ 溶剂化环境｜实验测量｜电解液 ⁷Li NMR 屏蔽排序（向低场移 = Li⁺–溶剂作用减弱）】A=1，B=3 序号（仅表次序；大=Li⁺–溶剂作用强）；方向：A比B更弱；体系内可比：是（同篇同法（Fig. 2a）；DOL/DME −1.19 ppm，MSE 都向低场移，MtBE 与 SBME 移得最多；作者注明阴离子配对增强会屏蔽、溶剂作用减弱会去屏蔽，两者竞争；MD 中 DME 配位数同序。Li2S6 电解液（DDp/MTp）按无多硫化物时映射）；映射到电池电解液：直接（测的是电解液本身（1 M LiTFSI + 0.2 M LiNO3））；可信度：高｜物种：Li⁺；介质：电解液；测法：⁷Li NMR；浓度定义：—；温度：未写 【D2｜多硫化物溶剂化环境｜实验测量｜0.1 M Li2S6 溶液 ⁷Li NMR 排序（向低场移 = Li⁺–溶剂作用减弱、Li⁺–S6²⁻ 配对增多）】A=1，B=2 序号（仅表次序；大=溶剂化强）；方向：A比B更弱；体系内可比：是（同篇同法（Fig. 3a）；DOL/DME 0.17 ppm、MtBE 混合 0.28 ppm；CPME 未向低场移，按与基准同档记）；映射到电池电解液：间接（测的是 0.1 M Li2S6 溶于混合溶剂（不含其他盐），按溶剂映射）；可信度：中（体系内可比，映射到电池电解液是间接的）｜物种：Li2S6；介质：混合溶剂（不含盐）；测法：⁷Li NMR；浓度定义：0.1 M Li2S6；温度：未写 | A比B更弱 | 描述符（可比） |  | 直接 + 间接：测的是 0.1 M Li2S6 溶于混合溶剂（不含其他盐），按溶剂映射 |  | 硫碳 | S/喷雾干燥 KB（75 wt% S）85 + CNT 5 + C65 5 + PAA 4 + CMC 1 | 3.7 | 直接（Fig. 5a 图中 3.7；正文 3.5–3.7） | 75 / 63.75 | 未写｜50（默认） | 0.967 | 10 µL/mg | 13.97（含默认输入） | 10 | 直接 |  |  | 直接报告 | 未写 | 1000｜默认 1000 | 200（含默认） | 894 / 809.2（B 由第 180 圈容量与保持率反推） | 66.8（含默认输入，不进分析） | 60.46（含默认） | 32.27（含默认） |  | 扣式 CR2032 | 0.2C｜C/30 放电 + C/20 化成 + C/10 化成后 C/5 | 1500 | 0.179 | 21｜直接（SI 方法） | TFSI / TFSI | 0.2 M / 0.2 M | 锂库存未知 | 常规 | 中等(5–15] | 2–4 | 未报告 | ≤0.3C | 室温(20–30) | 无 |  | 指定圈数放电容量 | 循环 | 710 | 458 | mAh/g | 第 180 圈 | 直接 | 直接 | 未报告 | A更好 | A更好 |  | 弱者胜 | +0.438 | Fig. 5a、Table S2；p7 | 有数据 | 穿梭 |  | 无 | S25-C8（C4）：改变 E/S 10→?、载量 3.7→2.2、统一倍率 0.18→0.3；胜方 本行 弱者胜｜该行 弱者胜 → 未翻转（胜方相同）；取值点不同／待核可比性；协议未逐项核；锂厚未知（两行均未报告）；效应量 本行 +0.438（A=MT）｜该行 +0.281（A=MT）；正 = A 更好 S25-C16（C7）：改变 载量 3.7→3.6、温度 21→45；胜方 本行 弱者胜｜该行 弱者胜 → 未翻转（胜方相同）；取值点不同／待核可比性；协议未逐项核；锂厚未知（两行均未报告）；效应量 本行 +0.438（A=MT）｜该行 +0.242（A=MT）；正 = A 更好 | The MSE-MtBE cell maintains a capacity of 710 mA h g−1 after 180 cycles at a C/5 rate, corresponding to 79.4% of its initial capacity, contrasting only 458 mA h g−1 and 56.6% for the DOL/DME cell | 🧮 | 原句已在原文找到 |  | 新论文首次提取（不属定向复核；复核看 🔶/⚠️ 行与优势一致性逐对复核）
S25-C12 | S25 | 10.1002/anie.202522940 | Lai T., Liao K., Manthiram A., Angew. Chem. Int. Ed. 2026, 65, e22940 | Arumugam Manthiram（UT Austin）｜DOL/DME 基准（1 M LiTFSI + 0.2 M LiNO3，1:1 v/v）中掺 30 vol% 单氧醚（MtBE、CPME、SBME、TAME）得 MSE；电池对比主要是 MSE-MtBE 对 DOL/DME。锂厚未写。E/S 5.5、4.5 只有 MSE-MtBE 软包，无同条件对照。作者称 MSE 与基准的 Li‖Li 去溶剂化活化能'相近'，MtBE 最小。Li2S6 对称电池 Rct：MSE-MtBE 更高，但活化能更低（作者归因电导率低）。GITT 中 MSE-MtBE 的 ηact、ηohm 更大、ηconc 更小，属同一测试内的分项此消彼长 | 跨E/S；必读 | 是 | MT：MSE-MtBE（DOL/DME/MtBE 3.5:3.5:3） | 溶剂 DOL/DME/MtBE 3.5:3.5:3 v/v；盐 1 M LiTFSI；稀释剂 MtBE（单氧醚，弱溶剂化共溶剂）；LiNO₃ 0.2 M；添加剂 无 | DD：1 M LiTFSI + 0.2 M LiNO3 DOL/DME（基准） | 溶剂 DOL/DME 1:1 v/v；盐 1 M LiTFSI；稀释剂 无；LiNO₃ 0.2 M；添加剂 无 | 稀释剂、溶剂比例 | 否 | moderately solvating electrolyte | 适中溶剂化 | DOL/DME baseline | 常规 | 常规 ↔ 适中溶剂化 | 【D1｜Li⁺ 溶剂化环境｜实验测量｜电解液 ⁷Li NMR 屏蔽排序（向低场移 = Li⁺–溶剂作用减弱）】A=1，B=3 序号（仅表次序；大=Li⁺–溶剂作用强）；方向：A比B更弱；体系内可比：是（同篇同法（Fig. 2a）；DOL/DME −1.19 ppm，MSE 都向低场移，MtBE 与 SBME 移得最多；作者注明阴离子配对增强会屏蔽、溶剂作用减弱会去屏蔽，两者竞争；MD 中 DME 配位数同序。Li2S6 电解液（DDp/MTp）按无多硫化物时映射）；映射到电池电解液：直接（测的是电解液本身（1 M LiTFSI + 0.2 M LiNO3））；可信度：高｜物种：Li⁺；介质：电解液；测法：⁷Li NMR；浓度定义：—；温度：未写 【D2｜多硫化物溶剂化环境｜实验测量｜0.1 M Li2S6 溶液 ⁷Li NMR 排序（向低场移 = Li⁺–溶剂作用减弱、Li⁺–S6²⁻ 配对增多）】A=1，B=2 序号（仅表次序；大=溶剂化强）；方向：A比B更弱；体系内可比：是（同篇同法（Fig. 3a）；DOL/DME 0.17 ppm、MtBE 混合 0.28 ppm；CPME 未向低场移，按与基准同档记）；映射到电池电解液：间接（测的是 0.1 M Li2S6 溶于混合溶剂（不含其他盐），按溶剂映射）；可信度：中（体系内可比，映射到电池电解液是间接的）｜物种：Li2S6；介质：混合溶剂（不含盐）；测法：⁷Li NMR；浓度定义：0.1 M Li2S6；温度：未写 | A比B更弱 | 描述符（可比） |  | 直接 + 间接：测的是 0.1 M Li2S6 溶于混合溶剂（不含其他盐），按溶剂映射 |  | 硫碳 | S/喷雾干燥 KB（75 wt% S）85 + CNT 5 + C65 5 + PAA 4 + CMC 1 | 3.7 | 直接（Fig. 5a 图中 3.7；正文 3.5–3.7） | 75 / 63.75 | 未写｜50（默认） | 0.967 | 10 µL/mg | 13.97（含默认输入） | 10 | 直接 |  |  | 直接报告 | 未写 | 1000｜默认 1000 | 200（含默认） | 894 / 809.2 | 66.8（含默认输入，不进分析） | 60.46（含默认） | 32.27（含默认） |  | 扣式 CR2032 | 0.2C｜C/30 放电 + C/20 化成 + C/10 化成后 C/5 | 1500 | 0.179 | 21｜直接（SI 方法） | TFSI / TFSI | 0.2 M / 0.2 M | 锂库存未知 | 常规 | 中等(5–15] | 2–4 | 未报告 | ≤0.3C | 室温(20–30) | 无 |  | 循环保持率或寿命 | 循环 | 79.4 | 56.6 | % | 第 180 圈 | 直接 | 直接 | 未报告 | A更好 | A更好 |  | 弱者胜 | +0.338 | Fig. 5a、Table S2；p7 | 有数据 | 穿梭 |  | 无 | S25-C9（C4）：改变 E/S 10→?、载量 3.7→2.2、统一倍率 0.18→0.3；胜方 本行 弱者胜｜该行 弱者胜 → 未翻转（胜方相同）；取值点不同／待核可比性；协议未逐项核；锂厚未知（两行均未报告）；效应量 本行 +0.338（A=MT）｜该行 +0.238（A=MT）；正 = A 更好 | The MSE-MtBE cell maintains a capacity of 710 mA h g−1 after 180 cycles at a C/5 rate, corresponding to 79.4% of its initial capacity, contrasting only 458 mA h g−1 and 56.6% for the DOL/DME cell | 🧮 | 原句已在原文找到 |  | 新论文首次提取（不属定向复核；复核看 🔶/⚠️ 行与优势一致性逐对复核）
S25-C13 | S25 | 10.1002/anie.202522940 | Lai T., Liao K., Manthiram A., Angew. Chem. Int. Ed. 2026, 65, e22940 | Arumugam Manthiram（UT Austin）｜DOL/DME 基准（1 M LiTFSI + 0.2 M LiNO3，1:1 v/v）中掺 30 vol% 单氧醚（MtBE、CPME、SBME、TAME）得 MSE；电池对比主要是 MSE-MtBE 对 DOL/DME。锂厚未写。E/S 5.5、4.5 只有 MSE-MtBE 软包，无同条件对照。作者称 MSE 与基准的 Li‖Li 去溶剂化活化能'相近'，MtBE 最小。Li2S6 对称电池 Rct：MSE-MtBE 更高，但活化能更低（作者归因电导率低）。GITT 中 MSE-MtBE 的 ηact、ηohm 更大、ηconc 更小，属同一测试内的分项此消彼长 | 跨E/S；必读 | 是 | MT：MSE-MtBE（DOL/DME/MtBE 3.5:3.5:3） | 溶剂 DOL/DME/MtBE 3.5:3.5:3 v/v；盐 1 M LiTFSI；稀释剂 MtBE（单氧醚，弱溶剂化共溶剂）；LiNO₃ 0.2 M；添加剂 无 | DD：1 M LiTFSI + 0.2 M LiNO3 DOL/DME（基准） | 溶剂 DOL/DME 1:1 v/v；盐 1 M LiTFSI；稀释剂 无；LiNO₃ 0.2 M；添加剂 无 | 稀释剂、溶剂比例 | 否 | moderately solvating electrolyte | 适中溶剂化 | DOL/DME baseline | 常规 | 常规 ↔ 适中溶剂化 | 【D1｜Li⁺ 溶剂化环境｜实验测量｜电解液 ⁷Li NMR 屏蔽排序（向低场移 = Li⁺–溶剂作用减弱）】A=1，B=3 序号（仅表次序；大=Li⁺–溶剂作用强）；方向：A比B更弱；体系内可比：是（同篇同法（Fig. 2a）；DOL/DME −1.19 ppm，MSE 都向低场移，MtBE 与 SBME 移得最多；作者注明阴离子配对增强会屏蔽、溶剂作用减弱会去屏蔽，两者竞争；MD 中 DME 配位数同序。Li2S6 电解液（DDp/MTp）按无多硫化物时映射）；映射到电池电解液：直接（测的是电解液本身（1 M LiTFSI + 0.2 M LiNO3））；可信度：高｜物种：Li⁺；介质：电解液；测法：⁷Li NMR；浓度定义：—；温度：未写 【D2｜多硫化物溶剂化环境｜实验测量｜0.1 M Li2S6 溶液 ⁷Li NMR 排序（向低场移 = Li⁺–溶剂作用减弱、Li⁺–S6²⁻ 配对增多）】A=1，B=2 序号（仅表次序；大=溶剂化强）；方向：A比B更弱；体系内可比：是（同篇同法（Fig. 3a）；DOL/DME 0.17 ppm、MtBE 混合 0.28 ppm；CPME 未向低场移，按与基准同档记）；映射到电池电解液：间接（测的是 0.1 M Li2S6 溶于混合溶剂（不含其他盐），按溶剂映射）；可信度：中（体系内可比，映射到电池电解液是间接的）｜物种：Li2S6；介质：混合溶剂（不含盐）；测法：⁷Li NMR；浓度定义：0.1 M Li2S6；温度：未写 | A比B更弱 | 描述符（可比） |  | 直接 + 间接：测的是 0.1 M Li2S6 溶于混合溶剂（不含其他盐），按溶剂映射 |  | 硫碳 | S/喷雾干燥 KB（75 wt% S）85 + CNT 5 + C65 5 + PAA 4 + CMC 1 | 3.5 | 直接（Fig. 5b 图中） | 75 / 63.75 | 未写｜50（默认） | 0.967 | 10 µL/mg | 14.77（含默认输入） | 10 | 直接 |  |  | 直接报告 | 未写 | 1000｜默认 1000 | 200（含默认） | — / — |  |  | 34.12（含默认） |  | 扣式 CR2032 | 变倍率：C/10 → C/2 阶梯（取 C/2 段） | 1500 |  | 21｜直接（SI 方法） | TFSI / TFSI | 0.2 M / 0.2 M | 锂库存未知 | 常规 | 中等(5–15] | 2–4 | 未报告 | 变倍率协议（不归档） | 室温(20–30) | 无 |  | 倍率容量 | 容量与倍率 | 781 | 700 | mAh/g | C/2 | 直接 | 直接 | 未报告 | A更好 | A更好 | DOL/DME 在 C/2 下 10 圈后跌破 550 | 弱者胜 | +0.109 | Fig. 5b；p7 | 有数据 | 其他 |  | 无 |  | especially at C/2, where it retains a capacity of 781 mA h g−1 (Figure 5b). In contrast, the DOL/DME cell only shows a capacity of 700 mA h g−1 and drops below 550 mA h g−1 after 10 cycles at C/2 | 🧮 | 原句已在原文找到 |  | 新论文首次提取（不属定向复核；复核看 🔶/⚠️ 行与优势一致性逐对复核）
S25-C14 | S25 | 10.1002/anie.202522940 | Lai T., Liao K., Manthiram A., Angew. Chem. Int. Ed. 2026, 65, e22940 | Arumugam Manthiram（UT Austin）｜DOL/DME 基准（1 M LiTFSI + 0.2 M LiNO3，1:1 v/v）中掺 30 vol% 单氧醚（MtBE、CPME、SBME、TAME）得 MSE；电池对比主要是 MSE-MtBE 对 DOL/DME。锂厚未写。E/S 5.5、4.5 只有 MSE-MtBE 软包，无同条件对照。作者称 MSE 与基准的 Li‖Li 去溶剂化活化能'相近'，MtBE 最小。Li2S6 对称电池 Rct：MSE-MtBE 更高，但活化能更低（作者归因电导率低）。GITT 中 MSE-MtBE 的 ηact、ηohm 更大、ηconc 更小，属同一测试内的分项此消彼长 | 跨E/S；必读 | 是 | MT：MSE-MtBE（DOL/DME/MtBE 3.5:3.5:3） | 溶剂 DOL/DME/MtBE 3.5:3.5:3 v/v；盐 1 M LiTFSI；稀释剂 MtBE（单氧醚，弱溶剂化共溶剂）；LiNO₃ 0.2 M；添加剂 无 | DD：1 M LiTFSI + 0.2 M LiNO3 DOL/DME（基准） | 溶剂 DOL/DME 1:1 v/v；盐 1 M LiTFSI；稀释剂 无；LiNO₃ 0.2 M；添加剂 无 | 稀释剂、溶剂比例 | 否 | moderately solvating electrolyte | 适中溶剂化 | DOL/DME baseline | 常规 | 常规 ↔ 适中溶剂化 | 【D1｜Li⁺ 溶剂化环境｜实验测量｜电解液 ⁷Li NMR 屏蔽排序（向低场移 = Li⁺–溶剂作用减弱）】A=1，B=3 序号（仅表次序；大=Li⁺–溶剂作用强）；方向：A比B更弱；体系内可比：是（同篇同法（Fig. 2a）；DOL/DME −1.19 ppm，MSE 都向低场移，MtBE 与 SBME 移得最多；作者注明阴离子配对增强会屏蔽、溶剂作用减弱会去屏蔽，两者竞争；MD 中 DME 配位数同序。Li2S6 电解液（DDp/MTp）按无多硫化物时映射）；映射到电池电解液：直接（测的是电解液本身（1 M LiTFSI + 0.2 M LiNO3））；可信度：高｜物种：Li⁺；介质：电解液；测法：⁷Li NMR；浓度定义：—；温度：未写 【D2｜多硫化物溶剂化环境｜实验测量｜0.1 M Li2S6 溶液 ⁷Li NMR 排序（向低场移 = Li⁺–溶剂作用减弱、Li⁺–S6²⁻ 配对增多）】A=1，B=2 序号（仅表次序；大=溶剂化强）；方向：A比B更弱；体系内可比：是（同篇同法（Fig. 3a）；DOL/DME 0.17 ppm、MtBE 混合 0.28 ppm；CPME 未向低场移，按与基准同档记）；映射到电池电解液：间接（测的是 0.1 M Li2S6 溶于混合溶剂（不含其他盐），按溶剂映射）；可信度：中（体系内可比，映射到电池电解液是间接的）｜物种：Li2S6；介质：混合溶剂（不含盐）；测法：⁷Li NMR；浓度定义：0.1 M Li2S6；温度：未写 | A比B更弱 | 描述符（可比） |  | 直接 + 间接：测的是 0.1 M Li2S6 溶于混合溶剂（不含其他盐），按溶剂映射 |  | 硫碳 | S/喷雾干燥 KB（75 wt% S）85 + CNT 5 + C65 5 + PAA 4 + CMC 1 | 3.5 | 直接（Fig. 5b 图中） | 75 / 63.75 | 未写｜50（默认） | 0.967 | 10 µL/mg | 14.77（含默认输入） | 10 | 直接 |  |  | 直接报告 | 未写 | 1000｜默认 1000 | 200（含默认） | — / — |  |  | 34.12（含默认） |  | 扣式 CR2032 | 变倍率：C/10 → C/2 阶梯后回 C/5 | 1500 |  | 21｜直接（SI 方法） | TFSI / TFSI | 0.2 M / 0.2 M | 锂库存未知 | 常规 | 中等(5–15] | 2–4 | 未报告 | 变倍率协议（不归档） | 室温(20–30) | 无 |  | 倍率容量 | 容量与倍率 | 850 | <700 | mAh/g | 倍率阶梯后回到 C/5 | 直接（约值） | 直接（上限值） | 未报告 | A更好 | A更好（B 为上限值） |  | 弱者胜 |  | Fig. 5b；p7 | 有数据 | 其他 |  | 无 |  | the gap remains signiﬁcant after the rate changes back to C/5, as the MSE-MtBE cell recovers a capacity of ∼ 850 mA h g−1, while the baseline cell has less than 700 mA h g−1 retained | 🧮 | 原句已在原文找到 |  | 新论文首次提取（不属定向复核；复核看 🔶/⚠️ 行与优势一致性逐对复核）
S25-C15 | S25 | 10.1002/anie.202522940 | Lai T., Liao K., Manthiram A., Angew. Chem. Int. Ed. 2026, 65, e22940 | Arumugam Manthiram（UT Austin）｜DOL/DME 基准（1 M LiTFSI + 0.2 M LiNO3，1:1 v/v）中掺 30 vol% 单氧醚（MtBE、CPME、SBME、TAME）得 MSE；电池对比主要是 MSE-MtBE 对 DOL/DME。锂厚未写。E/S 5.5、4.5 只有 MSE-MtBE 软包，无同条件对照。作者称 MSE 与基准的 Li‖Li 去溶剂化活化能'相近'，MtBE 最小。Li2S6 对称电池 Rct：MSE-MtBE 更高，但活化能更低（作者归因电导率低）。GITT 中 MSE-MtBE 的 ηact、ηohm 更大、ηconc 更小，属同一测试内的分项此消彼长 | 跨E/S；必读 | 是 | MT：MSE-MtBE（DOL/DME/MtBE 3.5:3.5:3） | 溶剂 DOL/DME/MtBE 3.5:3.5:3 v/v；盐 1 M LiTFSI；稀释剂 MtBE（单氧醚，弱溶剂化共溶剂）；LiNO₃ 0.2 M；添加剂 无 | DD：1 M LiTFSI + 0.2 M LiNO3 DOL/DME（基准） | 溶剂 DOL/DME 1:1 v/v；盐 1 M LiTFSI；稀释剂 无；LiNO₃ 0.2 M；添加剂 无 | 稀释剂、溶剂比例 | 否 | moderately solvating electrolyte | 适中溶剂化 | DOL/DME baseline | 常规 | 常规 ↔ 适中溶剂化 | 【D1｜Li⁺ 溶剂化环境｜实验测量｜电解液 ⁷Li NMR 屏蔽排序（向低场移 = Li⁺–溶剂作用减弱）】A=1，B=3 序号（仅表次序；大=Li⁺–溶剂作用强）；方向：A比B更弱；体系内可比：是（同篇同法（Fig. 2a）；DOL/DME −1.19 ppm，MSE 都向低场移，MtBE 与 SBME 移得最多；作者注明阴离子配对增强会屏蔽、溶剂作用减弱会去屏蔽，两者竞争；MD 中 DME 配位数同序。Li2S6 电解液（DDp/MTp）按无多硫化物时映射）；映射到电池电解液：直接（测的是电解液本身（1 M LiTFSI + 0.2 M LiNO3））；可信度：高｜物种：Li⁺；介质：电解液；测法：⁷Li NMR；浓度定义：—；温度：未写 【D2｜多硫化物溶剂化环境｜实验测量｜0.1 M Li2S6 溶液 ⁷Li NMR 排序（向低场移 = Li⁺–溶剂作用减弱、Li⁺–S6²⁻ 配对增多）】A=1，B=2 序号（仅表次序；大=溶剂化强）；方向：A比B更弱；体系内可比：是（同篇同法（Fig. 3a）；DOL/DME 0.17 ppm、MtBE 混合 0.28 ppm；CPME 未向低场移，按与基准同档记）；映射到电池电解液：间接（测的是 0.1 M Li2S6 溶于混合溶剂（不含其他盐），按溶剂映射）；可信度：中（体系内可比，映射到电池电解液是间接的）｜物种：Li2S6；介质：混合溶剂（不含盐）；测法：⁷Li NMR；浓度定义：0.1 M Li2S6；温度：未写 | A比B更弱 | 描述符（可比） |  | 直接 + 间接：测的是 0.1 M Li2S6 溶于混合溶剂（不含其他盐），按溶剂映射 |  | 硫碳 | S/喷雾干燥 KB（75 wt% S）85 + CNT 5 + C65 5 + PAA 4 + CMC 1 | 3.6 | 直接 | 75 / 63.75 | 未写｜50（默认） | 0.967 | 10 µL/mg | 14.36（含默认输入） | 10 | 直接 |  |  | 直接报告 | 未写 | 1000｜默认 1000 | 200（含默认） | — / — |  |  | 33.17（含默认） |  | 扣式 CR2032 | 0.2C｜C/20×2、C/10×2 化成后 C/5 | 1500 | 0.179 | 45｜直接 | TFSI / TFSI | 0.2 M / 0.2 M | 锂库存未知 | 常规 | 中等(5–15] | 2–4 | 未报告 | ≤0.3C | 高温 | 无 |  | 全电池库仑效率 | 循环 | 79.7 | 38.5 | % | 首次化成圈（C/20）CE | 直接 | 直接 | 未报告 | A更好 | A更好（百分点差 +41.20） | 45 °C 下 DOL/DME 多硫化物溶解多、迁移快、与锂反应快，严重穿梭 | 弱者胜 | 百分点差 +41.20 | Fig. 5d–e、S27；p7–8 | 有数据 | 穿梭 | likely due to severe LiPS shuttling resulting from higher polysulﬁde solubility, faster migration, and its faster reaction with Li metal at higher temperatures | 无 |  | massive capacity drop at the ﬁrst formation cycle at C/20, with a low initial CE of only 38.5% … In sharp contrast, an initial CE of 79.7% in the formation cycle | 🧮 | 原句已在原文找到 |  | 新论文首次提取（不属定向复核；复核看 🔶/⚠️ 行与优势一致性逐对复核）
S25-C16 | S25 | 10.1002/anie.202522940 | Lai T., Liao K., Manthiram A., Angew. Chem. Int. Ed. 2026, 65, e22940 | Arumugam Manthiram（UT Austin）｜DOL/DME 基准（1 M LiTFSI + 0.2 M LiNO3，1:1 v/v）中掺 30 vol% 单氧醚（MtBE、CPME、SBME、TAME）得 MSE；电池对比主要是 MSE-MtBE 对 DOL/DME。锂厚未写。E/S 5.5、4.5 只有 MSE-MtBE 软包，无同条件对照。作者称 MSE 与基准的 Li‖Li 去溶剂化活化能'相近'，MtBE 最小。Li2S6 对称电池 Rct：MSE-MtBE 更高，但活化能更低（作者归因电导率低）。GITT 中 MSE-MtBE 的 ηact、ηohm 更大、ηconc 更小，属同一测试内的分项此消彼长 | 跨E/S；必读 | 是 | MT：MSE-MtBE（DOL/DME/MtBE 3.5:3.5:3） | 溶剂 DOL/DME/MtBE 3.5:3.5:3 v/v；盐 1 M LiTFSI；稀释剂 MtBE（单氧醚，弱溶剂化共溶剂）；LiNO₃ 0.2 M；添加剂 无 | DD：1 M LiTFSI + 0.2 M LiNO3 DOL/DME（基准） | 溶剂 DOL/DME 1:1 v/v；盐 1 M LiTFSI；稀释剂 无；LiNO₃ 0.2 M；添加剂 无 | 稀释剂、溶剂比例 | 否 | moderately solvating electrolyte | 适中溶剂化 | DOL/DME baseline | 常规 | 常规 ↔ 适中溶剂化 | 【D1｜Li⁺ 溶剂化环境｜实验测量｜电解液 ⁷Li NMR 屏蔽排序（向低场移 = Li⁺–溶剂作用减弱）】A=1，B=3 序号（仅表次序；大=Li⁺–溶剂作用强）；方向：A比B更弱；体系内可比：是（同篇同法（Fig. 2a）；DOL/DME −1.19 ppm，MSE 都向低场移，MtBE 与 SBME 移得最多；作者注明阴离子配对增强会屏蔽、溶剂作用减弱会去屏蔽，两者竞争；MD 中 DME 配位数同序。Li2S6 电解液（DDp/MTp）按无多硫化物时映射）；映射到电池电解液：直接（测的是电解液本身（1 M LiTFSI + 0.2 M LiNO3））；可信度：高｜物种：Li⁺；介质：电解液；测法：⁷Li NMR；浓度定义：—；温度：未写 【D2｜多硫化物溶剂化环境｜实验测量｜0.1 M Li2S6 溶液 ⁷Li NMR 排序（向低场移 = Li⁺–溶剂作用减弱、Li⁺–S6²⁻ 配对增多）】A=1，B=2 序号（仅表次序；大=溶剂化强）；方向：A比B更弱；体系内可比：是（同篇同法（Fig. 3a）；DOL/DME 0.17 ppm、MtBE 混合 0.28 ppm；CPME 未向低场移，按与基准同档记）；映射到电池电解液：间接（测的是 0.1 M Li2S6 溶于混合溶剂（不含其他盐），按溶剂映射）；可信度：中（体系内可比，映射到电池电解液是间接的）｜物种：Li2S6；介质：混合溶剂（不含盐）；测法：⁷Li NMR；浓度定义：0.1 M Li2S6；温度：未写 | A比B更弱 | 描述符（可比） |  | 直接 + 间接：测的是 0.1 M Li2S6 溶于混合溶剂（不含其他盐），按溶剂映射 |  | 硫碳 | S/喷雾干燥 KB（75 wt% S）85 + CNT 5 + C65 5 + PAA 4 + CMC 1 | 3.6 | 直接 | 75 / 63.75 | 未写｜50（默认） | 0.967 | 10 µL/mg | 14.36（含默认输入） | 10 | 直接 |  |  | 直接报告 | 未写 | 1000｜默认 1000 | 200（含默认） | — / 770（MSE-MtBE 的 C/5 首圈容量未写） | 72.15（含默认输入，不进分析） |  | 33.17（含默认） |  | 扣式 CR2032 | 0.2C｜C/20×2、C/10×2 化成后 C/5 | 1500 | 0.179 | 45｜直接 | TFSI / TFSI | 0.2 M / 0.2 M | 锂库存未知 | 常规 | 中等(5–15] | 2–4 | 未报告 | ≤0.3C | 高温 | 无 |  | 指定圈数放电容量 | 循环 | 799 | 627 | mAh/g | 第 90 圈 | 直接 | 直接 | 未报告 | A更好 | A更好 |  | 弱者胜 | +0.242 | Fig. 5d；p7–8 | 有数据 | 穿梭 |  | 无 | S25-C8（C4）：改变 E/S 10→?、载量 3.6→2.2、统一倍率 0.18→0.3、温度 45→21；胜方 本行 弱者胜｜该行 弱者胜 → 未翻转（胜方相同）；取值点不同／待核可比性；协议未逐项核；锂厚未知（两行均未报告）；效应量 本行 +0.242（A=MT）｜该行 +0.281（A=MT）；正 = A 更好 S25-C11（C5）：改变 载量 3.6→3.7、温度 45→21；胜方 本行 弱者胜｜该行 弱者胜 → 未翻转（胜方相同）；取值点不同／待核可比性；协议未逐项核；锂厚未知（两行均未报告）；效应量 本行 +0.242（A=MT）｜该行 +0.438（A=MT）；正 = A 更好 | the DOL/DME baseline cell shows an initial capacity of 770 mA h g−1 at a C/5 rate and retains 627 mA h g−1 after 90 cycles … a capacity of 799 mA h g−1 can be retained after 90 cycles with the MSE-MtBE electrolyte | 🧮 | 原句已在原文找到 |  | 新论文首次提取（不属定向复核；复核看 🔶/⚠️ 行与优势一致性逐对复核）
S25-C17 | S25 | 10.1002/anie.202522940 | Lai T., Liao K., Manthiram A., Angew. Chem. Int. Ed. 2026, 65, e22940 | Arumugam Manthiram（UT Austin）｜DOL/DME 基准（1 M LiTFSI + 0.2 M LiNO3，1:1 v/v）中掺 30 vol% 单氧醚（MtBE、CPME、SBME、TAME）得 MSE；电池对比主要是 MSE-MtBE 对 DOL/DME。锂厚未写。E/S 5.5、4.5 只有 MSE-MtBE 软包，无同条件对照。作者称 MSE 与基准的 Li‖Li 去溶剂化活化能'相近'，MtBE 最小。Li2S6 对称电池 Rct：MSE-MtBE 更高，但活化能更低（作者归因电导率低）。GITT 中 MSE-MtBE 的 ηact、ηohm 更大、ηconc 更小，属同一测试内的分项此消彼长 | 跨E/S；必读 | 是 | MT：MSE-MtBE（DOL/DME/MtBE 3.5:3.5:3） | 溶剂 DOL/DME/MtBE 3.5:3.5:3 v/v；盐 1 M LiTFSI；稀释剂 MtBE（单氧醚，弱溶剂化共溶剂）；LiNO₃ 0.2 M；添加剂 无 | DD：1 M LiTFSI + 0.2 M LiNO3 DOL/DME（基准） | 溶剂 DOL/DME 1:1 v/v；盐 1 M LiTFSI；稀释剂 无；LiNO₃ 0.2 M；添加剂 无 | 稀释剂、溶剂比例 | 否 | moderately solvating electrolyte | 适中溶剂化 | DOL/DME baseline | 常规 | 常规 ↔ 适中溶剂化 | 【D1｜Li⁺ 溶剂化环境｜实验测量｜电解液 ⁷Li NMR 屏蔽排序（向低场移 = Li⁺–溶剂作用减弱）】A=1，B=3 序号（仅表次序；大=Li⁺–溶剂作用强）；方向：A比B更弱；体系内可比：是（同篇同法（Fig. 2a）；DOL/DME −1.19 ppm，MSE 都向低场移，MtBE 与 SBME 移得最多；作者注明阴离子配对增强会屏蔽、溶剂作用减弱会去屏蔽，两者竞争；MD 中 DME 配位数同序。Li2S6 电解液（DDp/MTp）按无多硫化物时映射）；映射到电池电解液：直接（测的是电解液本身（1 M LiTFSI + 0.2 M LiNO3））；可信度：高｜物种：Li⁺；介质：电解液；测法：⁷Li NMR；浓度定义：—；温度：未写 【D2｜多硫化物溶剂化环境｜实验测量｜0.1 M Li2S6 溶液 ⁷Li NMR 排序（向低场移 = Li⁺–溶剂作用减弱、Li⁺–S6²⁻ 配对增多）】A=1，B=2 序号（仅表次序；大=溶剂化强）；方向：A比B更弱；体系内可比：是（同篇同法（Fig. 3a）；DOL/DME 0.17 ppm、MtBE 混合 0.28 ppm；CPME 未向低场移，按与基准同档记）；映射到电池电解液：间接（测的是 0.1 M Li2S6 溶于混合溶剂（不含其他盐），按溶剂映射）；可信度：中（体系内可比，映射到电池电解液是间接的）｜物种：Li2S6；介质：混合溶剂（不含盐）；测法：⁷Li NMR；浓度定义：0.1 M Li2S6；温度：未写 | A比B更弱 | 描述符（可比） |  | 直接 + 间接：测的是 0.1 M Li2S6 溶于混合溶剂（不含其他盐），按溶剂映射 |  | 硫碳 | S/喷雾干燥 KB（75 wt% S）85 + CNT 5 + C65 5 + PAA 4 + CMC 1 | 3.6 | 直接 | 75 / 63.75 | 未写｜50（默认） | 0.967 | 10 µL/mg | 14.36（含默认输入） | 10 | 直接 |  |  | 直接报告 | 未写 | 1000｜默认 1000 | 200（含默认） | — / — |  |  | 33.17（含默认） |  | 扣式 CR2032 | 0.2C｜C/20×2、C/10×2 化成后 C/5 | 1500 | 0.179 | 45｜直接 | TFSI / TFSI | 0.2 M / 0.2 M | 锂库存未知 | 常规 | 中等(5–15] | 2–4 | 未报告 | ≤0.3C | 高温 | 无 |  | 全电池库仑效率 | 循环 | 94.6 | 89.4 | % | 90 圈平均 CE（C/5） | 直接 | 直接 | 未报告 | A更好 | A更好（百分点差 +5.20） | DOL/DME 的 CE 在 30 圈后快速下降 | 弱者胜 | 百分点差 +5.20 | Fig. S27；p8 | 有数据 | 穿梭 |  | 无 |  | Even at C/5, the CE rapidly decreases after 30 cycles and averages only 89.4% over the 90 cycles with the baseline electrolyte (Figure S27) … stable CEs with an average of 94.6% are achieved throughout the cycles | 🧮 | 原句已在原文找到 |  | 新论文首次提取（不属定向复核；复核看 🔶/⚠️ 行与优势一致性逐对复核）
S25-C18 | S25 | 10.1002/anie.202522940 | Lai T., Liao K., Manthiram A., Angew. Chem. Int. Ed. 2026, 65, e22940 | Arumugam Manthiram（UT Austin）｜DOL/DME 基准（1 M LiTFSI + 0.2 M LiNO3，1:1 v/v）中掺 30 vol% 单氧醚（MtBE、CPME、SBME、TAME）得 MSE；电池对比主要是 MSE-MtBE 对 DOL/DME。锂厚未写。E/S 5.5、4.5 只有 MSE-MtBE 软包，无同条件对照。作者称 MSE 与基准的 Li‖Li 去溶剂化活化能'相近'，MtBE 最小。Li2S6 对称电池 Rct：MSE-MtBE 更高，但活化能更低（作者归因电导率低）。GITT 中 MSE-MtBE 的 ηact、ηohm 更大、ηconc 更小，属同一测试内的分项此消彼长 | 跨E/S；必读 | 是 | MT：MSE-MtBE（DOL/DME/MtBE 3.5:3.5:3） | 溶剂 DOL/DME/MtBE 3.5:3.5:3 v/v；盐 1 M LiTFSI；稀释剂 MtBE（单氧醚，弱溶剂化共溶剂）；LiNO₃ 0.2 M；添加剂 无 | CP：MSE-CPME（DOL/DME/CPME 3.5:3.5:3） | 溶剂 DOL/DME/CPME 3.5:3.5:3 v/v；盐 1 M LiTFSI；稀释剂 CPME（单氧醚）；LiNO₃ 0.2 M；添加剂 无 | 稀释剂 | 是 | moderately solvating electrolyte | 适中溶剂化 | moderately solvating electrolyte | 适中溶剂化 | 适中溶剂化 ↔ 适中溶剂化 | 【D1｜Li⁺ 溶剂化环境｜实验测量｜电解液 ⁷Li NMR 屏蔽排序（向低场移 = Li⁺–溶剂作用减弱）】A=1，B=2 序号（仅表次序；大=Li⁺–溶剂作用强）；方向：A比B更弱；体系内可比：是（同篇同法（Fig. 2a）；DOL/DME −1.19 ppm，MSE 都向低场移，MtBE 与 SBME 移得最多；作者注明阴离子配对增强会屏蔽、溶剂作用减弱会去屏蔽，两者竞争；MD 中 DME 配位数同序。Li2S6 电解液（DDp/MTp）按无多硫化物时映射）；映射到电池电解液：直接（测的是电解液本身（1 M LiTFSI + 0.2 M LiNO3））；可信度：高｜物种：Li⁺；介质：电解液；测法：⁷Li NMR；浓度定义：—；温度：未写 【D2｜多硫化物溶剂化环境｜实验测量｜0.1 M Li2S6 溶液 ⁷Li NMR 排序（向低场移 = Li⁺–溶剂作用减弱、Li⁺–S6²⁻ 配对增多）】A=1，B=2 序号（仅表次序；大=溶剂化强）；方向：A比B更弱；体系内可比：是（同篇同法（Fig. 3a）；DOL/DME 0.17 ppm、MtBE 混合 0.28 ppm；CPME 未向低场移，按与基准同档记）；映射到电池电解液：间接（测的是 0.1 M Li2S6 溶于混合溶剂（不含其他盐），按溶剂映射）；可信度：中（体系内可比，映射到电池电解液是间接的）｜物种：Li2S6；介质：混合溶剂（不含盐）；测法：⁷Li NMR；浓度定义：0.1 M Li2S6；温度：未写 | A比B更弱 | 描述符（可比） |  | 直接 + 间接：测的是 0.1 M Li2S6 溶于混合溶剂（不含其他盐），按溶剂映射 |  | 硫碳 | S/喷雾干燥 KB（75 wt% S）85 + CNT 5 + C65 5 + PAA 4 + CMC 1 | 3.6 | 直接 | 75 / 63.75 | 未写｜50（默认） | 0.967 | 10 µL/mg | 14.36（含默认输入） | 10 | 直接 |  |  | 直接报告 | 未写 | 1000｜默认 1000 | 200（含默认） | — / — |  |  | 33.17（含默认） |  | 扣式 CR2032 | 0.2C｜C/20×2、C/10×2 化成后 C/5 | 1500 | 0.179 | 45｜直接 | TFSI / TFSI | 0.2 M / 0.2 M | 锂库存未知 | 常规 | 中等(5–15] | 2–4 | 未报告 | ≤0.3C | 高温 | 无 |  | 全电池库仑效率 | 循环 | 94.6 |  | % | 90 圈平均 CE（C/5） | 直接 | 缺失（Fig. S27） | 未报告 | A更好 |  | 各 MSE 的 CE 次序与 ⁷Li 化学位移次序一致 | 弱者胜 |  | Fig. S27 注；SI | 有数据 | 穿梭 | This suggests some degree of correlation between solvation structure and cycling performance as the CEs of different electrolytes match the sequence of chemical shifts in Li NMR | 无 |  | Other MSEs were tested for comparison, and MSE-MtBE has the highest and most stable CEs, and MSE-CPME shows the lowest CEs among MSEs | 🧮 | 原句已在原文找到 |  | 新论文首次提取（不属定向复核；复核看 🔶/⚠️ 行与优势一致性逐对复核）
S25-C19 | S25 | 10.1002/anie.202522940 | Lai T., Liao K., Manthiram A., Angew. Chem. Int. Ed. 2026, 65, e22940 | Arumugam Manthiram（UT Austin）｜DOL/DME 基准（1 M LiTFSI + 0.2 M LiNO3，1:1 v/v）中掺 30 vol% 单氧醚（MtBE、CPME、SBME、TAME）得 MSE；电池对比主要是 MSE-MtBE 对 DOL/DME。锂厚未写。E/S 5.5、4.5 只有 MSE-MtBE 软包，无同条件对照。作者称 MSE 与基准的 Li‖Li 去溶剂化活化能'相近'，MtBE 最小。Li2S6 对称电池 Rct：MSE-MtBE 更高，但活化能更低（作者归因电导率低）。GITT 中 MSE-MtBE 的 ηact、ηohm 更大、ηconc 更小，属同一测试内的分项此消彼长 | 跨E/S；必读 | 是 | MT：MSE-MtBE（DOL/DME/MtBE 3.5:3.5:3） | 溶剂 DOL/DME/MtBE 3.5:3.5:3 v/v；盐 1 M LiTFSI；稀释剂 MtBE（单氧醚，弱溶剂化共溶剂）；LiNO₃ 0.2 M；添加剂 无 | DD：1 M LiTFSI + 0.2 M LiNO3 DOL/DME（基准） | 溶剂 DOL/DME 1:1 v/v；盐 1 M LiTFSI；稀释剂 无；LiNO₃ 0.2 M；添加剂 无 | 稀释剂、溶剂比例 | 否 | moderately solvating electrolyte | 适中溶剂化 | DOL/DME baseline | 常规 | 常规 ↔ 适中溶剂化 | 【D1｜Li⁺ 溶剂化环境｜实验测量｜电解液 ⁷Li NMR 屏蔽排序（向低场移 = Li⁺–溶剂作用减弱）】A=1，B=3 序号（仅表次序；大=Li⁺–溶剂作用强）；方向：A比B更弱；体系内可比：是（同篇同法（Fig. 2a）；DOL/DME −1.19 ppm，MSE 都向低场移，MtBE 与 SBME 移得最多；作者注明阴离子配对增强会屏蔽、溶剂作用减弱会去屏蔽，两者竞争；MD 中 DME 配位数同序。Li2S6 电解液（DDp/MTp）按无多硫化物时映射）；映射到电池电解液：直接（测的是电解液本身（1 M LiTFSI + 0.2 M LiNO3））；可信度：高｜物种：Li⁺；介质：电解液；测法：⁷Li NMR；浓度定义：—；温度：未写 【D2｜多硫化物溶剂化环境｜实验测量｜0.1 M Li2S6 溶液 ⁷Li NMR 排序（向低场移 = Li⁺–溶剂作用减弱、Li⁺–S6²⁻ 配对增多）】A=1，B=2 序号（仅表次序；大=溶剂化强）；方向：A比B更弱；体系内可比：是（同篇同法（Fig. 3a）；DOL/DME 0.17 ppm、MtBE 混合 0.28 ppm；CPME 未向低场移，按与基准同档记）；映射到电池电解液：间接（测的是 0.1 M Li2S6 溶于混合溶剂（不含其他盐），按溶剂映射）；可信度：中（体系内可比，映射到电池电解液是间接的）｜物种：Li2S6；介质：混合溶剂（不含盐）；测法：⁷Li NMR；浓度定义：0.1 M Li2S6；温度：未写 | A比B更弱 | 描述符（可比） |  | 直接 + 间接：测的是 0.1 M Li2S6 溶于混合溶剂（不含其他盐），按溶剂映射 |  | 硫碳 | S/喷雾干燥 KB |  | 缺失 | 75 / | 未写｜50（默认） | 0.967 | 未写 |  |  | 缺失 |  |  | 未知（缺失） | 未写 | 1000｜默认 1000 | 200（含默认） | — / — |  |  |  |  | 扣式 CR2032 | ｜恒压 2.25 V |  |  | ｜未写 | TFSI / TFSI | 0.2 M / 0.2 M | 锂库存未知 | 常规 | 未知 | 未知 | 未报告 | 未知 | 未知 | 无 |  | 多硫化物溶解或穿梭 | 其他 | 0.01 | 0.05 | mA（稳态穿梭电流） | 2.25 V 恒压稳态 | 直接（约值） | 直接（约值） | 未报告 | A更好 | A更好 | 多硫化物溶解度降低、溶剂化受调控 | 弱者胜 | +1.285 | Fig. S15；p5 | 有数据 | 穿梭 |  | 无 |  | As shown in Figure S15, the current in the DOL/DME cell quickly changes direction and levels off at ∼0.047 mA, indicating obvious LiPS shuttling. In contrast, the MSE-MtBE cell shows much slower current change, and the shuttle current stabilizes at ∼0.013 mA | ✅ | 原句已在原文找到 |  | 新论文首次提取（不属定向复核；复核看 🔶/⚠️ 行与优势一致性逐对复核）
S25-C20 | S25 | 10.1002/anie.202522940 | Lai T., Liao K., Manthiram A., Angew. Chem. Int. Ed. 2026, 65, e22940 | Arumugam Manthiram（UT Austin）｜DOL/DME 基准（1 M LiTFSI + 0.2 M LiNO3，1:1 v/v）中掺 30 vol% 单氧醚（MtBE、CPME、SBME、TAME）得 MSE；电池对比主要是 MSE-MtBE 对 DOL/DME。锂厚未写。E/S 5.5、4.5 只有 MSE-MtBE 软包，无同条件对照。作者称 MSE 与基准的 Li‖Li 去溶剂化活化能'相近'，MtBE 最小。Li2S6 对称电池 Rct：MSE-MtBE 更高，但活化能更低（作者归因电导率低）。GITT 中 MSE-MtBE 的 ηact、ηohm 更大、ηconc 更小，属同一测试内的分项此消彼长 | 跨E/S；必读 | 是 | MT：MSE-MtBE（DOL/DME/MtBE 3.5:3.5:3） | 溶剂 DOL/DME/MtBE 3.5:3.5:3 v/v；盐 1 M LiTFSI；稀释剂 MtBE（单氧醚，弱溶剂化共溶剂）；LiNO₃ 0.2 M；添加剂 无 | DD：1 M LiTFSI + 0.2 M LiNO3 DOL/DME（基准） | 溶剂 DOL/DME 1:1 v/v；盐 1 M LiTFSI；稀释剂 无；LiNO₃ 0.2 M；添加剂 无 | 稀释剂、溶剂比例 | 否 | moderately solvating electrolyte | 适中溶剂化 | DOL/DME baseline | 常规 | 常规 ↔ 适中溶剂化 | 【D1｜Li⁺ 溶剂化环境｜实验测量｜电解液 ⁷Li NMR 屏蔽排序（向低场移 = Li⁺–溶剂作用减弱）】A=1，B=3 序号（仅表次序；大=Li⁺–溶剂作用强）；方向：A比B更弱；体系内可比：是（同篇同法（Fig. 2a）；DOL/DME −1.19 ppm，MSE 都向低场移，MtBE 与 SBME 移得最多；作者注明阴离子配对增强会屏蔽、溶剂作用减弱会去屏蔽，两者竞争；MD 中 DME 配位数同序。Li2S6 电解液（DDp/MTp）按无多硫化物时映射）；映射到电池电解液：直接（测的是电解液本身（1 M LiTFSI + 0.2 M LiNO3））；可信度：高｜物种：Li⁺；介质：电解液；测法：⁷Li NMR；浓度定义：—；温度：未写 【D2｜多硫化物溶剂化环境｜实验测量｜0.1 M Li2S6 溶液 ⁷Li NMR 排序（向低场移 = Li⁺–溶剂作用减弱、Li⁺–S6²⁻ 配对增多）】A=1，B=2 序号（仅表次序；大=溶剂化强）；方向：A比B更弱；体系内可比：是（同篇同法（Fig. 3a）；DOL/DME 0.17 ppm、MtBE 混合 0.28 ppm；CPME 未向低场移，按与基准同档记）；映射到电池电解液：间接（测的是 0.1 M Li2S6 溶于混合溶剂（不含其他盐），按溶剂映射）；可信度：中（体系内可比，映射到电池电解液是间接的）｜物种：Li2S6；介质：混合溶剂（不含盐）；测法：⁷Li NMR；浓度定义：0.1 M Li2S6；温度：未写 | A比B更弱 | 描述符（可比） |  | 直接 + 间接：测的是 0.1 M Li2S6 溶于混合溶剂（不含其他盐），按溶剂映射 |  | 硫碳 | S/喷雾干燥 KB |  | 缺失 | 75 / | 未写｜50（默认） | 0.967 | 未写 |  |  | 缺失 |  |  | 未知（缺失） | 未写 | 1000｜默认 1000 | 200（含默认） | — / — |  |  |  |  | 扣式 CR2032 | 0.1C｜GITT C/10 | 1500 | 0.09 | ｜未写 | TFSI / TFSI | 0.2 M / 0.2 M | 锂库存未知 | 常规 | 未知 | 未知 | 未报告 | ≤0.3C | 未知 | 无 |  | 过电位或动力学 | 其他 | 19.5 | 10.4 | mV（ηact，Li2S 成核点） | 约 25% DOD | 直接 | 直接 | 未报告 | A更差 | A更差 | MSE-MtBE 多硫化物浓度低，成核位点少 | 强者胜 | -0.629 | Fig. 3g、S16；p5 | 有数据 | Li2S 沉积 | likely because of reduced LiPS concentration in MSE-MtBE, leading to fewer nuclei and nucleation sites | 无 | S25-C5（C2）：改变 统一倍率 0.09→?、正极 硫碳→无（Li‖Li）、电池 扣式 CR2032→对称 Li‖Li；胜方 本行 强者胜｜该行 弱者胜 → 翻转（强弱胜方互换）；取值点不同／待核可比性；协议未逐项核；载量、锂厚未知（两行均未报告）；效应量 本行 -0.629（A=MT）｜该行 —（A=MT）；正 = A 更好 | The MSE-MtBE cell shows a greater ηact at the Li2S/Li2S2 nucleation point (19.5 mV) compared to the baseline cell (10.4 mV) | ✅ | 原句已在原文找到 |  | 新论文首次提取（不属定向复核；复核看 🔶/⚠️ 行与优势一致性逐对复核）
S25-C21 | S25 | 10.1002/anie.202522940 | Lai T., Liao K., Manthiram A., Angew. Chem. Int. Ed. 2026, 65, e22940 | Arumugam Manthiram（UT Austin）｜DOL/DME 基准（1 M LiTFSI + 0.2 M LiNO3，1:1 v/v）中掺 30 vol% 单氧醚（MtBE、CPME、SBME、TAME）得 MSE；电池对比主要是 MSE-MtBE 对 DOL/DME。锂厚未写。E/S 5.5、4.5 只有 MSE-MtBE 软包，无同条件对照。作者称 MSE 与基准的 Li‖Li 去溶剂化活化能'相近'，MtBE 最小。Li2S6 对称电池 Rct：MSE-MtBE 更高，但活化能更低（作者归因电导率低）。GITT 中 MSE-MtBE 的 ηact、ηohm 更大、ηconc 更小，属同一测试内的分项此消彼长 | 跨E/S；必读 | 是 | MT：MSE-MtBE（DOL/DME/MtBE 3.5:3.5:3） | 溶剂 DOL/DME/MtBE 3.5:3.5:3 v/v；盐 1 M LiTFSI；稀释剂 MtBE（单氧醚，弱溶剂化共溶剂）；LiNO₃ 0.2 M；添加剂 无 | DD：1 M LiTFSI + 0.2 M LiNO3 DOL/DME（基准） | 溶剂 DOL/DME 1:1 v/v；盐 1 M LiTFSI；稀释剂 无；LiNO₃ 0.2 M；添加剂 无 | 稀释剂、溶剂比例 | 否 | moderately solvating electrolyte | 适中溶剂化 | DOL/DME baseline | 常规 | 常规 ↔ 适中溶剂化 | 【D1｜Li⁺ 溶剂化环境｜实验测量｜电解液 ⁷Li NMR 屏蔽排序（向低场移 = Li⁺–溶剂作用减弱）】A=1，B=3 序号（仅表次序；大=Li⁺–溶剂作用强）；方向：A比B更弱；体系内可比：是（同篇同法（Fig. 2a）；DOL/DME −1.19 ppm，MSE 都向低场移，MtBE 与 SBME 移得最多；作者注明阴离子配对增强会屏蔽、溶剂作用减弱会去屏蔽，两者竞争；MD 中 DME 配位数同序。Li2S6 电解液（DDp/MTp）按无多硫化物时映射）；映射到电池电解液：直接（测的是电解液本身（1 M LiTFSI + 0.2 M LiNO3））；可信度：高｜物种：Li⁺；介质：电解液；测法：⁷Li NMR；浓度定义：—；温度：未写 【D2｜多硫化物溶剂化环境｜实验测量｜0.1 M Li2S6 溶液 ⁷Li NMR 排序（向低场移 = Li⁺–溶剂作用减弱、Li⁺–S6²⁻ 配对增多）】A=1，B=2 序号（仅表次序；大=溶剂化强）；方向：A比B更弱；体系内可比：是（同篇同法（Fig. 3a）；DOL/DME 0.17 ppm、MtBE 混合 0.28 ppm；CPME 未向低场移，按与基准同档记）；映射到电池电解液：间接（测的是 0.1 M Li2S6 溶于混合溶剂（不含其他盐），按溶剂映射）；可信度：中（体系内可比，映射到电池电解液是间接的）｜物种：Li2S6；介质：混合溶剂（不含盐）；测法：⁷Li NMR；浓度定义：0.1 M Li2S6；温度：未写 | A比B更弱 | 描述符（可比） |  | 直接 + 间接：测的是 0.1 M Li2S6 溶于混合溶剂（不含其他盐），按溶剂映射 |  | 硫碳 | S/喷雾干燥 KB |  | 缺失 | 75 / | 未写｜50（默认） | 0.967 | 未写 |  |  | 缺失 |  |  | 未知（缺失） | 未写 | 1000｜默认 1000 | 200（含默认） | — / — |  |  |  |  | 扣式 CR2032 | 0.1C｜GITT C/10 | 1500 | 0.09 | ｜未写 | TFSI / TFSI | 0.2 M / 0.2 M | 锂库存未知 | 常规 | 未知 | 未知 | 未报告 | ≤0.3C | 未知 | 无 |  | 过电位或动力学 | 其他 | 44.7 | 47.4 | mV（ηconc 峰值） | 约 25% DOD | 直接 | 直接 | 未报告 | A更好 | A更好 | 多硫化物移动更容易、去溶剂化能更低 | 弱者胜 | +0.059 | Fig. S16d；p5 | 有数据 | 正极动力学 | This is likely due to easier LiPS movement and lower desolvation energy in MSE-MtBE | 无 | S25-C5（C2）：改变 统一倍率 0.09→?、正极 硫碳→无（Li‖Li）、电池 扣式 CR2032→对称 Li‖Li；胜方 本行 弱者胜｜该行 弱者胜 → 未翻转（胜方相同）；取值点不同／待核可比性；协议未逐项核；载量、锂厚未知（两行均未报告）；效应量 本行 +0.059（A=MT）｜该行 —（A=MT）；正 = A 更好 | In fact, the ηconc in MSEMtBE has a peak value of 44.7 mV at ∼25% DOD, which is lower than that in DOL/DME (47.4 mV) | ✅ | 作者另称 75% DOD 前 MSE-MtBE 的 ηconc 略大，放电末段明显更小 |  | 新论文首次提取（不属定向复核；复核看 🔶/⚠️ 行与优势一致性逐对复核）
S25-C22 | S25 | 10.1002/anie.202522940 | Lai T., Liao K., Manthiram A., Angew. Chem. Int. Ed. 2026, 65, e22940 | Arumugam Manthiram（UT Austin）｜DOL/DME 基准（1 M LiTFSI + 0.2 M LiNO3，1:1 v/v）中掺 30 vol% 单氧醚（MtBE、CPME、SBME、TAME）得 MSE；电池对比主要是 MSE-MtBE 对 DOL/DME。锂厚未写。E/S 5.5、4.5 只有 MSE-MtBE 软包，无同条件对照。作者称 MSE 与基准的 Li‖Li 去溶剂化活化能'相近'，MtBE 最小。Li2S6 对称电池 Rct：MSE-MtBE 更高，但活化能更低（作者归因电导率低）。GITT 中 MSE-MtBE 的 ηact、ηohm 更大、ηconc 更小，属同一测试内的分项此消彼长 | 跨E/S；必读 | 是 | MT：MSE-MtBE（DOL/DME/MtBE 3.5:3.5:3） | 溶剂 DOL/DME/MtBE 3.5:3.5:3 v/v；盐 1 M LiTFSI；稀释剂 MtBE（单氧醚，弱溶剂化共溶剂）；LiNO₃ 0.2 M；添加剂 无 | DD：1 M LiTFSI + 0.2 M LiNO3 DOL/DME（基准） | 溶剂 DOL/DME 1:1 v/v；盐 1 M LiTFSI；稀释剂 无；LiNO₃ 0.2 M；添加剂 无 | 稀释剂、溶剂比例 | 否 | moderately solvating electrolyte | 适中溶剂化 | DOL/DME baseline | 常规 | 常规 ↔ 适中溶剂化 | 【D1｜Li⁺ 溶剂化环境｜实验测量｜电解液 ⁷Li NMR 屏蔽排序（向低场移 = Li⁺–溶剂作用减弱）】A=1，B=3 序号（仅表次序；大=Li⁺–溶剂作用强）；方向：A比B更弱；体系内可比：是（同篇同法（Fig. 2a）；DOL/DME −1.19 ppm，MSE 都向低场移，MtBE 与 SBME 移得最多；作者注明阴离子配对增强会屏蔽、溶剂作用减弱会去屏蔽，两者竞争；MD 中 DME 配位数同序。Li2S6 电解液（DDp/MTp）按无多硫化物时映射）；映射到电池电解液：直接（测的是电解液本身（1 M LiTFSI + 0.2 M LiNO3））；可信度：高｜物种：Li⁺；介质：电解液；测法：⁷Li NMR；浓度定义：—；温度：未写 【D2｜多硫化物溶剂化环境｜实验测量｜0.1 M Li2S6 溶液 ⁷Li NMR 排序（向低场移 = Li⁺–溶剂作用减弱、Li⁺–S6²⁻ 配对增多）】A=1，B=2 序号（仅表次序；大=溶剂化强）；方向：A比B更弱；体系内可比：是（同篇同法（Fig. 3a）；DOL/DME 0.17 ppm、MtBE 混合 0.28 ppm；CPME 未向低场移，按与基准同档记）；映射到电池电解液：间接（测的是 0.1 M Li2S6 溶于混合溶剂（不含其他盐），按溶剂映射）；可信度：中（体系内可比，映射到电池电解液是间接的）｜物种：Li2S6；介质：混合溶剂（不含盐）；测法：⁷Li NMR；浓度定义：0.1 M Li2S6；温度：未写 | A比B更弱 | 描述符（可比） |  | 直接 + 间接：测的是 0.1 M Li2S6 溶于混合溶剂（不含其他盐），按溶剂映射 |  | 硫碳 | S/喷雾干燥 KB |  | 缺失 | 75 / | 未写｜50（默认） | 0.967 | 未写 |  |  | 缺失 |  |  | 未知（缺失） | 未写 | 1000｜默认 1000 | 200（含默认） | — / — |  |  |  |  | 扣式 CR2032 | 0.1C｜GITT C/10 | 1500 | 0.09 | ｜未写 | TFSI / TFSI | 0.2 M / 0.2 M | 锂库存未知 | 常规 | 未知 | 未知 | 未报告 | ≤0.3C | 未知 | 无 |  | 过电位或动力学 | 其他 | 2.81 | 2.1 | mV（ηohm 峰值） | 约 25% DOD | 直接 | 直接 | 未报告 | A更差 | A更差 | 离子电导率差异所致，ηohm 占比很小 | 强者胜 | -0.291 | Fig. S16b；p5 | 有数据 | 其他 |  | 无 | S25-C5（C2）：改变 统一倍率 0.09→?、正极 硫碳→无（Li‖Li）、电池 扣式 CR2032→对称 Li‖Li；胜方 本行 强者胜｜该行 弱者胜 → 翻转（强弱胜方互换）；取值点不同／待核可比性；协议未逐项核；载量、锂厚未知（两行均未报告）；效应量 本行 -0.291（A=MT）｜该行 —（A=MT）；正 = A 更好 | The resulting ηohm for the MSE-MtBE cell is slightly greater than the DOL/DME cell due to their ionic conductivity difference, with both cells exhibiting a peak value at the nucleation point (2.81 mV for MSE-MtBE and 2.10 mV for DOL/DME) | ✅ | 原句已在原文找到 |  | 新论文首次提取（不属定向复核；复核看 🔶/⚠️ 行与优势一致性逐对复核）
S25-C23 | S25 | 10.1002/anie.202522940 | Lai T., Liao K., Manthiram A., Angew. Chem. Int. Ed. 2026, 65, e22940 | Arumugam Manthiram（UT Austin）｜DOL/DME 基准（1 M LiTFSI + 0.2 M LiNO3，1:1 v/v）中掺 30 vol% 单氧醚（MtBE、CPME、SBME、TAME）得 MSE；电池对比主要是 MSE-MtBE 对 DOL/DME。锂厚未写。E/S 5.5、4.5 只有 MSE-MtBE 软包，无同条件对照。作者称 MSE 与基准的 Li‖Li 去溶剂化活化能'相近'，MtBE 最小。Li2S6 对称电池 Rct：MSE-MtBE 更高，但活化能更低（作者归因电导率低）。GITT 中 MSE-MtBE 的 ηact、ηohm 更大、ηconc 更小，属同一测试内的分项此消彼长 | 跨E/S；必读 | 否（正极：溶液正极） | MT：MSE-MtBE（DOL/DME/MtBE 3.5:3.5:3） | 溶剂 DOL/DME/MtBE 3.5:3.5:3 v/v；盐 1 M LiTFSI；稀释剂 MtBE（单氧醚，弱溶剂化共溶剂）；LiNO₃ 0.2 M；添加剂 无 | DD：1 M LiTFSI + 0.2 M LiNO3 DOL/DME（基准） | 溶剂 DOL/DME 1:1 v/v；盐 1 M LiTFSI；稀释剂 无；LiNO₃ 0.2 M；添加剂 无 | 稀释剂、溶剂比例 | 否 | moderately solvating electrolyte | 适中溶剂化 | DOL/DME baseline | 常规 | 常规 ↔ 适中溶剂化 | 【D1｜Li⁺ 溶剂化环境｜实验测量｜电解液 ⁷Li NMR 屏蔽排序（向低场移 = Li⁺–溶剂作用减弱）】A=1，B=3 序号（仅表次序；大=Li⁺–溶剂作用强）；方向：A比B更弱；体系内可比：是（同篇同法（Fig. 2a）；DOL/DME −1.19 ppm，MSE 都向低场移，MtBE 与 SBME 移得最多；作者注明阴离子配对增强会屏蔽、溶剂作用减弱会去屏蔽，两者竞争；MD 中 DME 配位数同序。Li2S6 电解液（DDp/MTp）按无多硫化物时映射）；映射到电池电解液：直接（测的是电解液本身（1 M LiTFSI + 0.2 M LiNO3））；可信度：高｜物种：Li⁺；介质：电解液；测法：⁷Li NMR；浓度定义：—；温度：未写 【D2｜多硫化物溶剂化环境｜实验测量｜0.1 M Li2S6 溶液 ⁷Li NMR 排序（向低场移 = Li⁺–溶剂作用减弱、Li⁺–S6²⁻ 配对增多）】A=1，B=2 序号（仅表次序；大=溶剂化强）；方向：A比B更弱；体系内可比：是（同篇同法（Fig. 3a）；DOL/DME 0.17 ppm、MtBE 混合 0.28 ppm；CPME 未向低场移，按与基准同档记）；映射到电池电解液：间接（测的是 0.1 M Li2S6 溶于混合溶剂（不含其他盐），按溶剂映射）；可信度：中（体系内可比，映射到电池电解液是间接的）｜物种：Li2S6；介质：混合溶剂（不含盐）；测法：⁷Li NMR；浓度定义：0.1 M Li2S6；温度：未写 | A比B更弱 | 描述符（可比） |  | 直接 + 间接：测的是 0.1 M Li2S6 溶于混合溶剂（不含其他盐），按溶剂映射 |  | 溶液正极 | Li2S8 溶液 |  | 缺失 | / | 未写｜50（默认） | 1.13（默认 d=12 mm） | 未写 |  |  | 缺失 |  |  | 未知（缺失） | 未写 | 1000｜默认 1000 | 200（含默认） | — / — |  |  |  |  | 扣式 | ｜恒压 2.08 V |  |  | ｜未写 | TFSI / TFSI | 0.2 M / 0.2 M | 锂库存未知 | 常规 | 未知 | 未知 | 未报告 | 未知 | 未知 | 无 |  | 其他 | 其他 | 232 | 161 | mAh/g（恒压 Li2S 沉积容量，越高越好） | 2.08 V 恒压 | 直接 | 直接 | 未报告 | A更好 | A更好 | 成核峰时间相近，同等多硫化物浓度下不影响成核速率 | 弱者胜 | +0.365 | Fig. S18；p6 | 有数据 | Li2S 沉积 |  | 无 | S25-C3（C2）：改变 正极 溶液正极→无（Li‖Li）、电池 扣式→对称 Li‖Li；胜方 本行 弱者胜｜该行 弱者胜 → 未翻转（胜方相同）；取值点不同／待核可比性；协议未逐项核；载量、锂厚未知（两行均未报告）；效应量 本行 +0.365（A=MT）｜该行 —（A=MT）；正 = A 更好 | the MSE-MtBE cell achieves a higher response current peak and a larger Li2S deposition capacity of 232 mA h g−1, compared to 161 mA h g−1 for the DOL/DME cell | ✅ | 原句已在原文找到 |  | 新论文首次提取（不属定向复核；复核看 🔶/⚠️ 行与优势一致性逐对复核）
S25-C24 | S25 | 10.1002/anie.202522940 | Lai T., Liao K., Manthiram A., Angew. Chem. Int. Ed. 2026, 65, e22940 | Arumugam Manthiram（UT Austin）｜DOL/DME 基准（1 M LiTFSI + 0.2 M LiNO3，1:1 v/v）中掺 30 vol% 单氧醚（MtBE、CPME、SBME、TAME）得 MSE；电池对比主要是 MSE-MtBE 对 DOL/DME。锂厚未写。E/S 5.5、4.5 只有 MSE-MtBE 软包，无同条件对照。作者称 MSE 与基准的 Li‖Li 去溶剂化活化能'相近'，MtBE 最小。Li2S6 对称电池 Rct：MSE-MtBE 更高，但活化能更低（作者归因电导率低）。GITT 中 MSE-MtBE 的 ηact、ηohm 更大、ηconc 更小，属同一测试内的分项此消彼长 | 跨E/S；必读 | 否（正极：溶液正极） | MTp：MSE-MtBE + 0.1 M Li2S6（Li2S6 对称电池） | 溶剂 DOL/DME/MtBE 3.5:3.5:3 v/v；盐 1 M LiTFSI + 0.1 M Li2S6；稀释剂 MtBE；LiNO₃ 0.2 M；添加剂 0.1 M Li2S6 | DDp：DOL/DME + 0.1 M Li2S6（Li2S6 对称电池） | 溶剂 DOL/DME 1:1 v/v；盐 1 M LiTFSI + 0.1 M Li2S6；稀释剂 无；LiNO₃ 0.2 M；添加剂 0.1 M Li2S6 | 稀释剂、溶剂比例 | 否 | moderately solvating electrolyte | 适中溶剂化 | DOL/DME baseline | 常规 | 常规 ↔ 适中溶剂化 | 【D1｜Li⁺ 溶剂化环境｜实验测量｜电解液 ⁷Li NMR 屏蔽排序（向低场移 = Li⁺–溶剂作用减弱）】A=1，B=3 序号（仅表次序；大=Li⁺–溶剂作用强）；方向：A比B更弱；体系内可比：是（同篇同法（Fig. 2a）；DOL/DME −1.19 ppm，MSE 都向低场移，MtBE 与 SBME 移得最多；作者注明阴离子配对增强会屏蔽、溶剂作用减弱会去屏蔽，两者竞争；MD 中 DME 配位数同序。Li2S6 电解液（DDp/MTp）按无多硫化物时映射）；映射到电池电解液：直接（测的是电解液本身（1 M LiTFSI + 0.2 M LiNO3））；可信度：高｜物种：Li⁺；介质：电解液；测法：⁷Li NMR；浓度定义：—；温度：未写 【D2｜多硫化物溶剂化环境｜实验测量｜0.1 M Li2S6 溶液 ⁷Li NMR 排序（向低场移 = Li⁺–溶剂作用减弱、Li⁺–S6²⁻ 配对增多）】A=1，B=2 序号（仅表次序；大=溶剂化强）；方向：A比B更弱；体系内可比：是（同篇同法（Fig. 3a）；DOL/DME 0.17 ppm、MtBE 混合 0.28 ppm；CPME 未向低场移，按与基准同档记）；映射到电池电解液：间接（测的是 0.1 M Li2S6 溶于混合溶剂（不含其他盐），按溶剂映射）；可信度：中（体系内可比，映射到电池电解液是间接的）｜物种：Li2S6；介质：混合溶剂（不含盐）；测法：⁷Li NMR；浓度定义：0.1 M Li2S6；温度：未写 | A比B更弱 | 描述符（可比） |  | 直接 + 间接：测的是 0.1 M Li2S6 溶于混合溶剂（不含其他盐），按溶剂映射 |  | 溶液正极 | 对称电极 + 0.1 M Li2S6 电解液 |  | 不适用 | / | 40｜40 | 1.13（默认 d=12 mm） | 未写 |  |  | 缺失 |  |  | 未知（缺失） | 未写 | 1000｜默认 1000 | 200（含默认） | — / — |  |  |  |  | 对称（Li2S6） | ｜EIS，无电流 |  |  | ｜变温（0–50 °C 拟合 Ea） | TFSI / TFSI | 0.2 M / 0.2 M | 锂库存未知 | 常规 | 未知 | 未知 | 未报告 | 未知 | 未知 | 无 |  | 阻抗 | 其他 |  |  | Ω（Li2S6 对称电池 Rct） | 0–50 °C 全温区 | 缺失（Fig. 3h–i、S20） | 缺失（Fig. 3h–i、S20） | 未报告 | A更差 |  | 总反应速率较慢，可能因 MSE-MtBE 电导率低 | 强者胜 |  | Fig. 3h–i、S19–S20；p6 | 有数据 | 正极动力学 | whereas the overall reaction rate is slower, plausibly due to the lower conductivity of MSE-MtBE | 无 |  | Interestingly, the MSE-MtBE cell exhibits higher Rct throughout the temperature range, but a lower activation energy compared to DOL/DME | ✅ | 原句已在原文找到 |  | 新论文首次提取（不属定向复核；复核看 🔶/⚠️ 行与优势一致性逐对复核）
S25-C25 | S25 | 10.1002/anie.202522940 | Lai T., Liao K., Manthiram A., Angew. Chem. Int. Ed. 2026, 65, e22940 | Arumugam Manthiram（UT Austin）｜DOL/DME 基准（1 M LiTFSI + 0.2 M LiNO3，1:1 v/v）中掺 30 vol% 单氧醚（MtBE、CPME、SBME、TAME）得 MSE；电池对比主要是 MSE-MtBE 对 DOL/DME。锂厚未写。E/S 5.5、4.5 只有 MSE-MtBE 软包，无同条件对照。作者称 MSE 与基准的 Li‖Li 去溶剂化活化能'相近'，MtBE 最小。Li2S6 对称电池 Rct：MSE-MtBE 更高，但活化能更低（作者归因电导率低）。GITT 中 MSE-MtBE 的 ηact、ηohm 更大、ηconc 更小，属同一测试内的分项此消彼长 | 跨E/S；必读 | 否（正极：溶液正极） | MTp：MSE-MtBE + 0.1 M Li2S6（Li2S6 对称电池） | 溶剂 DOL/DME/MtBE 3.5:3.5:3 v/v；盐 1 M LiTFSI + 0.1 M Li2S6；稀释剂 MtBE；LiNO₃ 0.2 M；添加剂 0.1 M Li2S6 | DDp：DOL/DME + 0.1 M Li2S6（Li2S6 对称电池） | 溶剂 DOL/DME 1:1 v/v；盐 1 M LiTFSI + 0.1 M Li2S6；稀释剂 无；LiNO₃ 0.2 M；添加剂 0.1 M Li2S6 | 稀释剂、溶剂比例 | 否 | moderately solvating electrolyte | 适中溶剂化 | DOL/DME baseline | 常规 | 常规 ↔ 适中溶剂化 | 【D1｜Li⁺ 溶剂化环境｜实验测量｜电解液 ⁷Li NMR 屏蔽排序（向低场移 = Li⁺–溶剂作用减弱）】A=1，B=3 序号（仅表次序；大=Li⁺–溶剂作用强）；方向：A比B更弱；体系内可比：是（同篇同法（Fig. 2a）；DOL/DME −1.19 ppm，MSE 都向低场移，MtBE 与 SBME 移得最多；作者注明阴离子配对增强会屏蔽、溶剂作用减弱会去屏蔽，两者竞争；MD 中 DME 配位数同序。Li2S6 电解液（DDp/MTp）按无多硫化物时映射）；映射到电池电解液：直接（测的是电解液本身（1 M LiTFSI + 0.2 M LiNO3））；可信度：高｜物种：Li⁺；介质：电解液；测法：⁷Li NMR；浓度定义：—；温度：未写 【D2｜多硫化物溶剂化环境｜实验测量｜0.1 M Li2S6 溶液 ⁷Li NMR 排序（向低场移 = Li⁺–溶剂作用减弱、Li⁺–S6²⁻ 配对增多）】A=1，B=2 序号（仅表次序；大=溶剂化强）；方向：A比B更弱；体系内可比：是（同篇同法（Fig. 3a）；DOL/DME 0.17 ppm、MtBE 混合 0.28 ppm；CPME 未向低场移，按与基准同档记）；映射到电池电解液：间接（测的是 0.1 M Li2S6 溶于混合溶剂（不含其他盐），按溶剂映射）；可信度：中（体系内可比，映射到电池电解液是间接的）｜物种：Li2S6；介质：混合溶剂（不含盐）；测法：⁷Li NMR；浓度定义：0.1 M Li2S6；温度：未写 | A比B更弱 | 描述符（可比） |  | 直接 + 间接：测的是 0.1 M Li2S6 溶于混合溶剂（不含其他盐），按溶剂映射 |  | 溶液正极 | 对称电极 + 0.1 M Li2S6 电解液 |  | 不适用 | / | 40｜40 | 1.13（默认 d=12 mm） | 未写 |  |  | 缺失 |  |  | 未知（缺失） | 未写 | 1000｜默认 1000 | 200（含默认） | — / — |  |  |  |  | 对称（Li2S6） | ｜EIS，无电流 |  |  | ｜变温（0–50 °C 拟合 Ea） | TFSI / TFSI | 0.2 M / 0.2 M | 锂库存未知 | 常规 | 未知 | 未知 | 未报告 | 未知 | 未知 | 无 |  | 过电位或动力学 | 其他 |  |  | kJ/mol（液–液转化电荷转移活化能，越低越好） | 0–50 °C Arrhenius 拟合 | 缺失（Fig. 3i） | 缺失（Fig. 3i） | 未报告 | A更好 |  | 电活性表面去溶剂化势垒更低 | 弱者胜 |  | Fig. 3i；p6 | 有数据 | 正极动力学 |  | 无 |  | Interestingly, the MSE-MtBE cell exhibits higher Rct throughout the temperature range, but a lower activation energy compared to DOL/DME | ✅ | 原句已在原文找到 |  | 新论文首次提取（不属定向复核；复核看 🔶/⚠️ 行与优势一致性逐对复核）
S28-C1 | S28 | 10.1021/acsenergylett.6c00790 | Peng L., Lin L. et al., ACS Energy Lett. 2026, 11, 4125 | Luyi Chen / Yuepeng Cai / Qifeng Zheng（华南师大）｜εr–DN 分区筛选 75 种溶剂；10 种二元配方（LiTFSI:溶剂1:溶剂2 = 1:4:6 摩尔，含 TTE 的不加 LiNO3）+ DD 基准，7 项筛选指标数值见 Table S12。选行规则（不看结果）：作者主配方 M-S/W（CSA/MeTHF）对每个只换一种溶剂的配方（S/W、M/W、M-S/M、M-S/N）和对 DD，各取 Table S12 全部 7 项；其余配对未列。Table S12 的编号与 Table S10 不同（M-S/W 在 S12 为 8 号）；ΔVnuc 与沉积容量按 Fig. 2 图注取自 Li‖S 0.2C 放电，与 SI 恒压沉积试验（550 / 292）不是同一测法。文中 M-S/M 的 ΔVnuc 为 30 mV，作者却把它列为'低于 30 mV'；W/N 的 ΔVnuc 为'/'。高载量贫液（E/S 4.2、3.6）与软包只测了 CSA/MeTHF，无同条件对照 | 跨E/S；稀有格 | 否（正极：无（Li‖Li）） | MSW：LiTFSI:CSA:MeTHF:LiNO3 = 1:4:6:0.2（M-S/W） | 溶剂 CSA/MeTHF 4:6（摩尔）；盐 LiTFSI；稀释剂 无；LiNO₃ 0.2（摩尔比）；添加剂 无 | DD：1 M LiTFSI + 0.2 M LiNO3 DME/DOL（DD） | 溶剂 DME/DOL 1:1 v/v；盐 1 M LiTFSI；稀释剂 无；LiNO₃ 0.2 M；添加剂 无 | 溶剂种类 | 是 | midstrong/weak combination | 适中溶剂化 | conventional electrolyte | 常规 | 常规 ↔ 适中溶剂化 | 【D1｜Li⁺ 溶剂化环境｜实验测量｜⁷Li NMR 屏蔽（0.1 M Li2S6，混合溶剂）排序】A=2，B=1 序号（仅表次序；大=Li⁺ 配位强）；方向：A比B更强；体系内可比：是（同篇同法（Fig. 3e）；作者点名 CSA:MeTHF 与 DME:DOL；¹⁷O NMR（单溶剂）同向）；映射到电池电解液：间接（测的是 0.1 M Li2S6 的 CSA:MeTHF 与 DME:DOL 混合溶剂（不含 LiTFSI、LiNO3），按溶剂映射）；可信度：中（体系内可比，映射到电池电解液是间接的）｜物种：Li2S6；介质：混合溶剂（不含盐）；测法：⁷Li NMR；浓度定义：0.1 M Li2S6；温度：未写 【D2｜多硫化物溶解行为｜实验测量｜10 mM Li2Sx（x = 2、4、6、8）在混合溶剂中是否沉淀（定性）】A=2，B=1 序号（仅表次序；大=溶解多）；方向：A比B更强；体系内可比：是（同篇同法（Fig. S22），定性；与'DD 中等多硫化物溶解度'的说法及常见文献认识不完全一致，原文如此）；映射到电池电解液：间接（测的是 10 mM Li2Sx 在混合溶剂中（不含 LiTFSI、LiNO3），按溶剂映射）；可信度：中（体系内可比，映射到电池电解液是间接的）｜物种：Li2Sx（x = 2、4、6、8）；介质：混合溶剂（不含盐）；测法：目视（沉淀）；浓度定义：10 mM；温度：未写 | A比B更强 | 描述符（可比） |  | 间接映射：测的是 0.1 M Li2S6 的 CSA:MeTHF 与 DME:DOL 混合溶剂（不含 LiTFSI、LiNO3），按溶剂映射；测的是 10 mM Li2Sx 在混合溶剂中（不含 LiTFSI、LiNO3），按溶剂映射；本行是无硫正极的对称 / 半电池测试 |  | 无（Li‖Li） | Li |  | 不适用 | / | 40｜40 | 1.13（默认 d=12 mm） | 未写 |  |  | 缺失 |  |  | 未知（缺失） | 未写 | 1000｜默认 1000 | 200（含默认） | — / — |  |  |  |  | 扣式 CR2032 | ｜0.5 mA/cm²，0.5 mAh/cm² |  |  | ｜未写 | TFSI / TFSI | 0.2（摩尔比） / 0.2 M | 不适用 | 不适用 | 未知 | 未知 | 不适用 | 未知 | 未知 | 无 |  | 过电位或动力学 | 其他 | 32 | 10 | mV（Li‖Li 极化） | 第 400 h | 直接 | 直接 | 未报告 | A更差 | A更差 | Li‖Li 筛选门槛：极化 < 50 mV 且寿命 > 800 h | 弱者胜 | -1.163 | Fig. 2b、S16–S17；Table S12 | 有数据 | 负极 SEI |  | 无 | S28-C4（C3）：改变 统一倍率 ?→0.2、正极 无（Li‖Li）→硫碳；胜方 本行 弱者胜｜该行 强者胜 → 翻转（强弱胜方互换）；取值点不同／待核可比性；协议未逐项核；载量、锂厚未知（两行均未报告）；效应量 本行 -1.163（A=MSW）｜该行 +1.030（A=MSW）；正 = A 更好 S28-C38（C5）：改变 E/S ?→7.4、载量 ?→3、统一倍率 ?→0.1、正极 无（Li‖Li）→硫碳；胜方 本行 弱者胜｜该行 强者胜 → 翻转（强弱胜方互换）；取值点不同／待核可比性；协议未逐项核；锂厚未知（两行均未报告）；效应量 本行 -1.163（A=MSW）｜该行 —（A=MSW）；正 = A 更好 S28-C39（C5）：改变 E/S ?→7.4、载量 ?→3、统一倍率 ?→0.1、正极 无（Li‖Li）→硫碳；胜方 本行 弱者胜｜该行 强者胜 → 翻转（强弱胜方互换）；取值点不同／待核可比性；协议未逐项核；锂厚未知（两行均未报告）；效应量 本行 -1.163（A=MSW）｜该行 —（A=MSW）；正 = A 更好 | 8 M-S/W 32 1200 5 15 699 99.9 913 … 11 DD 10 1200 42 42 570 98.9 754 | ✅ | DD 是体积配比 1 M 配方，M-S/W 是摩尔配比，盐浓度不同 |  | 新论文首次提取（不属定向复核；复核看 🔶/⚠️ 行与优势一致性逐对复核）
S28-C2 | S28 | 10.1021/acsenergylett.6c00790 | Peng L., Lin L. et al., ACS Energy Lett. 2026, 11, 4125 | Luyi Chen / Yuepeng Cai / Qifeng Zheng（华南师大）｜εr–DN 分区筛选 75 种溶剂；10 种二元配方（LiTFSI:溶剂1:溶剂2 = 1:4:6 摩尔，含 TTE 的不加 LiNO3）+ DD 基准，7 项筛选指标数值见 Table S12。选行规则（不看结果）：作者主配方 M-S/W（CSA/MeTHF）对每个只换一种溶剂的配方（S/W、M/W、M-S/M、M-S/N）和对 DD，各取 Table S12 全部 7 项；其余配对未列。Table S12 的编号与 Table S10 不同（M-S/W 在 S12 为 8 号）；ΔVnuc 与沉积容量按 Fig. 2 图注取自 Li‖S 0.2C 放电，与 SI 恒压沉积试验（550 / 292）不是同一测法。文中 M-S/M 的 ΔVnuc 为 30 mV，作者却把它列为'低于 30 mV'；W/N 的 ΔVnuc 为'/'。高载量贫液（E/S 4.2、3.6）与软包只测了 CSA/MeTHF，无同条件对照 | 跨E/S；稀有格 | 否（正极：无（Li‖Li）） | MSW：LiTFSI:CSA:MeTHF:LiNO3 = 1:4:6:0.2（M-S/W） | 溶剂 CSA/MeTHF 4:6（摩尔）；盐 LiTFSI；稀释剂 无；LiNO₃ 0.2（摩尔比）；添加剂 无 | DD：1 M LiTFSI + 0.2 M LiNO3 DME/DOL（DD） | 溶剂 DME/DOL 1:1 v/v；盐 1 M LiTFSI；稀释剂 无；LiNO₃ 0.2 M；添加剂 无 | 溶剂种类 | 是 | midstrong/weak combination | 适中溶剂化 | conventional electrolyte | 常规 | 常规 ↔ 适中溶剂化 | 【D1｜Li⁺ 溶剂化环境｜实验测量｜⁷Li NMR 屏蔽（0.1 M Li2S6，混合溶剂）排序】A=2，B=1 序号（仅表次序；大=Li⁺ 配位强）；方向：A比B更强；体系内可比：是（同篇同法（Fig. 3e）；作者点名 CSA:MeTHF 与 DME:DOL；¹⁷O NMR（单溶剂）同向）；映射到电池电解液：间接（测的是 0.1 M Li2S6 的 CSA:MeTHF 与 DME:DOL 混合溶剂（不含 LiTFSI、LiNO3），按溶剂映射）；可信度：中（体系内可比，映射到电池电解液是间接的）｜物种：Li2S6；介质：混合溶剂（不含盐）；测法：⁷Li NMR；浓度定义：0.1 M Li2S6；温度：未写 【D2｜多硫化物溶解行为｜实验测量｜10 mM Li2Sx（x = 2、4、6、8）在混合溶剂中是否沉淀（定性）】A=2，B=1 序号（仅表次序；大=溶解多）；方向：A比B更强；体系内可比：是（同篇同法（Fig. S22），定性；与'DD 中等多硫化物溶解度'的说法及常见文献认识不完全一致，原文如此）；映射到电池电解液：间接（测的是 10 mM Li2Sx 在混合溶剂中（不含 LiTFSI、LiNO3），按溶剂映射）；可信度：中（体系内可比，映射到电池电解液是间接的）｜物种：Li2Sx（x = 2、4、6、8）；介质：混合溶剂（不含盐）；测法：目视（沉淀）；浓度定义：10 mM；温度：未写 | A比B更强 | 描述符（可比） |  | 间接映射：测的是 0.1 M Li2S6 的 CSA:MeTHF 与 DME:DOL 混合溶剂（不含 LiTFSI、LiNO3），按溶剂映射；测的是 10 mM Li2Sx 在混合溶剂中（不含 LiTFSI、LiNO3），按溶剂映射；本行是无硫正极的对称 / 半电池测试 |  | 无（Li‖Li） | Li |  | 不适用 | / | 40｜40 | 1.13（默认 d=12 mm） | 未写 |  |  | 缺失 |  |  | 未知（缺失） | 未写 | 1000｜默认 1000 | 200（含默认） | — / — |  |  |  |  | 扣式 CR2032 | ｜0.5 mA/cm²，0.5 mAh/cm² |  |  | ｜未写 | TFSI / TFSI | 0.2（摩尔比） / 0.2 M | 不适用 | 不适用 | 未知 | 未知 | 不适用 | 未知 | 未知 | 无 |  | 锂对称电池寿命 | 负极侧 | 1200 | 1200 | h | 循环寿命 | 直接 | 直接 | 未报告 | 差异小 | 差异小（相对差 <5%） | Li‖Li 筛选门槛：极化 < 50 mV 且寿命 > 800 h | 差异小 | +0.000 | Fig. 2b、S16–S17；Table S12 | 有数据 | 负极 SEI |  | 无 |  | 8 M-S/W 32 1200 5 15 699 99.9 913 … 11 DD 10 1200 42 42 570 98.9 754 | ✅ | 两者表中数值相同；DD 是体积配比 1 M 配方，M-S/W 是摩尔配比，盐浓度不同 |  | 新论文首次提取（不属定向复核；复核看 🔶/⚠️ 行与优势一致性逐对复核）
S28-C3 | S28 | 10.1021/acsenergylett.6c00790 | Peng L., Lin L. et al., ACS Energy Lett. 2026, 11, 4125 | Luyi Chen / Yuepeng Cai / Qifeng Zheng（华南师大）｜εr–DN 分区筛选 75 种溶剂；10 种二元配方（LiTFSI:溶剂1:溶剂2 = 1:4:6 摩尔，含 TTE 的不加 LiNO3）+ DD 基准，7 项筛选指标数值见 Table S12。选行规则（不看结果）：作者主配方 M-S/W（CSA/MeTHF）对每个只换一种溶剂的配方（S/W、M/W、M-S/M、M-S/N）和对 DD，各取 Table S12 全部 7 项；其余配对未列。Table S12 的编号与 Table S10 不同（M-S/W 在 S12 为 8 号）；ΔVnuc 与沉积容量按 Fig. 2 图注取自 Li‖S 0.2C 放电，与 SI 恒压沉积试验（550 / 292）不是同一测法。文中 M-S/M 的 ΔVnuc 为 30 mV，作者却把它列为'低于 30 mV'；W/N 的 ΔVnuc 为'/'。高载量贫液（E/S 4.2、3.6）与软包只测了 CSA/MeTHF，无同条件对照 | 跨E/S；稀有格 | 否（正极：溶液正极） | MSWn：LiTFSI:CSA:MeTHF = 1:4:6（穿梭电流测试，不含 LiNO3） | 溶剂 CSA/MeTHF 4:6（摩尔）；盐 LiTFSI；稀释剂 无；LiNO₃ 无；添加剂 无 | DDn：1 M LiTFSI DME/DOL（穿梭电流测试，不含 LiNO3） | 溶剂 DME/DOL 1:1 v/v；盐 1 M LiTFSI；稀释剂 无；LiNO₃ 无；添加剂 无 | 溶剂种类 | 是 | midstrong/weak combination | 适中溶剂化 | conventional electrolyte | 常规 | 常规 ↔ 适中溶剂化 | 【D1｜Li⁺ 溶剂化环境｜实验测量｜⁷Li NMR 屏蔽（0.1 M Li2S6，混合溶剂）排序】A=2，B=1 序号（仅表次序；大=Li⁺ 配位强）；方向：A比B更强；体系内可比：是（同篇同法（Fig. 3e）；作者点名 CSA:MeTHF 与 DME:DOL；¹⁷O NMR（单溶剂）同向）；映射到电池电解液：间接（测的是 0.1 M Li2S6 的 CSA:MeTHF 与 DME:DOL 混合溶剂（不含 LiTFSI、LiNO3），按溶剂映射）；可信度：中（体系内可比，映射到电池电解液是间接的）｜物种：Li2S6；介质：混合溶剂（不含盐）；测法：⁷Li NMR；浓度定义：0.1 M Li2S6；温度：未写 【D2｜多硫化物溶解行为｜实验测量｜10 mM Li2Sx（x = 2、4、6、8）在混合溶剂中是否沉淀（定性）】A=2，B=1 序号（仅表次序；大=溶解多）；方向：A比B更强；体系内可比：是（同篇同法（Fig. S22），定性；与'DD 中等多硫化物溶解度'的说法及常见文献认识不完全一致，原文如此）；映射到电池电解液：间接（测的是 10 mM Li2Sx 在混合溶剂中（不含 LiTFSI、LiNO3），按溶剂映射）；可信度：中（体系内可比，映射到电池电解液是间接的）｜物种：Li2Sx（x = 2、4、6、8）；介质：混合溶剂（不含盐）；测法：目视（沉淀）；浓度定义：10 mM；温度：未写 | A比B更强 | 描述符（可比） |  | 间接映射：测的是 0.1 M Li2S6 的 CSA:MeTHF 与 DME:DOL 混合溶剂（不含 LiTFSI、LiNO3），按溶剂映射；测的是 10 mM Li2Sx 在混合溶剂中（不含 LiTFSI、LiNO3），按溶剂映射 |  | 溶液正极 | 碳纤维布（Φ12 mm）+ 干燥 Li2S6 | 1.4 | 直接（约值） | / | 20｜20 | 1.13 | 未写 | 12.64 | 12.64 | 计算 |  |  | 计算 | 未写 | 1000｜默认 1000 | 200（含默认） | — / — |  |  | 85.29（含默认） |  | 扣式 CR2032 | ｜恒压阶梯，非倍率 |  |  | ｜未写 | TFSI / TFSI | 无 / 无 | 锂库存未知 | 常规 | 中等(5–15] | <2 | 未报告 | 未知 | 未知 | 无 |  | 多硫化物溶解或穿梭 | 其他 | 5 | 42 | µA/cm²（平均穿梭电流） | 阶梯恒压平均 | 直接 | 直接 | 未报告 | A更好 | A更好 | 穿梭电流筛选门槛 < 10 µA/cm² | 强者胜 | +2.128 | Fig. 2c、S18；Table S12 | 有数据 | 穿梭 |  | 无 |  | 8 M-S/W 32 1200 5 15 699 99.9 913 … 11 DD 10 1200 42 42 570 98.9 754 | 🧮 | 原句已在原文找到 |  | 新论文首次提取（不属定向复核；复核看 🔶/⚠️ 行与优势一致性逐对复核）
S28-C4 | S28 | 10.1021/acsenergylett.6c00790 | Peng L., Lin L. et al., ACS Energy Lett. 2026, 11, 4125 | Luyi Chen / Yuepeng Cai / Qifeng Zheng（华南师大）｜εr–DN 分区筛选 75 种溶剂；10 种二元配方（LiTFSI:溶剂1:溶剂2 = 1:4:6 摩尔，含 TTE 的不加 LiNO3）+ DD 基准，7 项筛选指标数值见 Table S12。选行规则（不看结果）：作者主配方 M-S/W（CSA/MeTHF）对每个只换一种溶剂的配方（S/W、M/W、M-S/M、M-S/N）和对 DD，各取 Table S12 全部 7 项；其余配对未列。Table S12 的编号与 Table S10 不同（M-S/W 在 S12 为 8 号）；ΔVnuc 与沉积容量按 Fig. 2 图注取自 Li‖S 0.2C 放电，与 SI 恒压沉积试验（550 / 292）不是同一测法。文中 M-S/M 的 ΔVnuc 为 30 mV，作者却把它列为'低于 30 mV'；W/N 的 ΔVnuc 为'/'。高载量贫液（E/S 4.2、3.6）与软包只测了 CSA/MeTHF，无同条件对照 | 跨E/S；稀有格 | 是 | MSW：LiTFSI:CSA:MeTHF:LiNO3 = 1:4:6:0.2（M-S/W） | 溶剂 CSA/MeTHF 4:6（摩尔）；盐 LiTFSI；稀释剂 无；LiNO₃ 0.2（摩尔比）；添加剂 无 | DD：1 M LiTFSI + 0.2 M LiNO3 DME/DOL（DD） | 溶剂 DME/DOL 1:1 v/v；盐 1 M LiTFSI；稀释剂 无；LiNO₃ 0.2 M；添加剂 无 | 溶剂种类 | 是 | midstrong/weak combination | 适中溶剂化 | conventional electrolyte | 常规 | 常规 ↔ 适中溶剂化 | 【D1｜Li⁺ 溶剂化环境｜实验测量｜⁷Li NMR 屏蔽（0.1 M Li2S6，混合溶剂）排序】A=2，B=1 序号（仅表次序；大=Li⁺ 配位强）；方向：A比B更强；体系内可比：是（同篇同法（Fig. 3e）；作者点名 CSA:MeTHF 与 DME:DOL；¹⁷O NMR（单溶剂）同向）；映射到电池电解液：间接（测的是 0.1 M Li2S6 的 CSA:MeTHF 与 DME:DOL 混合溶剂（不含 LiTFSI、LiNO3），按溶剂映射）；可信度：中（体系内可比，映射到电池电解液是间接的）｜物种：Li2S6；介质：混合溶剂（不含盐）；测法：⁷Li NMR；浓度定义：0.1 M Li2S6；温度：未写 【D2｜多硫化物溶解行为｜实验测量｜10 mM Li2Sx（x = 2、4、6、8）在混合溶剂中是否沉淀（定性）】A=2，B=1 序号（仅表次序；大=溶解多）；方向：A比B更强；体系内可比：是（同篇同法（Fig. S22），定性；与'DD 中等多硫化物溶解度'的说法及常见文献认识不完全一致，原文如此）；映射到电池电解液：间接（测的是 10 mM Li2Sx 在混合溶剂中（不含 LiTFSI、LiNO3），按溶剂映射）；可信度：中（体系内可比，映射到电池电解液是间接的）｜物种：Li2Sx（x = 2、4、6、8）；介质：混合溶剂（不含盐）；测法：目视（沉淀）；浓度定义：10 mM；温度：未写 | A比B更强 | 描述符（可比） |  | 间接映射：测的是 0.1 M Li2S6 的 CSA:MeTHF 与 DME:DOL 混合溶剂（不含 LiTFSI、LiNO3），按溶剂映射；测的是 10 mM Li2Sx 在混合溶剂中（不含 LiTFSI、LiNO3），按溶剂映射 |  | 硫碳 | KB/S（7:3）：CNT：LA133 = 77.5:12.5:10 |  | 缺失 | / | 未写｜50（默认） | 1.13 | 未写 |  |  | 缺失 |  |  | 未知（缺失） | 未写 | 1000｜默认 1000 | 200（含默认） | — / — |  |  |  |  | 扣式 CR2032 | 0.2C｜0.2C；平均 CE 与平均容量取 100 圈 | 未写（按 1675） | 0.2 | ｜未写 | TFSI / TFSI | 0.2（摩尔比） / 0.2 M | 锂库存未知 | 常规 | 未知 | 未知 | 未报告 | ≤0.3C | 未知 | 无 |  | 过电位或动力学 | 其他 | 15 | 42 | mV（Li2S 成核过电位 ΔVnuc） | 首次放电 | 直接 | 直接 | 未报告 | A更好 | A更好 | ΔVnuc < 30 mV 且 Li2S 沉积 > 600 mAh/g；溶剂化增强加快硫转化 | 强者胜 | +1.030 | Fig. 2d、S19–S20；Table S12 | 有数据 | Li2S 沉积 |  | 无 | S28-C1（C1）：改变 统一倍率 0.2→?、正极 硫碳→无（Li‖Li）；胜方 本行 强者胜｜该行 弱者胜 → 翻转（强弱胜方互换）；取值点不同／待核可比性；协议未逐项核；载量、锂厚未知（两行均未报告）；效应量 本行 +1.030（A=MSW）｜该行 -1.163（A=MSW）；正 = A 更好 S28-C38（C5）：改变 E/S ?→7.4、载量 ?→3、统一倍率 0.2→0.1；胜方 本行 强者胜｜该行 强者胜 → 未翻转（胜方相同）；取值点不同／待核可比性；协议未逐项核；锂厚未知（两行均未报告）；效应量 本行 +1.030（A=MSW）｜该行 —（A=MSW）；正 = A 更好 S28-C39（C5）：改变 E/S ?→7.4、载量 ?→3、统一倍率 0.2→0.1；胜方 本行 强者胜｜该行 强者胜 → 未翻转（胜方相同）；取值点不同／待核可比性；协议未逐项核；锂厚未知（两行均未报告）；效应量 本行 +1.030（A=MSW）｜该行 —（A=MSW）；正 = A 更好 | 8 M-S/W 32 1200 5 15 699 99.9 913 … 11 DD 10 1200 42 42 570 98.9 754 | ✅ | DD 是体积配比 1 M 配方，M-S/W 是摩尔配比，盐浓度不同 |  | 新论文首次提取（不属定向复核；复核看 🔶/⚠️ 行与优势一致性逐对复核）
S28-C5 | S28 | 10.1021/acsenergylett.6c00790 | Peng L., Lin L. et al., ACS Energy Lett. 2026, 11, 4125 | Luyi Chen / Yuepeng Cai / Qifeng Zheng（华南师大）｜εr–DN 分区筛选 75 种溶剂；10 种二元配方（LiTFSI:溶剂1:溶剂2 = 1:4:6 摩尔，含 TTE 的不加 LiNO3）+ DD 基准，7 项筛选指标数值见 Table S12。选行规则（不看结果）：作者主配方 M-S/W（CSA/MeTHF）对每个只换一种溶剂的配方（S/W、M/W、M-S/M、M-S/N）和对 DD，各取 Table S12 全部 7 项；其余配对未列。Table S12 的编号与 Table S10 不同（M-S/W 在 S12 为 8 号）；ΔVnuc 与沉积容量按 Fig. 2 图注取自 Li‖S 0.2C 放电，与 SI 恒压沉积试验（550 / 292）不是同一测法。文中 M-S/M 的 ΔVnuc 为 30 mV，作者却把它列为'低于 30 mV'；W/N 的 ΔVnuc 为'/'。高载量贫液（E/S 4.2、3.6）与软包只测了 CSA/MeTHF，无同条件对照 | 跨E/S；稀有格 | 是 | MSW：LiTFSI:CSA:MeTHF:LiNO3 = 1:4:6:0.2（M-S/W） | 溶剂 CSA/MeTHF 4:6（摩尔）；盐 LiTFSI；稀释剂 无；LiNO₃ 0.2（摩尔比）；添加剂 无 | DD：1 M LiTFSI + 0.2 M LiNO3 DME/DOL（DD） | 溶剂 DME/DOL 1:1 v/v；盐 1 M LiTFSI；稀释剂 无；LiNO₃ 0.2 M；添加剂 无 | 溶剂种类 | 是 | midstrong/weak combination | 适中溶剂化 | conventional electrolyte | 常规 | 常规 ↔ 适中溶剂化 | 【D1｜Li⁺ 溶剂化环境｜实验测量｜⁷Li NMR 屏蔽（0.1 M Li2S6，混合溶剂）排序】A=2，B=1 序号（仅表次序；大=Li⁺ 配位强）；方向：A比B更强；体系内可比：是（同篇同法（Fig. 3e）；作者点名 CSA:MeTHF 与 DME:DOL；¹⁷O NMR（单溶剂）同向）；映射到电池电解液：间接（测的是 0.1 M Li2S6 的 CSA:MeTHF 与 DME:DOL 混合溶剂（不含 LiTFSI、LiNO3），按溶剂映射）；可信度：中（体系内可比，映射到电池电解液是间接的）｜物种：Li2S6；介质：混合溶剂（不含盐）；测法：⁷Li NMR；浓度定义：0.1 M Li2S6；温度：未写 【D2｜多硫化物溶解行为｜实验测量｜10 mM Li2Sx（x = 2、4、6、8）在混合溶剂中是否沉淀（定性）】A=2，B=1 序号（仅表次序；大=溶解多）；方向：A比B更强；体系内可比：是（同篇同法（Fig. S22），定性；与'DD 中等多硫化物溶解度'的说法及常见文献认识不完全一致，原文如此）；映射到电池电解液：间接（测的是 10 mM Li2Sx 在混合溶剂中（不含 LiTFSI、LiNO3），按溶剂映射）；可信度：中（体系内可比，映射到电池电解液是间接的）｜物种：Li2Sx（x = 2、4、6、8）；介质：混合溶剂（不含盐）；测法：目视（沉淀）；浓度定义：10 mM；温度：未写 | A比B更强 | 描述符（可比） |  | 间接映射：测的是 0.1 M Li2S6 的 CSA:MeTHF 与 DME:DOL 混合溶剂（不含 LiTFSI、LiNO3），按溶剂映射；测的是 10 mM Li2Sx 在混合溶剂中（不含 LiTFSI、LiNO3），按溶剂映射 |  | 硫碳 | KB/S（7:3）：CNT：LA133 = 77.5:12.5:10 |  | 缺失 | / | 未写｜50（默认） | 1.13 | 未写 |  |  | 缺失 |  |  | 未知（缺失） | 未写 | 1000｜默认 1000 | 200（含默认） | — / — |  |  |  |  | 扣式 CR2032 | 0.2C｜0.2C；平均 CE 与平均容量取 100 圈 | 未写（按 1675） | 0.2 | ｜未写 | TFSI / TFSI | 0.2（摩尔比） / 0.2 M | 锂库存未知 | 常规 | 未知 | 未知 | 未报告 | ≤0.3C | 未知 | 无 |  | 其他 | 其他 | 699 | 570 | mAh/g（Li2S 沉积容量，越高越好） | 首次放电 | 直接 | 直接 | 未报告 | A更好 | A更好 | ΔVnuc < 30 mV 且 Li2S 沉积 > 600 mAh/g；溶剂化增强加快硫转化 | 强者胜 | +0.204 | Fig. 2d、S19–S20；Table S12 | 有数据 | Li2S 沉积 |  | 无 | S28-C36（C4）：改变 统一倍率 0.2→?、正极 硫碳→溶液正极；胜方 本行 强者胜｜该行 强者胜 → 未翻转（胜方相同）；取值点不同／待核可比性；协议未逐项核；载量、锂厚未知（两行均未报告）；效应量 本行 +0.204（A=MSW）｜该行 +0.633（A=MSW）；正 = A 更好 S28-C37（C4）：改变 统一倍率 0.2→?、正极 硫碳→溶液正极；胜方 本行 强者胜｜该行 强者胜 → 未翻转（胜方相同）；取值点不同／待核可比性；协议未逐项核；载量、锂厚未知（两行均未报告）；效应量 本行 +0.204（A=MSW）｜该行 +1.312（A=MSW）；正 = A 更好 | 8 M-S/W 32 1200 5 15 699 99.9 913 … 11 DD 10 1200 42 42 570 98.9 754 | ✅ | DD 是体积配比 1 M 配方，M-S/W 是摩尔配比，盐浓度不同 |  | 新论文首次提取（不属定向复核；复核看 🔶/⚠️ 行与优势一致性逐对复核）
S28-C6 | S28 | 10.1021/acsenergylett.6c00790 | Peng L., Lin L. et al., ACS Energy Lett. 2026, 11, 4125 | Luyi Chen / Yuepeng Cai / Qifeng Zheng（华南师大）｜εr–DN 分区筛选 75 种溶剂；10 种二元配方（LiTFSI:溶剂1:溶剂2 = 1:4:6 摩尔，含 TTE 的不加 LiNO3）+ DD 基准，7 项筛选指标数值见 Table S12。选行规则（不看结果）：作者主配方 M-S/W（CSA/MeTHF）对每个只换一种溶剂的配方（S/W、M/W、M-S/M、M-S/N）和对 DD，各取 Table S12 全部 7 项；其余配对未列。Table S12 的编号与 Table S10 不同（M-S/W 在 S12 为 8 号）；ΔVnuc 与沉积容量按 Fig. 2 图注取自 Li‖S 0.2C 放电，与 SI 恒压沉积试验（550 / 292）不是同一测法。文中 M-S/M 的 ΔVnuc 为 30 mV，作者却把它列为'低于 30 mV'；W/N 的 ΔVnuc 为'/'。高载量贫液（E/S 4.2、3.6）与软包只测了 CSA/MeTHF，无同条件对照 | 跨E/S；稀有格 | 是 | MSW：LiTFSI:CSA:MeTHF:LiNO3 = 1:4:6:0.2（M-S/W） | 溶剂 CSA/MeTHF 4:6（摩尔）；盐 LiTFSI；稀释剂 无；LiNO₃ 0.2（摩尔比）；添加剂 无 | DD：1 M LiTFSI + 0.2 M LiNO3 DME/DOL（DD） | 溶剂 DME/DOL 1:1 v/v；盐 1 M LiTFSI；稀释剂 无；LiNO₃ 0.2 M；添加剂 无 | 溶剂种类 | 是 | midstrong/weak combination | 适中溶剂化 | conventional electrolyte | 常规 | 常规 ↔ 适中溶剂化 | 【D1｜Li⁺ 溶剂化环境｜实验测量｜⁷Li NMR 屏蔽（0.1 M Li2S6，混合溶剂）排序】A=2，B=1 序号（仅表次序；大=Li⁺ 配位强）；方向：A比B更强；体系内可比：是（同篇同法（Fig. 3e）；作者点名 CSA:MeTHF 与 DME:DOL；¹⁷O NMR（单溶剂）同向）；映射到电池电解液：间接（测的是 0.1 M Li2S6 的 CSA:MeTHF 与 DME:DOL 混合溶剂（不含 LiTFSI、LiNO3），按溶剂映射）；可信度：中（体系内可比，映射到电池电解液是间接的）｜物种：Li2S6；介质：混合溶剂（不含盐）；测法：⁷Li NMR；浓度定义：0.1 M Li2S6；温度：未写 【D2｜多硫化物溶解行为｜实验测量｜10 mM Li2Sx（x = 2、4、6、8）在混合溶剂中是否沉淀（定性）】A=2，B=1 序号（仅表次序；大=溶解多）；方向：A比B更强；体系内可比：是（同篇同法（Fig. S22），定性；与'DD 中等多硫化物溶解度'的说法及常见文献认识不完全一致，原文如此）；映射到电池电解液：间接（测的是 10 mM Li2Sx 在混合溶剂中（不含 LiTFSI、LiNO3），按溶剂映射）；可信度：中（体系内可比，映射到电池电解液是间接的）｜物种：Li2Sx（x = 2、4、6、8）；介质：混合溶剂（不含盐）；测法：目视（沉淀）；浓度定义：10 mM；温度：未写 | A比B更强 | 描述符（可比） |  | 间接映射：测的是 0.1 M Li2S6 的 CSA:MeTHF 与 DME:DOL 混合溶剂（不含 LiTFSI、LiNO3），按溶剂映射；测的是 10 mM Li2Sx 在混合溶剂中（不含 LiTFSI、LiNO3），按溶剂映射 |  | 硫碳 | KB/S（7:3）：CNT：LA133 = 77.5:12.5:10 |  | 缺失 | / | 未写｜50（默认） | 1.13 | 未写 |  |  | 缺失 |  |  | 未知（缺失） | 未写 | 1000｜默认 1000 | 200（含默认） | — / — |  |  |  |  | 扣式 CR2032 | 0.2C｜0.2C；平均 CE 与平均容量取 100 圈 | 未写（按 1675） | 0.2 | ｜未写 | TFSI / TFSI | 0.2（摩尔比） / 0.2 M | 锂库存未知 | 常规 | 未知 | 未知 | 未报告 | ≤0.3C | 未知 | 无 |  | 全电池库仑效率 | 循环 | 99.9 | 98.9 | % | 100 圈平均 | 直接 | 直接 | 未报告 | A更好 | A更好（百分点差 +1.00） | 只有 M-S/W 平均容量 > 900 mAh/g 且平均 CE 99.9% | 强者胜 | 百分点差 +1.00 | Fig. 2e、S19–S20；Table S12 | 有数据 | 穿梭 |  | 无 |  | 8 M-S/W 32 1200 5 15 699 99.9 913 … 11 DD 10 1200 42 42 570 98.9 754 | ✅ | DD 是体积配比 1 M 配方，M-S/W 是摩尔配比，盐浓度不同 |  | 新论文首次提取（不属定向复核；复核看 🔶/⚠️ 行与优势一致性逐对复核）
S28-C7 | S28 | 10.1021/acsenergylett.6c00790 | Peng L., Lin L. et al., ACS Energy Lett. 2026, 11, 4125 | Luyi Chen / Yuepeng Cai / Qifeng Zheng（华南师大）｜εr–DN 分区筛选 75 种溶剂；10 种二元配方（LiTFSI:溶剂1:溶剂2 = 1:4:6 摩尔，含 TTE 的不加 LiNO3）+ DD 基准，7 项筛选指标数值见 Table S12。选行规则（不看结果）：作者主配方 M-S/W（CSA/MeTHF）对每个只换一种溶剂的配方（S/W、M/W、M-S/M、M-S/N）和对 DD，各取 Table S12 全部 7 项；其余配对未列。Table S12 的编号与 Table S10 不同（M-S/W 在 S12 为 8 号）；ΔVnuc 与沉积容量按 Fig. 2 图注取自 Li‖S 0.2C 放电，与 SI 恒压沉积试验（550 / 292）不是同一测法。文中 M-S/M 的 ΔVnuc 为 30 mV，作者却把它列为'低于 30 mV'；W/N 的 ΔVnuc 为'/'。高载量贫液（E/S 4.2、3.6）与软包只测了 CSA/MeTHF，无同条件对照 | 跨E/S；稀有格 | 是 | MSW：LiTFSI:CSA:MeTHF:LiNO3 = 1:4:6:0.2（M-S/W） | 溶剂 CSA/MeTHF 4:6（摩尔）；盐 LiTFSI；稀释剂 无；LiNO₃ 0.2（摩尔比）；添加剂 无 | DD：1 M LiTFSI + 0.2 M LiNO3 DME/DOL（DD） | 溶剂 DME/DOL 1:1 v/v；盐 1 M LiTFSI；稀释剂 无；LiNO₃ 0.2 M；添加剂 无 | 溶剂种类 | 是 | midstrong/weak combination | 适中溶剂化 | conventional electrolyte | 常规 | 常规 ↔ 适中溶剂化 | 【D1｜Li⁺ 溶剂化环境｜实验测量｜⁷Li NMR 屏蔽（0.1 M Li2S6，混合溶剂）排序】A=2，B=1 序号（仅表次序；大=Li⁺ 配位强）；方向：A比B更强；体系内可比：是（同篇同法（Fig. 3e）；作者点名 CSA:MeTHF 与 DME:DOL；¹⁷O NMR（单溶剂）同向）；映射到电池电解液：间接（测的是 0.1 M Li2S6 的 CSA:MeTHF 与 DME:DOL 混合溶剂（不含 LiTFSI、LiNO3），按溶剂映射）；可信度：中（体系内可比，映射到电池电解液是间接的）｜物种：Li2S6；介质：混合溶剂（不含盐）；测法：⁷Li NMR；浓度定义：0.1 M Li2S6；温度：未写 【D2｜多硫化物溶解行为｜实验测量｜10 mM Li2Sx（x = 2、4、6、8）在混合溶剂中是否沉淀（定性）】A=2，B=1 序号（仅表次序；大=溶解多）；方向：A比B更强；体系内可比：是（同篇同法（Fig. S22），定性；与'DD 中等多硫化物溶解度'的说法及常见文献认识不完全一致，原文如此）；映射到电池电解液：间接（测的是 10 mM Li2Sx 在混合溶剂中（不含 LiTFSI、LiNO3），按溶剂映射）；可信度：中（体系内可比，映射到电池电解液是间接的）｜物种：Li2Sx（x = 2、4、6、8）；介质：混合溶剂（不含盐）；测法：目视（沉淀）；浓度定义：10 mM；温度：未写 | A比B更强 | 描述符（可比） |  | 间接映射：测的是 0.1 M Li2S6 的 CSA:MeTHF 与 DME:DOL 混合溶剂（不含 LiTFSI、LiNO3），按溶剂映射；测的是 10 mM Li2Sx 在混合溶剂中（不含 LiTFSI、LiNO3），按溶剂映射 |  | 硫碳 | KB/S（7:3）：CNT：LA133 = 77.5:12.5:10 |  | 缺失 | / | 未写｜50（默认） | 1.13 | 未写 |  |  | 缺失 |  |  | 未知（缺失） | 未写 | 1000｜默认 1000 | 200（含默认） | — / — |  |  |  |  | 扣式 CR2032 | 0.2C｜0.2C；平均 CE 与平均容量取 100 圈 | 未写（按 1675） | 0.2 | ｜未写 | TFSI / TFSI | 0.2（摩尔比） / 0.2 M | 锂库存未知 | 常规 | 未知 | 未知 | 未报告 | ≤0.3C | 未知 | 无 |  | 平均放电容量 | 容量与倍率 | 913 | 754 | mAh/g | 100 圈平均 | 直接 | 直接 | 未报告 | A更好 | A更好 | 只有 M-S/W 平均容量 > 900 mAh/g 且平均 CE 99.9% | 强者胜 | +0.191 | Fig. 2e、S19–S20；Table S12 | 有数据 | 正极动力学 |  | 无 |  | 8 M-S/W 32 1200 5 15 699 99.9 913 … 11 DD 10 1200 42 42 570 98.9 754 | ✅ | DD 是体积配比 1 M 配方，M-S/W 是摩尔配比，盐浓度不同 |  | 新论文首次提取（不属定向复核；复核看 🔶/⚠️ 行与优势一致性逐对复核）
S28-C8 | S28 | 10.1021/acsenergylett.6c00790 | Peng L., Lin L. et al., ACS Energy Lett. 2026, 11, 4125 | Luyi Chen / Yuepeng Cai / Qifeng Zheng（华南师大）｜εr–DN 分区筛选 75 种溶剂；10 种二元配方（LiTFSI:溶剂1:溶剂2 = 1:4:6 摩尔，含 TTE 的不加 LiNO3）+ DD 基准，7 项筛选指标数值见 Table S12。选行规则（不看结果）：作者主配方 M-S/W（CSA/MeTHF）对每个只换一种溶剂的配方（S/W、M/W、M-S/M、M-S/N）和对 DD，各取 Table S12 全部 7 项；其余配对未列。Table S12 的编号与 Table S10 不同（M-S/W 在 S12 为 8 号）；ΔVnuc 与沉积容量按 Fig. 2 图注取自 Li‖S 0.2C 放电，与 SI 恒压沉积试验（550 / 292）不是同一测法。文中 M-S/M 的 ΔVnuc 为 30 mV，作者却把它列为'低于 30 mV'；W/N 的 ΔVnuc 为'/'。高载量贫液（E/S 4.2、3.6）与软包只测了 CSA/MeTHF，无同条件对照 | 跨E/S；稀有格 | 否（正极：无（Li‖Li）） | MSW：LiTFSI:CSA:MeTHF:LiNO3 = 1:4:6:0.2（M-S/W） | 溶剂 CSA/MeTHF 4:6（摩尔）；盐 LiTFSI；稀释剂 无；LiNO₃ 0.2（摩尔比）；添加剂 无 | SW：LiTFSI:DMSO:MeTHF:LiNO3 = 1:4:6:0.2（S/W） | 溶剂 DMSO/MeTHF 4:6（摩尔）；盐 LiTFSI；稀释剂 无；LiNO₃ 0.2（摩尔比）；添加剂 无 | 溶剂种类 | 是 | midstrong/weak combination | 适中溶剂化 | strong/weak | 强溶剂化 | 强溶剂化 ↔ 适中溶剂化 | 【D3｜Li⁺ 溶剂化（溶剂给体数）｜配方代理推断｜溶剂 DN（Table S9 文献值），按摩尔分数加权】A=20.24，B=22.72 kcal/mol；方向：A比B更弱；体系内可比：否（文献 DN 加权（代理）；DD 未算（DOL 的 DN 未在 Table S9 列出）；作者 Raman 给出溶剂强弱 DMSO > CSA > DME > MeTHF > TTE，与 DN 次序一致）；映射到电池电解液：间接（文献溶剂 DN 按摩尔分数（4:6）加权的配方代理）；可信度：低；⛔ 不可比，不参与方向和区间判定 | 无法判断 | 无可比依据 | D3 |  |  | 无（Li‖Li） | Li |  | 不适用 | / | 40｜40 | 1.13（默认 d=12 mm） | 未写 |  |  | 缺失 |  |  | 未知（缺失） | 未写 | 1000｜默认 1000 | 200（含默认） | — / — |  |  |  |  | 扣式 CR2032 | ｜0.5 mA/cm²，0.5 mAh/cm² |  |  | ｜未写 | TFSI / TFSI | 0.2（摩尔比） / 0.2（摩尔比） | 不适用 | 不适用 | 未知 | 未知 | 不适用 | 未知 | 未知 | 无 |  | 过电位或动力学 | 其他 | 32 | 78 | mV（Li‖Li 极化） | 第 400 h | 直接 | 直接 | 未报告 | A更好 | A更好 | Li‖Li 筛选门槛：极化 < 50 mV 且寿命 > 800 h | 无法判断 | +0.891 | Fig. 2b、S16–S17；Table S12 | 有数据 | 负极 SEI |  | 无 | S28-C11（C3）：改变 统一倍率 ?→0.2、正极 无（Li‖Li）→硫碳；胜方 本行 无法判断｜该行 无法判断 → 方向不明；取值点不同／待核可比性；协议未逐项核；载量、锂厚未知（两行均未报告）；效应量 本行 +0.891（A=MSW）｜该行 +0.659（A=MSW）；正 = A 更好 | 8 M-S/W 32 1200 5 15 699 99.9 913 … 3 S/W 78 508 12 29 585 89.5 510 | 🔶 | 🔶 方向或胜方无法判断 |  | 新论文首次提取（不属定向复核；复核看 🔶/⚠️ 行与优势一致性逐对复核）
S28-C9 | S28 | 10.1021/acsenergylett.6c00790 | Peng L., Lin L. et al., ACS Energy Lett. 2026, 11, 4125 | Luyi Chen / Yuepeng Cai / Qifeng Zheng（华南师大）｜εr–DN 分区筛选 75 种溶剂；10 种二元配方（LiTFSI:溶剂1:溶剂2 = 1:4:6 摩尔，含 TTE 的不加 LiNO3）+ DD 基准，7 项筛选指标数值见 Table S12。选行规则（不看结果）：作者主配方 M-S/W（CSA/MeTHF）对每个只换一种溶剂的配方（S/W、M/W、M-S/M、M-S/N）和对 DD，各取 Table S12 全部 7 项；其余配对未列。Table S12 的编号与 Table S10 不同（M-S/W 在 S12 为 8 号）；ΔVnuc 与沉积容量按 Fig. 2 图注取自 Li‖S 0.2C 放电，与 SI 恒压沉积试验（550 / 292）不是同一测法。文中 M-S/M 的 ΔVnuc 为 30 mV，作者却把它列为'低于 30 mV'；W/N 的 ΔVnuc 为'/'。高载量贫液（E/S 4.2、3.6）与软包只测了 CSA/MeTHF，无同条件对照 | 跨E/S；稀有格 | 否（正极：无（Li‖Li）） | MSW：LiTFSI:CSA:MeTHF:LiNO3 = 1:4:6:0.2（M-S/W） | 溶剂 CSA/MeTHF 4:6（摩尔）；盐 LiTFSI；稀释剂 无；LiNO₃ 0.2（摩尔比）；添加剂 无 | SW：LiTFSI:DMSO:MeTHF:LiNO3 = 1:4:6:0.2（S/W） | 溶剂 DMSO/MeTHF 4:6（摩尔）；盐 LiTFSI；稀释剂 无；LiNO₃ 0.2（摩尔比）；添加剂 无 | 溶剂种类 | 是 | midstrong/weak combination | 适中溶剂化 | strong/weak | 强溶剂化 | 强溶剂化 ↔ 适中溶剂化 | 【D3｜Li⁺ 溶剂化（溶剂给体数）｜配方代理推断｜溶剂 DN（Table S9 文献值），按摩尔分数加权】A=20.24，B=22.72 kcal/mol；方向：A比B更弱；体系内可比：否（文献 DN 加权（代理）；DD 未算（DOL 的 DN 未在 Table S9 列出）；作者 Raman 给出溶剂强弱 DMSO > CSA > DME > MeTHF > TTE，与 DN 次序一致）；映射到电池电解液：间接（文献溶剂 DN 按摩尔分数（4:6）加权的配方代理）；可信度：低；⛔ 不可比，不参与方向和区间判定 | 无法判断 | 无可比依据 | D3 |  |  | 无（Li‖Li） | Li |  | 不适用 | / | 40｜40 | 1.13（默认 d=12 mm） | 未写 |  |  | 缺失 |  |  | 未知（缺失） | 未写 | 1000｜默认 1000 | 200（含默认） | — / — |  |  |  |  | 扣式 CR2032 | ｜0.5 mA/cm²，0.5 mAh/cm² |  |  | ｜未写 | TFSI / TFSI | 0.2（摩尔比） / 0.2（摩尔比） | 不适用 | 不适用 | 未知 | 未知 | 不适用 | 未知 | 未知 | 无 |  | 锂对称电池寿命 | 负极侧 | 1200 | 508 | h | 循环寿命 | 直接 | 直接 | 未报告 | A更好 | A更好 | Li‖Li 筛选门槛：极化 < 50 mV 且寿命 > 800 h | 无法判断 | +0.860 | Fig. 2b、S16–S17；Table S12 | 有数据 | 负极 SEI |  | 无 |  | 8 M-S/W 32 1200 5 15 699 99.9 913 … 3 S/W 78 508 12 29 585 89.5 510 | 🔶 | 🔶 方向或胜方无法判断 |  | 新论文首次提取（不属定向复核；复核看 🔶/⚠️ 行与优势一致性逐对复核）
S28-C10 | S28 | 10.1021/acsenergylett.6c00790 | Peng L., Lin L. et al., ACS Energy Lett. 2026, 11, 4125 | Luyi Chen / Yuepeng Cai / Qifeng Zheng（华南师大）｜εr–DN 分区筛选 75 种溶剂；10 种二元配方（LiTFSI:溶剂1:溶剂2 = 1:4:6 摩尔，含 TTE 的不加 LiNO3）+ DD 基准，7 项筛选指标数值见 Table S12。选行规则（不看结果）：作者主配方 M-S/W（CSA/MeTHF）对每个只换一种溶剂的配方（S/W、M/W、M-S/M、M-S/N）和对 DD，各取 Table S12 全部 7 项；其余配对未列。Table S12 的编号与 Table S10 不同（M-S/W 在 S12 为 8 号）；ΔVnuc 与沉积容量按 Fig. 2 图注取自 Li‖S 0.2C 放电，与 SI 恒压沉积试验（550 / 292）不是同一测法。文中 M-S/M 的 ΔVnuc 为 30 mV，作者却把它列为'低于 30 mV'；W/N 的 ΔVnuc 为'/'。高载量贫液（E/S 4.2、3.6）与软包只测了 CSA/MeTHF，无同条件对照 | 跨E/S；稀有格 | 否（正极：溶液正极） | MSWn：LiTFSI:CSA:MeTHF = 1:4:6（穿梭电流测试，不含 LiNO3） | 溶剂 CSA/MeTHF 4:6（摩尔）；盐 LiTFSI；稀释剂 无；LiNO₃ 无；添加剂 无 | SWn：LiTFSI:DMSO:MeTHF = 1:4:6（穿梭电流测试，不含 LiNO3） | 溶剂 DMSO/MeTHF 4:6（摩尔）；盐 LiTFSI；稀释剂 无；LiNO₃ 无；添加剂 无 | 溶剂种类 | 是 | midstrong/weak combination | 适中溶剂化 | strong/weak | 强溶剂化 | 强溶剂化 ↔ 适中溶剂化 | 【D3｜Li⁺ 溶剂化（溶剂给体数）｜配方代理推断｜溶剂 DN（Table S9 文献值），按摩尔分数加权】A=20.24，B=22.72 kcal/mol；方向：A比B更弱；体系内可比：否（文献 DN 加权（代理）；DD 未算（DOL 的 DN 未在 Table S9 列出）；作者 Raman 给出溶剂强弱 DMSO > CSA > DME > MeTHF > TTE，与 DN 次序一致）；映射到电池电解液：间接（文献溶剂 DN 按摩尔分数（4:6）加权的配方代理）；可信度：低；⛔ 不可比，不参与方向和区间判定 | 无法判断 | 无可比依据 | D3 |  |  | 溶液正极 | 碳纤维布（Φ12 mm）+ 干燥 Li2S6 | 1.4 | 直接（约值） | / | 20｜20 | 1.13 | 未写 | 12.64 | 12.64 | 计算 |  |  | 计算 | 未写 | 1000｜默认 1000 | 200（含默认） | — / — |  |  | 85.29（含默认） |  | 扣式 CR2032 | ｜恒压阶梯，非倍率 |  |  | ｜未写 | TFSI / TFSI | 无 / 无 | 锂库存未知 | 常规 | 中等(5–15] | <2 | 未报告 | 未知 | 未知 | 无 |  | 多硫化物溶解或穿梭 | 其他 | 5 | 12 | µA/cm²（平均穿梭电流） | 阶梯恒压平均 | 直接 | 直接 | 未报告 | A更好 | A更好 | 穿梭电流筛选门槛 < 10 µA/cm² | 无法判断 | +0.875 | Fig. 2c、S18；Table S12 | 有数据 | 穿梭 |  | 无 |  | 8 M-S/W 32 1200 5 15 699 99.9 913 … 3 S/W 78 508 12 29 585 89.5 510 | 🔶 | 🔶 方向或胜方无法判断 |  | 新论文首次提取（不属定向复核；复核看 🔶/⚠️ 行与优势一致性逐对复核）
S28-C11 | S28 | 10.1021/acsenergylett.6c00790 | Peng L., Lin L. et al., ACS Energy Lett. 2026, 11, 4125 | Luyi Chen / Yuepeng Cai / Qifeng Zheng（华南师大）｜εr–DN 分区筛选 75 种溶剂；10 种二元配方（LiTFSI:溶剂1:溶剂2 = 1:4:6 摩尔，含 TTE 的不加 LiNO3）+ DD 基准，7 项筛选指标数值见 Table S12。选行规则（不看结果）：作者主配方 M-S/W（CSA/MeTHF）对每个只换一种溶剂的配方（S/W、M/W、M-S/M、M-S/N）和对 DD，各取 Table S12 全部 7 项；其余配对未列。Table S12 的编号与 Table S10 不同（M-S/W 在 S12 为 8 号）；ΔVnuc 与沉积容量按 Fig. 2 图注取自 Li‖S 0.2C 放电，与 SI 恒压沉积试验（550 / 292）不是同一测法。文中 M-S/M 的 ΔVnuc 为 30 mV，作者却把它列为'低于 30 mV'；W/N 的 ΔVnuc 为'/'。高载量贫液（E/S 4.2、3.6）与软包只测了 CSA/MeTHF，无同条件对照 | 跨E/S；稀有格 | 是 | MSW：LiTFSI:CSA:MeTHF:LiNO3 = 1:4:6:0.2（M-S/W） | 溶剂 CSA/MeTHF 4:6（摩尔）；盐 LiTFSI；稀释剂 无；LiNO₃ 0.2（摩尔比）；添加剂 无 | SW：LiTFSI:DMSO:MeTHF:LiNO3 = 1:4:6:0.2（S/W） | 溶剂 DMSO/MeTHF 4:6（摩尔）；盐 LiTFSI；稀释剂 无；LiNO₃ 0.2（摩尔比）；添加剂 无 | 溶剂种类 | 是 | midstrong/weak combination | 适中溶剂化 | strong/weak | 强溶剂化 | 强溶剂化 ↔ 适中溶剂化 | 【D3｜Li⁺ 溶剂化（溶剂给体数）｜配方代理推断｜溶剂 DN（Table S9 文献值），按摩尔分数加权】A=20.24，B=22.72 kcal/mol；方向：A比B更弱；体系内可比：否（文献 DN 加权（代理）；DD 未算（DOL 的 DN 未在 Table S9 列出）；作者 Raman 给出溶剂强弱 DMSO > CSA > DME > MeTHF > TTE，与 DN 次序一致）；映射到电池电解液：间接（文献溶剂 DN 按摩尔分数（4:6）加权的配方代理）；可信度：低；⛔ 不可比，不参与方向和区间判定 | 无法判断 | 无可比依据 | D3 |  |  | 硫碳 | KB/S（7:3）：CNT：LA133 = 77.5:12.5:10 |  | 缺失 | / | 未写｜50（默认） | 1.13 | 未写 |  |  | 缺失 |  |  | 未知（缺失） | 未写 | 1000｜默认 1000 | 200（含默认） | — / — |  |  |  |  | 扣式 CR2032 | 0.2C｜0.2C；平均 CE 与平均容量取 100 圈 | 未写（按 1675） | 0.2 | ｜未写 | TFSI / TFSI | 0.2（摩尔比） / 0.2（摩尔比） | 锂库存未知 | 常规 | 未知 | 未知 | 未报告 | ≤0.3C | 未知 | 无 |  | 过电位或动力学 | 其他 | 15 | 29 | mV（Li2S 成核过电位 ΔVnuc） | 首次放电 | 直接 | 直接 | 未报告 | A更好 | A更好 | ΔVnuc < 30 mV 且 Li2S 沉积 > 600 mAh/g；溶剂化增强加快硫转化 | 无法判断 | +0.659 | Fig. 2d、S19–S20；Table S12 | 有数据 | Li2S 沉积 |  | 无 | S28-C8（C1）：改变 统一倍率 0.2→?、正极 硫碳→无（Li‖Li）；胜方 本行 无法判断｜该行 无法判断 → 方向不明；取值点不同／待核可比性；协议未逐项核；载量、锂厚未知（两行均未报告）；效应量 本行 +0.659（A=MSW）｜该行 +0.891（A=MSW）；正 = A 更好 | 8 M-S/W 32 1200 5 15 699 99.9 913 … 3 S/W 78 508 12 29 585 89.5 510 | 🔶 | 🔶 方向或胜方无法判断 |  | 新论文首次提取（不属定向复核；复核看 🔶/⚠️ 行与优势一致性逐对复核）
S28-C12 | S28 | 10.1021/acsenergylett.6c00790 | Peng L., Lin L. et al., ACS Energy Lett. 2026, 11, 4125 | Luyi Chen / Yuepeng Cai / Qifeng Zheng（华南师大）｜εr–DN 分区筛选 75 种溶剂；10 种二元配方（LiTFSI:溶剂1:溶剂2 = 1:4:6 摩尔，含 TTE 的不加 LiNO3）+ DD 基准，7 项筛选指标数值见 Table S12。选行规则（不看结果）：作者主配方 M-S/W（CSA/MeTHF）对每个只换一种溶剂的配方（S/W、M/W、M-S/M、M-S/N）和对 DD，各取 Table S12 全部 7 项；其余配对未列。Table S12 的编号与 Table S10 不同（M-S/W 在 S12 为 8 号）；ΔVnuc 与沉积容量按 Fig. 2 图注取自 Li‖S 0.2C 放电，与 SI 恒压沉积试验（550 / 292）不是同一测法。文中 M-S/M 的 ΔVnuc 为 30 mV，作者却把它列为'低于 30 mV'；W/N 的 ΔVnuc 为'/'。高载量贫液（E/S 4.2、3.6）与软包只测了 CSA/MeTHF，无同条件对照 | 跨E/S；稀有格 | 是 | MSW：LiTFSI:CSA:MeTHF:LiNO3 = 1:4:6:0.2（M-S/W） | 溶剂 CSA/MeTHF 4:6（摩尔）；盐 LiTFSI；稀释剂 无；LiNO₃ 0.2（摩尔比）；添加剂 无 | SW：LiTFSI:DMSO:MeTHF:LiNO3 = 1:4:6:0.2（S/W） | 溶剂 DMSO/MeTHF 4:6（摩尔）；盐 LiTFSI；稀释剂 无；LiNO₃ 0.2（摩尔比）；添加剂 无 | 溶剂种类 | 是 | midstrong/weak combination | 适中溶剂化 | strong/weak | 强溶剂化 | 强溶剂化 ↔ 适中溶剂化 | 【D3｜Li⁺ 溶剂化（溶剂给体数）｜配方代理推断｜溶剂 DN（Table S9 文献值），按摩尔分数加权】A=20.24，B=22.72 kcal/mol；方向：A比B更弱；体系内可比：否（文献 DN 加权（代理）；DD 未算（DOL 的 DN 未在 Table S9 列出）；作者 Raman 给出溶剂强弱 DMSO > CSA > DME > MeTHF > TTE，与 DN 次序一致）；映射到电池电解液：间接（文献溶剂 DN 按摩尔分数（4:6）加权的配方代理）；可信度：低；⛔ 不可比，不参与方向和区间判定 | 无法判断 | 无可比依据 | D3 |  |  | 硫碳 | KB/S（7:3）：CNT：LA133 = 77.5:12.5:10 |  | 缺失 | / | 未写｜50（默认） | 1.13 | 未写 |  |  | 缺失 |  |  | 未知（缺失） | 未写 | 1000｜默认 1000 | 200（含默认） | — / — |  |  |  |  | 扣式 CR2032 | 0.2C｜0.2C；平均 CE 与平均容量取 100 圈 | 未写（按 1675） | 0.2 | ｜未写 | TFSI / TFSI | 0.2（摩尔比） / 0.2（摩尔比） | 锂库存未知 | 常规 | 未知 | 未知 | 未报告 | ≤0.3C | 未知 | 无 |  | 其他 | 其他 | 699 | 585 | mAh/g（Li2S 沉积容量，越高越好） | 首次放电 | 直接 | 直接 | 未报告 | A更好 | A更好 | ΔVnuc < 30 mV 且 Li2S 沉积 > 600 mAh/g；溶剂化增强加快硫转化 | 无法判断 | +0.178 | Fig. 2d、S19–S20；Table S12 | 有数据 | Li2S 沉积 |  | 无 |  | 8 M-S/W 32 1200 5 15 699 99.9 913 … 3 S/W 78 508 12 29 585 89.5 510 | 🔶 | 🔶 方向或胜方无法判断 |  | 新论文首次提取（不属定向复核；复核看 🔶/⚠️ 行与优势一致性逐对复核）
S28-C13 | S28 | 10.1021/acsenergylett.6c00790 | Peng L., Lin L. et al., ACS Energy Lett. 2026, 11, 4125 | Luyi Chen / Yuepeng Cai / Qifeng Zheng（华南师大）｜εr–DN 分区筛选 75 种溶剂；10 种二元配方（LiTFSI:溶剂1:溶剂2 = 1:4:6 摩尔，含 TTE 的不加 LiNO3）+ DD 基准，7 项筛选指标数值见 Table S12。选行规则（不看结果）：作者主配方 M-S/W（CSA/MeTHF）对每个只换一种溶剂的配方（S/W、M/W、M-S/M、M-S/N）和对 DD，各取 Table S12 全部 7 项；其余配对未列。Table S12 的编号与 Table S10 不同（M-S/W 在 S12 为 8 号）；ΔVnuc 与沉积容量按 Fig. 2 图注取自 Li‖S 0.2C 放电，与 SI 恒压沉积试验（550 / 292）不是同一测法。文中 M-S/M 的 ΔVnuc 为 30 mV，作者却把它列为'低于 30 mV'；W/N 的 ΔVnuc 为'/'。高载量贫液（E/S 4.2、3.6）与软包只测了 CSA/MeTHF，无同条件对照 | 跨E/S；稀有格 | 是 | MSW：LiTFSI:CSA:MeTHF:LiNO3 = 1:4:6:0.2（M-S/W） | 溶剂 CSA/MeTHF 4:6（摩尔）；盐 LiTFSI；稀释剂 无；LiNO₃ 0.2（摩尔比）；添加剂 无 | SW：LiTFSI:DMSO:MeTHF:LiNO3 = 1:4:6:0.2（S/W） | 溶剂 DMSO/MeTHF 4:6（摩尔）；盐 LiTFSI；稀释剂 无；LiNO₃ 0.2（摩尔比）；添加剂 无 | 溶剂种类 | 是 | midstrong/weak combination | 适中溶剂化 | strong/weak | 强溶剂化 | 强溶剂化 ↔ 适中溶剂化 | 【D3｜Li⁺ 溶剂化（溶剂给体数）｜配方代理推断｜溶剂 DN（Table S9 文献值），按摩尔分数加权】A=20.24，B=22.72 kcal/mol；方向：A比B更弱；体系内可比：否（文献 DN 加权（代理）；DD 未算（DOL 的 DN 未在 Table S9 列出）；作者 Raman 给出溶剂强弱 DMSO > CSA > DME > MeTHF > TTE，与 DN 次序一致）；映射到电池电解液：间接（文献溶剂 DN 按摩尔分数（4:6）加权的配方代理）；可信度：低；⛔ 不可比，不参与方向和区间判定 | 无法判断 | 无可比依据 | D3 |  |  | 硫碳 | KB/S（7:3）：CNT：LA133 = 77.5:12.5:10 |  | 缺失 | / | 未写｜50（默认） | 1.13 | 未写 |  |  | 缺失 |  |  | 未知（缺失） | 未写 | 1000｜默认 1000 | 200（含默认） | — / — |  |  |  |  | 扣式 CR2032 | 0.2C｜0.2C；平均 CE 与平均容量取 100 圈 | 未写（按 1675） | 0.2 | ｜未写 | TFSI / TFSI | 0.2（摩尔比） / 0.2（摩尔比） | 锂库存未知 | 常规 | 未知 | 未知 | 未报告 | ≤0.3C | 未知 | 无 |  | 全电池库仑效率 | 循环 | 99.9 | 89.5 | % | 100 圈平均 | 直接 | 直接 | 未报告 | A更好 | A更好（百分点差 +10.40） | 只有 M-S/W 平均容量 > 900 mAh/g 且平均 CE 99.9% | 无法判断 | 百分点差 +10.40 | Fig. 2e、S19–S20；Table S12 | 有数据 | 穿梭 |  | 无 |  | 8 M-S/W 32 1200 5 15 699 99.9 913 … 3 S/W 78 508 12 29 585 89.5 510 | 🔶 | 🔶 方向或胜方无法判断 |  | 新论文首次提取（不属定向复核；复核看 🔶/⚠️ 行与优势一致性逐对复核）
S28-C14 | S28 | 10.1021/acsenergylett.6c00790 | Peng L., Lin L. et al., ACS Energy Lett. 2026, 11, 4125 | Luyi Chen / Yuepeng Cai / Qifeng Zheng（华南师大）｜εr–DN 分区筛选 75 种溶剂；10 种二元配方（LiTFSI:溶剂1:溶剂2 = 1:4:6 摩尔，含 TTE 的不加 LiNO3）+ DD 基准，7 项筛选指标数值见 Table S12。选行规则（不看结果）：作者主配方 M-S/W（CSA/MeTHF）对每个只换一种溶剂的配方（S/W、M/W、M-S/M、M-S/N）和对 DD，各取 Table S12 全部 7 项；其余配对未列。Table S12 的编号与 Table S10 不同（M-S/W 在 S12 为 8 号）；ΔVnuc 与沉积容量按 Fig. 2 图注取自 Li‖S 0.2C 放电，与 SI 恒压沉积试验（550 / 292）不是同一测法。文中 M-S/M 的 ΔVnuc 为 30 mV，作者却把它列为'低于 30 mV'；W/N 的 ΔVnuc 为'/'。高载量贫液（E/S 4.2、3.6）与软包只测了 CSA/MeTHF，无同条件对照 | 跨E/S；稀有格 | 是 | MSW：LiTFSI:CSA:MeTHF:LiNO3 = 1:4:6:0.2（M-S/W） | 溶剂 CSA/MeTHF 4:6（摩尔）；盐 LiTFSI；稀释剂 无；LiNO₃ 0.2（摩尔比）；添加剂 无 | SW：LiTFSI:DMSO:MeTHF:LiNO3 = 1:4:6:0.2（S/W） | 溶剂 DMSO/MeTHF 4:6（摩尔）；盐 LiTFSI；稀释剂 无；LiNO₃ 0.2（摩尔比）；添加剂 无 | 溶剂种类 | 是 | midstrong/weak combination | 适中溶剂化 | strong/weak | 强溶剂化 | 强溶剂化 ↔ 适中溶剂化 | 【D3｜Li⁺ 溶剂化（溶剂给体数）｜配方代理推断｜溶剂 DN（Table S9 文献值），按摩尔分数加权】A=20.24，B=22.72 kcal/mol；方向：A比B更弱；体系内可比：否（文献 DN 加权（代理）；DD 未算（DOL 的 DN 未在 Table S9 列出）；作者 Raman 给出溶剂强弱 DMSO > CSA > DME > MeTHF > TTE，与 DN 次序一致）；映射到电池电解液：间接（文献溶剂 DN 按摩尔分数（4:6）加权的配方代理）；可信度：低；⛔ 不可比，不参与方向和区间判定 | 无法判断 | 无可比依据 | D3 |  |  | 硫碳 | KB/S（7:3）：CNT：LA133 = 77.5:12.5:10 |  | 缺失 | / | 未写｜50（默认） | 1.13 | 未写 |  |  | 缺失 |  |  | 未知（缺失） | 未写 | 1000｜默认 1000 | 200（含默认） | — / — |  |  |  |  | 扣式 CR2032 | 0.2C｜0.2C；平均 CE 与平均容量取 100 圈 | 未写（按 1675） | 0.2 | ｜未写 | TFSI / TFSI | 0.2（摩尔比） / 0.2（摩尔比） | 锂库存未知 | 常规 | 未知 | 未知 | 未报告 | ≤0.3C | 未知 | 无 |  | 平均放电容量 | 容量与倍率 | 913 | 510 | mAh/g | 100 圈平均 | 直接 | 直接 | 未报告 | A更好 | A更好 | 只有 M-S/W 平均容量 > 900 mAh/g 且平均 CE 99.9% | 无法判断 | +0.582 | Fig. 2e、S19–S20；Table S12 | 有数据 | 正极动力学 |  | 无 |  | 8 M-S/W 32 1200 5 15 699 99.9 913 … 3 S/W 78 508 12 29 585 89.5 510 | 🔶 | 🔶 方向或胜方无法判断 |  | 新论文首次提取（不属定向复核；复核看 🔶/⚠️ 行与优势一致性逐对复核）
S28-C15 | S28 | 10.1021/acsenergylett.6c00790 | Peng L., Lin L. et al., ACS Energy Lett. 2026, 11, 4125 | Luyi Chen / Yuepeng Cai / Qifeng Zheng（华南师大）｜εr–DN 分区筛选 75 种溶剂；10 种二元配方（LiTFSI:溶剂1:溶剂2 = 1:4:6 摩尔，含 TTE 的不加 LiNO3）+ DD 基准，7 项筛选指标数值见 Table S12。选行规则（不看结果）：作者主配方 M-S/W（CSA/MeTHF）对每个只换一种溶剂的配方（S/W、M/W、M-S/M、M-S/N）和对 DD，各取 Table S12 全部 7 项；其余配对未列。Table S12 的编号与 Table S10 不同（M-S/W 在 S12 为 8 号）；ΔVnuc 与沉积容量按 Fig. 2 图注取自 Li‖S 0.2C 放电，与 SI 恒压沉积试验（550 / 292）不是同一测法。文中 M-S/M 的 ΔVnuc 为 30 mV，作者却把它列为'低于 30 mV'；W/N 的 ΔVnuc 为'/'。高载量贫液（E/S 4.2、3.6）与软包只测了 CSA/MeTHF，无同条件对照 | 跨E/S；稀有格 | 否（正极：无（Li‖Li）） | MSW：LiTFSI:CSA:MeTHF:LiNO3 = 1:4:6:0.2（M-S/W） | 溶剂 CSA/MeTHF 4:6（摩尔）；盐 LiTFSI；稀释剂 无；LiNO₃ 0.2（摩尔比）；添加剂 无 | MW：LiTFSI:DME:MeTHF:LiNO3 = 1:4:6:0.2（M/W） | 溶剂 DME/MeTHF 4:6（摩尔）；盐 LiTFSI；稀释剂 无；LiNO₃ 0.2（摩尔比）；添加剂 无 | 溶剂种类 | 是 | midstrong/weak combination | 适中溶剂化 | middle/weak | 常规 | 常规 ↔ 适中溶剂化 | 【D3｜Li⁺ 溶剂化（溶剂给体数）｜配方代理推断｜溶剂 DN（Table S9 文献值），按摩尔分数加权】A=20.24，B=18.8 kcal/mol；方向：A比B更强；体系内可比：否（文献 DN 加权（代理）；DD 未算（DOL 的 DN 未在 Table S9 列出）；作者 Raman 给出溶剂强弱 DMSO > CSA > DME > MeTHF > TTE，与 DN 次序一致）；映射到电池电解液：间接（文献溶剂 DN 按摩尔分数（4:6）加权的配方代理）；可信度：低；⛔ 不可比，不参与方向和区间判定 | 无法判断 | 无可比依据 | D3 |  |  | 无（Li‖Li） | Li |  | 不适用 | / | 40｜40 | 1.13（默认 d=12 mm） | 未写 |  |  | 缺失 |  |  | 未知（缺失） | 未写 | 1000｜默认 1000 | 200（含默认） | — / — |  |  |  |  | 扣式 CR2032 | ｜0.5 mA/cm²，0.5 mAh/cm² |  |  | ｜未写 | TFSI / TFSI | 0.2（摩尔比） / 0.2（摩尔比） | 不适用 | 不适用 | 未知 | 未知 | 不适用 | 未知 | 未知 | 无 |  | 过电位或动力学 | 其他 | 32 | 12 | mV（Li‖Li 极化） | 第 400 h | 直接 | 直接 | 未报告 | A更差 | A更差 | Li‖Li 筛选门槛：极化 < 50 mV 且寿命 > 800 h | 无法判断 | -0.981 | Fig. 2b、S16–S17；Table S12 | 有数据 | 负极 SEI |  | 无 | S28-C18（C3）：改变 统一倍率 ?→0.2、正极 无（Li‖Li）→硫碳；胜方 本行 无法判断｜该行 无法判断 → 方向不明；取值点不同／待核可比性；协议未逐项核；载量、锂厚未知（两行均未报告）；效应量 本行 -0.981（A=MSW）｜该行 +0.511（A=MSW）；正 = A 更好 | 8 M-S/W 32 1200 5 15 699 99.9 913 … 7 M/W 12 1700 17 25 531 99.1 737 | 🔶 | 🔶 方向或胜方无法判断 |  | 新论文首次提取（不属定向复核；复核看 🔶/⚠️ 行与优势一致性逐对复核）
S28-C16 | S28 | 10.1021/acsenergylett.6c00790 | Peng L., Lin L. et al., ACS Energy Lett. 2026, 11, 4125 | Luyi Chen / Yuepeng Cai / Qifeng Zheng（华南师大）｜εr–DN 分区筛选 75 种溶剂；10 种二元配方（LiTFSI:溶剂1:溶剂2 = 1:4:6 摩尔，含 TTE 的不加 LiNO3）+ DD 基准，7 项筛选指标数值见 Table S12。选行规则（不看结果）：作者主配方 M-S/W（CSA/MeTHF）对每个只换一种溶剂的配方（S/W、M/W、M-S/M、M-S/N）和对 DD，各取 Table S12 全部 7 项；其余配对未列。Table S12 的编号与 Table S10 不同（M-S/W 在 S12 为 8 号）；ΔVnuc 与沉积容量按 Fig. 2 图注取自 Li‖S 0.2C 放电，与 SI 恒压沉积试验（550 / 292）不是同一测法。文中 M-S/M 的 ΔVnuc 为 30 mV，作者却把它列为'低于 30 mV'；W/N 的 ΔVnuc 为'/'。高载量贫液（E/S 4.2、3.6）与软包只测了 CSA/MeTHF，无同条件对照 | 跨E/S；稀有格 | 否（正极：无（Li‖Li）） | MSW：LiTFSI:CSA:MeTHF:LiNO3 = 1:4:6:0.2（M-S/W） | 溶剂 CSA/MeTHF 4:6（摩尔）；盐 LiTFSI；稀释剂 无；LiNO₃ 0.2（摩尔比）；添加剂 无 | MW：LiTFSI:DME:MeTHF:LiNO3 = 1:4:6:0.2（M/W） | 溶剂 DME/MeTHF 4:6（摩尔）；盐 LiTFSI；稀释剂 无；LiNO₃ 0.2（摩尔比）；添加剂 无 | 溶剂种类 | 是 | midstrong/weak combination | 适中溶剂化 | middle/weak | 常规 | 常规 ↔ 适中溶剂化 | 【D3｜Li⁺ 溶剂化（溶剂给体数）｜配方代理推断｜溶剂 DN（Table S9 文献值），按摩尔分数加权】A=20.24，B=18.8 kcal/mol；方向：A比B更强；体系内可比：否（文献 DN 加权（代理）；DD 未算（DOL 的 DN 未在 Table S9 列出）；作者 Raman 给出溶剂强弱 DMSO > CSA > DME > MeTHF > TTE，与 DN 次序一致）；映射到电池电解液：间接（文献溶剂 DN 按摩尔分数（4:6）加权的配方代理）；可信度：低；⛔ 不可比，不参与方向和区间判定 | 无法判断 | 无可比依据 | D3 |  |  | 无（Li‖Li） | Li |  | 不适用 | / | 40｜40 | 1.13（默认 d=12 mm） | 未写 |  |  | 缺失 |  |  | 未知（缺失） | 未写 | 1000｜默认 1000 | 200（含默认） | — / — |  |  |  |  | 扣式 CR2032 | ｜0.5 mA/cm²，0.5 mAh/cm² |  |  | ｜未写 | TFSI / TFSI | 0.2（摩尔比） / 0.2（摩尔比） | 不适用 | 不适用 | 未知 | 未知 | 不适用 | 未知 | 未知 | 无 |  | 锂对称电池寿命 | 负极侧 | 1200 | 1700 | h | 循环寿命 | 直接 | 直接 | 未报告 | A更差 | A更差 | Li‖Li 筛选门槛：极化 < 50 mV 且寿命 > 800 h | 无法判断 | -0.348 | Fig. 2b、S16–S17；Table S12 | 有数据 | 负极 SEI |  | 无 |  | 8 M-S/W 32 1200 5 15 699 99.9 913 … 7 M/W 12 1700 17 25 531 99.1 737 | 🔶 | 🔶 方向或胜方无法判断 |  | 新论文首次提取（不属定向复核；复核看 🔶/⚠️ 行与优势一致性逐对复核）
S28-C17 | S28 | 10.1021/acsenergylett.6c00790 | Peng L., Lin L. et al., ACS Energy Lett. 2026, 11, 4125 | Luyi Chen / Yuepeng Cai / Qifeng Zheng（华南师大）｜εr–DN 分区筛选 75 种溶剂；10 种二元配方（LiTFSI:溶剂1:溶剂2 = 1:4:6 摩尔，含 TTE 的不加 LiNO3）+ DD 基准，7 项筛选指标数值见 Table S12。选行规则（不看结果）：作者主配方 M-S/W（CSA/MeTHF）对每个只换一种溶剂的配方（S/W、M/W、M-S/M、M-S/N）和对 DD，各取 Table S12 全部 7 项；其余配对未列。Table S12 的编号与 Table S10 不同（M-S/W 在 S12 为 8 号）；ΔVnuc 与沉积容量按 Fig. 2 图注取自 Li‖S 0.2C 放电，与 SI 恒压沉积试验（550 / 292）不是同一测法。文中 M-S/M 的 ΔVnuc 为 30 mV，作者却把它列为'低于 30 mV'；W/N 的 ΔVnuc 为'/'。高载量贫液（E/S 4.2、3.6）与软包只测了 CSA/MeTHF，无同条件对照 | 跨E/S；稀有格 | 否（正极：溶液正极） | MSWn：LiTFSI:CSA:MeTHF = 1:4:6（穿梭电流测试，不含 LiNO3） | 溶剂 CSA/MeTHF 4:6（摩尔）；盐 LiTFSI；稀释剂 无；LiNO₃ 无；添加剂 无 | MWn：LiTFSI:DME:MeTHF = 1:4:6（穿梭电流测试，不含 LiNO3） | 溶剂 DME/MeTHF 4:6（摩尔）；盐 LiTFSI；稀释剂 无；LiNO₃ 无；添加剂 无 | 溶剂种类 | 是 | midstrong/weak combination | 适中溶剂化 | middle/weak | 常规 | 常规 ↔ 适中溶剂化 | 【D3｜Li⁺ 溶剂化（溶剂给体数）｜配方代理推断｜溶剂 DN（Table S9 文献值），按摩尔分数加权】A=20.24，B=18.8 kcal/mol；方向：A比B更强；体系内可比：否（文献 DN 加权（代理）；DD 未算（DOL 的 DN 未在 Table S9 列出）；作者 Raman 给出溶剂强弱 DMSO > CSA > DME > MeTHF > TTE，与 DN 次序一致）；映射到电池电解液：间接（文献溶剂 DN 按摩尔分数（4:6）加权的配方代理）；可信度：低；⛔ 不可比，不参与方向和区间判定 | 无法判断 | 无可比依据 | D3 |  |  | 溶液正极 | 碳纤维布（Φ12 mm）+ 干燥 Li2S6 | 1.4 | 直接（约值） | / | 20｜20 | 1.13 | 未写 | 12.64 | 12.64 | 计算 |  |  | 计算 | 未写 | 1000｜默认 1000 | 200（含默认） | — / — |  |  | 85.29（含默认） |  | 扣式 CR2032 | ｜恒压阶梯，非倍率 |  |  | ｜未写 | TFSI / TFSI | 无 / 无 | 锂库存未知 | 常规 | 中等(5–15] | <2 | 未报告 | 未知 | 未知 | 无 |  | 多硫化物溶解或穿梭 | 其他 | 5 | 17 | µA/cm²（平均穿梭电流） | 阶梯恒压平均 | 直接 | 直接 | 未报告 | A更好 | A更好 | 穿梭电流筛选门槛 < 10 µA/cm² | 无法判断 | +1.224 | Fig. 2c、S18；Table S12 | 有数据 | 穿梭 |  | 无 |  | 8 M-S/W 32 1200 5 15 699 99.9 913 … 7 M/W 12 1700 17 25 531 99.1 737 | 🔶 | 🔶 方向或胜方无法判断 |  | 新论文首次提取（不属定向复核；复核看 🔶/⚠️ 行与优势一致性逐对复核）
S28-C18 | S28 | 10.1021/acsenergylett.6c00790 | Peng L., Lin L. et al., ACS Energy Lett. 2026, 11, 4125 | Luyi Chen / Yuepeng Cai / Qifeng Zheng（华南师大）｜εr–DN 分区筛选 75 种溶剂；10 种二元配方（LiTFSI:溶剂1:溶剂2 = 1:4:6 摩尔，含 TTE 的不加 LiNO3）+ DD 基准，7 项筛选指标数值见 Table S12。选行规则（不看结果）：作者主配方 M-S/W（CSA/MeTHF）对每个只换一种溶剂的配方（S/W、M/W、M-S/M、M-S/N）和对 DD，各取 Table S12 全部 7 项；其余配对未列。Table S12 的编号与 Table S10 不同（M-S/W 在 S12 为 8 号）；ΔVnuc 与沉积容量按 Fig. 2 图注取自 Li‖S 0.2C 放电，与 SI 恒压沉积试验（550 / 292）不是同一测法。文中 M-S/M 的 ΔVnuc 为 30 mV，作者却把它列为'低于 30 mV'；W/N 的 ΔVnuc 为'/'。高载量贫液（E/S 4.2、3.6）与软包只测了 CSA/MeTHF，无同条件对照 | 跨E/S；稀有格 | 是 | MSW：LiTFSI:CSA:MeTHF:LiNO3 = 1:4:6:0.2（M-S/W） | 溶剂 CSA/MeTHF 4:6（摩尔）；盐 LiTFSI；稀释剂 无；LiNO₃ 0.2（摩尔比）；添加剂 无 | MW：LiTFSI:DME:MeTHF:LiNO3 = 1:4:6:0.2（M/W） | 溶剂 DME/MeTHF 4:6（摩尔）；盐 LiTFSI；稀释剂 无；LiNO₃ 0.2（摩尔比）；添加剂 无 | 溶剂种类 | 是 | midstrong/weak combination | 适中溶剂化 | middle/weak | 常规 | 常规 ↔ 适中溶剂化 | 【D3｜Li⁺ 溶剂化（溶剂给体数）｜配方代理推断｜溶剂 DN（Table S9 文献值），按摩尔分数加权】A=20.24，B=18.8 kcal/mol；方向：A比B更强；体系内可比：否（文献 DN 加权（代理）；DD 未算（DOL 的 DN 未在 Table S9 列出）；作者 Raman 给出溶剂强弱 DMSO > CSA > DME > MeTHF > TTE，与 DN 次序一致）；映射到电池电解液：间接（文献溶剂 DN 按摩尔分数（4:6）加权的配方代理）；可信度：低；⛔ 不可比，不参与方向和区间判定 | 无法判断 | 无可比依据 | D3 |  |  | 硫碳 | KB/S（7:3）：CNT：LA133 = 77.5:12.5:10 |  | 缺失 | / | 未写｜50（默认） | 1.13 | 未写 |  |  | 缺失 |  |  | 未知（缺失） | 未写 | 1000｜默认 1000 | 200（含默认） | — / — |  |  |  |  | 扣式 CR2032 | 0.2C｜0.2C；平均 CE 与平均容量取 100 圈 | 未写（按 1675） | 0.2 | ｜未写 | TFSI / TFSI | 0.2（摩尔比） / 0.2（摩尔比） | 锂库存未知 | 常规 | 未知 | 未知 | 未报告 | ≤0.3C | 未知 | 无 |  | 过电位或动力学 | 其他 | 15 | 25 | mV（Li2S 成核过电位 ΔVnuc） | 首次放电 | 直接 | 直接 | 未报告 | A更好 | A更好 | ΔVnuc < 30 mV 且 Li2S 沉积 > 600 mAh/g；溶剂化增强加快硫转化 | 无法判断 | +0.511 | Fig. 2d、S19–S20；Table S12 | 有数据 | Li2S 沉积 |  | 无 | S28-C15（C1）：改变 统一倍率 0.2→?、正极 硫碳→无（Li‖Li）；胜方 本行 无法判断｜该行 无法判断 → 方向不明；取值点不同／待核可比性；协议未逐项核；载量、锂厚未知（两行均未报告）；效应量 本行 +0.511（A=MSW）｜该行 -0.981（A=MSW）；正 = A 更好 | 8 M-S/W 32 1200 5 15 699 99.9 913 … 7 M/W 12 1700 17 25 531 99.1 737 | 🔶 | 🔶 方向或胜方无法判断 |  | 新论文首次提取（不属定向复核；复核看 🔶/⚠️ 行与优势一致性逐对复核）
S28-C19 | S28 | 10.1021/acsenergylett.6c00790 | Peng L., Lin L. et al., ACS Energy Lett. 2026, 11, 4125 | Luyi Chen / Yuepeng Cai / Qifeng Zheng（华南师大）｜εr–DN 分区筛选 75 种溶剂；10 种二元配方（LiTFSI:溶剂1:溶剂2 = 1:4:6 摩尔，含 TTE 的不加 LiNO3）+ DD 基准，7 项筛选指标数值见 Table S12。选行规则（不看结果）：作者主配方 M-S/W（CSA/MeTHF）对每个只换一种溶剂的配方（S/W、M/W、M-S/M、M-S/N）和对 DD，各取 Table S12 全部 7 项；其余配对未列。Table S12 的编号与 Table S10 不同（M-S/W 在 S12 为 8 号）；ΔVnuc 与沉积容量按 Fig. 2 图注取自 Li‖S 0.2C 放电，与 SI 恒压沉积试验（550 / 292）不是同一测法。文中 M-S/M 的 ΔVnuc 为 30 mV，作者却把它列为'低于 30 mV'；W/N 的 ΔVnuc 为'/'。高载量贫液（E/S 4.2、3.6）与软包只测了 CSA/MeTHF，无同条件对照 | 跨E/S；稀有格 | 是 | MSW：LiTFSI:CSA:MeTHF:LiNO3 = 1:4:6:0.2（M-S/W） | 溶剂 CSA/MeTHF 4:6（摩尔）；盐 LiTFSI；稀释剂 无；LiNO₃ 0.2（摩尔比）；添加剂 无 | MW：LiTFSI:DME:MeTHF:LiNO3 = 1:4:6:0.2（M/W） | 溶剂 DME/MeTHF 4:6（摩尔）；盐 LiTFSI；稀释剂 无；LiNO₃ 0.2（摩尔比）；添加剂 无 | 溶剂种类 | 是 | midstrong/weak combination | 适中溶剂化 | middle/weak | 常规 | 常规 ↔ 适中溶剂化 | 【D3｜Li⁺ 溶剂化（溶剂给体数）｜配方代理推断｜溶剂 DN（Table S9 文献值），按摩尔分数加权】A=20.24，B=18.8 kcal/mol；方向：A比B更强；体系内可比：否（文献 DN 加权（代理）；DD 未算（DOL 的 DN 未在 Table S9 列出）；作者 Raman 给出溶剂强弱 DMSO > CSA > DME > MeTHF > TTE，与 DN 次序一致）；映射到电池电解液：间接（文献溶剂 DN 按摩尔分数（4:6）加权的配方代理）；可信度：低；⛔ 不可比，不参与方向和区间判定 | 无法判断 | 无可比依据 | D3 |  |  | 硫碳 | KB/S（7:3）：CNT：LA133 = 77.5:12.5:10 |  | 缺失 | / | 未写｜50（默认） | 1.13 | 未写 |  |  | 缺失 |  |  | 未知（缺失） | 未写 | 1000｜默认 1000 | 200（含默认） | — / — |  |  |  |  | 扣式 CR2032 | 0.2C｜0.2C；平均 CE 与平均容量取 100 圈 | 未写（按 1675） | 0.2 | ｜未写 | TFSI / TFSI | 0.2（摩尔比） / 0.2（摩尔比） | 锂库存未知 | 常规 | 未知 | 未知 | 未报告 | ≤0.3C | 未知 | 无 |  | 其他 | 其他 | 699 | 531 | mAh/g（Li2S 沉积容量，越高越好） | 首次放电 | 直接 | 直接 | 未报告 | A更好 | A更好 | ΔVnuc < 30 mV 且 Li2S 沉积 > 600 mAh/g；溶剂化增强加快硫转化 | 无法判断 | +0.275 | Fig. 2d、S19–S20；Table S12 | 有数据 | Li2S 沉积 |  | 无 |  | 8 M-S/W 32 1200 5 15 699 99.9 913 … 7 M/W 12 1700 17 25 531 99.1 737 | 🔶 | 🔶 方向或胜方无法判断 |  | 新论文首次提取（不属定向复核；复核看 🔶/⚠️ 行与优势一致性逐对复核）
S28-C20 | S28 | 10.1021/acsenergylett.6c00790 | Peng L., Lin L. et al., ACS Energy Lett. 2026, 11, 4125 | Luyi Chen / Yuepeng Cai / Qifeng Zheng（华南师大）｜εr–DN 分区筛选 75 种溶剂；10 种二元配方（LiTFSI:溶剂1:溶剂2 = 1:4:6 摩尔，含 TTE 的不加 LiNO3）+ DD 基准，7 项筛选指标数值见 Table S12。选行规则（不看结果）：作者主配方 M-S/W（CSA/MeTHF）对每个只换一种溶剂的配方（S/W、M/W、M-S/M、M-S/N）和对 DD，各取 Table S12 全部 7 项；其余配对未列。Table S12 的编号与 Table S10 不同（M-S/W 在 S12 为 8 号）；ΔVnuc 与沉积容量按 Fig. 2 图注取自 Li‖S 0.2C 放电，与 SI 恒压沉积试验（550 / 292）不是同一测法。文中 M-S/M 的 ΔVnuc 为 30 mV，作者却把它列为'低于 30 mV'；W/N 的 ΔVnuc 为'/'。高载量贫液（E/S 4.2、3.6）与软包只测了 CSA/MeTHF，无同条件对照 | 跨E/S；稀有格 | 是 | MSW：LiTFSI:CSA:MeTHF:LiNO3 = 1:4:6:0.2（M-S/W） | 溶剂 CSA/MeTHF 4:6（摩尔）；盐 LiTFSI；稀释剂 无；LiNO₃ 0.2（摩尔比）；添加剂 无 | MW：LiTFSI:DME:MeTHF:LiNO3 = 1:4:6:0.2（M/W） | 溶剂 DME/MeTHF 4:6（摩尔）；盐 LiTFSI；稀释剂 无；LiNO₃ 0.2（摩尔比）；添加剂 无 | 溶剂种类 | 是 | midstrong/weak combination | 适中溶剂化 | middle/weak | 常规 | 常规 ↔ 适中溶剂化 | 【D3｜Li⁺ 溶剂化（溶剂给体数）｜配方代理推断｜溶剂 DN（Table S9 文献值），按摩尔分数加权】A=20.24，B=18.8 kcal/mol；方向：A比B更强；体系内可比：否（文献 DN 加权（代理）；DD 未算（DOL 的 DN 未在 Table S9 列出）；作者 Raman 给出溶剂强弱 DMSO > CSA > DME > MeTHF > TTE，与 DN 次序一致）；映射到电池电解液：间接（文献溶剂 DN 按摩尔分数（4:6）加权的配方代理）；可信度：低；⛔ 不可比，不参与方向和区间判定 | 无法判断 | 无可比依据 | D3 |  |  | 硫碳 | KB/S（7:3）：CNT：LA133 = 77.5:12.5:10 |  | 缺失 | / | 未写｜50（默认） | 1.13 | 未写 |  |  | 缺失 |  |  | 未知（缺失） | 未写 | 1000｜默认 1000 | 200（含默认） | — / — |  |  |  |  | 扣式 CR2032 | 0.2C｜0.2C；平均 CE 与平均容量取 100 圈 | 未写（按 1675） | 0.2 | ｜未写 | TFSI / TFSI | 0.2（摩尔比） / 0.2（摩尔比） | 锂库存未知 | 常规 | 未知 | 未知 | 未报告 | ≤0.3C | 未知 | 无 |  | 全电池库仑效率 | 循环 | 99.9 | 99.1 | % | 100 圈平均 | 直接 | 直接 | 未报告 | A更好 | A更好（百分点差 +0.80） | 只有 M-S/W 平均容量 > 900 mAh/g 且平均 CE 99.9% | 无法判断 | 百分点差 +0.80 | Fig. 2e、S19–S20；Table S12 | 有数据 | 穿梭 |  | 无 |  | 8 M-S/W 32 1200 5 15 699 99.9 913 … 7 M/W 12 1700 17 25 531 99.1 737 | 🔶 | 🔶 方向或胜方无法判断 |  | 新论文首次提取（不属定向复核；复核看 🔶/⚠️ 行与优势一致性逐对复核）
S28-C21 | S28 | 10.1021/acsenergylett.6c00790 | Peng L., Lin L. et al., ACS Energy Lett. 2026, 11, 4125 | Luyi Chen / Yuepeng Cai / Qifeng Zheng（华南师大）｜εr–DN 分区筛选 75 种溶剂；10 种二元配方（LiTFSI:溶剂1:溶剂2 = 1:4:6 摩尔，含 TTE 的不加 LiNO3）+ DD 基准，7 项筛选指标数值见 Table S12。选行规则（不看结果）：作者主配方 M-S/W（CSA/MeTHF）对每个只换一种溶剂的配方（S/W、M/W、M-S/M、M-S/N）和对 DD，各取 Table S12 全部 7 项；其余配对未列。Table S12 的编号与 Table S10 不同（M-S/W 在 S12 为 8 号）；ΔVnuc 与沉积容量按 Fig. 2 图注取自 Li‖S 0.2C 放电，与 SI 恒压沉积试验（550 / 292）不是同一测法。文中 M-S/M 的 ΔVnuc 为 30 mV，作者却把它列为'低于 30 mV'；W/N 的 ΔVnuc 为'/'。高载量贫液（E/S 4.2、3.6）与软包只测了 CSA/MeTHF，无同条件对照 | 跨E/S；稀有格 | 是 | MSW：LiTFSI:CSA:MeTHF:LiNO3 = 1:4:6:0.2（M-S/W） | 溶剂 CSA/MeTHF 4:6（摩尔）；盐 LiTFSI；稀释剂 无；LiNO₃ 0.2（摩尔比）；添加剂 无 | MW：LiTFSI:DME:MeTHF:LiNO3 = 1:4:6:0.2（M/W） | 溶剂 DME/MeTHF 4:6（摩尔）；盐 LiTFSI；稀释剂 无；LiNO₃ 0.2（摩尔比）；添加剂 无 | 溶剂种类 | 是 | midstrong/weak combination | 适中溶剂化 | middle/weak | 常规 | 常规 ↔ 适中溶剂化 | 【D3｜Li⁺ 溶剂化（溶剂给体数）｜配方代理推断｜溶剂 DN（Table S9 文献值），按摩尔分数加权】A=20.24，B=18.8 kcal/mol；方向：A比B更强；体系内可比：否（文献 DN 加权（代理）；DD 未算（DOL 的 DN 未在 Table S9 列出）；作者 Raman 给出溶剂强弱 DMSO > CSA > DME > MeTHF > TTE，与 DN 次序一致）；映射到电池电解液：间接（文献溶剂 DN 按摩尔分数（4:6）加权的配方代理）；可信度：低；⛔ 不可比，不参与方向和区间判定 | 无法判断 | 无可比依据 | D3 |  |  | 硫碳 | KB/S（7:3）：CNT：LA133 = 77.5:12.5:10 |  | 缺失 | / | 未写｜50（默认） | 1.13 | 未写 |  |  | 缺失 |  |  | 未知（缺失） | 未写 | 1000｜默认 1000 | 200（含默认） | — / — |  |  |  |  | 扣式 CR2032 | 0.2C｜0.2C；平均 CE 与平均容量取 100 圈 | 未写（按 1675） | 0.2 | ｜未写 | TFSI / TFSI | 0.2（摩尔比） / 0.2（摩尔比） | 锂库存未知 | 常规 | 未知 | 未知 | 未报告 | ≤0.3C | 未知 | 无 |  | 平均放电容量 | 容量与倍率 | 913 | 737 | mAh/g | 100 圈平均 | 直接 | 直接 | 未报告 | A更好 | A更好 | 只有 M-S/W 平均容量 > 900 mAh/g 且平均 CE 99.9% | 无法判断 | +0.214 | Fig. 2e、S19–S20；Table S12 | 有数据 | 正极动力学 |  | 无 |  | 8 M-S/W 32 1200 5 15 699 99.9 913 … 7 M/W 12 1700 17 25 531 99.1 737 | 🔶 | 🔶 方向或胜方无法判断 |  | 新论文首次提取（不属定向复核；复核看 🔶/⚠️ 行与优势一致性逐对复核）
S28-C22 | S28 | 10.1021/acsenergylett.6c00790 | Peng L., Lin L. et al., ACS Energy Lett. 2026, 11, 4125 | Luyi Chen / Yuepeng Cai / Qifeng Zheng（华南师大）｜εr–DN 分区筛选 75 种溶剂；10 种二元配方（LiTFSI:溶剂1:溶剂2 = 1:4:6 摩尔，含 TTE 的不加 LiNO3）+ DD 基准，7 项筛选指标数值见 Table S12。选行规则（不看结果）：作者主配方 M-S/W（CSA/MeTHF）对每个只换一种溶剂的配方（S/W、M/W、M-S/M、M-S/N）和对 DD，各取 Table S12 全部 7 项；其余配对未列。Table S12 的编号与 Table S10 不同（M-S/W 在 S12 为 8 号）；ΔVnuc 与沉积容量按 Fig. 2 图注取自 Li‖S 0.2C 放电，与 SI 恒压沉积试验（550 / 292）不是同一测法。文中 M-S/M 的 ΔVnuc 为 30 mV，作者却把它列为'低于 30 mV'；W/N 的 ΔVnuc 为'/'。高载量贫液（E/S 4.2、3.6）与软包只测了 CSA/MeTHF，无同条件对照 | 跨E/S；稀有格 | 否（正极：无（Li‖Li）） | MSW：LiTFSI:CSA:MeTHF:LiNO3 = 1:4:6:0.2（M-S/W） | 溶剂 CSA/MeTHF 4:6（摩尔）；盐 LiTFSI；稀释剂 无；LiNO₃ 0.2（摩尔比）；添加剂 无 | MSM：LiTFSI:CSA:DME:LiNO3 = 1:4:6:0.2（M-S/M） | 溶剂 CSA/DME 4:6（摩尔）；盐 LiTFSI；稀释剂 无；LiNO₃ 0.2（摩尔比）；添加剂 无 | 溶剂种类 | 是 | midstrong/weak combination | 适中溶剂化 | midstrong/middle | 强溶剂化 | 强溶剂化 ↔ 适中溶剂化 | 【D3｜Li⁺ 溶剂化（溶剂给体数）｜配方代理推断｜溶剂 DN（Table S9 文献值），按摩尔分数加权】A=20.24，B=21.44 kcal/mol；方向：A比B更弱；体系内可比：否（文献 DN 加权（代理）；DD 未算（DOL 的 DN 未在 Table S9 列出）；作者 Raman 给出溶剂强弱 DMSO > CSA > DME > MeTHF > TTE，与 DN 次序一致）；映射到电池电解液：间接（文献溶剂 DN 按摩尔分数（4:6）加权的配方代理）；可信度：低；⛔ 不可比，不参与方向和区间判定 | 无法判断 | 无可比依据 | D3 |  |  | 无（Li‖Li） | Li |  | 不适用 | / | 40｜40 | 1.13（默认 d=12 mm） | 未写 |  |  | 缺失 |  |  | 未知（缺失） | 未写 | 1000｜默认 1000 | 200（含默认） | — / — |  |  |  |  | 扣式 CR2032 | ｜0.5 mA/cm²，0.5 mAh/cm² |  |  | ｜未写 | TFSI / TFSI | 0.2（摩尔比） / 0.2（摩尔比） | 不适用 | 不适用 | 未知 | 未知 | 不适用 | 未知 | 未知 | 无 |  | 过电位或动力学 | 其他 | 32 | 72 | mV（Li‖Li 极化） | 第 400 h | 直接 | 直接 | 未报告 | A更好 | A更好 | Li‖Li 筛选门槛：极化 < 50 mV 且寿命 > 800 h | 无法判断 | +0.811 | Fig. 2b、S16–S17；Table S12 | 有数据 | 负极 SEI |  | 无 | S28-C25（C3）：改变 统一倍率 ?→0.2、正极 无（Li‖Li）→硫碳；胜方 本行 无法判断｜该行 无法判断 → 方向不明；取值点不同／待核可比性；协议未逐项核；载量、锂厚未知（两行均未报告）；效应量 本行 +0.811（A=MSW）｜该行 +0.693（A=MSW）；正 = A 更好 | 8 M-S/W 32 1200 5 15 699 99.9 913 … 5 M-S/M 72 572 54 30 626 91.5 731 | 🔶 | 🔶 方向或胜方无法判断 |  | 新论文首次提取（不属定向复核；复核看 🔶/⚠️ 行与优势一致性逐对复核）
S28-C23 | S28 | 10.1021/acsenergylett.6c00790 | Peng L., Lin L. et al., ACS Energy Lett. 2026, 11, 4125 | Luyi Chen / Yuepeng Cai / Qifeng Zheng（华南师大）｜εr–DN 分区筛选 75 种溶剂；10 种二元配方（LiTFSI:溶剂1:溶剂2 = 1:4:6 摩尔，含 TTE 的不加 LiNO3）+ DD 基准，7 项筛选指标数值见 Table S12。选行规则（不看结果）：作者主配方 M-S/W（CSA/MeTHF）对每个只换一种溶剂的配方（S/W、M/W、M-S/M、M-S/N）和对 DD，各取 Table S12 全部 7 项；其余配对未列。Table S12 的编号与 Table S10 不同（M-S/W 在 S12 为 8 号）；ΔVnuc 与沉积容量按 Fig. 2 图注取自 Li‖S 0.2C 放电，与 SI 恒压沉积试验（550 / 292）不是同一测法。文中 M-S/M 的 ΔVnuc 为 30 mV，作者却把它列为'低于 30 mV'；W/N 的 ΔVnuc 为'/'。高载量贫液（E/S 4.2、3.6）与软包只测了 CSA/MeTHF，无同条件对照 | 跨E/S；稀有格 | 否（正极：无（Li‖Li）） | MSW：LiTFSI:CSA:MeTHF:LiNO3 = 1:4:6:0.2（M-S/W） | 溶剂 CSA/MeTHF 4:6（摩尔）；盐 LiTFSI；稀释剂 无；LiNO₃ 0.2（摩尔比）；添加剂 无 | MSM：LiTFSI:CSA:DME:LiNO3 = 1:4:6:0.2（M-S/M） | 溶剂 CSA/DME 4:6（摩尔）；盐 LiTFSI；稀释剂 无；LiNO₃ 0.2（摩尔比）；添加剂 无 | 溶剂种类 | 是 | midstrong/weak combination | 适中溶剂化 | midstrong/middle | 强溶剂化 | 强溶剂化 ↔ 适中溶剂化 | 【D3｜Li⁺ 溶剂化（溶剂给体数）｜配方代理推断｜溶剂 DN（Table S9 文献值），按摩尔分数加权】A=20.24，B=21.44 kcal/mol；方向：A比B更弱；体系内可比：否（文献 DN 加权（代理）；DD 未算（DOL 的 DN 未在 Table S9 列出）；作者 Raman 给出溶剂强弱 DMSO > CSA > DME > MeTHF > TTE，与 DN 次序一致）；映射到电池电解液：间接（文献溶剂 DN 按摩尔分数（4:6）加权的配方代理）；可信度：低；⛔ 不可比，不参与方向和区间判定 | 无法判断 | 无可比依据 | D3 |  |  | 无（Li‖Li） | Li |  | 不适用 | / | 40｜40 | 1.13（默认 d=12 mm） | 未写 |  |  | 缺失 |  |  | 未知（缺失） | 未写 | 1000｜默认 1000 | 200（含默认） | — / — |  |  |  |  | 扣式 CR2032 | ｜0.5 mA/cm²，0.5 mAh/cm² |  |  | ｜未写 | TFSI / TFSI | 0.2（摩尔比） / 0.2（摩尔比） | 不适用 | 不适用 | 未知 | 未知 | 不适用 | 未知 | 未知 | 无 |  | 锂对称电池寿命 | 负极侧 | 1200 | 572 | h | 循环寿命 | 直接 | 直接 | 未报告 | A更好 | A更好 | Li‖Li 筛选门槛：极化 < 50 mV 且寿命 > 800 h | 无法判断 | +0.741 | Fig. 2b、S16–S17；Table S12 | 有数据 | 负极 SEI |  | 无 |  | 8 M-S/W 32 1200 5 15 699 99.9 913 … 5 M-S/M 72 572 54 30 626 91.5 731 | 🔶 | 🔶 方向或胜方无法判断 |  | 新论文首次提取（不属定向复核；复核看 🔶/⚠️ 行与优势一致性逐对复核）
S28-C24 | S28 | 10.1021/acsenergylett.6c00790 | Peng L., Lin L. et al., ACS Energy Lett. 2026, 11, 4125 | Luyi Chen / Yuepeng Cai / Qifeng Zheng（华南师大）｜εr–DN 分区筛选 75 种溶剂；10 种二元配方（LiTFSI:溶剂1:溶剂2 = 1:4:6 摩尔，含 TTE 的不加 LiNO3）+ DD 基准，7 项筛选指标数值见 Table S12。选行规则（不看结果）：作者主配方 M-S/W（CSA/MeTHF）对每个只换一种溶剂的配方（S/W、M/W、M-S/M、M-S/N）和对 DD，各取 Table S12 全部 7 项；其余配对未列。Table S12 的编号与 Table S10 不同（M-S/W 在 S12 为 8 号）；ΔVnuc 与沉积容量按 Fig. 2 图注取自 Li‖S 0.2C 放电，与 SI 恒压沉积试验（550 / 292）不是同一测法。文中 M-S/M 的 ΔVnuc 为 30 mV，作者却把它列为'低于 30 mV'；W/N 的 ΔVnuc 为'/'。高载量贫液（E/S 4.2、3.6）与软包只测了 CSA/MeTHF，无同条件对照 | 跨E/S；稀有格 | 否（正极：溶液正极） | MSWn：LiTFSI:CSA:MeTHF = 1:4:6（穿梭电流测试，不含 LiNO3） | 溶剂 CSA/MeTHF 4:6（摩尔）；盐 LiTFSI；稀释剂 无；LiNO₃ 无；添加剂 无 | MSMn：LiTFSI:CSA:DME = 1:4:6（穿梭电流测试，不含 LiNO3） | 溶剂 CSA/DME 4:6（摩尔）；盐 LiTFSI；稀释剂 无；LiNO₃ 无；添加剂 无 | 溶剂种类 | 是 | midstrong/weak combination | 适中溶剂化 | midstrong/middle | 强溶剂化 | 强溶剂化 ↔ 适中溶剂化 | 【D3｜Li⁺ 溶剂化（溶剂给体数）｜配方代理推断｜溶剂 DN（Table S9 文献值），按摩尔分数加权】A=20.24，B=21.44 kcal/mol；方向：A比B更弱；体系内可比：否（文献 DN 加权（代理）；DD 未算（DOL 的 DN 未在 Table S9 列出）；作者 Raman 给出溶剂强弱 DMSO > CSA > DME > MeTHF > TTE，与 DN 次序一致）；映射到电池电解液：间接（文献溶剂 DN 按摩尔分数（4:6）加权的配方代理）；可信度：低；⛔ 不可比，不参与方向和区间判定 | 无法判断 | 无可比依据 | D3 |  |  | 溶液正极 | 碳纤维布（Φ12 mm）+ 干燥 Li2S6 | 1.4 | 直接（约值） | / | 20｜20 | 1.13 | 未写 | 12.64 | 12.64 | 计算 |  |  | 计算 | 未写 | 1000｜默认 1000 | 200（含默认） | — / — |  |  | 85.29（含默认） |  | 扣式 CR2032 | ｜恒压阶梯，非倍率 |  |  | ｜未写 | TFSI / TFSI | 无 / 无 | 锂库存未知 | 常规 | 中等(5–15] | <2 | 未报告 | 未知 | 未知 | 无 |  | 多硫化物溶解或穿梭 | 其他 | 5 | 54 | µA/cm²（平均穿梭电流） | 阶梯恒压平均 | 直接 | 直接 | 未报告 | A更好 | A更好 | 穿梭电流筛选门槛 < 10 µA/cm² | 无法判断 | +2.380 | Fig. 2c、S18；Table S12 | 有数据 | 穿梭 |  | 无 |  | 8 M-S/W 32 1200 5 15 699 99.9 913 … 5 M-S/M 72 572 54 30 626 91.5 731 | 🔶 | 🔶 方向或胜方无法判断 |  | 新论文首次提取（不属定向复核；复核看 🔶/⚠️ 行与优势一致性逐对复核）
S28-C25 | S28 | 10.1021/acsenergylett.6c00790 | Peng L., Lin L. et al., ACS Energy Lett. 2026, 11, 4125 | Luyi Chen / Yuepeng Cai / Qifeng Zheng（华南师大）｜εr–DN 分区筛选 75 种溶剂；10 种二元配方（LiTFSI:溶剂1:溶剂2 = 1:4:6 摩尔，含 TTE 的不加 LiNO3）+ DD 基准，7 项筛选指标数值见 Table S12。选行规则（不看结果）：作者主配方 M-S/W（CSA/MeTHF）对每个只换一种溶剂的配方（S/W、M/W、M-S/M、M-S/N）和对 DD，各取 Table S12 全部 7 项；其余配对未列。Table S12 的编号与 Table S10 不同（M-S/W 在 S12 为 8 号）；ΔVnuc 与沉积容量按 Fig. 2 图注取自 Li‖S 0.2C 放电，与 SI 恒压沉积试验（550 / 292）不是同一测法。文中 M-S/M 的 ΔVnuc 为 30 mV，作者却把它列为'低于 30 mV'；W/N 的 ΔVnuc 为'/'。高载量贫液（E/S 4.2、3.6）与软包只测了 CSA/MeTHF，无同条件对照 | 跨E/S；稀有格 | 是 | MSW：LiTFSI:CSA:MeTHF:LiNO3 = 1:4:6:0.2（M-S/W） | 溶剂 CSA/MeTHF 4:6（摩尔）；盐 LiTFSI；稀释剂 无；LiNO₃ 0.2（摩尔比）；添加剂 无 | MSM：LiTFSI:CSA:DME:LiNO3 = 1:4:6:0.2（M-S/M） | 溶剂 CSA/DME 4:6（摩尔）；盐 LiTFSI；稀释剂 无；LiNO₃ 0.2（摩尔比）；添加剂 无 | 溶剂种类 | 是 | midstrong/weak combination | 适中溶剂化 | midstrong/middle | 强溶剂化 | 强溶剂化 ↔ 适中溶剂化 | 【D3｜Li⁺ 溶剂化（溶剂给体数）｜配方代理推断｜溶剂 DN（Table S9 文献值），按摩尔分数加权】A=20.24，B=21.44 kcal/mol；方向：A比B更弱；体系内可比：否（文献 DN 加权（代理）；DD 未算（DOL 的 DN 未在 Table S9 列出）；作者 Raman 给出溶剂强弱 DMSO > CSA > DME > MeTHF > TTE，与 DN 次序一致）；映射到电池电解液：间接（文献溶剂 DN 按摩尔分数（4:6）加权的配方代理）；可信度：低；⛔ 不可比，不参与方向和区间判定 | 无法判断 | 无可比依据 | D3 |  |  | 硫碳 | KB/S（7:3）：CNT：LA133 = 77.5:12.5:10 |  | 缺失 | / | 未写｜50（默认） | 1.13 | 未写 |  |  | 缺失 |  |  | 未知（缺失） | 未写 | 1000｜默认 1000 | 200（含默认） | — / — |  |  |  |  | 扣式 CR2032 | 0.2C｜0.2C；平均 CE 与平均容量取 100 圈 | 未写（按 1675） | 0.2 | ｜未写 | TFSI / TFSI | 0.2（摩尔比） / 0.2（摩尔比） | 锂库存未知 | 常规 | 未知 | 未知 | 未报告 | ≤0.3C | 未知 | 无 |  | 过电位或动力学 | 其他 | 15 | 30 | mV（Li2S 成核过电位 ΔVnuc） | 首次放电 | 直接 | 直接 | 未报告 | A更好 | A更好 | ΔVnuc < 30 mV 且 Li2S 沉积 > 600 mAh/g；溶剂化增强加快硫转化 | 无法判断 | +0.693 | Fig. 2d、S19–S20；Table S12 | 有数据 | Li2S 沉积 |  | 无 | S28-C22（C1）：改变 统一倍率 0.2→?、正极 硫碳→无（Li‖Li）；胜方 本行 无法判断｜该行 无法判断 → 方向不明；取值点不同／待核可比性；协议未逐项核；载量、锂厚未知（两行均未报告）；效应量 本行 +0.693（A=MSW）｜该行 +0.811（A=MSW）；正 = A 更好 | 8 M-S/W 32 1200 5 15 699 99.9 913 … 5 M-S/M 72 572 54 30 626 91.5 731 | 🔶 | 🔶 方向或胜方无法判断 |  | 新论文首次提取（不属定向复核；复核看 🔶/⚠️ 行与优势一致性逐对复核）
S28-C26 | S28 | 10.1021/acsenergylett.6c00790 | Peng L., Lin L. et al., ACS Energy Lett. 2026, 11, 4125 | Luyi Chen / Yuepeng Cai / Qifeng Zheng（华南师大）｜εr–DN 分区筛选 75 种溶剂；10 种二元配方（LiTFSI:溶剂1:溶剂2 = 1:4:6 摩尔，含 TTE 的不加 LiNO3）+ DD 基准，7 项筛选指标数值见 Table S12。选行规则（不看结果）：作者主配方 M-S/W（CSA/MeTHF）对每个只换一种溶剂的配方（S/W、M/W、M-S/M、M-S/N）和对 DD，各取 Table S12 全部 7 项；其余配对未列。Table S12 的编号与 Table S10 不同（M-S/W 在 S12 为 8 号）；ΔVnuc 与沉积容量按 Fig. 2 图注取自 Li‖S 0.2C 放电，与 SI 恒压沉积试验（550 / 292）不是同一测法。文中 M-S/M 的 ΔVnuc 为 30 mV，作者却把它列为'低于 30 mV'；W/N 的 ΔVnuc 为'/'。高载量贫液（E/S 4.2、3.6）与软包只测了 CSA/MeTHF，无同条件对照 | 跨E/S；稀有格 | 是 | MSW：LiTFSI:CSA:MeTHF:LiNO3 = 1:4:6:0.2（M-S/W） | 溶剂 CSA/MeTHF 4:6（摩尔）；盐 LiTFSI；稀释剂 无；LiNO₃ 0.2（摩尔比）；添加剂 无 | MSM：LiTFSI:CSA:DME:LiNO3 = 1:4:6:0.2（M-S/M） | 溶剂 CSA/DME 4:6（摩尔）；盐 LiTFSI；稀释剂 无；LiNO₃ 0.2（摩尔比）；添加剂 无 | 溶剂种类 | 是 | midstrong/weak combination | 适中溶剂化 | midstrong/middle | 强溶剂化 | 强溶剂化 ↔ 适中溶剂化 | 【D3｜Li⁺ 溶剂化（溶剂给体数）｜配方代理推断｜溶剂 DN（Table S9 文献值），按摩尔分数加权】A=20.24，B=21.44 kcal/mol；方向：A比B更弱；体系内可比：否（文献 DN 加权（代理）；DD 未算（DOL 的 DN 未在 Table S9 列出）；作者 Raman 给出溶剂强弱 DMSO > CSA > DME > MeTHF > TTE，与 DN 次序一致）；映射到电池电解液：间接（文献溶剂 DN 按摩尔分数（4:6）加权的配方代理）；可信度：低；⛔ 不可比，不参与方向和区间判定 | 无法判断 | 无可比依据 | D3 |  |  | 硫碳 | KB/S（7:3）：CNT：LA133 = 77.5:12.5:10 |  | 缺失 | / | 未写｜50（默认） | 1.13 | 未写 |  |  | 缺失 |  |  | 未知（缺失） | 未写 | 1000｜默认 1000 | 200（含默认） | — / — |  |  |  |  | 扣式 CR2032 | 0.2C｜0.2C；平均 CE 与平均容量取 100 圈 | 未写（按 1675） | 0.2 | ｜未写 | TFSI / TFSI | 0.2（摩尔比） / 0.2（摩尔比） | 锂库存未知 | 常规 | 未知 | 未知 | 未报告 | ≤0.3C | 未知 | 无 |  | 其他 | 其他 | 699 | 626 | mAh/g（Li2S 沉积容量，越高越好） | 首次放电 | 直接 | 直接 | 未报告 | A更好 | A更好 | ΔVnuc < 30 mV 且 Li2S 沉积 > 600 mAh/g；溶剂化增强加快硫转化 | 无法判断 | +0.110 | Fig. 2d、S19–S20；Table S12 | 有数据 | Li2S 沉积 |  | 无 |  | 8 M-S/W 32 1200 5 15 699 99.9 913 … 5 M-S/M 72 572 54 30 626 91.5 731 | 🔶 | 🔶 方向或胜方无法判断 |  | 新论文首次提取（不属定向复核；复核看 🔶/⚠️ 行与优势一致性逐对复核）
S28-C27 | S28 | 10.1021/acsenergylett.6c00790 | Peng L., Lin L. et al., ACS Energy Lett. 2026, 11, 4125 | Luyi Chen / Yuepeng Cai / Qifeng Zheng（华南师大）｜εr–DN 分区筛选 75 种溶剂；10 种二元配方（LiTFSI:溶剂1:溶剂2 = 1:4:6 摩尔，含 TTE 的不加 LiNO3）+ DD 基准，7 项筛选指标数值见 Table S12。选行规则（不看结果）：作者主配方 M-S/W（CSA/MeTHF）对每个只换一种溶剂的配方（S/W、M/W、M-S/M、M-S/N）和对 DD，各取 Table S12 全部 7 项；其余配对未列。Table S12 的编号与 Table S10 不同（M-S/W 在 S12 为 8 号）；ΔVnuc 与沉积容量按 Fig. 2 图注取自 Li‖S 0.2C 放电，与 SI 恒压沉积试验（550 / 292）不是同一测法。文中 M-S/M 的 ΔVnuc 为 30 mV，作者却把它列为'低于 30 mV'；W/N 的 ΔVnuc 为'/'。高载量贫液（E/S 4.2、3.6）与软包只测了 CSA/MeTHF，无同条件对照 | 跨E/S；稀有格 | 是 | MSW：LiTFSI:CSA:MeTHF:LiNO3 = 1:4:6:0.2（M-S/W） | 溶剂 CSA/MeTHF 4:6（摩尔）；盐 LiTFSI；稀释剂 无；LiNO₃ 0.2（摩尔比）；添加剂 无 | MSM：LiTFSI:CSA:DME:LiNO3 = 1:4:6:0.2（M-S/M） | 溶剂 CSA/DME 4:6（摩尔）；盐 LiTFSI；稀释剂 无；LiNO₃ 0.2（摩尔比）；添加剂 无 | 溶剂种类 | 是 | midstrong/weak combination | 适中溶剂化 | midstrong/middle | 强溶剂化 | 强溶剂化 ↔ 适中溶剂化 | 【D3｜Li⁺ 溶剂化（溶剂给体数）｜配方代理推断｜溶剂 DN（Table S9 文献值），按摩尔分数加权】A=20.24，B=21.44 kcal/mol；方向：A比B更弱；体系内可比：否（文献 DN 加权（代理）；DD 未算（DOL 的 DN 未在 Table S9 列出）；作者 Raman 给出溶剂强弱 DMSO > CSA > DME > MeTHF > TTE，与 DN 次序一致）；映射到电池电解液：间接（文献溶剂 DN 按摩尔分数（4:6）加权的配方代理）；可信度：低；⛔ 不可比，不参与方向和区间判定 | 无法判断 | 无可比依据 | D3 |  |  | 硫碳 | KB/S（7:3）：CNT：LA133 = 77.5:12.5:10 |  | 缺失 | / | 未写｜50（默认） | 1.13 | 未写 |  |  | 缺失 |  |  | 未知（缺失） | 未写 | 1000｜默认 1000 | 200（含默认） | — / — |  |  |  |  | 扣式 CR2032 | 0.2C｜0.2C；平均 CE 与平均容量取 100 圈 | 未写（按 1675） | 0.2 | ｜未写 | TFSI / TFSI | 0.2（摩尔比） / 0.2（摩尔比） | 锂库存未知 | 常规 | 未知 | 未知 | 未报告 | ≤0.3C | 未知 | 无 |  | 全电池库仑效率 | 循环 | 99.9 | 91.5 | % | 100 圈平均 | 直接 | 直接 | 未报告 | A更好 | A更好（百分点差 +8.40） | 只有 M-S/W 平均容量 > 900 mAh/g 且平均 CE 99.9% | 无法判断 | 百分点差 +8.40 | Fig. 2e、S19–S20；Table S12 | 有数据 | 穿梭 |  | 无 |  | 8 M-S/W 32 1200 5 15 699 99.9 913 … 5 M-S/M 72 572 54 30 626 91.5 731 | 🔶 | 🔶 方向或胜方无法判断 |  | 新论文首次提取（不属定向复核；复核看 🔶/⚠️ 行与优势一致性逐对复核）
S28-C28 | S28 | 10.1021/acsenergylett.6c00790 | Peng L., Lin L. et al., ACS Energy Lett. 2026, 11, 4125 | Luyi Chen / Yuepeng Cai / Qifeng Zheng（华南师大）｜εr–DN 分区筛选 75 种溶剂；10 种二元配方（LiTFSI:溶剂1:溶剂2 = 1:4:6 摩尔，含 TTE 的不加 LiNO3）+ DD 基准，7 项筛选指标数值见 Table S12。选行规则（不看结果）：作者主配方 M-S/W（CSA/MeTHF）对每个只换一种溶剂的配方（S/W、M/W、M-S/M、M-S/N）和对 DD，各取 Table S12 全部 7 项；其余配对未列。Table S12 的编号与 Table S10 不同（M-S/W 在 S12 为 8 号）；ΔVnuc 与沉积容量按 Fig. 2 图注取自 Li‖S 0.2C 放电，与 SI 恒压沉积试验（550 / 292）不是同一测法。文中 M-S/M 的 ΔVnuc 为 30 mV，作者却把它列为'低于 30 mV'；W/N 的 ΔVnuc 为'/'。高载量贫液（E/S 4.2、3.6）与软包只测了 CSA/MeTHF，无同条件对照 | 跨E/S；稀有格 | 是 | MSW：LiTFSI:CSA:MeTHF:LiNO3 = 1:4:6:0.2（M-S/W） | 溶剂 CSA/MeTHF 4:6（摩尔）；盐 LiTFSI；稀释剂 无；LiNO₃ 0.2（摩尔比）；添加剂 无 | MSM：LiTFSI:CSA:DME:LiNO3 = 1:4:6:0.2（M-S/M） | 溶剂 CSA/DME 4:6（摩尔）；盐 LiTFSI；稀释剂 无；LiNO₃ 0.2（摩尔比）；添加剂 无 | 溶剂种类 | 是 | midstrong/weak combination | 适中溶剂化 | midstrong/middle | 强溶剂化 | 强溶剂化 ↔ 适中溶剂化 | 【D3｜Li⁺ 溶剂化（溶剂给体数）｜配方代理推断｜溶剂 DN（Table S9 文献值），按摩尔分数加权】A=20.24，B=21.44 kcal/mol；方向：A比B更弱；体系内可比：否（文献 DN 加权（代理）；DD 未算（DOL 的 DN 未在 Table S9 列出）；作者 Raman 给出溶剂强弱 DMSO > CSA > DME > MeTHF > TTE，与 DN 次序一致）；映射到电池电解液：间接（文献溶剂 DN 按摩尔分数（4:6）加权的配方代理）；可信度：低；⛔ 不可比，不参与方向和区间判定 | 无法判断 | 无可比依据 | D3 |  |  | 硫碳 | KB/S（7:3）：CNT：LA133 = 77.5:12.5:10 |  | 缺失 | / | 未写｜50（默认） | 1.13 | 未写 |  |  | 缺失 |  |  | 未知（缺失） | 未写 | 1000｜默认 1000 | 200（含默认） | — / — |  |  |  |  | 扣式 CR2032 | 0.2C｜0.2C；平均 CE 与平均容量取 100 圈 | 未写（按 1675） | 0.2 | ｜未写 | TFSI / TFSI | 0.2（摩尔比） / 0.2（摩尔比） | 锂库存未知 | 常规 | 未知 | 未知 | 未报告 | ≤0.3C | 未知 | 无 |  | 平均放电容量 | 容量与倍率 | 913 | 731 | mAh/g | 100 圈平均 | 直接 | 直接 | 未报告 | A更好 | A更好 | 只有 M-S/W 平均容量 > 900 mAh/g 且平均 CE 99.9% | 无法判断 | +0.222 | Fig. 2e、S19–S20；Table S12 | 有数据 | 正极动力学 |  | 无 |  | 8 M-S/W 32 1200 5 15 699 99.9 913 … 5 M-S/M 72 572 54 30 626 91.5 731 | 🔶 | 🔶 方向或胜方无法判断 |  | 新论文首次提取（不属定向复核；复核看 🔶/⚠️ 行与优势一致性逐对复核）
S28-C29 | S28 | 10.1021/acsenergylett.6c00790 | Peng L., Lin L. et al., ACS Energy Lett. 2026, 11, 4125 | Luyi Chen / Yuepeng Cai / Qifeng Zheng（华南师大）｜εr–DN 分区筛选 75 种溶剂；10 种二元配方（LiTFSI:溶剂1:溶剂2 = 1:4:6 摩尔，含 TTE 的不加 LiNO3）+ DD 基准，7 项筛选指标数值见 Table S12。选行规则（不看结果）：作者主配方 M-S/W（CSA/MeTHF）对每个只换一种溶剂的配方（S/W、M/W、M-S/M、M-S/N）和对 DD，各取 Table S12 全部 7 项；其余配对未列。Table S12 的编号与 Table S10 不同（M-S/W 在 S12 为 8 号）；ΔVnuc 与沉积容量按 Fig. 2 图注取自 Li‖S 0.2C 放电，与 SI 恒压沉积试验（550 / 292）不是同一测法。文中 M-S/M 的 ΔVnuc 为 30 mV，作者却把它列为'低于 30 mV'；W/N 的 ΔVnuc 为'/'。高载量贫液（E/S 4.2、3.6）与软包只测了 CSA/MeTHF，无同条件对照 | 跨E/S；稀有格 | 否（正极：无（Li‖Li）） | MSW：LiTFSI:CSA:MeTHF:LiNO3 = 1:4:6:0.2（M-S/W） | 溶剂 CSA/MeTHF 4:6（摩尔）；盐 LiTFSI；稀释剂 无；LiNO₃ 0.2（摩尔比）；添加剂 无 | MSN：LiTFSI:CSA:TTE = 1:4:6（M-S/N，无 LiNO3） | 溶剂 CSA/TTE 4:6（摩尔）；盐 LiTFSI；稀释剂 TTE（氟化醚，非溶剂化）；LiNO₃ 无；添加剂 无 | 溶剂种类、稀释剂、LiNO₃ | 否 | midstrong/weak combination | 适中溶剂化 | midstrong/nonsolvation | 局部高浓 | 适中溶剂化 ↔ 局部高浓 | 【D3｜Li⁺ 溶剂化（溶剂给体数）｜配方代理推断｜溶剂 DN（Table S9 文献值），按摩尔分数加权】A=20.24，B=10.58 kcal/mol；方向：A比B更强；体系内可比：否（文献 DN 加权（代理）；DD 未算（DOL 的 DN 未在 Table S9 列出）；作者 Raman 给出溶剂强弱 DMSO > CSA > DME > MeTHF > TTE，与 DN 次序一致）；映射到电池电解液：间接（文献溶剂 DN 按摩尔分数（4:6）加权的配方代理）；可信度：低；⛔ 不可比，不参与方向和区间判定 | 无法判断 | 无可比依据 | D3 |  |  | 无（Li‖Li） | Li |  | 不适用 | / | 40｜40 | 1.13（默认 d=12 mm） | 未写 |  |  | 缺失 |  |  | 未知（缺失） | 未写 | 1000｜默认 1000 | 200（含默认） | — / — |  |  |  |  | 扣式 CR2032 | ｜0.5 mA/cm²，0.5 mAh/cm² |  |  | ｜未写 | TFSI / TFSI | 0.2（摩尔比） / 无 | 不适用 | 不适用 | 未知 | 未知 | 不适用 | 未知 | 未知 | 无 |  | 过电位或动力学 | 其他 | 32 | 1561 | mV（Li‖Li 极化） | 第 400 h | 直接 | 直接 | 未报告 | A更好 | A更好 | Li‖Li 筛选门槛：极化 < 50 mV 且寿命 > 800 h | 无法判断 | +3.887 | Fig. 2b、S16–S17；Table S12 | 有数据 | 负极 SEI |  | 无 | S28-C32（C3）：改变 统一倍率 ?→0.2、正极 无（Li‖Li）→硫碳；胜方 本行 无法判断｜该行 无法判断 → 方向不明；取值点不同／待核可比性；协议未逐项核；载量、锂厚未知（两行均未报告）；效应量 本行 +3.887（A=MSW）｜该行 +2.248（A=MSW）；正 = A 更好 | 8 M-S/W 32 1200 5 15 699 99.9 913 … 6 M-S/N 1561 434 1 142 695 98.8 666 | 🔶 | 🔶 方向或胜方无法判断 |  | 新论文首次提取（不属定向复核；复核看 🔶/⚠️ 行与优势一致性逐对复核）
S28-C30 | S28 | 10.1021/acsenergylett.6c00790 | Peng L., Lin L. et al., ACS Energy Lett. 2026, 11, 4125 | Luyi Chen / Yuepeng Cai / Qifeng Zheng（华南师大）｜εr–DN 分区筛选 75 种溶剂；10 种二元配方（LiTFSI:溶剂1:溶剂2 = 1:4:6 摩尔，含 TTE 的不加 LiNO3）+ DD 基准，7 项筛选指标数值见 Table S12。选行规则（不看结果）：作者主配方 M-S/W（CSA/MeTHF）对每个只换一种溶剂的配方（S/W、M/W、M-S/M、M-S/N）和对 DD，各取 Table S12 全部 7 项；其余配对未列。Table S12 的编号与 Table S10 不同（M-S/W 在 S12 为 8 号）；ΔVnuc 与沉积容量按 Fig. 2 图注取自 Li‖S 0.2C 放电，与 SI 恒压沉积试验（550 / 292）不是同一测法。文中 M-S/M 的 ΔVnuc 为 30 mV，作者却把它列为'低于 30 mV'；W/N 的 ΔVnuc 为'/'。高载量贫液（E/S 4.2、3.6）与软包只测了 CSA/MeTHF，无同条件对照 | 跨E/S；稀有格 | 否（正极：无（Li‖Li）） | MSW：LiTFSI:CSA:MeTHF:LiNO3 = 1:4:6:0.2（M-S/W） | 溶剂 CSA/MeTHF 4:6（摩尔）；盐 LiTFSI；稀释剂 无；LiNO₃ 0.2（摩尔比）；添加剂 无 | MSN：LiTFSI:CSA:TTE = 1:4:6（M-S/N，无 LiNO3） | 溶剂 CSA/TTE 4:6（摩尔）；盐 LiTFSI；稀释剂 TTE（氟化醚，非溶剂化）；LiNO₃ 无；添加剂 无 | 溶剂种类、稀释剂、LiNO₃ | 否 | midstrong/weak combination | 适中溶剂化 | midstrong/nonsolvation | 局部高浓 | 适中溶剂化 ↔ 局部高浓 | 【D3｜Li⁺ 溶剂化（溶剂给体数）｜配方代理推断｜溶剂 DN（Table S9 文献值），按摩尔分数加权】A=20.24，B=10.58 kcal/mol；方向：A比B更强；体系内可比：否（文献 DN 加权（代理）；DD 未算（DOL 的 DN 未在 Table S9 列出）；作者 Raman 给出溶剂强弱 DMSO > CSA > DME > MeTHF > TTE，与 DN 次序一致）；映射到电池电解液：间接（文献溶剂 DN 按摩尔分数（4:6）加权的配方代理）；可信度：低；⛔ 不可比，不参与方向和区间判定 | 无法判断 | 无可比依据 | D3 |  |  | 无（Li‖Li） | Li |  | 不适用 | / | 40｜40 | 1.13（默认 d=12 mm） | 未写 |  |  | 缺失 |  |  | 未知（缺失） | 未写 | 1000｜默认 1000 | 200（含默认） | — / — |  |  |  |  | 扣式 CR2032 | ｜0.5 mA/cm²，0.5 mAh/cm² |  |  | ｜未写 | TFSI / TFSI | 0.2（摩尔比） / 无 | 不适用 | 不适用 | 未知 | 未知 | 不适用 | 未知 | 未知 | 无 |  | 锂对称电池寿命 | 负极侧 | 1200 | 434 | h | 循环寿命 | 直接 | 直接 | 未报告 | A更好 | A更好 | Li‖Li 筛选门槛：极化 < 50 mV 且寿命 > 800 h | 无法判断 | +1.017 | Fig. 2b、S16–S17；Table S12 | 有数据 | 负极 SEI |  | 无 |  | 8 M-S/W 32 1200 5 15 699 99.9 913 … 6 M-S/N 1561 434 1 142 695 98.8 666 | 🔶 | 🔶 方向或胜方无法判断 |  | 新论文首次提取（不属定向复核；复核看 🔶/⚠️ 行与优势一致性逐对复核）
S28-C31 | S28 | 10.1021/acsenergylett.6c00790 | Peng L., Lin L. et al., ACS Energy Lett. 2026, 11, 4125 | Luyi Chen / Yuepeng Cai / Qifeng Zheng（华南师大）｜εr–DN 分区筛选 75 种溶剂；10 种二元配方（LiTFSI:溶剂1:溶剂2 = 1:4:6 摩尔，含 TTE 的不加 LiNO3）+ DD 基准，7 项筛选指标数值见 Table S12。选行规则（不看结果）：作者主配方 M-S/W（CSA/MeTHF）对每个只换一种溶剂的配方（S/W、M/W、M-S/M、M-S/N）和对 DD，各取 Table S12 全部 7 项；其余配对未列。Table S12 的编号与 Table S10 不同（M-S/W 在 S12 为 8 号）；ΔVnuc 与沉积容量按 Fig. 2 图注取自 Li‖S 0.2C 放电，与 SI 恒压沉积试验（550 / 292）不是同一测法。文中 M-S/M 的 ΔVnuc 为 30 mV，作者却把它列为'低于 30 mV'；W/N 的 ΔVnuc 为'/'。高载量贫液（E/S 4.2、3.6）与软包只测了 CSA/MeTHF，无同条件对照 | 跨E/S；稀有格 | 否（正极：溶液正极） | MSWn：LiTFSI:CSA:MeTHF = 1:4:6（穿梭电流测试，不含 LiNO3） | 溶剂 CSA/MeTHF 4:6（摩尔）；盐 LiTFSI；稀释剂 无；LiNO₃ 无；添加剂 无 | MSN：LiTFSI:CSA:TTE = 1:4:6（M-S/N，无 LiNO3） | 溶剂 CSA/TTE 4:6（摩尔）；盐 LiTFSI；稀释剂 TTE（氟化醚，非溶剂化）；LiNO₃ 无；添加剂 无 | 溶剂种类、稀释剂 | 否 | midstrong/weak combination | 适中溶剂化 | midstrong/nonsolvation | 局部高浓 | 适中溶剂化 ↔ 局部高浓 | 【D3｜Li⁺ 溶剂化（溶剂给体数）｜配方代理推断｜溶剂 DN（Table S9 文献值），按摩尔分数加权】A=20.24，B=10.58 kcal/mol；方向：A比B更强；体系内可比：否（文献 DN 加权（代理）；DD 未算（DOL 的 DN 未在 Table S9 列出）；作者 Raman 给出溶剂强弱 DMSO > CSA > DME > MeTHF > TTE，与 DN 次序一致）；映射到电池电解液：间接（文献溶剂 DN 按摩尔分数（4:6）加权的配方代理）；可信度：低；⛔ 不可比，不参与方向和区间判定 | 无法判断 | 无可比依据 | D3 |  |  | 溶液正极 | 碳纤维布（Φ12 mm）+ 干燥 Li2S6 | 1.4 | 直接（约值） | / | 20｜20 | 1.13 | 未写 | 12.64 | 12.64 | 计算 |  |  | 计算 | 未写 | 1000｜默认 1000 | 200（含默认） | — / — |  |  | 85.29（含默认） |  | 扣式 CR2032 | ｜恒压阶梯，非倍率 |  |  | ｜未写 | TFSI / TFSI | 无 / 无 | 锂库存未知 | 常规 | 中等(5–15] | <2 | 未报告 | 未知 | 未知 | 无 |  | 多硫化物溶解或穿梭 | 其他 | 5 | 1 | µA/cm²（平均穿梭电流） | 阶梯恒压平均 | 直接 | 直接 | 未报告 | A更差 | A更差 | 穿梭电流筛选门槛 < 10 µA/cm² | 无法判断 | -1.609 | Fig. 2c、S18；Table S12 | 有数据 | 穿梭 |  | 无 |  | 8 M-S/W 32 1200 5 15 699 99.9 913 … 6 M-S/N 1561 434 1 142 695 98.8 666 | 🔶 | 🔶 方向或胜方无法判断 |  | 新论文首次提取（不属定向复核；复核看 🔶/⚠️ 行与优势一致性逐对复核）
S28-C32 | S28 | 10.1021/acsenergylett.6c00790 | Peng L., Lin L. et al., ACS Energy Lett. 2026, 11, 4125 | Luyi Chen / Yuepeng Cai / Qifeng Zheng（华南师大）｜εr–DN 分区筛选 75 种溶剂；10 种二元配方（LiTFSI:溶剂1:溶剂2 = 1:4:6 摩尔，含 TTE 的不加 LiNO3）+ DD 基准，7 项筛选指标数值见 Table S12。选行规则（不看结果）：作者主配方 M-S/W（CSA/MeTHF）对每个只换一种溶剂的配方（S/W、M/W、M-S/M、M-S/N）和对 DD，各取 Table S12 全部 7 项；其余配对未列。Table S12 的编号与 Table S10 不同（M-S/W 在 S12 为 8 号）；ΔVnuc 与沉积容量按 Fig. 2 图注取自 Li‖S 0.2C 放电，与 SI 恒压沉积试验（550 / 292）不是同一测法。文中 M-S/M 的 ΔVnuc 为 30 mV，作者却把它列为'低于 30 mV'；W/N 的 ΔVnuc 为'/'。高载量贫液（E/S 4.2、3.6）与软包只测了 CSA/MeTHF，无同条件对照 | 跨E/S；稀有格 | 是 | MSW：LiTFSI:CSA:MeTHF:LiNO3 = 1:4:6:0.2（M-S/W） | 溶剂 CSA/MeTHF 4:6（摩尔）；盐 LiTFSI；稀释剂 无；LiNO₃ 0.2（摩尔比）；添加剂 无 | MSN：LiTFSI:CSA:TTE = 1:4:6（M-S/N，无 LiNO3） | 溶剂 CSA/TTE 4:6（摩尔）；盐 LiTFSI；稀释剂 TTE（氟化醚，非溶剂化）；LiNO₃ 无；添加剂 无 | 溶剂种类、稀释剂、LiNO₃ | 否 | midstrong/weak combination | 适中溶剂化 | midstrong/nonsolvation | 局部高浓 | 适中溶剂化 ↔ 局部高浓 | 【D3｜Li⁺ 溶剂化（溶剂给体数）｜配方代理推断｜溶剂 DN（Table S9 文献值），按摩尔分数加权】A=20.24，B=10.58 kcal/mol；方向：A比B更强；体系内可比：否（文献 DN 加权（代理）；DD 未算（DOL 的 DN 未在 Table S9 列出）；作者 Raman 给出溶剂强弱 DMSO > CSA > DME > MeTHF > TTE，与 DN 次序一致）；映射到电池电解液：间接（文献溶剂 DN 按摩尔分数（4:6）加权的配方代理）；可信度：低；⛔ 不可比，不参与方向和区间判定 | 无法判断 | 无可比依据 | D3 |  |  | 硫碳 | KB/S（7:3）：CNT：LA133 = 77.5:12.5:10 |  | 缺失 | / | 未写｜50（默认） | 1.13 | 未写 |  |  | 缺失 |  |  | 未知（缺失） | 未写 | 1000｜默认 1000 | 200（含默认） | — / — |  |  |  |  | 扣式 CR2032 | 0.2C｜0.2C；平均 CE 与平均容量取 100 圈 | 未写（按 1675） | 0.2 | ｜未写 | TFSI / TFSI | 0.2（摩尔比） / 无 | 锂库存未知 | 常规 | 未知 | 未知 | 未报告 | ≤0.3C | 未知 | 无 |  | 过电位或动力学 | 其他 | 15 | 142 | mV（Li2S 成核过电位 ΔVnuc） | 首次放电 | 直接 | 直接 | 未报告 | A更好 | A更好 | ΔVnuc < 30 mV 且 Li2S 沉积 > 600 mAh/g；溶剂化增强加快硫转化 | 无法判断 | +2.248 | Fig. 2d、S19–S20；Table S12 | 有数据 | Li2S 沉积 |  | 无 | S28-C29（C1）：改变 统一倍率 0.2→?、正极 硫碳→无（Li‖Li）；胜方 本行 无法判断｜该行 无法判断 → 方向不明；取值点不同／待核可比性；协议未逐项核；载量、锂厚未知（两行均未报告）；效应量 本行 +2.248（A=MSW）｜该行 +3.887（A=MSW）；正 = A 更好 | 8 M-S/W 32 1200 5 15 699 99.9 913 … 6 M-S/N 1561 434 1 142 695 98.8 666 | 🔶 | 🔶 方向或胜方无法判断 |  | 新论文首次提取（不属定向复核；复核看 🔶/⚠️ 行与优势一致性逐对复核）
S28-C33 | S28 | 10.1021/acsenergylett.6c00790 | Peng L., Lin L. et al., ACS Energy Lett. 2026, 11, 4125 | Luyi Chen / Yuepeng Cai / Qifeng Zheng（华南师大）｜εr–DN 分区筛选 75 种溶剂；10 种二元配方（LiTFSI:溶剂1:溶剂2 = 1:4:6 摩尔，含 TTE 的不加 LiNO3）+ DD 基准，7 项筛选指标数值见 Table S12。选行规则（不看结果）：作者主配方 M-S/W（CSA/MeTHF）对每个只换一种溶剂的配方（S/W、M/W、M-S/M、M-S/N）和对 DD，各取 Table S12 全部 7 项；其余配对未列。Table S12 的编号与 Table S10 不同（M-S/W 在 S12 为 8 号）；ΔVnuc 与沉积容量按 Fig. 2 图注取自 Li‖S 0.2C 放电，与 SI 恒压沉积试验（550 / 292）不是同一测法。文中 M-S/M 的 ΔVnuc 为 30 mV，作者却把它列为'低于 30 mV'；W/N 的 ΔVnuc 为'/'。高载量贫液（E/S 4.2、3.6）与软包只测了 CSA/MeTHF，无同条件对照 | 跨E/S；稀有格 | 是 | MSW：LiTFSI:CSA:MeTHF:LiNO3 = 1:4:6:0.2（M-S/W） | 溶剂 CSA/MeTHF 4:6（摩尔）；盐 LiTFSI；稀释剂 无；LiNO₃ 0.2（摩尔比）；添加剂 无 | MSN：LiTFSI:CSA:TTE = 1:4:6（M-S/N，无 LiNO3） | 溶剂 CSA/TTE 4:6（摩尔）；盐 LiTFSI；稀释剂 TTE（氟化醚，非溶剂化）；LiNO₃ 无；添加剂 无 | 溶剂种类、稀释剂、LiNO₃ | 否 | midstrong/weak combination | 适中溶剂化 | midstrong/nonsolvation | 局部高浓 | 适中溶剂化 ↔ 局部高浓 | 【D3｜Li⁺ 溶剂化（溶剂给体数）｜配方代理推断｜溶剂 DN（Table S9 文献值），按摩尔分数加权】A=20.24，B=10.58 kcal/mol；方向：A比B更强；体系内可比：否（文献 DN 加权（代理）；DD 未算（DOL 的 DN 未在 Table S9 列出）；作者 Raman 给出溶剂强弱 DMSO > CSA > DME > MeTHF > TTE，与 DN 次序一致）；映射到电池电解液：间接（文献溶剂 DN 按摩尔分数（4:6）加权的配方代理）；可信度：低；⛔ 不可比，不参与方向和区间判定 | 无法判断 | 无可比依据 | D3 |  |  | 硫碳 | KB/S（7:3）：CNT：LA133 = 77.5:12.5:10 |  | 缺失 | / | 未写｜50（默认） | 1.13 | 未写 |  |  | 缺失 |  |  | 未知（缺失） | 未写 | 1000｜默认 1000 | 200（含默认） | — / — |  |  |  |  | 扣式 CR2032 | 0.2C｜0.2C；平均 CE 与平均容量取 100 圈 | 未写（按 1675） | 0.2 | ｜未写 | TFSI / TFSI | 0.2（摩尔比） / 无 | 锂库存未知 | 常规 | 未知 | 未知 | 未报告 | ≤0.3C | 未知 | 无 |  | 其他 | 其他 | 699 | 695 | mAh/g（Li2S 沉积容量，越高越好） | 首次放电 | 直接 | 直接 | 未报告 | 差异小 | 差异小（相对差 <5%） | ΔVnuc < 30 mV 且 Li2S 沉积 > 600 mAh/g；溶剂化增强加快硫转化 | 无法判断 | +0.006 | Fig. 2d、S19–S20；Table S12 | 有数据 | Li2S 沉积 |  | 无 |  | 8 M-S/W 32 1200 5 15 699 99.9 913 … 6 M-S/N 1561 434 1 142 695 98.8 666 | 🔶 | 🔶 方向或胜方无法判断；相对差 <5% |  | 新论文首次提取（不属定向复核；复核看 🔶/⚠️ 行与优势一致性逐对复核）
S28-C34 | S28 | 10.1021/acsenergylett.6c00790 | Peng L., Lin L. et al., ACS Energy Lett. 2026, 11, 4125 | Luyi Chen / Yuepeng Cai / Qifeng Zheng（华南师大）｜εr–DN 分区筛选 75 种溶剂；10 种二元配方（LiTFSI:溶剂1:溶剂2 = 1:4:6 摩尔，含 TTE 的不加 LiNO3）+ DD 基准，7 项筛选指标数值见 Table S12。选行规则（不看结果）：作者主配方 M-S/W（CSA/MeTHF）对每个只换一种溶剂的配方（S/W、M/W、M-S/M、M-S/N）和对 DD，各取 Table S12 全部 7 项；其余配对未列。Table S12 的编号与 Table S10 不同（M-S/W 在 S12 为 8 号）；ΔVnuc 与沉积容量按 Fig. 2 图注取自 Li‖S 0.2C 放电，与 SI 恒压沉积试验（550 / 292）不是同一测法。文中 M-S/M 的 ΔVnuc 为 30 mV，作者却把它列为'低于 30 mV'；W/N 的 ΔVnuc 为'/'。高载量贫液（E/S 4.2、3.6）与软包只测了 CSA/MeTHF，无同条件对照 | 跨E/S；稀有格 | 是 | MSW：LiTFSI:CSA:MeTHF:LiNO3 = 1:4:6:0.2（M-S/W） | 溶剂 CSA/MeTHF 4:6（摩尔）；盐 LiTFSI；稀释剂 无；LiNO₃ 0.2（摩尔比）；添加剂 无 | MSN：LiTFSI:CSA:TTE = 1:4:6（M-S/N，无 LiNO3） | 溶剂 CSA/TTE 4:6（摩尔）；盐 LiTFSI；稀释剂 TTE（氟化醚，非溶剂化）；LiNO₃ 无；添加剂 无 | 溶剂种类、稀释剂、LiNO₃ | 否 | midstrong/weak combination | 适中溶剂化 | midstrong/nonsolvation | 局部高浓 | 适中溶剂化 ↔ 局部高浓 | 【D3｜Li⁺ 溶剂化（溶剂给体数）｜配方代理推断｜溶剂 DN（Table S9 文献值），按摩尔分数加权】A=20.24，B=10.58 kcal/mol；方向：A比B更强；体系内可比：否（文献 DN 加权（代理）；DD 未算（DOL 的 DN 未在 Table S9 列出）；作者 Raman 给出溶剂强弱 DMSO > CSA > DME > MeTHF > TTE，与 DN 次序一致）；映射到电池电解液：间接（文献溶剂 DN 按摩尔分数（4:6）加权的配方代理）；可信度：低；⛔ 不可比，不参与方向和区间判定 | 无法判断 | 无可比依据 | D3 |  |  | 硫碳 | KB/S（7:3）：CNT：LA133 = 77.5:12.5:10 |  | 缺失 | / | 未写｜50（默认） | 1.13 | 未写 |  |  | 缺失 |  |  | 未知（缺失） | 未写 | 1000｜默认 1000 | 200（含默认） | — / — |  |  |  |  | 扣式 CR2032 | 0.2C｜0.2C；平均 CE 与平均容量取 100 圈 | 未写（按 1675） | 0.2 | ｜未写 | TFSI / TFSI | 0.2（摩尔比） / 无 | 锂库存未知 | 常规 | 未知 | 未知 | 未报告 | ≤0.3C | 未知 | 无 |  | 全电池库仑效率 | 循环 | 99.9 | 98.8 | % | 100 圈平均 | 直接 | 直接 | 未报告 | A更好 | A更好（百分点差 +1.10） | 只有 M-S/W 平均容量 > 900 mAh/g 且平均 CE 99.9% | 无法判断 | 百分点差 +1.10 | Fig. 2e、S19–S20；Table S12 | 有数据 | 穿梭 |  | 无 |  | 8 M-S/W 32 1200 5 15 699 99.9 913 … 6 M-S/N 1561 434 1 142 695 98.8 666 | 🔶 | 🔶 方向或胜方无法判断 |  | 新论文首次提取（不属定向复核；复核看 🔶/⚠️ 行与优势一致性逐对复核）
S28-C35 | S28 | 10.1021/acsenergylett.6c00790 | Peng L., Lin L. et al., ACS Energy Lett. 2026, 11, 4125 | Luyi Chen / Yuepeng Cai / Qifeng Zheng（华南师大）｜εr–DN 分区筛选 75 种溶剂；10 种二元配方（LiTFSI:溶剂1:溶剂2 = 1:4:6 摩尔，含 TTE 的不加 LiNO3）+ DD 基准，7 项筛选指标数值见 Table S12。选行规则（不看结果）：作者主配方 M-S/W（CSA/MeTHF）对每个只换一种溶剂的配方（S/W、M/W、M-S/M、M-S/N）和对 DD，各取 Table S12 全部 7 项；其余配对未列。Table S12 的编号与 Table S10 不同（M-S/W 在 S12 为 8 号）；ΔVnuc 与沉积容量按 Fig. 2 图注取自 Li‖S 0.2C 放电，与 SI 恒压沉积试验（550 / 292）不是同一测法。文中 M-S/M 的 ΔVnuc 为 30 mV，作者却把它列为'低于 30 mV'；W/N 的 ΔVnuc 为'/'。高载量贫液（E/S 4.2、3.6）与软包只测了 CSA/MeTHF，无同条件对照 | 跨E/S；稀有格 | 是 | MSW：LiTFSI:CSA:MeTHF:LiNO3 = 1:4:6:0.2（M-S/W） | 溶剂 CSA/MeTHF 4:6（摩尔）；盐 LiTFSI；稀释剂 无；LiNO₃ 0.2（摩尔比）；添加剂 无 | MSN：LiTFSI:CSA:TTE = 1:4:6（M-S/N，无 LiNO3） | 溶剂 CSA/TTE 4:6（摩尔）；盐 LiTFSI；稀释剂 TTE（氟化醚，非溶剂化）；LiNO₃ 无；添加剂 无 | 溶剂种类、稀释剂、LiNO₃ | 否 | midstrong/weak combination | 适中溶剂化 | midstrong/nonsolvation | 局部高浓 | 适中溶剂化 ↔ 局部高浓 | 【D3｜Li⁺ 溶剂化（溶剂给体数）｜配方代理推断｜溶剂 DN（Table S9 文献值），按摩尔分数加权】A=20.24，B=10.58 kcal/mol；方向：A比B更强；体系内可比：否（文献 DN 加权（代理）；DD 未算（DOL 的 DN 未在 Table S9 列出）；作者 Raman 给出溶剂强弱 DMSO > CSA > DME > MeTHF > TTE，与 DN 次序一致）；映射到电池电解液：间接（文献溶剂 DN 按摩尔分数（4:6）加权的配方代理）；可信度：低；⛔ 不可比，不参与方向和区间判定 | 无法判断 | 无可比依据 | D3 |  |  | 硫碳 | KB/S（7:3）：CNT：LA133 = 77.5:12.5:10 |  | 缺失 | / | 未写｜50（默认） | 1.13 | 未写 |  |  | 缺失 |  |  | 未知（缺失） | 未写 | 1000｜默认 1000 | 200（含默认） | — / — |  |  |  |  | 扣式 CR2032 | 0.2C｜0.2C；平均 CE 与平均容量取 100 圈 | 未写（按 1675） | 0.2 | ｜未写 | TFSI / TFSI | 0.2（摩尔比） / 无 | 锂库存未知 | 常规 | 未知 | 未知 | 未报告 | ≤0.3C | 未知 | 无 |  | 平均放电容量 | 容量与倍率 | 913 | 666 | mAh/g | 100 圈平均 | 直接 | 直接 | 未报告 | A更好 | A更好 | 只有 M-S/W 平均容量 > 900 mAh/g 且平均 CE 99.9% | 无法判断 | +0.315 | Fig. 2e、S19–S20；Table S12 | 有数据 | 正极动力学 |  | 无 |  | 8 M-S/W 32 1200 5 15 699 99.9 913 … 6 M-S/N 1561 434 1 142 695 98.8 666 | 🔶 | 🔶 方向或胜方无法判断 |  | 新论文首次提取（不属定向复核；复核看 🔶/⚠️ 行与优势一致性逐对复核）
S28-C36 | S28 | 10.1021/acsenergylett.6c00790 | Peng L., Lin L. et al., ACS Energy Lett. 2026, 11, 4125 | Luyi Chen / Yuepeng Cai / Qifeng Zheng（华南师大）｜εr–DN 分区筛选 75 种溶剂；10 种二元配方（LiTFSI:溶剂1:溶剂2 = 1:4:6 摩尔，含 TTE 的不加 LiNO3）+ DD 基准，7 项筛选指标数值见 Table S12。选行规则（不看结果）：作者主配方 M-S/W（CSA/MeTHF）对每个只换一种溶剂的配方（S/W、M/W、M-S/M、M-S/N）和对 DD，各取 Table S12 全部 7 项；其余配对未列。Table S12 的编号与 Table S10 不同（M-S/W 在 S12 为 8 号）；ΔVnuc 与沉积容量按 Fig. 2 图注取自 Li‖S 0.2C 放电，与 SI 恒压沉积试验（550 / 292）不是同一测法。文中 M-S/M 的 ΔVnuc 为 30 mV，作者却把它列为'低于 30 mV'；W/N 的 ΔVnuc 为'/'。高载量贫液（E/S 4.2、3.6）与软包只测了 CSA/MeTHF，无同条件对照 | 跨E/S；稀有格 | 否（正极：溶液正极） | MSW：LiTFSI:CSA:MeTHF:LiNO3 = 1:4:6:0.2（M-S/W） | 溶剂 CSA/MeTHF 4:6（摩尔）；盐 LiTFSI；稀释剂 无；LiNO₃ 0.2（摩尔比）；添加剂 无 | DD：1 M LiTFSI + 0.2 M LiNO3 DME/DOL（DD） | 溶剂 DME/DOL 1:1 v/v；盐 1 M LiTFSI；稀释剂 无；LiNO₃ 0.2 M；添加剂 无 | 溶剂种类 | 是 | midstrong/weak combination | 适中溶剂化 | conventional electrolyte | 常规 | 常规 ↔ 适中溶剂化 | 【D1｜Li⁺ 溶剂化环境｜实验测量｜⁷Li NMR 屏蔽（0.1 M Li2S6，混合溶剂）排序】A=2，B=1 序号（仅表次序；大=Li⁺ 配位强）；方向：A比B更强；体系内可比：是（同篇同法（Fig. 3e）；作者点名 CSA:MeTHF 与 DME:DOL；¹⁷O NMR（单溶剂）同向）；映射到电池电解液：间接（测的是 0.1 M Li2S6 的 CSA:MeTHF 与 DME:DOL 混合溶剂（不含 LiTFSI、LiNO3），按溶剂映射）；可信度：中（体系内可比，映射到电池电解液是间接的）｜物种：Li2S6；介质：混合溶剂（不含盐）；测法：⁷Li NMR；浓度定义：0.1 M Li2S6；温度：未写 【D2｜多硫化物溶解行为｜实验测量｜10 mM Li2Sx（x = 2、4、6、8）在混合溶剂中是否沉淀（定性）】A=2，B=1 序号（仅表次序；大=溶解多）；方向：A比B更强；体系内可比：是（同篇同法（Fig. S22），定性；与'DD 中等多硫化物溶解度'的说法及常见文献认识不完全一致，原文如此）；映射到电池电解液：间接（测的是 10 mM Li2Sx 在混合溶剂中（不含 LiTFSI、LiNO3），按溶剂映射）；可信度：中（体系内可比，映射到电池电解液是间接的）｜物种：Li2Sx（x = 2、4、6、8）；介质：混合溶剂（不含盐）；测法：目视（沉淀）；浓度定义：10 mM；温度：未写 | A比B更强 | 描述符（可比） |  | 间接映射：测的是 0.1 M Li2S6 的 CSA:MeTHF 与 DME:DOL 混合溶剂（不含 LiTFSI、LiNO3），按溶剂映射；测的是 10 mM Li2Sx 在混合溶剂中（不含 LiTFSI、LiNO3），按溶剂映射 |  | 溶液正极 | 碳纤维布 + Li2S8 正极液 |  | 缺失 | / | 40｜40 | 1.13（默认 d=12 mm） | 未写 |  |  | 缺失 |  |  | 未知（缺失） | 未写 | 1000｜默认 1000 | 200（含默认） | — / — |  |  |  |  | 扣式 CR2032 | ｜恒压 |  |  | ｜未写 | TFSI / TFSI | 0.2（摩尔比） / 0.2 M | 锂库存未知 | 常规 | 未知 | 未知 | 未报告 | 未知 | 未知 | 无 |  | 其他 | 其他 | 550 | 292 | mAh/g（恒压 Li2S 沉积容量，越高越好） | 2.05 V 恒压沉积 | 直接 | 直接 | 未报告 | A更好 | A更好 | CSA/MeTHF 中 LiPSs→Li2S 转化更可逆；DD 为 2D 瞬时成核、表面过早钝化 | 强者胜 | +0.633 | SI Figs. S28–S31 | 有数据 | Li2S 沉积 |  | 无 | S28-C5（C3）：改变 统一倍率 ?→0.2、正极 溶液正极→硫碳；胜方 本行 强者胜｜该行 强者胜 → 未翻转（胜方相同）；取值点不同／待核可比性；协议未逐项核；载量、锂厚未知（两行均未报告）；效应量 本行 +0.633（A=MSW）｜该行 +0.204（A=MSW）；正 = A 更好 | The deposited Li2S capacity in CSA/MeTHF and DD electrolytes are calculated to be 550 mAh g−1 and 292 mAh g−1, respectively | ✅ | 与 Table S12 的'沉积容量'（699 / 570，取自 Li‖S 0.2C 放电）测法不同 |  | 新论文首次提取（不属定向复核；复核看 🔶/⚠️ 行与优势一致性逐对复核）
S28-C37 | S28 | 10.1021/acsenergylett.6c00790 | Peng L., Lin L. et al., ACS Energy Lett. 2026, 11, 4125 | Luyi Chen / Yuepeng Cai / Qifeng Zheng（华南师大）｜εr–DN 分区筛选 75 种溶剂；10 种二元配方（LiTFSI:溶剂1:溶剂2 = 1:4:6 摩尔，含 TTE 的不加 LiNO3）+ DD 基准，7 项筛选指标数值见 Table S12。选行规则（不看结果）：作者主配方 M-S/W（CSA/MeTHF）对每个只换一种溶剂的配方（S/W、M/W、M-S/M、M-S/N）和对 DD，各取 Table S12 全部 7 项；其余配对未列。Table S12 的编号与 Table S10 不同（M-S/W 在 S12 为 8 号）；ΔVnuc 与沉积容量按 Fig. 2 图注取自 Li‖S 0.2C 放电，与 SI 恒压沉积试验（550 / 292）不是同一测法。文中 M-S/M 的 ΔVnuc 为 30 mV，作者却把它列为'低于 30 mV'；W/N 的 ΔVnuc 为'/'。高载量贫液（E/S 4.2、3.6）与软包只测了 CSA/MeTHF，无同条件对照 | 跨E/S；稀有格 | 否（正极：溶液正极） | MSW：LiTFSI:CSA:MeTHF:LiNO3 = 1:4:6:0.2（M-S/W） | 溶剂 CSA/MeTHF 4:6（摩尔）；盐 LiTFSI；稀释剂 无；LiNO₃ 0.2（摩尔比）；添加剂 无 | DD：1 M LiTFSI + 0.2 M LiNO3 DME/DOL（DD） | 溶剂 DME/DOL 1:1 v/v；盐 1 M LiTFSI；稀释剂 无；LiNO₃ 0.2 M；添加剂 无 | 溶剂种类 | 是 | midstrong/weak combination | 适中溶剂化 | conventional electrolyte | 常规 | 常规 ↔ 适中溶剂化 | 【D1｜Li⁺ 溶剂化环境｜实验测量｜⁷Li NMR 屏蔽（0.1 M Li2S6，混合溶剂）排序】A=2，B=1 序号（仅表次序；大=Li⁺ 配位强）；方向：A比B更强；体系内可比：是（同篇同法（Fig. 3e）；作者点名 CSA:MeTHF 与 DME:DOL；¹⁷O NMR（单溶剂）同向）；映射到电池电解液：间接（测的是 0.1 M Li2S6 的 CSA:MeTHF 与 DME:DOL 混合溶剂（不含 LiTFSI、LiNO3），按溶剂映射）；可信度：中（体系内可比，映射到电池电解液是间接的）｜物种：Li2S6；介质：混合溶剂（不含盐）；测法：⁷Li NMR；浓度定义：0.1 M Li2S6；温度：未写 【D2｜多硫化物溶解行为｜实验测量｜10 mM Li2Sx（x = 2、4、6、8）在混合溶剂中是否沉淀（定性）】A=2，B=1 序号（仅表次序；大=溶解多）；方向：A比B更强；体系内可比：是（同篇同法（Fig. S22），定性；与'DD 中等多硫化物溶解度'的说法及常见文献认识不完全一致，原文如此）；映射到电池电解液：间接（测的是 10 mM Li2Sx 在混合溶剂中（不含 LiTFSI、LiNO3），按溶剂映射）；可信度：中（体系内可比，映射到电池电解液是间接的）｜物种：Li2Sx（x = 2、4、6、8）；介质：混合溶剂（不含盐）；测法：目视（沉淀）；浓度定义：10 mM；温度：未写 | A比B更强 | 描述符（可比） |  | 间接映射：测的是 0.1 M Li2S6 的 CSA:MeTHF 与 DME:DOL 混合溶剂（不含 LiTFSI、LiNO3），按溶剂映射；测的是 10 mM Li2Sx 在混合溶剂中（不含 LiTFSI、LiNO3），按溶剂映射 |  | 溶液正极 | 碳纤维布 + Li2S8 正极液 |  | 缺失 | / | 40｜40 | 1.13（默认 d=12 mm） | 未写 |  |  | 缺失 |  |  | 未知（缺失） | 未写 | 1000｜默认 1000 | 200（含默认） | — / — |  |  |  |  | 扣式 CR2032 | ｜恒压 |  |  | ｜未写 | TFSI / TFSI | 0.2（摩尔比） / 0.2 M | 锂库存未知 | 常规 | 未知 | 未知 | 未报告 | 未知 | 未知 | 无 |  | 其他 | 其他 | 691 | 186 | mAh/g（恒压 Li2S 溶解容量，越高越好） | 2.35 V 恒压溶解 20 h | 直接 | 直接 | 未报告 | A更好 | A更好 | 3D Li2S 沉积提高硫利用 | 强者胜 | +1.312 | SI Fig. S32 | 有数据 | Li2S 沉积 |  | 无 | S28-C5（C3）：改变 统一倍率 ?→0.2、正极 溶液正极→硫碳；胜方 本行 强者胜｜该行 强者胜 → 未翻转（胜方相同）；取值点不同／待核可比性；协议未逐项核；载量、锂厚未知（两行均未报告）；效应量 本行 +1.312（A=MSW）｜该行 +0.204（A=MSW）；正 = A 更好 | The dissolution capacity of Li2S using CSA/MeTHF electrolyte reaches up to 691 mAh g−1, which is higher than that in DD electrolyte (186 mAh g−1) | ✅ | 原句已在原文找到 |  | 新论文首次提取（不属定向复核；复核看 🔶/⚠️ 行与优势一致性逐对复核）
S28-C38 | S28 | 10.1021/acsenergylett.6c00790 | Peng L., Lin L. et al., ACS Energy Lett. 2026, 11, 4125 | Luyi Chen / Yuepeng Cai / Qifeng Zheng（华南师大）｜εr–DN 分区筛选 75 种溶剂；10 种二元配方（LiTFSI:溶剂1:溶剂2 = 1:4:6 摩尔，含 TTE 的不加 LiNO3）+ DD 基准，7 项筛选指标数值见 Table S12。选行规则（不看结果）：作者主配方 M-S/W（CSA/MeTHF）对每个只换一种溶剂的配方（S/W、M/W、M-S/M、M-S/N）和对 DD，各取 Table S12 全部 7 项；其余配对未列。Table S12 的编号与 Table S10 不同（M-S/W 在 S12 为 8 号）；ΔVnuc 与沉积容量按 Fig. 2 图注取自 Li‖S 0.2C 放电，与 SI 恒压沉积试验（550 / 292）不是同一测法。文中 M-S/M 的 ΔVnuc 为 30 mV，作者却把它列为'低于 30 mV'；W/N 的 ΔVnuc 为'/'。高载量贫液（E/S 4.2、3.6）与软包只测了 CSA/MeTHF，无同条件对照 | 跨E/S；稀有格 | 是 | MSW：LiTFSI:CSA:MeTHF:LiNO3 = 1:4:6:0.2（M-S/W） | 溶剂 CSA/MeTHF 4:6（摩尔）；盐 LiTFSI；稀释剂 无；LiNO₃ 0.2（摩尔比）；添加剂 无 | DD：1 M LiTFSI + 0.2 M LiNO3 DME/DOL（DD） | 溶剂 DME/DOL 1:1 v/v；盐 1 M LiTFSI；稀释剂 无；LiNO₃ 0.2 M；添加剂 无 | 溶剂种类 | 是 | midstrong/weak combination | 适中溶剂化 | conventional electrolyte | 常规 | 常规 ↔ 适中溶剂化 | 【D1｜Li⁺ 溶剂化环境｜实验测量｜⁷Li NMR 屏蔽（0.1 M Li2S6，混合溶剂）排序】A=2，B=1 序号（仅表次序；大=Li⁺ 配位强）；方向：A比B更强；体系内可比：是（同篇同法（Fig. 3e）；作者点名 CSA:MeTHF 与 DME:DOL；¹⁷O NMR（单溶剂）同向）；映射到电池电解液：间接（测的是 0.1 M Li2S6 的 CSA:MeTHF 与 DME:DOL 混合溶剂（不含 LiTFSI、LiNO3），按溶剂映射）；可信度：中（体系内可比，映射到电池电解液是间接的）｜物种：Li2S6；介质：混合溶剂（不含盐）；测法：⁷Li NMR；浓度定义：0.1 M Li2S6；温度：未写 【D2｜多硫化物溶解行为｜实验测量｜10 mM Li2Sx（x = 2、4、6、8）在混合溶剂中是否沉淀（定性）】A=2，B=1 序号（仅表次序；大=溶解多）；方向：A比B更强；体系内可比：是（同篇同法（Fig. S22），定性；与'DD 中等多硫化物溶解度'的说法及常见文献认识不完全一致，原文如此）；映射到电池电解液：间接（测的是 10 mM Li2Sx 在混合溶剂中（不含 LiTFSI、LiNO3），按溶剂映射）；可信度：中（体系内可比，映射到电池电解液是间接的）｜物种：Li2Sx（x = 2、4、6、8）；介质：混合溶剂（不含盐）；测法：目视（沉淀）；浓度定义：10 mM；温度：未写 | A比B更强 | 描述符（可比） |  | 间接映射：测的是 0.1 M Li2S6 的 CSA:MeTHF 与 DME:DOL 混合溶剂（不含 LiTFSI、LiNO3），按溶剂映射；测的是 10 mM Li2Sx 在混合溶剂中（不含 LiTFSI、LiNO3），按溶剂映射 |  | 硫碳 | KB/S（7:3）：CNT：LA133 = 77.5:12.5:10 | 3 | 直接 | / | 未写｜50（默认） | 1.13 | 7.4 µL/mg | 14.74（含默认输入） | 7.4 | 直接 |  |  | 直接报告 | 未写 | 1000｜默认 1000 | 200（含默认） | — / — |  |  | 39.8（含默认） |  | 扣式 CR2032 | 0.1C｜0.1C | 未写（按 1675） | 0.1 | ｜未写 | TFSI / TFSI | 0.2（摩尔比） / 0.2 M | 锂库存未知 | 常规 | 中等(5–15] | 2–4 | 未报告 | ≤0.3C | 未知 | 无 |  | 过电位或动力学 | 其他 | 0.23 |  | V（低压平台极化 ΔElow，越低越好） | 首圈 | 直接 | 缺失（文字：显著更大） | 未报告 | A更好 |  |  | 强者胜 |  | Fig. S49；p8 | 有数据 | 正极动力学 |  | 无 | S28-C1（C1）：改变 E/S 7.4→?、载量 3→?、统一倍率 0.1→?、正极 硫碳→无（Li‖Li）；胜方 本行 强者胜｜该行 弱者胜 → 翻转（强弱胜方互换）；取值点不同／待核可比性；协议未逐项核；锂厚未知（两行均未报告）；效应量 本行 —（A=MSW）｜该行 -1.163（A=MSW）；正 = A 更好 S28-C4（C3）：改变 E/S 7.4→?、载量 3→?、统一倍率 0.1→0.2；胜方 本行 强者胜｜该行 强者胜 → 未翻转（胜方相同）；取值点不同／待核可比性；协议未逐项核；锂厚未知（两行均未报告）；效应量 本行 —（A=MSW）｜该行 +1.030（A=MSW）；正 = A 更好 | the initial capacity using CSA/MeTHF achieves 992 mAh g−1 with a small polarization voltage at the low plateau (ΔElow) of 0.232 V … In contrast, using DD electrolyte exhibits a significantly large ΔElow in the first cycle | 🧮 | 原句已在原文找到 |  | 新论文首次提取（不属定向复核；复核看 🔶/⚠️ 行与优势一致性逐对复核）
S28-C39 | S28 | 10.1021/acsenergylett.6c00790 | Peng L., Lin L. et al., ACS Energy Lett. 2026, 11, 4125 | Luyi Chen / Yuepeng Cai / Qifeng Zheng（华南师大）｜εr–DN 分区筛选 75 种溶剂；10 种二元配方（LiTFSI:溶剂1:溶剂2 = 1:4:6 摩尔，含 TTE 的不加 LiNO3）+ DD 基准，7 项筛选指标数值见 Table S12。选行规则（不看结果）：作者主配方 M-S/W（CSA/MeTHF）对每个只换一种溶剂的配方（S/W、M/W、M-S/M、M-S/N）和对 DD，各取 Table S12 全部 7 项；其余配对未列。Table S12 的编号与 Table S10 不同（M-S/W 在 S12 为 8 号）；ΔVnuc 与沉积容量按 Fig. 2 图注取自 Li‖S 0.2C 放电，与 SI 恒压沉积试验（550 / 292）不是同一测法。文中 M-S/M 的 ΔVnuc 为 30 mV，作者却把它列为'低于 30 mV'；W/N 的 ΔVnuc 为'/'。高载量贫液（E/S 4.2、3.6）与软包只测了 CSA/MeTHF，无同条件对照 | 跨E/S；稀有格 | 是 | MSW：LiTFSI:CSA:MeTHF:LiNO3 = 1:4:6:0.2（M-S/W） | 溶剂 CSA/MeTHF 4:6（摩尔）；盐 LiTFSI；稀释剂 无；LiNO₃ 0.2（摩尔比）；添加剂 无 | DD：1 M LiTFSI + 0.2 M LiNO3 DME/DOL（DD） | 溶剂 DME/DOL 1:1 v/v；盐 1 M LiTFSI；稀释剂 无；LiNO₃ 0.2 M；添加剂 无 | 溶剂种类 | 是 | midstrong/weak combination | 适中溶剂化 | conventional electrolyte | 常规 | 常规 ↔ 适中溶剂化 | 【D1｜Li⁺ 溶剂化环境｜实验测量｜⁷Li NMR 屏蔽（0.1 M Li2S6，混合溶剂）排序】A=2，B=1 序号（仅表次序；大=Li⁺ 配位强）；方向：A比B更强；体系内可比：是（同篇同法（Fig. 3e）；作者点名 CSA:MeTHF 与 DME:DOL；¹⁷O NMR（单溶剂）同向）；映射到电池电解液：间接（测的是 0.1 M Li2S6 的 CSA:MeTHF 与 DME:DOL 混合溶剂（不含 LiTFSI、LiNO3），按溶剂映射）；可信度：中（体系内可比，映射到电池电解液是间接的）｜物种：Li2S6；介质：混合溶剂（不含盐）；测法：⁷Li NMR；浓度定义：0.1 M Li2S6；温度：未写 【D2｜多硫化物溶解行为｜实验测量｜10 mM Li2Sx（x = 2、4、6、8）在混合溶剂中是否沉淀（定性）】A=2，B=1 序号（仅表次序；大=溶解多）；方向：A比B更强；体系内可比：是（同篇同法（Fig. S22），定性；与'DD 中等多硫化物溶解度'的说法及常见文献认识不完全一致，原文如此）；映射到电池电解液：间接（测的是 10 mM Li2Sx 在混合溶剂中（不含 LiTFSI、LiNO3），按溶剂映射）；可信度：中（体系内可比，映射到电池电解液是间接的）｜物种：Li2Sx（x = 2、4、6、8）；介质：混合溶剂（不含盐）；测法：目视（沉淀）；浓度定义：10 mM；温度：未写 | A比B更强 | 描述符（可比） |  | 间接映射：测的是 0.1 M Li2S6 的 CSA:MeTHF 与 DME:DOL 混合溶剂（不含 LiTFSI、LiNO3），按溶剂映射；测的是 10 mM Li2Sx 在混合溶剂中（不含 LiTFSI、LiNO3），按溶剂映射 |  | 硫碳 | KB/S（7:3）：CNT：LA133 = 77.5:12.5:10 | 3 | 直接 | / | 未写｜50（默认） | 1.13 | 7.4 µL/mg | 14.74（含默认输入） | 7.4 | 直接 |  |  | 直接报告 | 未写 | 1000｜默认 1000 | 200（含默认） | — / — |  |  | 39.8（含默认） |  | 扣式 CR2032 | 0.1C｜0.1C | 未写（按 1675） | 0.1 | ｜未写 | TFSI / TFSI | 0.2（摩尔比） / 0.2 M | 锂库存未知 | 常规 | 中等(5–15] | 2–4 | 未报告 | ≤0.3C | 未知 | 无 |  | 过电位或动力学 | 其他 |  |  | V（低压平台极化 ΔElow，越低越好） | 第 130 圈后 | 缺失（文字：无明显变化） | 缺失（文字：骤增） | 未报告 | A更好 |  |  | 强者胜 |  | Fig. S49；p8 | 有数据 | 正极动力学 |  | 无 | S28-C1（C1）：改变 E/S 7.4→?、载量 3→?、统一倍率 0.1→?、正极 硫碳→无（Li‖Li）；胜方 本行 强者胜｜该行 弱者胜 → 翻转（强弱胜方互换）；取值点不同／待核可比性；协议未逐项核；锂厚未知（两行均未报告）；效应量 本行 —（A=MSW）｜该行 -1.163（A=MSW）；正 = A 更好 S28-C4（C3）：改变 E/S 7.4→?、载量 3→?、统一倍率 0.1→0.2；胜方 本行 强者胜｜该行 强者胜 → 未翻转（胜方相同）；取值点不同／待核可比性；协议未逐项核；锂厚未知（两行均未报告）；效应量 本行 —（A=MSW）｜该行 +1.030（A=MSW）；正 = A 更好 | After 130 cycles, the capacity retention remains at 88% with a high average CE of 99.5% (Figure 5c), while ΔElow shows no obvious change (Figure S49b). In contrast, using DD electrolyte exhibits a significantly large ΔElow in the first cycle, which sharply increased after 130 cycle | 🧮 | 原句已在原文找到 |  | 新论文首次提取（不属定向复核；复核看 🔶/⚠️ 行与优势一致性逐对复核）
S32-C1 | S32 | 10.1002/adma.202503365 | Kautz D. J., Cao X. et al., Adv. Mater. 2025, 37, 2503365 | Wu Xu（PNNL）；HUGS 库存定量 Meng 组｜DME/2-MeTHF/TFEO 2:1:1 三元溶剂（DMFN，LiTFSI 0.6–1.2 M）对 E-baseline（1 M LiTFSI DME/DOL 1:1），均含 2 wt% LiNO3。第 100 圈后用 HUGS 直接测硫与金属锂库存（方案 3 §2 近邻）。原文前后不一：正文写面容量 4 mAh/cm²，SI 写硫载量 4 mg/cm²（按 SI 记）；Li2S6 饱和浓度一处写 DME-DOL 2:1、SI 写 1:1；软包 1C 写成 '1000 mA cm-2'。扣式用 250 µm 锂，软包 100 µm 锂 | 两侧都有；必读 | 否（正极：无（Li‖Cu）） | D10：1.0M-DMFN（DME/2-MeTHF/TFEO 2:1:1） | 溶剂 DME/2-MeTHF/TFEO 2:1:1 v/v；盐 1.0 M LiTFSI；稀释剂 TFEO（非配位稀释剂）；LiNO₃ 2 wt%；添加剂 无 | EB：E-baseline：1 M LiTFSI DME/DOL 1:1 + 2 wt% LiNO3 | 溶剂 DME/DOL 1:1 v/v；盐 1 M LiTFSI；稀释剂 无；LiNO₃ 2 wt%；添加剂 无 | 溶剂种类、稀释剂、溶剂比例 | 否 | moderately solvating electrolyte（MSE） | 适中溶剂化 | highly solvating electrolyte（HSE） | 常规 | 常规 ↔ 适中溶剂化 | 【D1｜Li⁺ 溶剂化环境｜实验测量｜Raman TFSI⁻ 峰：溶剂分隔离子对（SSIP）比例排序】A=1，B=4 序号（仅表次序；大=SSIP 多、溶剂化强）；方向：A比B更弱；体系内可比：是（同篇同法（Fig. 2b、S5）；E-baseline SSIP 最多，DMFN 中 CIP/AGG 随盐浓度升高而增加；CMD 显示各 DMFN 溶剂化结构相同）；映射到电池电解液：直接（测的是电解液本身）；可信度：高｜物种：TFSI⁻；介质：电解液；测法：Raman；浓度定义：—；温度：未写 【D2｜多硫化物溶解行为｜实验测量｜Li2S6 饱和浓度（元素分析换算）】A=0.38，B=0.83 M（Li2S6）；方向：A比B更弱；体系内可比：是（同篇同法（Tables S3–S4）；作者说含盐电解液中实际浓度会更低；DME-DOL 比例正文写 2:1、SI 写 1:1）；映射到电池电解液：间接（测的是两种溶剂混合物（不含 LiTFSI、LiNO3）中的 Li2S6 饱和浓度，按溶剂映射）；可信度：中（体系内可比，映射到电池电解液是间接的）｜物种：Li2S6；介质：混合溶剂（不含盐）；测法：元素分析（饱和溶液 S 含量换算）；浓度定义：饱和，M（Li2S6）；温度：55 °C 搅拌 20 h 制备饱和液，测量温度未写 【D3｜多硫化物溶解行为｜实验测量｜Li2S6 在电解液中的溶液颜色深浅（定性）】A=1，B=4 序号（仅表次序；大=溶解多）；方向：A比B更弱；体系内可比：是（同篇同法（Fig. S7a），定性；元素分析总 S（Table S2）不完全随浓度单调（0.8M 最低），作者说元素分析无法给出 Li2S6 浓度）；映射到电池电解液：直接（Li2S6 加入电解液本身（含 LiTFSI、LiNO3））；可信度：高｜物种：Li2S6；介质：电解液；测法：目视颜色（55 °C 搅拌后）；浓度定义：名义 1.5 M Li2S6；温度：55 °C 搅拌 | A比B更弱 | 描述符（可比） |  | 直接 + 间接：测的是两种溶剂混合物（不含 LiTFSI、LiNO3）中的 Li2S6 饱和浓度，按溶剂映射；本行是无硫正极的对称 / 半电池测试 | Li2S6溶解度｜混合溶剂（不含盐）｜元素分析（饱和溶液 S 含量换算）｜M（Li2S6）：A=0.38，B=0.83 | 无（Li‖Cu） | Cu |  | 不适用 | / | 75｜75 | 1.13（默认 d=12 mm） | 未写 |  |  | 缺失 |  |  | 未知（缺失） | 250 | 250｜— | 50 | — / — |  |  |  |  | 扣式 CR2032 Li‖Cu | ｜Aurbach 法 3 |  |  | 25｜直接（SI 方法） | TFSI / TFSI | 2 wt% / 2 wt% | 不适用 | 不适用 | 未知 | 未知 | 不适用 | 未知 | 室温(20–30) | 无 |  | Li‖Cu 库仑效率 | 负极侧 | 99.66 | 99.19 | % | 平均 CE（Aurbach 法 3） | 直接 | 直接 | 未报告 | A更好 | A更好（百分点差 +0.47） | 2-MeTHF 与 TFEO 共溶剂提高与锂的稳定性 | 弱者胜 | 百分点差 +0.47；ln 损失比 +0.868 | Fig. 1b、S3；p4 | 有数据 | 负极 SEI | The improved Li CE in DMFN electrolytes over Ebaseline can be attributed to the 2-MeTHF and TFEO co-solvents which have been previously reported to improve stability with Li metal | 无 |  | The maximum CE of 99.66% was obtained for 1.0M-DMFN. This is much higher than 99.19% obtained for E-baseline | ✅ | 原句已在原文找到 |  | 新论文首次提取（不属定向复核；复核看 🔶/⚠️ 行与优势一致性逐对复核）
S32-C2 | S32 | 10.1002/adma.202503365 | Kautz D. J., Cao X. et al., Adv. Mater. 2025, 37, 2503365 | Wu Xu（PNNL）；HUGS 库存定量 Meng 组｜DME/2-MeTHF/TFEO 2:1:1 三元溶剂（DMFN，LiTFSI 0.6–1.2 M）对 E-baseline（1 M LiTFSI DME/DOL 1:1），均含 2 wt% LiNO3。第 100 圈后用 HUGS 直接测硫与金属锂库存（方案 3 §2 近邻）。原文前后不一：正文写面容量 4 mAh/cm²，SI 写硫载量 4 mg/cm²（按 SI 记）；Li2S6 饱和浓度一处写 DME-DOL 2:1、SI 写 1:1；软包 1C 写成 '1000 mA cm-2'。扣式用 250 µm 锂，软包 100 µm 锂 | 两侧都有；必读 | 是 | D06：0.6M-DMFN（DME/2-MeTHF/TFEO 2:1:1） | 溶剂 DME/2-MeTHF/TFEO 2:1:1 v/v；盐 0.6 M LiTFSI；稀释剂 TFEO（非配位稀释剂）；LiNO₃ 2 wt%；添加剂 无 | EB：E-baseline：1 M LiTFSI DME/DOL 1:1 + 2 wt% LiNO3 | 溶剂 DME/DOL 1:1 v/v；盐 1 M LiTFSI；稀释剂 无；LiNO₃ 2 wt%；添加剂 无 | 溶剂种类、稀释剂、溶剂比例、盐浓度 | 否 | moderately solvating electrolyte（MSE） | 适中溶剂化 | highly solvating electrolyte（HSE） | 常规 | 常规 ↔ 适中溶剂化 | 【D1｜Li⁺ 溶剂化环境｜实验测量｜Raman TFSI⁻ 峰：溶剂分隔离子对（SSIP）比例排序】A=3，B=4 序号（仅表次序；大=SSIP 多、溶剂化强）；方向：A比B更弱；体系内可比：是（同篇同法（Fig. 2b、S5）；E-baseline SSIP 最多，DMFN 中 CIP/AGG 随盐浓度升高而增加；CMD 显示各 DMFN 溶剂化结构相同）；映射到电池电解液：直接（测的是电解液本身）；可信度：高｜物种：TFSI⁻；介质：电解液；测法：Raman；浓度定义：—；温度：未写 【D2｜多硫化物溶解行为｜实验测量｜Li2S6 饱和浓度（元素分析换算）】A=0.38，B=0.83 M（Li2S6）；方向：A比B更弱；体系内可比：是（同篇同法（Tables S3–S4）；作者说含盐电解液中实际浓度会更低；DME-DOL 比例正文写 2:1、SI 写 1:1）；映射到电池电解液：间接（测的是两种溶剂混合物（不含 LiTFSI、LiNO3）中的 Li2S6 饱和浓度，按溶剂映射）；可信度：中（体系内可比，映射到电池电解液是间接的）｜物种：Li2S6；介质：混合溶剂（不含盐）；测法：元素分析（饱和溶液 S 含量换算）；浓度定义：饱和，M（Li2S6）；温度：55 °C 搅拌 20 h 制备饱和液，测量温度未写 【D3｜多硫化物溶解行为｜实验测量｜Li2S6 在电解液中的溶液颜色深浅（定性）】A=3，B=4 序号（仅表次序；大=溶解多）；方向：A比B更弱；体系内可比：是（同篇同法（Fig. S7a），定性；元素分析总 S（Table S2）不完全随浓度单调（0.8M 最低），作者说元素分析无法给出 Li2S6 浓度）；映射到电池电解液：直接（Li2S6 加入电解液本身（含 LiTFSI、LiNO3））；可信度：高｜物种：Li2S6；介质：电解液；测法：目视颜色（55 °C 搅拌后）；浓度定义：名义 1.5 M Li2S6；温度：55 °C 搅拌 | A比B更弱 | 描述符（可比） |  | 直接 + 间接：测的是两种溶剂混合物（不含 LiTFSI、LiNO3）中的 Li2S6 饱和浓度，按溶剂映射 | Li2S6溶解度｜混合溶剂（不含盐）｜元素分析（饱和溶液 S 含量换算）｜M（Li2S6）：A=0.38，B=0.83 | 硫碳 | IKB/S（80 wt% S）：碳纳米纤维：PAA = 8:1:1 | 4 | 直接（SI；正文写 4 mAh/cm²） | 80 / 64 | 未写｜50（默认） | 1.13（默认 d=12 mm） | 8 µL/mg | 11.06（含默认输入） | 8 | 直接 |  |  | 直接报告 | 250 | 250｜— | 50 | — / — |  |  | 7.46 |  | 扣式 CR2032 | 变倍率：放电倍率逐级递增（充电倍率固定） |  |  | 25｜直接（SI 方法） | TFSI / TFSI | 2 wt% / 2 wt% | 常规 | 常规 | 中等(5–15] | ≥4 | 厚 | 变倍率协议（不归档） | 室温(20–30) | 无 |  | 倍率容量 | 容量与倍率 |  |  | mAh/g | 放电 C/2 | 缺失（Fig. 3c） | 缺失（Fig. 3c；文字：骤降） | 未报告 | A更好 |  | 长链→短链转化是放电的速率限制步骤；E-baseline 在 C/3 已出现第二平台起点的电压凹陷 | 弱者胜 |  | Fig. 3c、S14；p5 | 有数据 | 正极动力学 |  | 无 |  | nearly all electrolytes showed a sudden capacity drop when the discharge rate was increased to C/2, except for the 0.6M-DMFN electrolyte which was able to give a reasonable capacity until the discharge rate was increased to 1C | 🧮 | 原句已在原文找到 |  | 新论文首次提取（不属定向复核；复核看 🔶/⚠️ 行与优势一致性逐对复核）
S32-C3 | S32 | 10.1002/adma.202503365 | Kautz D. J., Cao X. et al., Adv. Mater. 2025, 37, 2503365 | Wu Xu（PNNL）；HUGS 库存定量 Meng 组｜DME/2-MeTHF/TFEO 2:1:1 三元溶剂（DMFN，LiTFSI 0.6–1.2 M）对 E-baseline（1 M LiTFSI DME/DOL 1:1），均含 2 wt% LiNO3。第 100 圈后用 HUGS 直接测硫与金属锂库存（方案 3 §2 近邻）。原文前后不一：正文写面容量 4 mAh/cm²，SI 写硫载量 4 mg/cm²（按 SI 记）；Li2S6 饱和浓度一处写 DME-DOL 2:1、SI 写 1:1；软包 1C 写成 '1000 mA cm-2'。扣式用 250 µm 锂，软包 100 µm 锂 | 两侧都有；必读 | 是 | D10：1.0M-DMFN（DME/2-MeTHF/TFEO 2:1:1） | 溶剂 DME/2-MeTHF/TFEO 2:1:1 v/v；盐 1.0 M LiTFSI；稀释剂 TFEO（非配位稀释剂）；LiNO₃ 2 wt%；添加剂 无 | EB：E-baseline：1 M LiTFSI DME/DOL 1:1 + 2 wt% LiNO3 | 溶剂 DME/DOL 1:1 v/v；盐 1 M LiTFSI；稀释剂 无；LiNO₃ 2 wt%；添加剂 无 | 溶剂种类、稀释剂、溶剂比例 | 否 | moderately solvating electrolyte（MSE） | 适中溶剂化 | highly solvating electrolyte（HSE） | 常规 | 常规 ↔ 适中溶剂化 | 【D1｜Li⁺ 溶剂化环境｜实验测量｜Raman TFSI⁻ 峰：溶剂分隔离子对（SSIP）比例排序】A=1，B=4 序号（仅表次序；大=SSIP 多、溶剂化强）；方向：A比B更弱；体系内可比：是（同篇同法（Fig. 2b、S5）；E-baseline SSIP 最多，DMFN 中 CIP/AGG 随盐浓度升高而增加；CMD 显示各 DMFN 溶剂化结构相同）；映射到电池电解液：直接（测的是电解液本身）；可信度：高｜物种：TFSI⁻；介质：电解液；测法：Raman；浓度定义：—；温度：未写 【D2｜多硫化物溶解行为｜实验测量｜Li2S6 饱和浓度（元素分析换算）】A=0.38，B=0.83 M（Li2S6）；方向：A比B更弱；体系内可比：是（同篇同法（Tables S3–S4）；作者说含盐电解液中实际浓度会更低；DME-DOL 比例正文写 2:1、SI 写 1:1）；映射到电池电解液：间接（测的是两种溶剂混合物（不含 LiTFSI、LiNO3）中的 Li2S6 饱和浓度，按溶剂映射）；可信度：中（体系内可比，映射到电池电解液是间接的）｜物种：Li2S6；介质：混合溶剂（不含盐）；测法：元素分析（饱和溶液 S 含量换算）；浓度定义：饱和，M（Li2S6）；温度：55 °C 搅拌 20 h 制备饱和液，测量温度未写 【D3｜多硫化物溶解行为｜实验测量｜Li2S6 在电解液中的溶液颜色深浅（定性）】A=1，B=4 序号（仅表次序；大=溶解多）；方向：A比B更弱；体系内可比：是（同篇同法（Fig. S7a），定性；元素分析总 S（Table S2）不完全随浓度单调（0.8M 最低），作者说元素分析无法给出 Li2S6 浓度）；映射到电池电解液：直接（Li2S6 加入电解液本身（含 LiTFSI、LiNO3））；可信度：高｜物种：Li2S6；介质：电解液；测法：目视颜色（55 °C 搅拌后）；浓度定义：名义 1.5 M Li2S6；温度：55 °C 搅拌 | A比B更弱 | 描述符（可比） |  | 直接 + 间接：测的是两种溶剂混合物（不含 LiTFSI、LiNO3）中的 Li2S6 饱和浓度，按溶剂映射 | Li2S6溶解度｜混合溶剂（不含盐）｜元素分析（饱和溶液 S 含量换算）｜M（Li2S6）：A=0.38，B=0.83 | 硫碳 | IKB/S（80 wt% S）：碳纳米纤维：PAA = 8:1:1 | 4 | 直接（SI；正文写 4 mAh/cm²） | 80 / 64 | 未写｜50（默认） | 1.13（默认 d=12 mm） | 8 µL/mg | 11.06（含默认输入） | 8 | 直接 |  |  | 直接报告 | 250 | 250｜— | 50 | — / — |  |  | 7.46 |  | 扣式 CR2032 | 变倍率：充电倍率逐级递增（放电倍率固定） |  |  | 25｜直接（SI 方法） | TFSI / TFSI | 2 wt% / 2 wt% | 常规 | 常规 | 中等(5–15] | ≥4 | 厚 | 变倍率协议（不归档） | 室温(20–30) | 无 |  | 倍率容量 | 容量与倍率 |  |  | mAh/g | 充电 C/5–1C（放电倍率固定） | 缺失（Fig. 3b） | 缺失（Fig. 3b） | 未报告 | 差异小 |  | 充电倍率不是限制因素 | 差异小 |  | Fig. 3b；p5 | 有数据 | 其他 |  | 无 |  | The E-baseline and DMFN electrolytes had an initial diﬀerence in capacity during the ﬁrst few cycles at the initial C/10 rate but quickly began to overlap during the C/5 charge rate. There is no noticeable drop in capacity with increasing C-rate until charging at 1C with the capacities for all electrolytes remaining overlapped | 🧮 | 原句是所有电解液都重合，取 1.0M-DMFN 为代表 |  | 新论文首次提取（不属定向复核；复核看 🔶/⚠️ 行与优势一致性逐对复核）
S32-C4 | S32 | 10.1002/adma.202503365 | Kautz D. J., Cao X. et al., Adv. Mater. 2025, 37, 2503365 | Wu Xu（PNNL）；HUGS 库存定量 Meng 组｜DME/2-MeTHF/TFEO 2:1:1 三元溶剂（DMFN，LiTFSI 0.6–1.2 M）对 E-baseline（1 M LiTFSI DME/DOL 1:1），均含 2 wt% LiNO3。第 100 圈后用 HUGS 直接测硫与金属锂库存（方案 3 §2 近邻）。原文前后不一：正文写面容量 4 mAh/cm²，SI 写硫载量 4 mg/cm²（按 SI 记）；Li2S6 饱和浓度一处写 DME-DOL 2:1、SI 写 1:1；软包 1C 写成 '1000 mA cm-2'。扣式用 250 µm 锂，软包 100 µm 锂 | 两侧都有；必读 | 是 | D10：1.0M-DMFN（DME/2-MeTHF/TFEO 2:1:1） | 溶剂 DME/2-MeTHF/TFEO 2:1:1 v/v；盐 1.0 M LiTFSI；稀释剂 TFEO（非配位稀释剂）；LiNO₃ 2 wt%；添加剂 无 | EB：E-baseline：1 M LiTFSI DME/DOL 1:1 + 2 wt% LiNO3 | 溶剂 DME/DOL 1:1 v/v；盐 1 M LiTFSI；稀释剂 无；LiNO₃ 2 wt%；添加剂 无 | 溶剂种类、稀释剂、溶剂比例 | 否 | moderately solvating electrolyte（MSE） | 适中溶剂化 | highly solvating electrolyte（HSE） | 常规 | 常规 ↔ 适中溶剂化 | 【D1｜Li⁺ 溶剂化环境｜实验测量｜Raman TFSI⁻ 峰：溶剂分隔离子对（SSIP）比例排序】A=1，B=4 序号（仅表次序；大=SSIP 多、溶剂化强）；方向：A比B更弱；体系内可比：是（同篇同法（Fig. 2b、S5）；E-baseline SSIP 最多，DMFN 中 CIP/AGG 随盐浓度升高而增加；CMD 显示各 DMFN 溶剂化结构相同）；映射到电池电解液：直接（测的是电解液本身）；可信度：高｜物种：TFSI⁻；介质：电解液；测法：Raman；浓度定义：—；温度：未写 【D2｜多硫化物溶解行为｜实验测量｜Li2S6 饱和浓度（元素分析换算）】A=0.38，B=0.83 M（Li2S6）；方向：A比B更弱；体系内可比：是（同篇同法（Tables S3–S4）；作者说含盐电解液中实际浓度会更低；DME-DOL 比例正文写 2:1、SI 写 1:1）；映射到电池电解液：间接（测的是两种溶剂混合物（不含 LiTFSI、LiNO3）中的 Li2S6 饱和浓度，按溶剂映射）；可信度：中（体系内可比，映射到电池电解液是间接的）｜物种：Li2S6；介质：混合溶剂（不含盐）；测法：元素分析（饱和溶液 S 含量换算）；浓度定义：饱和，M（Li2S6）；温度：55 °C 搅拌 20 h 制备饱和液，测量温度未写 【D3｜多硫化物溶解行为｜实验测量｜Li2S6 在电解液中的溶液颜色深浅（定性）】A=1，B=4 序号（仅表次序；大=溶解多）；方向：A比B更弱；体系内可比：是（同篇同法（Fig. S7a），定性；元素分析总 S（Table S2）不完全随浓度单调（0.8M 最低），作者说元素分析无法给出 Li2S6 浓度）；映射到电池电解液：直接（Li2S6 加入电解液本身（含 LiTFSI、LiNO3））；可信度：高｜物种：Li2S6；介质：电解液；测法：目视颜色（55 °C 搅拌后）；浓度定义：名义 1.5 M Li2S6；温度：55 °C 搅拌 | A比B更弱 | 描述符（可比） |  | 直接 + 间接：测的是两种溶剂混合物（不含 LiTFSI、LiNO3）中的 Li2S6 饱和浓度，按溶剂映射 | Li2S6溶解度｜混合溶剂（不含盐）｜元素分析（饱和溶液 S 含量换算）｜M（Li2S6）：A=0.38，B=0.83 | 硫碳 | IKB/S（80 wt% S）：碳纳米纤维：PAA = 8:1:1 | 4 | 直接（SI；正文写 4 mAh/cm²） | 80 / 64 | 未写｜50（默认） | 1.13（默认 d=12 mm） | 8 µL/mg | 11.06（含默认输入） | 8 | 直接 |  |  | 直接报告 | 250 | 250｜— | 50 | — / — |  |  | 7.46 |  | 扣式 CR2032 | 0.2C｜C/20 化成两圈（1.8–2.8 V）后 C/5（1.7–2.8 V） | 未写（按 1675） | 0.2 | 25｜直接（SI 方法） | TFSI / TFSI | 2 wt% / 2 wt% | 常规 | 常规 | 中等(5–15] | ≥4 | 厚 | ≤0.3C | 室温(20–30) | 无 |  | 其他 | 其他 |  |  | mAh/g（第一放电平台容量，越高越好） | C/20 化成首圈 | 缺失（Fig. 3a） | 缺失（Fig. 3a） | 未报告 | A更差 |  | DMFN 减少长链多硫化物，降低总容量；随盐浓度升高第一平台容量继续下降 | 强者胜 |  | Fig. 3a；p5 | 有数据 | 正极动力学 | The moderately solvating DMFN electrolytes reduce the amount of long-chain PSs in the electrolytes, which in turn reduces the overall capacity of the LSBs | 无 |  | there is a noticeable decrease in the speciﬁc capacity from E-baseline to the DMFN electrolytes and the speciﬁc capacity decreases with increasing salt concentration of the DMFN electrolytes | 🧮 | 原句已在原文找到 |  | 新论文首次提取（不属定向复核；复核看 🔶/⚠️ 行与优势一致性逐对复核）
S32-C5 | S32 | 10.1002/adma.202503365 | Kautz D. J., Cao X. et al., Adv. Mater. 2025, 37, 2503365 | Wu Xu（PNNL）；HUGS 库存定量 Meng 组｜DME/2-MeTHF/TFEO 2:1:1 三元溶剂（DMFN，LiTFSI 0.6–1.2 M）对 E-baseline（1 M LiTFSI DME/DOL 1:1），均含 2 wt% LiNO3。第 100 圈后用 HUGS 直接测硫与金属锂库存（方案 3 §2 近邻）。原文前后不一：正文写面容量 4 mAh/cm²，SI 写硫载量 4 mg/cm²（按 SI 记）；Li2S6 饱和浓度一处写 DME-DOL 2:1、SI 写 1:1；软包 1C 写成 '1000 mA cm-2'。扣式用 250 µm 锂，软包 100 µm 锂 | 两侧都有；必读 | 是 | D10：1.0M-DMFN（DME/2-MeTHF/TFEO 2:1:1） | 溶剂 DME/2-MeTHF/TFEO 2:1:1 v/v；盐 1.0 M LiTFSI；稀释剂 TFEO（非配位稀释剂）；LiNO₃ 2 wt%；添加剂 无 | EB：E-baseline：1 M LiTFSI DME/DOL 1:1 + 2 wt% LiNO3 | 溶剂 DME/DOL 1:1 v/v；盐 1 M LiTFSI；稀释剂 无；LiNO₃ 2 wt%；添加剂 无 | 溶剂种类、稀释剂、溶剂比例 | 否 | moderately solvating electrolyte（MSE） | 适中溶剂化 | highly solvating electrolyte（HSE） | 常规 | 常规 ↔ 适中溶剂化 | 【D1｜Li⁺ 溶剂化环境｜实验测量｜Raman TFSI⁻ 峰：溶剂分隔离子对（SSIP）比例排序】A=1，B=4 序号（仅表次序；大=SSIP 多、溶剂化强）；方向：A比B更弱；体系内可比：是（同篇同法（Fig. 2b、S5）；E-baseline SSIP 最多，DMFN 中 CIP/AGG 随盐浓度升高而增加；CMD 显示各 DMFN 溶剂化结构相同）；映射到电池电解液：直接（测的是电解液本身）；可信度：高｜物种：TFSI⁻；介质：电解液；测法：Raman；浓度定义：—；温度：未写 【D2｜多硫化物溶解行为｜实验测量｜Li2S6 饱和浓度（元素分析换算）】A=0.38，B=0.83 M（Li2S6）；方向：A比B更弱；体系内可比：是（同篇同法（Tables S3–S4）；作者说含盐电解液中实际浓度会更低；DME-DOL 比例正文写 2:1、SI 写 1:1）；映射到电池电解液：间接（测的是两种溶剂混合物（不含 LiTFSI、LiNO3）中的 Li2S6 饱和浓度，按溶剂映射）；可信度：中（体系内可比，映射到电池电解液是间接的）｜物种：Li2S6；介质：混合溶剂（不含盐）；测法：元素分析（饱和溶液 S 含量换算）；浓度定义：饱和，M（Li2S6）；温度：55 °C 搅拌 20 h 制备饱和液，测量温度未写 【D3｜多硫化物溶解行为｜实验测量｜Li2S6 在电解液中的溶液颜色深浅（定性）】A=1，B=4 序号（仅表次序；大=溶解多）；方向：A比B更弱；体系内可比：是（同篇同法（Fig. S7a），定性；元素分析总 S（Table S2）不完全随浓度单调（0.8M 最低），作者说元素分析无法给出 Li2S6 浓度）；映射到电池电解液：直接（Li2S6 加入电解液本身（含 LiTFSI、LiNO3））；可信度：高｜物种：Li2S6；介质：电解液；测法：目视颜色（55 °C 搅拌后）；浓度定义：名义 1.5 M Li2S6；温度：55 °C 搅拌 | A比B更弱 | 描述符（可比） |  | 直接 + 间接：测的是两种溶剂混合物（不含 LiTFSI、LiNO3）中的 Li2S6 饱和浓度，按溶剂映射 | Li2S6溶解度｜混合溶剂（不含盐）｜元素分析（饱和溶液 S 含量换算）｜M（Li2S6）：A=0.38，B=0.83 | 硫碳 | IKB/S（80 wt% S）：碳纳米纤维：PAA = 8:1:1 | 4 | 直接（SI；正文写 4 mAh/cm²） | 80 / 64 | 未写｜50（默认） | 1.13（默认 d=12 mm） | 8 µL/mg | 11.06（含默认输入） | 8 | 直接 |  |  | 直接报告 | 250 | 250｜— | 50 | — / — |  |  | 7.46 |  | 扣式 CR2032 | 0.2C｜C/20 化成两圈（1.8–2.8 V）后 C/5（1.7–2.8 V） | 未写（按 1675） | 0.2 | 25｜直接（SI 方法） | TFSI / TFSI | 2 wt% / 2 wt% | 常规 | 常规 | 中等(5–15] | ≥4 | 厚 | ≤0.3C | 室温(20–30) | 无 |  | 首圈容量 | 容量与倍率 |  |  | mAh/g | C/5 初始 | 缺失（Fig. 3d） | 缺失（Fig. 3d） | 未报告 | A更差 |  | E-baseline 黏度低、正极润湿更好 | 强者胜 |  | Fig. 3d；p5 | 有数据 | 其他 | While Ebaseline had a higher initial capacity because of low viscosity and more wettability of cathodes | 无 |  | While Ebaseline had a higher initial capacity because of low viscosity and more wettability of cathodes, the DMFN electrolytes showed signiﬁcantly improved cycling stability and CE | 🧮 | 原句已在原文找到 |  | 新论文首次提取（不属定向复核；复核看 🔶/⚠️ 行与优势一致性逐对复核）
S32-C6 | S32 | 10.1002/adma.202503365 | Kautz D. J., Cao X. et al., Adv. Mater. 2025, 37, 2503365 | Wu Xu（PNNL）；HUGS 库存定量 Meng 组｜DME/2-MeTHF/TFEO 2:1:1 三元溶剂（DMFN，LiTFSI 0.6–1.2 M）对 E-baseline（1 M LiTFSI DME/DOL 1:1），均含 2 wt% LiNO3。第 100 圈后用 HUGS 直接测硫与金属锂库存（方案 3 §2 近邻）。原文前后不一：正文写面容量 4 mAh/cm²，SI 写硫载量 4 mg/cm²（按 SI 记）；Li2S6 饱和浓度一处写 DME-DOL 2:1、SI 写 1:1；软包 1C 写成 '1000 mA cm-2'。扣式用 250 µm 锂，软包 100 µm 锂 | 两侧都有；必读 | 是 | D10：1.0M-DMFN（DME/2-MeTHF/TFEO 2:1:1） | 溶剂 DME/2-MeTHF/TFEO 2:1:1 v/v；盐 1.0 M LiTFSI；稀释剂 TFEO（非配位稀释剂）；LiNO₃ 2 wt%；添加剂 无 | EB：E-baseline：1 M LiTFSI DME/DOL 1:1 + 2 wt% LiNO3 | 溶剂 DME/DOL 1:1 v/v；盐 1 M LiTFSI；稀释剂 无；LiNO₃ 2 wt%；添加剂 无 | 溶剂种类、稀释剂、溶剂比例 | 否 | moderately solvating electrolyte（MSE） | 适中溶剂化 | highly solvating electrolyte（HSE） | 常规 | 常规 ↔ 适中溶剂化 | 【D1｜Li⁺ 溶剂化环境｜实验测量｜Raman TFSI⁻ 峰：溶剂分隔离子对（SSIP）比例排序】A=1，B=4 序号（仅表次序；大=SSIP 多、溶剂化强）；方向：A比B更弱；体系内可比：是（同篇同法（Fig. 2b、S5）；E-baseline SSIP 最多，DMFN 中 CIP/AGG 随盐浓度升高而增加；CMD 显示各 DMFN 溶剂化结构相同）；映射到电池电解液：直接（测的是电解液本身）；可信度：高｜物种：TFSI⁻；介质：电解液；测法：Raman；浓度定义：—；温度：未写 【D2｜多硫化物溶解行为｜实验测量｜Li2S6 饱和浓度（元素分析换算）】A=0.38，B=0.83 M（Li2S6）；方向：A比B更弱；体系内可比：是（同篇同法（Tables S3–S4）；作者说含盐电解液中实际浓度会更低；DME-DOL 比例正文写 2:1、SI 写 1:1）；映射到电池电解液：间接（测的是两种溶剂混合物（不含 LiTFSI、LiNO3）中的 Li2S6 饱和浓度，按溶剂映射）；可信度：中（体系内可比，映射到电池电解液是间接的）｜物种：Li2S6；介质：混合溶剂（不含盐）；测法：元素分析（饱和溶液 S 含量换算）；浓度定义：饱和，M（Li2S6）；温度：55 °C 搅拌 20 h 制备饱和液，测量温度未写 【D3｜多硫化物溶解行为｜实验测量｜Li2S6 在电解液中的溶液颜色深浅（定性）】A=1，B=4 序号（仅表次序；大=溶解多）；方向：A比B更弱；体系内可比：是（同篇同法（Fig. S7a），定性；元素分析总 S（Table S2）不完全随浓度单调（0.8M 最低），作者说元素分析无法给出 Li2S6 浓度）；映射到电池电解液：直接（Li2S6 加入电解液本身（含 LiTFSI、LiNO3））；可信度：高｜物种：Li2S6；介质：电解液；测法：目视颜色（55 °C 搅拌后）；浓度定义：名义 1.5 M Li2S6；温度：55 °C 搅拌 | A比B更弱 | 描述符（可比） |  | 直接 + 间接：测的是两种溶剂混合物（不含 LiTFSI、LiNO3）中的 Li2S6 饱和浓度，按溶剂映射 | Li2S6溶解度｜混合溶剂（不含盐）｜元素分析（饱和溶液 S 含量换算）｜M（Li2S6）：A=0.38，B=0.83 | 硫碳 | IKB/S（80 wt% S）：碳纳米纤维：PAA = 8:1:1 | 4 | 直接（SI；正文写 4 mAh/cm²） | 80 / 64 | 未写｜50（默认） | 1.13（默认 d=12 mm） | 8 µL/mg | 11.06（含默认输入） | 8 | 直接 |  |  | 直接报告 | 250 | 250｜— | 50 | — / — |  |  | 7.46 |  | 扣式 CR2032 | 0.2C｜C/20 化成两圈（1.8–2.8 V）后 C/5（1.7–2.8 V） | 未写（按 1675） | 0.2 | 25｜直接（SI 方法） | TFSI / TFSI | 2 wt% / 2 wt% | 常规 | 常规 | 中等(5–15] | ≥4 | 厚 | ≤0.3C | 室温(20–30) | 无 |  | 循环保持率或寿命 | 循环 | 300 | 150 | 圈 | 循环寿命 | 直接（300 圈时保持 81.3%，下限值） | 计算（作者称寿命为 E-baseline 的两倍） | 未报告 | A更好 | A更好 | E-baseline 100 圈后容量迅速衰减、极化增大、过充，与硫和锂两侧反应都强 | 弱者胜 |  | Fig. 3d–e、S15；p5 | 有数据 | 穿梭、负极 SEI | highlighting the high reactivity of Ebaseline with both S and Li electrodes | 无 |  | LSBs with 1.0M-DMFN can retain 81.3% capacity after 300 cycles at a C/5 charge/discharge rate, doubled the cycle life from the baseline electrolyte | 🧮 | B 的 150 圈由'cycle life doubled'反推，非原文直接给出 |  | 新论文首次提取（不属定向复核；复核看 🔶/⚠️ 行与优势一致性逐对复核）
S32-C7 | S32 | 10.1002/adma.202503365 | Kautz D. J., Cao X. et al., Adv. Mater. 2025, 37, 2503365 | Wu Xu（PNNL）；HUGS 库存定量 Meng 组｜DME/2-MeTHF/TFEO 2:1:1 三元溶剂（DMFN，LiTFSI 0.6–1.2 M）对 E-baseline（1 M LiTFSI DME/DOL 1:1），均含 2 wt% LiNO3。第 100 圈后用 HUGS 直接测硫与金属锂库存（方案 3 §2 近邻）。原文前后不一：正文写面容量 4 mAh/cm²，SI 写硫载量 4 mg/cm²（按 SI 记）；Li2S6 饱和浓度一处写 DME-DOL 2:1、SI 写 1:1；软包 1C 写成 '1000 mA cm-2'。扣式用 250 µm 锂，软包 100 µm 锂 | 两侧都有；必读 | 是 | D10：1.0M-DMFN（DME/2-MeTHF/TFEO 2:1:1） | 溶剂 DME/2-MeTHF/TFEO 2:1:1 v/v；盐 1.0 M LiTFSI；稀释剂 TFEO（非配位稀释剂）；LiNO₃ 2 wt%；添加剂 无 | EB：E-baseline：1 M LiTFSI DME/DOL 1:1 + 2 wt% LiNO3 | 溶剂 DME/DOL 1:1 v/v；盐 1 M LiTFSI；稀释剂 无；LiNO₃ 2 wt%；添加剂 无 | 溶剂种类、稀释剂、溶剂比例 | 否 | moderately solvating electrolyte（MSE） | 适中溶剂化 | highly solvating electrolyte（HSE） | 常规 | 常规 ↔ 适中溶剂化 | 【D1｜Li⁺ 溶剂化环境｜实验测量｜Raman TFSI⁻ 峰：溶剂分隔离子对（SSIP）比例排序】A=1，B=4 序号（仅表次序；大=SSIP 多、溶剂化强）；方向：A比B更弱；体系内可比：是（同篇同法（Fig. 2b、S5）；E-baseline SSIP 最多，DMFN 中 CIP/AGG 随盐浓度升高而增加；CMD 显示各 DMFN 溶剂化结构相同）；映射到电池电解液：直接（测的是电解液本身）；可信度：高｜物种：TFSI⁻；介质：电解液；测法：Raman；浓度定义：—；温度：未写 【D2｜多硫化物溶解行为｜实验测量｜Li2S6 饱和浓度（元素分析换算）】A=0.38，B=0.83 M（Li2S6）；方向：A比B更弱；体系内可比：是（同篇同法（Tables S3–S4）；作者说含盐电解液中实际浓度会更低；DME-DOL 比例正文写 2:1、SI 写 1:1）；映射到电池电解液：间接（测的是两种溶剂混合物（不含 LiTFSI、LiNO3）中的 Li2S6 饱和浓度，按溶剂映射）；可信度：中（体系内可比，映射到电池电解液是间接的）｜物种：Li2S6；介质：混合溶剂（不含盐）；测法：元素分析（饱和溶液 S 含量换算）；浓度定义：饱和，M（Li2S6）；温度：55 °C 搅拌 20 h 制备饱和液，测量温度未写 【D3｜多硫化物溶解行为｜实验测量｜Li2S6 在电解液中的溶液颜色深浅（定性）】A=1，B=4 序号（仅表次序；大=溶解多）；方向：A比B更弱；体系内可比：是（同篇同法（Fig. S7a），定性；元素分析总 S（Table S2）不完全随浓度单调（0.8M 最低），作者说元素分析无法给出 Li2S6 浓度）；映射到电池电解液：直接（Li2S6 加入电解液本身（含 LiTFSI、LiNO3））；可信度：高｜物种：Li2S6；介质：电解液；测法：目视颜色（55 °C 搅拌后）；浓度定义：名义 1.5 M Li2S6；温度：55 °C 搅拌 | A比B更弱 | 描述符（可比） |  | 直接 + 间接：测的是两种溶剂混合物（不含 LiTFSI、LiNO3）中的 Li2S6 饱和浓度，按溶剂映射 | Li2S6溶解度｜混合溶剂（不含盐）｜元素分析（饱和溶液 S 含量换算）｜M（Li2S6）：A=0.38，B=0.83 | 硫碳 | IKB/S（80 wt% S）：碳纳米纤维：PAA = 8:1:1 | 4 | 直接（SI；正文写 4 mAh/cm²） | 80 / 64 | 未写｜50（默认） | 1.13（默认 d=12 mm） | 8 µL/mg | 11.06（含默认输入） | 8 | 直接 |  |  | 直接报告 | 250 | 250｜— | 50 | — / — |  |  | 7.46 |  | 扣式 CR2032 | 0.2C｜C/20 化成两圈（1.8–2.8 V）后 C/5（1.7–2.8 V） | 未写（按 1675） | 0.2 | 25｜直接（SI 方法） | TFSI / TFSI | 2 wt% / 2 wt% | 常规 | 常规 | 中等(5–15] | ≥4 | 厚 | ≤0.3C | 室温(20–30) | 无 |  | 全电池库仑效率 | 循环 |  |  | % | C/5 循环 | 缺失（Fig. 3d） | 缺失（Fig. 3d） | 未报告 | A更好 |  |  | 弱者胜 |  | Fig. 3d；p5 | 有数据 | 穿梭 |  | 无 |  | the DMFN electrolytes showed signiﬁcantly improved cycling stability and CE | 🧮 | 原句是 DMFN 整体对 E-baseline |  | 新论文首次提取（不属定向复核；复核看 🔶/⚠️ 行与优势一致性逐对复核）
S32-C8 | S32 | 10.1002/adma.202503365 | Kautz D. J., Cao X. et al., Adv. Mater. 2025, 37, 2503365 | Wu Xu（PNNL）；HUGS 库存定量 Meng 组｜DME/2-MeTHF/TFEO 2:1:1 三元溶剂（DMFN，LiTFSI 0.6–1.2 M）对 E-baseline（1 M LiTFSI DME/DOL 1:1），均含 2 wt% LiNO3。第 100 圈后用 HUGS 直接测硫与金属锂库存（方案 3 §2 近邻）。原文前后不一：正文写面容量 4 mAh/cm²，SI 写硫载量 4 mg/cm²（按 SI 记）；Li2S6 饱和浓度一处写 DME-DOL 2:1、SI 写 1:1；软包 1C 写成 '1000 mA cm-2'。扣式用 250 µm 锂，软包 100 µm 锂 | 两侧都有；必读 | 是 | D10：1.0M-DMFN（DME/2-MeTHF/TFEO 2:1:1） | 溶剂 DME/2-MeTHF/TFEO 2:1:1 v/v；盐 1.0 M LiTFSI；稀释剂 TFEO（非配位稀释剂）；LiNO₃ 2 wt%；添加剂 无 | EB：E-baseline：1 M LiTFSI DME/DOL 1:1 + 2 wt% LiNO3 | 溶剂 DME/DOL 1:1 v/v；盐 1 M LiTFSI；稀释剂 无；LiNO₃ 2 wt%；添加剂 无 | 溶剂种类、稀释剂、溶剂比例 | 否 | moderately solvating electrolyte（MSE） | 适中溶剂化 | highly solvating electrolyte（HSE） | 常规 | 常规 ↔ 适中溶剂化 | 【D1｜Li⁺ 溶剂化环境｜实验测量｜Raman TFSI⁻ 峰：溶剂分隔离子对（SSIP）比例排序】A=1，B=4 序号（仅表次序；大=SSIP 多、溶剂化强）；方向：A比B更弱；体系内可比：是（同篇同法（Fig. 2b、S5）；E-baseline SSIP 最多，DMFN 中 CIP/AGG 随盐浓度升高而增加；CMD 显示各 DMFN 溶剂化结构相同）；映射到电池电解液：直接（测的是电解液本身）；可信度：高｜物种：TFSI⁻；介质：电解液；测法：Raman；浓度定义：—；温度：未写 【D2｜多硫化物溶解行为｜实验测量｜Li2S6 饱和浓度（元素分析换算）】A=0.38，B=0.83 M（Li2S6）；方向：A比B更弱；体系内可比：是（同篇同法（Tables S3–S4）；作者说含盐电解液中实际浓度会更低；DME-DOL 比例正文写 2:1、SI 写 1:1）；映射到电池电解液：间接（测的是两种溶剂混合物（不含 LiTFSI、LiNO3）中的 Li2S6 饱和浓度，按溶剂映射）；可信度：中（体系内可比，映射到电池电解液是间接的）｜物种：Li2S6；介质：混合溶剂（不含盐）；测法：元素分析（饱和溶液 S 含量换算）；浓度定义：饱和，M（Li2S6）；温度：55 °C 搅拌 20 h 制备饱和液，测量温度未写 【D3｜多硫化物溶解行为｜实验测量｜Li2S6 在电解液中的溶液颜色深浅（定性）】A=1，B=4 序号（仅表次序；大=溶解多）；方向：A比B更弱；体系内可比：是（同篇同法（Fig. S7a），定性；元素分析总 S（Table S2）不完全随浓度单调（0.8M 最低），作者说元素分析无法给出 Li2S6 浓度）；映射到电池电解液：直接（Li2S6 加入电解液本身（含 LiTFSI、LiNO3））；可信度：高｜物种：Li2S6；介质：电解液；测法：目视颜色（55 °C 搅拌后）；浓度定义：名义 1.5 M Li2S6；温度：55 °C 搅拌 | A比B更弱 | 描述符（可比） |  | 直接 + 间接：测的是两种溶剂混合物（不含 LiTFSI、LiNO3）中的 Li2S6 饱和浓度，按溶剂映射 | Li2S6溶解度｜混合溶剂（不含盐）｜元素分析（饱和溶液 S 含量换算）｜M（Li2S6）：A=0.38，B=0.83 | 硫碳 | IKB/S（80 wt% S）：碳纳米纤维：PAA = 8:1:1 | 4 | 直接（SI；正文写 4 mAh/cm²） | 80 / 64 | 未写｜50（默认） | 1.13（默认 d=12 mm） | 8 µL/mg | 11.06（含默认输入） | 8 | 直接 |  |  | 直接报告 | 250 | 250｜— | 50 | — / — |  |  | 7.46 |  | 扣式 CR2032 | 0.2C｜C/20 化成两圈（1.8–2.8 V）后 C/5（1.7–2.8 V） | 未写（按 1675） | 0.2 | 25｜直接（SI 方法） | TFSI / TFSI | 2 wt% / 2 wt% | 常规 | 常规 | 中等(5–15] | ≥4 | 厚 | ≤0.3C | 室温(20–30) | 无 |  | 过电位或动力学 | 其他 |  |  | V（极化增长，越小越好） | 第 1 → 250 圈 | 缺失（Fig. 3e） | 缺失（Fig. 3e；文字：显著增长） | 未报告 | A更好 |  |  | 弱者胜 |  | Fig. 3e、S15；p5 | 有数据 | 负极 SEI |  | 无 |  | Over a period of 250 cycles, the voltage proﬁles of E-baseline containing LSBs showed signiﬁcant growth in cell polarization, overcharging of the cells, and rapid capacity degradation after 100 cycles … with the 1.0MDMFN containing cells showing the least (or no signiﬁcant) polarization or decrease in capacity between the 1st and 250th cycles at C/5 rate | 🧮 | 原句已在原文找到 |  | 新论文首次提取（不属定向复核；复核看 🔶/⚠️ 行与优势一致性逐对复核）
S32-C9 | S32 | 10.1002/adma.202503365 | Kautz D. J., Cao X. et al., Adv. Mater. 2025, 37, 2503365 | Wu Xu（PNNL）；HUGS 库存定量 Meng 组｜DME/2-MeTHF/TFEO 2:1:1 三元溶剂（DMFN，LiTFSI 0.6–1.2 M）对 E-baseline（1 M LiTFSI DME/DOL 1:1），均含 2 wt% LiNO3。第 100 圈后用 HUGS 直接测硫与金属锂库存（方案 3 §2 近邻）。原文前后不一：正文写面容量 4 mAh/cm²，SI 写硫载量 4 mg/cm²（按 SI 记）；Li2S6 饱和浓度一处写 DME-DOL 2:1、SI 写 1:1；软包 1C 写成 '1000 mA cm-2'。扣式用 250 µm 锂，软包 100 µm 锂 | 两侧都有；必读 | 是 | D10：1.0M-DMFN（DME/2-MeTHF/TFEO 2:1:1） | 溶剂 DME/2-MeTHF/TFEO 2:1:1 v/v；盐 1.0 M LiTFSI；稀释剂 TFEO（非配位稀释剂）；LiNO₃ 2 wt%；添加剂 无 | EB：E-baseline：1 M LiTFSI DME/DOL 1:1 + 2 wt% LiNO3 | 溶剂 DME/DOL 1:1 v/v；盐 1 M LiTFSI；稀释剂 无；LiNO₃ 2 wt%；添加剂 无 | 溶剂种类、稀释剂、溶剂比例 | 否 | moderately solvating electrolyte（MSE） | 适中溶剂化 | highly solvating electrolyte（HSE） | 常规 | 常规 ↔ 适中溶剂化 | 【D1｜Li⁺ 溶剂化环境｜实验测量｜Raman TFSI⁻ 峰：溶剂分隔离子对（SSIP）比例排序】A=1，B=4 序号（仅表次序；大=SSIP 多、溶剂化强）；方向：A比B更弱；体系内可比：是（同篇同法（Fig. 2b、S5）；E-baseline SSIP 最多，DMFN 中 CIP/AGG 随盐浓度升高而增加；CMD 显示各 DMFN 溶剂化结构相同）；映射到电池电解液：直接（测的是电解液本身）；可信度：高｜物种：TFSI⁻；介质：电解液；测法：Raman；浓度定义：—；温度：未写 【D2｜多硫化物溶解行为｜实验测量｜Li2S6 饱和浓度（元素分析换算）】A=0.38，B=0.83 M（Li2S6）；方向：A比B更弱；体系内可比：是（同篇同法（Tables S3–S4）；作者说含盐电解液中实际浓度会更低；DME-DOL 比例正文写 2:1、SI 写 1:1）；映射到电池电解液：间接（测的是两种溶剂混合物（不含 LiTFSI、LiNO3）中的 Li2S6 饱和浓度，按溶剂映射）；可信度：中（体系内可比，映射到电池电解液是间接的）｜物种：Li2S6；介质：混合溶剂（不含盐）；测法：元素分析（饱和溶液 S 含量换算）；浓度定义：饱和，M（Li2S6）；温度：55 °C 搅拌 20 h 制备饱和液，测量温度未写 【D3｜多硫化物溶解行为｜实验测量｜Li2S6 在电解液中的溶液颜色深浅（定性）】A=1，B=4 序号（仅表次序；大=溶解多）；方向：A比B更弱；体系内可比：是（同篇同法（Fig. S7a），定性；元素分析总 S（Table S2）不完全随浓度单调（0.8M 最低），作者说元素分析无法给出 Li2S6 浓度）；映射到电池电解液：直接（Li2S6 加入电解液本身（含 LiTFSI、LiNO3））；可信度：高｜物种：Li2S6；介质：电解液；测法：目视颜色（55 °C 搅拌后）；浓度定义：名义 1.5 M Li2S6；温度：55 °C 搅拌 | A比B更弱 | 描述符（可比） |  | 直接 + 间接：测的是两种溶剂混合物（不含 LiTFSI、LiNO3）中的 Li2S6 饱和浓度，按溶剂映射 | Li2S6溶解度｜混合溶剂（不含盐）｜元素分析（饱和溶液 S 含量换算）｜M（Li2S6）：A=0.38，B=0.83 | 硫碳 | IKB/S（80 wt% S）：碳纳米纤维：PAA = 8:1:1 | 4 | 直接（SI；正文写 4 mAh/cm²） | 80 / 64 | 未写｜50（默认） | 1.13（默认 d=12 mm） | 8 µL/mg | 11.06（含默认输入） | 8 | 直接 |  |  | 直接报告 | 250 | 250｜— | 50 | — / — |  |  | 7.46 |  | 扣式 CR2032 | 0.2C｜C/20 化成两圈（1.8–2.8 V）后 C/5（1.7–2.8 V） | 未写（按 1675） | 0.2 | 25｜直接（SI 方法） | TFSI / TFSI | 2 wt% / 2 wt% | 常规 | 常规 | 中等(5–15] | ≥4 | 厚 | ≤0.3C | 室温(20–30) | 无 |  | 其他 | 其他 | 76.9 | 54.7 | %（正极硫保留率，HUGS，越高越好） | 第 100 圈后 | 计算（100 − 23.1） | 计算（100 − 45.3） | 未报告 | A更好 | A更好 | E-baseline 中硫几乎全以多硫化物存在并持续溶出 | 弱者胜 |  | Fig. 4b；p7 | 有数据 | 穿梭 | the S was primarily converted to LiPSs and continuously dissolved in the electrolyte leading to continuous side reactions and accelerated loss of S from the electrode | 无 |  | When cycled in E-baseline, the amount of irreversible loss of active S material from the electrode is almost double of S loss in 1.0M-DMFN at 45.3% and 23.1%, respectively | 🧮 | 原文给的是不可逆硫损失 45.3% / 23.1%，此处换成保留率以统一'越高越好'；剩余硫中 E-baseline 92.6% 为多硫化物，1.0M-DMFN 63.3% 为 S8 |  | 新论文首次提取（不属定向复核；复核看 🔶/⚠️ 行与优势一致性逐对复核）
S32-C10 | S32 | 10.1002/adma.202503365 | Kautz D. J., Cao X. et al., Adv. Mater. 2025, 37, 2503365 | Wu Xu（PNNL）；HUGS 库存定量 Meng 组｜DME/2-MeTHF/TFEO 2:1:1 三元溶剂（DMFN，LiTFSI 0.6–1.2 M）对 E-baseline（1 M LiTFSI DME/DOL 1:1），均含 2 wt% LiNO3。第 100 圈后用 HUGS 直接测硫与金属锂库存（方案 3 §2 近邻）。原文前后不一：正文写面容量 4 mAh/cm²，SI 写硫载量 4 mg/cm²（按 SI 记）；Li2S6 饱和浓度一处写 DME-DOL 2:1、SI 写 1:1；软包 1C 写成 '1000 mA cm-2'。扣式用 250 µm 锂，软包 100 µm 锂 | 两侧都有；必读 | 是 | D10：1.0M-DMFN（DME/2-MeTHF/TFEO 2:1:1） | 溶剂 DME/2-MeTHF/TFEO 2:1:1 v/v；盐 1.0 M LiTFSI；稀释剂 TFEO（非配位稀释剂）；LiNO₃ 2 wt%；添加剂 无 | EB：E-baseline：1 M LiTFSI DME/DOL 1:1 + 2 wt% LiNO3 | 溶剂 DME/DOL 1:1 v/v；盐 1 M LiTFSI；稀释剂 无；LiNO₃ 2 wt%；添加剂 无 | 溶剂种类、稀释剂、溶剂比例 | 否 | moderately solvating electrolyte（MSE） | 适中溶剂化 | highly solvating electrolyte（HSE） | 常规 | 常规 ↔ 适中溶剂化 | 【D1｜Li⁺ 溶剂化环境｜实验测量｜Raman TFSI⁻ 峰：溶剂分隔离子对（SSIP）比例排序】A=1，B=4 序号（仅表次序；大=SSIP 多、溶剂化强）；方向：A比B更弱；体系内可比：是（同篇同法（Fig. 2b、S5）；E-baseline SSIP 最多，DMFN 中 CIP/AGG 随盐浓度升高而增加；CMD 显示各 DMFN 溶剂化结构相同）；映射到电池电解液：直接（测的是电解液本身）；可信度：高｜物种：TFSI⁻；介质：电解液；测法：Raman；浓度定义：—；温度：未写 【D2｜多硫化物溶解行为｜实验测量｜Li2S6 饱和浓度（元素分析换算）】A=0.38，B=0.83 M（Li2S6）；方向：A比B更弱；体系内可比：是（同篇同法（Tables S3–S4）；作者说含盐电解液中实际浓度会更低；DME-DOL 比例正文写 2:1、SI 写 1:1）；映射到电池电解液：间接（测的是两种溶剂混合物（不含 LiTFSI、LiNO3）中的 Li2S6 饱和浓度，按溶剂映射）；可信度：中（体系内可比，映射到电池电解液是间接的）｜物种：Li2S6；介质：混合溶剂（不含盐）；测法：元素分析（饱和溶液 S 含量换算）；浓度定义：饱和，M（Li2S6）；温度：55 °C 搅拌 20 h 制备饱和液，测量温度未写 【D3｜多硫化物溶解行为｜实验测量｜Li2S6 在电解液中的溶液颜色深浅（定性）】A=1，B=4 序号（仅表次序；大=溶解多）；方向：A比B更弱；体系内可比：是（同篇同法（Fig. S7a），定性；元素分析总 S（Table S2）不完全随浓度单调（0.8M 最低），作者说元素分析无法给出 Li2S6 浓度）；映射到电池电解液：直接（Li2S6 加入电解液本身（含 LiTFSI、LiNO3））；可信度：高｜物种：Li2S6；介质：电解液；测法：目视颜色（55 °C 搅拌后）；浓度定义：名义 1.5 M Li2S6；温度：55 °C 搅拌 | A比B更弱 | 描述符（可比） |  | 直接 + 间接：测的是两种溶剂混合物（不含 LiTFSI、LiNO3）中的 Li2S6 饱和浓度，按溶剂映射 | Li2S6溶解度｜混合溶剂（不含盐）｜元素分析（饱和溶液 S 含量换算）｜M（Li2S6）：A=0.38，B=0.83 | 硫碳 | IKB/S（80 wt% S）：碳纳米纤维：PAA = 8:1:1 | 4 | 直接（SI；正文写 4 mAh/cm²） | 80 / 64 | 未写｜50（默认） | 1.13（默认 d=12 mm） | 8 µL/mg | 11.06（含默认输入） | 8 | 直接 |  |  | 直接报告 | 250 | 250｜— | 50 | — / — |  |  | 7.46 |  | 扣式 CR2032 | 0.2C｜C/20 化成两圈（1.8–2.8 V）后 C/5（1.7–2.8 V） | 未写（按 1675） | 0.2 | 25｜直接（SI 方法） | TFSI / TFSI | 2 wt% / 2 wt% | 常规 | 常规 | 中等(5–15] | ≥4 | 厚 | ≤0.3C | 室温(20–30) | 无 |  | 其他 | 其他 |  |  | %（金属锂保留率，HUGS，越高越好） | 第 100 圈后 | 缺失（Fig. 4a） | 缺失（Fig. 4a） | 未报告 | A更好 |  | 1.0M-DMFN 不可逆锂消耗（SEI、Li2S、Li2S2）更少 | 弱者胜 |  | Fig. 4a；p7 | 有数据 | 负极 SEI |  | 无 |  | retention for Li0 after 100 cycles reveals that 1.0M-DMFN cycled Li0 has a lower amount of irreversible Li0 consumption that is assigned to the side reactions in the formation of the SEI, Li2S, and Li2S2 and has improved the overall Li0 retention | 🧮 | 原句已在原文找到 |  | 新论文首次提取（不属定向复核；复核看 🔶/⚠️ 行与优势一致性逐对复核）
S32-C11 | S32 | 10.1002/adma.202503365 | Kautz D. J., Cao X. et al., Adv. Mater. 2025, 37, 2503365 | Wu Xu（PNNL）；HUGS 库存定量 Meng 组｜DME/2-MeTHF/TFEO 2:1:1 三元溶剂（DMFN，LiTFSI 0.6–1.2 M）对 E-baseline（1 M LiTFSI DME/DOL 1:1），均含 2 wt% LiNO3。第 100 圈后用 HUGS 直接测硫与金属锂库存（方案 3 §2 近邻）。原文前后不一：正文写面容量 4 mAh/cm²，SI 写硫载量 4 mg/cm²（按 SI 记）；Li2S6 饱和浓度一处写 DME-DOL 2:1、SI 写 1:1；软包 1C 写成 '1000 mA cm-2'。扣式用 250 µm 锂，软包 100 µm 锂 | 两侧都有；必读 | 是 | D08：0.8M-DMFN（DME/2-MeTHF/TFEO 2:1:1） | 溶剂 DME/2-MeTHF/TFEO 2:1:1 v/v；盐 0.8 M LiTFSI；稀释剂 TFEO（非配位稀释剂）；LiNO₃ 2 wt%；添加剂 无 | D10：1.0M-DMFN（DME/2-MeTHF/TFEO 2:1:1） | 溶剂 DME/2-MeTHF/TFEO 2:1:1 v/v；盐 1.0 M LiTFSI；稀释剂 TFEO（非配位稀释剂）；LiNO₃ 2 wt%；添加剂 无 | 盐浓度 | 是 | moderately solvating electrolyte（MSE） | 适中溶剂化 | moderately solvating electrolyte（MSE） | 适中溶剂化 | 适中溶剂化 ↔ 适中溶剂化 | 【D1｜Li⁺ 溶剂化环境｜实验测量｜Raman TFSI⁻ 峰：溶剂分隔离子对（SSIP）比例排序】A=2，B=1 序号（仅表次序；大=SSIP 多、溶剂化强）；方向：A比B更强；体系内可比：是（同篇同法（Fig. 2b、S5）；E-baseline SSIP 最多，DMFN 中 CIP/AGG 随盐浓度升高而增加；CMD 显示各 DMFN 溶剂化结构相同）；映射到电池电解液：直接（测的是电解液本身）；可信度：高｜物种：TFSI⁻；介质：电解液；测法：Raman；浓度定义：—；温度：未写 【D2｜多硫化物溶解行为｜实验测量｜Li2S6 饱和浓度（元素分析换算）】A=0.38，B=0.38 M（Li2S6）；方向：相同；体系内可比：是（同篇同法（Tables S3–S4）；作者说含盐电解液中实际浓度会更低；DME-DOL 比例正文写 2:1、SI 写 1:1）；映射到电池电解液：间接（测的是两种溶剂混合物（不含 LiTFSI、LiNO3）中的 Li2S6 饱和浓度，按溶剂映射）；可信度：中（体系内可比，映射到电池电解液是间接的）｜物种：Li2S6；介质：混合溶剂（不含盐）；测法：元素分析（饱和溶液 S 含量换算）；浓度定义：饱和，M（Li2S6）；温度：55 °C 搅拌 20 h 制备饱和液，测量温度未写 【D3｜多硫化物溶解行为｜实验测量｜Li2S6 在电解液中的溶液颜色深浅（定性）】A=2，B=1 序号（仅表次序；大=溶解多）；方向：A比B更强；体系内可比：是（同篇同法（Fig. S7a），定性；元素分析总 S（Table S2）不完全随浓度单调（0.8M 最低），作者说元素分析无法给出 Li2S6 浓度）；映射到电池电解液：直接（Li2S6 加入电解液本身（含 LiTFSI、LiNO3））；可信度：高｜物种：Li2S6；介质：电解液；测法：目视颜色（55 °C 搅拌后）；浓度定义：名义 1.5 M Li2S6；温度：55 °C 搅拌 | A比B更强 | 描述符（可比） |  | 直接（依据测的就是电池电解液） | Li2S6溶解度｜混合溶剂（不含盐）｜元素分析（饱和溶液 S 含量换算）｜M（Li2S6）：A=0.38，B=0.38 | 硫碳 | IKB/S（80 wt% S）：碳纳米纤维：PAA = 8:1:1 | 4 | 直接（SI；正文写 4 mAh/cm²） | 80 / 64 | 未写｜50（默认） | 1.13（默认 d=12 mm） | 8 µL/mg | 11.06（含默认输入） | 8 | 直接 |  |  | 直接报告 | 250 | 250｜— | 50 | — / — |  |  | 7.46 |  | 扣式 CR2032 | 0.2C｜C/20 化成两圈（1.8–2.8 V）后 C/5（1.7–2.8 V） | 未写（按 1675） | 0.2 | 25｜直接（SI 方法） | TFSI / TFSI | 2 wt% / 2 wt% | 常规 | 常规 | 中等(5–15] | ≥4 | 厚 | ≤0.3C | 室温(20–30) | 无 |  | 指定圈数放电容量 | 循环 |  |  | mAh/g | C/5 循环中（作者概括，Fig. 3d） | 缺失（Fig. 3d） | 缺失（Fig. 3d） | 未报告 | A更好 |  | 最佳盐浓度在 0.8–1.0 M 之间 | 强者胜 |  | Fig. 3d；p5、p7 | 有数据 | 其他 |  | 无 |  | with the 0.8MDMFN exhibiting the highest speciﬁc capacity among the DMFN electrolytes and the 1.0M-DMFN electrolyte the best cycling stability having a high-capacity retention of 81.3% (604 mAh g−1) after 300 cycles | 🧮 | 原句已在原文找到 |  | 新论文首次提取（不属定向复核；复核看 🔶/⚠️ 行与优势一致性逐对复核）
S32-C12 | S32 | 10.1002/adma.202503365 | Kautz D. J., Cao X. et al., Adv. Mater. 2025, 37, 2503365 | Wu Xu（PNNL）；HUGS 库存定量 Meng 组｜DME/2-MeTHF/TFEO 2:1:1 三元溶剂（DMFN，LiTFSI 0.6–1.2 M）对 E-baseline（1 M LiTFSI DME/DOL 1:1），均含 2 wt% LiNO3。第 100 圈后用 HUGS 直接测硫与金属锂库存（方案 3 §2 近邻）。原文前后不一：正文写面容量 4 mAh/cm²，SI 写硫载量 4 mg/cm²（按 SI 记）；Li2S6 饱和浓度一处写 DME-DOL 2:1、SI 写 1:1；软包 1C 写成 '1000 mA cm-2'。扣式用 250 µm 锂，软包 100 µm 锂 | 两侧都有；必读 | 是 | D08：0.8M-DMFN（DME/2-MeTHF/TFEO 2:1:1） | 溶剂 DME/2-MeTHF/TFEO 2:1:1 v/v；盐 0.8 M LiTFSI；稀释剂 TFEO（非配位稀释剂）；LiNO₃ 2 wt%；添加剂 无 | D10：1.0M-DMFN（DME/2-MeTHF/TFEO 2:1:1） | 溶剂 DME/2-MeTHF/TFEO 2:1:1 v/v；盐 1.0 M LiTFSI；稀释剂 TFEO（非配位稀释剂）；LiNO₃ 2 wt%；添加剂 无 | 盐浓度 | 是 | moderately solvating electrolyte（MSE） | 适中溶剂化 | moderately solvating electrolyte（MSE） | 适中溶剂化 | 适中溶剂化 ↔ 适中溶剂化 | 【D1｜Li⁺ 溶剂化环境｜实验测量｜Raman TFSI⁻ 峰：溶剂分隔离子对（SSIP）比例排序】A=2，B=1 序号（仅表次序；大=SSIP 多、溶剂化强）；方向：A比B更强；体系内可比：是（同篇同法（Fig. 2b、S5）；E-baseline SSIP 最多，DMFN 中 CIP/AGG 随盐浓度升高而增加；CMD 显示各 DMFN 溶剂化结构相同）；映射到电池电解液：直接（测的是电解液本身）；可信度：高｜物种：TFSI⁻；介质：电解液；测法：Raman；浓度定义：—；温度：未写 【D2｜多硫化物溶解行为｜实验测量｜Li2S6 饱和浓度（元素分析换算）】A=0.38，B=0.38 M（Li2S6）；方向：相同；体系内可比：是（同篇同法（Tables S3–S4）；作者说含盐电解液中实际浓度会更低；DME-DOL 比例正文写 2:1、SI 写 1:1）；映射到电池电解液：间接（测的是两种溶剂混合物（不含 LiTFSI、LiNO3）中的 Li2S6 饱和浓度，按溶剂映射）；可信度：中（体系内可比，映射到电池电解液是间接的）｜物种：Li2S6；介质：混合溶剂（不含盐）；测法：元素分析（饱和溶液 S 含量换算）；浓度定义：饱和，M（Li2S6）；温度：55 °C 搅拌 20 h 制备饱和液，测量温度未写 【D3｜多硫化物溶解行为｜实验测量｜Li2S6 在电解液中的溶液颜色深浅（定性）】A=2，B=1 序号（仅表次序；大=溶解多）；方向：A比B更强；体系内可比：是（同篇同法（Fig. S7a），定性；元素分析总 S（Table S2）不完全随浓度单调（0.8M 最低），作者说元素分析无法给出 Li2S6 浓度）；映射到电池电解液：直接（Li2S6 加入电解液本身（含 LiTFSI、LiNO3））；可信度：高｜物种：Li2S6；介质：电解液；测法：目视颜色（55 °C 搅拌后）；浓度定义：名义 1.5 M Li2S6；温度：55 °C 搅拌 | A比B更强 | 描述符（可比） |  | 直接（依据测的就是电池电解液） | Li2S6溶解度｜混合溶剂（不含盐）｜元素分析（饱和溶液 S 含量换算）｜M（Li2S6）：A=0.38，B=0.38 | 硫碳 | IKB/S（80 wt% S）：碳纳米纤维：PAA = 8:1:1 | 4 | 直接（SI；正文写 4 mAh/cm²） | 80 / 64 | 未写｜50（默认） | 1.13（默认 d=12 mm） | 8 µL/mg | 11.06（含默认输入） | 8 | 直接 |  |  | 直接报告 | 250 | 250｜— | 50 | — / — |  |  | 7.46 |  | 扣式 CR2032 | 0.2C｜C/20 化成两圈（1.8–2.8 V）后 C/5（1.7–2.8 V） | 未写（按 1675） | 0.2 | 25｜直接（SI 方法） | TFSI / TFSI | 2 wt% / 2 wt% | 常规 | 常规 | 中等(5–15] | ≥4 | 厚 | ≤0.3C | 室温(20–30) | 无 |  | 循环保持率或寿命 | 循环 |  | 81.3 | % | 第 300 圈 | 缺失（Fig. 3d） | 直接 | 未报告 | A更差 |  |  | 弱者胜 |  | Fig. 3d；p5 | 有数据 | 其他 |  | 无 |  | with the 0.8MDMFN exhibiting the highest speciﬁc capacity among the DMFN electrolytes and the 1.0M-DMFN electrolyte the best cycling stability having a high-capacity retention of 81.3% (604 mAh g−1) after 300 cycles | 🧮 | 原句已在原文找到 |  | 新论文首次提取（不属定向复核；复核看 🔶/⚠️ 行与优势一致性逐对复核）
S32-C13 | S32 | 10.1002/adma.202503365 | Kautz D. J., Cao X. et al., Adv. Mater. 2025, 37, 2503365 | Wu Xu（PNNL）；HUGS 库存定量 Meng 组｜DME/2-MeTHF/TFEO 2:1:1 三元溶剂（DMFN，LiTFSI 0.6–1.2 M）对 E-baseline（1 M LiTFSI DME/DOL 1:1），均含 2 wt% LiNO3。第 100 圈后用 HUGS 直接测硫与金属锂库存（方案 3 §2 近邻）。原文前后不一：正文写面容量 4 mAh/cm²，SI 写硫载量 4 mg/cm²（按 SI 记）；Li2S6 饱和浓度一处写 DME-DOL 2:1、SI 写 1:1；软包 1C 写成 '1000 mA cm-2'。扣式用 250 µm 锂，软包 100 µm 锂 | 两侧都有；必读 | 是 | D10：1.0M-DMFN（DME/2-MeTHF/TFEO 2:1:1） | 溶剂 DME/2-MeTHF/TFEO 2:1:1 v/v；盐 1.0 M LiTFSI；稀释剂 TFEO（非配位稀释剂）；LiNO₃ 2 wt%；添加剂 无 | EB：E-baseline：1 M LiTFSI DME/DOL 1:1 + 2 wt% LiNO3 | 溶剂 DME/DOL 1:1 v/v；盐 1 M LiTFSI；稀释剂 无；LiNO₃ 2 wt%；添加剂 无 | 溶剂种类、稀释剂、溶剂比例 | 否 | moderately solvating electrolyte（MSE） | 适中溶剂化 | highly solvating electrolyte（HSE） | 常规 | 常规 ↔ 适中溶剂化 | 【D1｜Li⁺ 溶剂化环境｜实验测量｜Raman TFSI⁻ 峰：溶剂分隔离子对（SSIP）比例排序】A=1，B=4 序号（仅表次序；大=SSIP 多、溶剂化强）；方向：A比B更弱；体系内可比：是（同篇同法（Fig. 2b、S5）；E-baseline SSIP 最多，DMFN 中 CIP/AGG 随盐浓度升高而增加；CMD 显示各 DMFN 溶剂化结构相同）；映射到电池电解液：直接（测的是电解液本身）；可信度：高｜物种：TFSI⁻；介质：电解液；测法：Raman；浓度定义：—；温度：未写 【D2｜多硫化物溶解行为｜实验测量｜Li2S6 饱和浓度（元素分析换算）】A=0.38，B=0.83 M（Li2S6）；方向：A比B更弱；体系内可比：是（同篇同法（Tables S3–S4）；作者说含盐电解液中实际浓度会更低；DME-DOL 比例正文写 2:1、SI 写 1:1）；映射到电池电解液：间接（测的是两种溶剂混合物（不含 LiTFSI、LiNO3）中的 Li2S6 饱和浓度，按溶剂映射）；可信度：中（体系内可比，映射到电池电解液是间接的）｜物种：Li2S6；介质：混合溶剂（不含盐）；测法：元素分析（饱和溶液 S 含量换算）；浓度定义：饱和，M（Li2S6）；温度：55 °C 搅拌 20 h 制备饱和液，测量温度未写 【D3｜多硫化物溶解行为｜实验测量｜Li2S6 在电解液中的溶液颜色深浅（定性）】A=1，B=4 序号（仅表次序；大=溶解多）；方向：A比B更弱；体系内可比：是（同篇同法（Fig. S7a），定性；元素分析总 S（Table S2）不完全随浓度单调（0.8M 最低），作者说元素分析无法给出 Li2S6 浓度）；映射到电池电解液：直接（Li2S6 加入电解液本身（含 LiTFSI、LiNO3））；可信度：高｜物种：Li2S6；介质：电解液；测法：目视颜色（55 °C 搅拌后）；浓度定义：名义 1.5 M Li2S6；温度：55 °C 搅拌 | A比B更弱 | 描述符（可比） |  | 直接 + 间接：测的是两种溶剂混合物（不含 LiTFSI、LiNO3）中的 Li2S6 饱和浓度，按溶剂映射 | Li2S6溶解度｜混合溶剂（不含盐）｜元素分析（饱和溶液 S 含量换算）｜M（Li2S6）：A=0.38，B=0.83 | 硫碳 | IKB/S（80 wt% S）：碳纳米纤维：PAA = 8:1:1 | 4 | 直接（SI；正文写 4 mAh/cm²） | 80 / 64 | 未写｜50（默认） | 1.13（默认 d=12 mm） | 8 µL/mg | 11.06（含默认输入） | 8 | 直接 |  |  | 直接报告 | 250 | 250｜— | 50 | — / — |  |  | 7.46 |  | 扣式 CR2032 | 0.1C｜C/20 化成两圈后，C/10 充电 → 静置 168 h → C/10 放电，重复 28 次 | 未写（按 1675） | 0.1 | 25｜直接（SI 方法） | TFSI / TFSI | 2 wt% / 2 wt% | 常规 | 常规 | 中等(5–15] | ≥4 | 厚 | ≤0.3C | 室温(20–30) | 无 |  | 自放电（容量损失） | 循环 | 8 | 34.2 | % | 第 1 次一周静置后 | 直接（约值，各 DMFN 概括） | 直接 | 未报告 | A更好 | A更好（差值 +26.2 个百分点） | 多硫化物溶解受抑、两极钝化层更稳 | 弱者胜 | 差值 +26.2 个百分点 | Fig. 3f–h；p6–7 | 有数据 | 穿梭 |  | 无 |  | The E-baseline containing cell had a signiﬁcant voltage decay after 50 h into the ﬁrst calendaring period and the voltage decreased to 2.2 V after the ﬁrst week with a large drop in capacity (34.2%) … All DMFN cells had a considerably less drop in their discharge capacities of ≈8% for all concentrations after the ﬁrst calendaring period | 🧮 | 原句已在原文找到 |  | 新论文首次提取（不属定向复核；复核看 🔶/⚠️ 行与优势一致性逐对复核）
S32-C14 | S32 | 10.1002/adma.202503365 | Kautz D. J., Cao X. et al., Adv. Mater. 2025, 37, 2503365 | Wu Xu（PNNL）；HUGS 库存定量 Meng 组｜DME/2-MeTHF/TFEO 2:1:1 三元溶剂（DMFN，LiTFSI 0.6–1.2 M）对 E-baseline（1 M LiTFSI DME/DOL 1:1），均含 2 wt% LiNO3。第 100 圈后用 HUGS 直接测硫与金属锂库存（方案 3 §2 近邻）。原文前后不一：正文写面容量 4 mAh/cm²，SI 写硫载量 4 mg/cm²（按 SI 记）；Li2S6 饱和浓度一处写 DME-DOL 2:1、SI 写 1:1；软包 1C 写成 '1000 mA cm-2'。扣式用 250 µm 锂，软包 100 µm 锂 | 两侧都有；必读 | 是 | D10：1.0M-DMFN（DME/2-MeTHF/TFEO 2:1:1） | 溶剂 DME/2-MeTHF/TFEO 2:1:1 v/v；盐 1.0 M LiTFSI；稀释剂 TFEO（非配位稀释剂）；LiNO₃ 2 wt%；添加剂 无 | EB：E-baseline：1 M LiTFSI DME/DOL 1:1 + 2 wt% LiNO3 | 溶剂 DME/DOL 1:1 v/v；盐 1 M LiTFSI；稀释剂 无；LiNO₃ 2 wt%；添加剂 无 | 溶剂种类、稀释剂、溶剂比例 | 否 | moderately solvating electrolyte（MSE） | 适中溶剂化 | highly solvating electrolyte（HSE） | 常规 | 常规 ↔ 适中溶剂化 | 【D1｜Li⁺ 溶剂化环境｜实验测量｜Raman TFSI⁻ 峰：溶剂分隔离子对（SSIP）比例排序】A=1，B=4 序号（仅表次序；大=SSIP 多、溶剂化强）；方向：A比B更弱；体系内可比：是（同篇同法（Fig. 2b、S5）；E-baseline SSIP 最多，DMFN 中 CIP/AGG 随盐浓度升高而增加；CMD 显示各 DMFN 溶剂化结构相同）；映射到电池电解液：直接（测的是电解液本身）；可信度：高｜物种：TFSI⁻；介质：电解液；测法：Raman；浓度定义：—；温度：未写 【D2｜多硫化物溶解行为｜实验测量｜Li2S6 饱和浓度（元素分析换算）】A=0.38，B=0.83 M（Li2S6）；方向：A比B更弱；体系内可比：是（同篇同法（Tables S3–S4）；作者说含盐电解液中实际浓度会更低；DME-DOL 比例正文写 2:1、SI 写 1:1）；映射到电池电解液：间接（测的是两种溶剂混合物（不含 LiTFSI、LiNO3）中的 Li2S6 饱和浓度，按溶剂映射）；可信度：中（体系内可比，映射到电池电解液是间接的）｜物种：Li2S6；介质：混合溶剂（不含盐）；测法：元素分析（饱和溶液 S 含量换算）；浓度定义：饱和，M（Li2S6）；温度：55 °C 搅拌 20 h 制备饱和液，测量温度未写 【D3｜多硫化物溶解行为｜实验测量｜Li2S6 在电解液中的溶液颜色深浅（定性）】A=1，B=4 序号（仅表次序；大=溶解多）；方向：A比B更弱；体系内可比：是（同篇同法（Fig. S7a），定性；元素分析总 S（Table S2）不完全随浓度单调（0.8M 最低），作者说元素分析无法给出 Li2S6 浓度）；映射到电池电解液：直接（Li2S6 加入电解液本身（含 LiTFSI、LiNO3））；可信度：高｜物种：Li2S6；介质：电解液；测法：目视颜色（55 °C 搅拌后）；浓度定义：名义 1.5 M Li2S6；温度：55 °C 搅拌 | A比B更弱 | 描述符（可比） |  | 直接 + 间接：测的是两种溶剂混合物（不含 LiTFSI、LiNO3）中的 Li2S6 饱和浓度，按溶剂映射 | Li2S6溶解度｜混合溶剂（不含盐）｜元素分析（饱和溶液 S 含量换算）｜M（Li2S6）：A=0.38，B=0.83 | 硫碳 | IKB/S（80 wt% S）：碳纳米纤维：PAA = 8:1:1 | 4 | 直接（SI；正文写 4 mAh/cm²） | 80 / 64 | 未写｜50（默认） | 1.13（默认 d=12 mm） | 8 µL/mg | 11.06（含默认输入） | 8 | 直接 |  |  | 直接报告 | 250 | 250｜— | 50 | — / — |  |  | 7.46 |  | 扣式 CR2032 | 0.1C｜C/20 化成两圈后，C/10 充电 → 静置 168 h → C/10 放电，重复 28 次 | 未写（按 1675） | 0.1 | 25｜直接（SI 方法） | TFSI / TFSI | 2 wt% / 2 wt% | 常规 | 常规 | 中等(5–15] | ≥4 | 厚 | ≤0.3C | 室温(20–30) | 无 |  | 自放电（容量损失） | 循环 | 5.9 | 23.5 | % | 28 个一周静置周期累计（B 不含初期损失） | 直接 | 直接（'another'，另计于初期损失之外） | 未报告 | A更好 | A更好（差值 +17.6 个百分点） |  | 弱者胜 | 差值 +17.6 个百分点 | Fig. 3g；p8 | 有数据 | 穿梭 |  | 无 |  | The DMFN electrolytes also demonstrate excellent stability during the calendar aging tests, with only 5.9% capacity loss over 28 one-week resting intervals, while the baseline electrolyte has serious capacity loss in the initial cycles and another 23.5% loss during the 28-week’s calendar test | 🧮 | E-baseline 的 23.5% 是初期损失之外'另外'的损失，口径与 A 的 5.9% 不完全一致，但方向不受影响 |  | 新论文首次提取（不属定向复核；复核看 🔶/⚠️ 行与优势一致性逐对复核）
S32-C15 | S32 | 10.1002/adma.202503365 | Kautz D. J., Cao X. et al., Adv. Mater. 2025, 37, 2503365 | Wu Xu（PNNL）；HUGS 库存定量 Meng 组｜DME/2-MeTHF/TFEO 2:1:1 三元溶剂（DMFN，LiTFSI 0.6–1.2 M）对 E-baseline（1 M LiTFSI DME/DOL 1:1），均含 2 wt% LiNO3。第 100 圈后用 HUGS 直接测硫与金属锂库存（方案 3 §2 近邻）。原文前后不一：正文写面容量 4 mAh/cm²，SI 写硫载量 4 mg/cm²（按 SI 记）；Li2S6 饱和浓度一处写 DME-DOL 2:1、SI 写 1:1；软包 1C 写成 '1000 mA cm-2'。扣式用 250 µm 锂，软包 100 µm 锂 | 两侧都有；必读 | 是 | D08：0.8M-DMFN（DME/2-MeTHF/TFEO 2:1:1） | 溶剂 DME/2-MeTHF/TFEO 2:1:1 v/v；盐 0.8 M LiTFSI；稀释剂 TFEO（非配位稀释剂）；LiNO₃ 2 wt%；添加剂 无 | EB：E-baseline：1 M LiTFSI DME/DOL 1:1 + 2 wt% LiNO3 | 溶剂 DME/DOL 1:1 v/v；盐 1 M LiTFSI；稀释剂 无；LiNO₃ 2 wt%；添加剂 无 | 溶剂种类、稀释剂、溶剂比例、盐浓度 | 否 | moderately solvating electrolyte（MSE） | 适中溶剂化 | highly solvating electrolyte（HSE） | 常规 | 常规 ↔ 适中溶剂化 | 【D1｜Li⁺ 溶剂化环境｜实验测量｜Raman TFSI⁻ 峰：溶剂分隔离子对（SSIP）比例排序】A=2，B=4 序号（仅表次序；大=SSIP 多、溶剂化强）；方向：A比B更弱；体系内可比：是（同篇同法（Fig. 2b、S5）；E-baseline SSIP 最多，DMFN 中 CIP/AGG 随盐浓度升高而增加；CMD 显示各 DMFN 溶剂化结构相同）；映射到电池电解液：直接（测的是电解液本身）；可信度：高｜物种：TFSI⁻；介质：电解液；测法：Raman；浓度定义：—；温度：未写 【D2｜多硫化物溶解行为｜实验测量｜Li2S6 饱和浓度（元素分析换算）】A=0.38，B=0.83 M（Li2S6）；方向：A比B更弱；体系内可比：是（同篇同法（Tables S3–S4）；作者说含盐电解液中实际浓度会更低；DME-DOL 比例正文写 2:1、SI 写 1:1）；映射到电池电解液：间接（测的是两种溶剂混合物（不含 LiTFSI、LiNO3）中的 Li2S6 饱和浓度，按溶剂映射）；可信度：中（体系内可比，映射到电池电解液是间接的）｜物种：Li2S6；介质：混合溶剂（不含盐）；测法：元素分析（饱和溶液 S 含量换算）；浓度定义：饱和，M（Li2S6）；温度：55 °C 搅拌 20 h 制备饱和液，测量温度未写 【D3｜多硫化物溶解行为｜实验测量｜Li2S6 在电解液中的溶液颜色深浅（定性）】A=2，B=4 序号（仅表次序；大=溶解多）；方向：A比B更弱；体系内可比：是（同篇同法（Fig. S7a），定性；元素分析总 S（Table S2）不完全随浓度单调（0.8M 最低），作者说元素分析无法给出 Li2S6 浓度）；映射到电池电解液：直接（Li2S6 加入电解液本身（含 LiTFSI、LiNO3））；可信度：高｜物种：Li2S6；介质：电解液；测法：目视颜色（55 °C 搅拌后）；浓度定义：名义 1.5 M Li2S6；温度：55 °C 搅拌 | A比B更弱 | 描述符（可比） |  | 直接 + 间接：测的是两种溶剂混合物（不含 LiTFSI、LiNO3）中的 Li2S6 饱和浓度，按溶剂映射 | Li2S6溶解度｜混合溶剂（不含盐）｜元素分析（饱和溶液 S 含量换算）｜M（Li2S6）：A=0.38，B=0.83 | 硫碳 | KB/S（80 wt% S）：MWCNT：LiPAA = 9:0.5:0.5 | 4 | 直接 | 80 / 72 | 未写｜50（默认） | 1.13（默认 d=12 mm） | 5.2 µL/mg | 11.06（含默认输入） | 5.2 | 直接 |  |  | 直接报告 | 100 | 100｜— | 20 | — / — |  |  | 2.99 |  | 软包 | 0.1C｜C/20 化成两圈（1.8–2.6 V）后 C/10（1.7–2.6 V）；原文 1C 写作 '1000 mA cm-2' | 1000 | 0.06 | 25｜直接（SI 方法） | TFSI / TFSI | 2 wt% / 2 wt% | 待定（锂厚已知、N/P 定不了） | 待定（锂厚已知、N/P 定不了） | 中等(5–15] | ≥4 | 中 | ≤0.3C | 室温(20–30) | 无 |  | 能量密度 | 容量与倍率 | 290 | 310 | Wh/kg（不含包装） | C/20 首圈 | 直接 | 直接 | 未报告 | A更差 | A更差 | 0.8M-DMFN 初始比容量较低 | 强者胜 | -0.067 | Fig. S18a；SI | 有数据 | 其他 | The lower specific energy of the 0.8M-DMFN cell is due to its lower initial specific capacity | 无 |  | The specific energy at C/20 of the two pouch cells without counting the pouch weight is 310 Wh kg-1 for E-baseline and 290 Wh kg-1 for 0.8M-DMFN | 🧮 | 原句已在原文找到 |  | 新论文首次提取（不属定向复核；复核看 🔶/⚠️ 行与优势一致性逐对复核）
S32-C16 | S32 | 10.1002/adma.202503365 | Kautz D. J., Cao X. et al., Adv. Mater. 2025, 37, 2503365 | Wu Xu（PNNL）；HUGS 库存定量 Meng 组｜DME/2-MeTHF/TFEO 2:1:1 三元溶剂（DMFN，LiTFSI 0.6–1.2 M）对 E-baseline（1 M LiTFSI DME/DOL 1:1），均含 2 wt% LiNO3。第 100 圈后用 HUGS 直接测硫与金属锂库存（方案 3 §2 近邻）。原文前后不一：正文写面容量 4 mAh/cm²，SI 写硫载量 4 mg/cm²（按 SI 记）；Li2S6 饱和浓度一处写 DME-DOL 2:1、SI 写 1:1；软包 1C 写成 '1000 mA cm-2'。扣式用 250 µm 锂，软包 100 µm 锂 | 两侧都有；必读 | 是 | D08：0.8M-DMFN（DME/2-MeTHF/TFEO 2:1:1） | 溶剂 DME/2-MeTHF/TFEO 2:1:1 v/v；盐 0.8 M LiTFSI；稀释剂 TFEO（非配位稀释剂）；LiNO₃ 2 wt%；添加剂 无 | EB：E-baseline：1 M LiTFSI DME/DOL 1:1 + 2 wt% LiNO3 | 溶剂 DME/DOL 1:1 v/v；盐 1 M LiTFSI；稀释剂 无；LiNO₃ 2 wt%；添加剂 无 | 溶剂种类、稀释剂、溶剂比例、盐浓度 | 否 | moderately solvating electrolyte（MSE） | 适中溶剂化 | highly solvating electrolyte（HSE） | 常规 | 常规 ↔ 适中溶剂化 | 【D1｜Li⁺ 溶剂化环境｜实验测量｜Raman TFSI⁻ 峰：溶剂分隔离子对（SSIP）比例排序】A=2，B=4 序号（仅表次序；大=SSIP 多、溶剂化强）；方向：A比B更弱；体系内可比：是（同篇同法（Fig. 2b、S5）；E-baseline SSIP 最多，DMFN 中 CIP/AGG 随盐浓度升高而增加；CMD 显示各 DMFN 溶剂化结构相同）；映射到电池电解液：直接（测的是电解液本身）；可信度：高｜物种：TFSI⁻；介质：电解液；测法：Raman；浓度定义：—；温度：未写 【D2｜多硫化物溶解行为｜实验测量｜Li2S6 饱和浓度（元素分析换算）】A=0.38，B=0.83 M（Li2S6）；方向：A比B更弱；体系内可比：是（同篇同法（Tables S3–S4）；作者说含盐电解液中实际浓度会更低；DME-DOL 比例正文写 2:1、SI 写 1:1）；映射到电池电解液：间接（测的是两种溶剂混合物（不含 LiTFSI、LiNO3）中的 Li2S6 饱和浓度，按溶剂映射）；可信度：中（体系内可比，映射到电池电解液是间接的）｜物种：Li2S6；介质：混合溶剂（不含盐）；测法：元素分析（饱和溶液 S 含量换算）；浓度定义：饱和，M（Li2S6）；温度：55 °C 搅拌 20 h 制备饱和液，测量温度未写 【D3｜多硫化物溶解行为｜实验测量｜Li2S6 在电解液中的溶液颜色深浅（定性）】A=2，B=4 序号（仅表次序；大=溶解多）；方向：A比B更弱；体系内可比：是（同篇同法（Fig. S7a），定性；元素分析总 S（Table S2）不完全随浓度单调（0.8M 最低），作者说元素分析无法给出 Li2S6 浓度）；映射到电池电解液：直接（Li2S6 加入电解液本身（含 LiTFSI、LiNO3））；可信度：高｜物种：Li2S6；介质：电解液；测法：目视颜色（55 °C 搅拌后）；浓度定义：名义 1.5 M Li2S6；温度：55 °C 搅拌 | A比B更弱 | 描述符（可比） |  | 直接 + 间接：测的是两种溶剂混合物（不含 LiTFSI、LiNO3）中的 Li2S6 饱和浓度，按溶剂映射 | Li2S6溶解度｜混合溶剂（不含盐）｜元素分析（饱和溶液 S 含量换算）｜M（Li2S6）：A=0.38，B=0.83 | 硫碳 | KB/S（80 wt% S）：MWCNT：LiPAA = 9:0.5:0.5 | 4 | 直接 | 80 / 72 | 未写｜50（默认） | 1.13（默认 d=12 mm） | 5.2 µL/mg | 11.06（含默认输入） | 5.2 | 直接 |  |  | 直接报告 | 100 | 100｜— | 20 | — / — |  |  | 2.99 |  | 软包 | 0.1C｜C/20 化成两圈（1.8–2.6 V）后 C/10（1.7–2.6 V）；原文 1C 写作 '1000 mA cm-2' | 1000 | 0.06 | 25｜直接（SI 方法） | TFSI / TFSI | 2 wt% / 2 wt% | 待定（锂厚已知、N/P 定不了） | 待定（锂厚已知、N/P 定不了） | 中等(5–15] | ≥4 | 中 | ≤0.3C | 室温(20–30) | 无 |  | 循环保持率或寿命 | 循环 |  |  | — | C/10 循环（E-baseline 40 圈后过电位大） | 缺失（Fig. S18b） | 缺失（Fig. S18b） | 未报告 | A更好 |  | E-baseline 副反应带来额外充电容量、CE 低，最终电池失效 | 弱者胜 |  | Fig. S18；p7 | 有数据 | 穿梭 | because the extra charging capacity from unwanted side reactions leads to low Coulombic eﬃciency ultimately to cell death | 初步结果 |  | the 0.8M-DMFN and E-baseline electrolytes were evaluated in 1-Ah pouch cells and the preliminary cycling results shown in Figure S18 (Supporting Information) also indicate the 0.8M-DMFN shows better cycling stability than E-baseline where the latter exhibits large overpotential after 40 cycles | 🧮 | 原句已在原文找到 |  | 新论文首次提取（不属定向复核；复核看 🔶/⚠️ 行与优势一致性逐对复核）
S33-C1 | S33 | 10.1002/aenm.202403828 | Kim I., Kim S. et al., Adv. Energy Mater. 2025, 15, 2403828 | Hee-Tak Kim（KAIST；LG Energy Solution 合作）｜DME 中加约 20 vol% 氟化醚共溶剂（ETFE < BTFE < TFTFE < TFOFE，按 F 数）逐级减弱 Li⁺ 溶剂化；LiFSI + LiNO3 双盐。40 µm 薄锂（约 8 mAh/cm²）对 3.8 mg/cm² 硫，E/S 5，按 N/P 属负极受限一侧。选行规则（不看结果）：每种 DME-FE 对 DME 对照，取作者报告的全部比较；软包只有 DME-TFTFE 对 DME。失效分析用的是另一基准（1 M LiTFSI + 0.2 M LiNO3 DOL/DME，46 圈：剩余可逆锂 6.3 / 8 mAh/cm²，DME 分解 33%、DOL 49%、TFSI⁻ 2%，补液后恢复），与本表配方对不同、圈数不同，未列行，作为机制证据记在机制判别表。36 圈后剩余活性锂、DME/FSI⁻ 保留率未测 TFOFE | 稀有格 | 是 | ET：DME-ETFE（LiFSI:LiNO3:DME:ETFE = 1.9:1.0:18.5:3.8） | 溶剂 DME/ETFE（FE 约 20 vol%）；盐 LiFSI（摩尔比 1.9）；稀释剂 ETFE（氟化醚，4 个 F）；LiNO₃ 摩尔比 1.0（相对 DME 18.5）；添加剂 无 | DM：DME 对照：0.75 M LiFSI + 0.4 M LiNO3 / DME | 溶剂 DME；盐 0.75 M LiFSI；稀释剂 无；LiNO₃ 0.4 M；添加剂 无 | 稀释剂、盐浓度 | 否 | moderately solvating | 适中溶剂化 | strongly solvating | 强溶剂化 | 强溶剂化 ↔ 适中溶剂化 | 【D1｜Li⁺ 溶剂化环境｜实验测量｜电解液 ⁷Li NMR 向高场位移排序（位移越大 = Li⁺ 溶剂化能力越弱）】A=4，B=5 序号（仅表次序；大=溶剂化强）；方向：A比B更弱；体系内可比：是（同篇同法（Fig. S6、2d）；Raman CIP 比例、电导率、⁷Li DOSY、MD 配位数、Kamlet–Taft 碱度均同序）；映射到电池电解液：直接（测的是电解液本身）；可信度：高｜物种：Li⁺；介质：电解液；测法：⁷Li NMR；浓度定义：—；温度：未写 【D2｜多硫化物溶解行为｜实验测量｜Li2S4 最大溶解度（UV–vis，电解液中）排序】A=4，B=5 序号（仅表次序；大=溶解多）；方向：A比B更弱；体系内可比：是（同篇同法（Fig. S16），数值只在图中；0.2 M Li2S4 的颜色与 ⁷Li 位移同序）；映射到电池电解液：直接（Li2S4 加入电解液本身）；可信度：高｜物种：Li2S4；介质：电解液；测法：UV–vis（上清稀释）；浓度定义：名义 0.5 M Li2S4 饱和；温度：未写 | A比B更弱 | 描述符（可比） |  | 直接（依据测的就是电池电解液） |  | 硫碳 | LG Energy Solution 高载量硫正极（Φ14 mm） | 3.8 | 直接 | / | 29.4｜29.4 | 1.539 | 5 µL/mg | 5.03 | 5 | 直接 |  |  | 直接报告 | 40 | 40｜— | 8 | — / — |  |  | 1.26 |  | 扣式 2032 | 0.15C｜0.05C×2 → 0.1C 预循环后 0.15C，1.8–2.7 V | 未写（按 1675） | 0.15 | ｜未写 | FSI / FSI | 摩尔比 1.0（相对 DME 18.5） / 0.4 M | 负极受限 | 负极受限 | 贫液(≤5) | 2–4 | 薄 | ≤0.3C | 未知 | 无 |  | 首圈容量 | 容量与倍率 |  |  | mAh/g | 预循环后 0.15C 首圈 | 缺失（Fig. 3c） | 缺失（Fig. 3c） | 未报告 | 差异小 |  | 含 Li2S4 时各电解液电导率相近 | 差异小 |  | Fig. 3c；p6 | 有数据 | 其他 |  | 无 |  | The DME-ETFE, DME-BTFE, and DME-TFTFE electrolytes displayed slightly higher overpotentials than and similar discharge capacities as the DME electrolyte | 🧮 | 对照按 0.75 M 配，DME-FE 按摩尔比配，盐与 DME 的比例不同 |  | 新论文首次提取（不属定向复核；复核看 🔶/⚠️ 行与优势一致性逐对复核）
S33-C2 | S33 | 10.1002/aenm.202403828 | Kim I., Kim S. et al., Adv. Energy Mater. 2025, 15, 2403828 | Hee-Tak Kim（KAIST；LG Energy Solution 合作）｜DME 中加约 20 vol% 氟化醚共溶剂（ETFE < BTFE < TFTFE < TFOFE，按 F 数）逐级减弱 Li⁺ 溶剂化；LiFSI + LiNO3 双盐。40 µm 薄锂（约 8 mAh/cm²）对 3.8 mg/cm² 硫，E/S 5，按 N/P 属负极受限一侧。选行规则（不看结果）：每种 DME-FE 对 DME 对照，取作者报告的全部比较；软包只有 DME-TFTFE 对 DME。失效分析用的是另一基准（1 M LiTFSI + 0.2 M LiNO3 DOL/DME，46 圈：剩余可逆锂 6.3 / 8 mAh/cm²，DME 分解 33%、DOL 49%、TFSI⁻ 2%，补液后恢复），与本表配方对不同、圈数不同，未列行，作为机制证据记在机制判别表。36 圈后剩余活性锂、DME/FSI⁻ 保留率未测 TFOFE | 稀有格 | 是 | ET：DME-ETFE（LiFSI:LiNO3:DME:ETFE = 1.9:1.0:18.5:3.8） | 溶剂 DME/ETFE（FE 约 20 vol%）；盐 LiFSI（摩尔比 1.9）；稀释剂 ETFE（氟化醚，4 个 F）；LiNO₃ 摩尔比 1.0（相对 DME 18.5）；添加剂 无 | DM：DME 对照：0.75 M LiFSI + 0.4 M LiNO3 / DME | 溶剂 DME；盐 0.75 M LiFSI；稀释剂 无；LiNO₃ 0.4 M；添加剂 无 | 稀释剂、盐浓度 | 否 | moderately solvating | 适中溶剂化 | strongly solvating | 强溶剂化 | 强溶剂化 ↔ 适中溶剂化 | 【D1｜Li⁺ 溶剂化环境｜实验测量｜电解液 ⁷Li NMR 向高场位移排序（位移越大 = Li⁺ 溶剂化能力越弱）】A=4，B=5 序号（仅表次序；大=溶剂化强）；方向：A比B更弱；体系内可比：是（同篇同法（Fig. S6、2d）；Raman CIP 比例、电导率、⁷Li DOSY、MD 配位数、Kamlet–Taft 碱度均同序）；映射到电池电解液：直接（测的是电解液本身）；可信度：高｜物种：Li⁺；介质：电解液；测法：⁷Li NMR；浓度定义：—；温度：未写 【D2｜多硫化物溶解行为｜实验测量｜Li2S4 最大溶解度（UV–vis，电解液中）排序】A=4，B=5 序号（仅表次序；大=溶解多）；方向：A比B更弱；体系内可比：是（同篇同法（Fig. S16），数值只在图中；0.2 M Li2S4 的颜色与 ⁷Li 位移同序）；映射到电池电解液：直接（Li2S4 加入电解液本身）；可信度：高｜物种：Li2S4；介质：电解液；测法：UV–vis（上清稀释）；浓度定义：名义 0.5 M Li2S4 饱和；温度：未写 | A比B更弱 | 描述符（可比） |  | 直接（依据测的就是电池电解液） |  | 硫碳 | LG Energy Solution 高载量硫正极（Φ14 mm） | 3.8 | 直接 | / | 29.4｜29.4 | 1.539 | 5 µL/mg | 5.03 | 5 | 直接 |  |  | 直接报告 | 40 | 40｜— | 8 | — / — |  |  | 1.26 |  | 扣式 2032 | 0.15C｜0.05C×2 → 0.1C 预循环后 0.15C，1.8–2.7 V | 未写（按 1675） | 0.15 | ｜未写 | FSI / FSI | 摩尔比 1.0（相对 DME 18.5） / 0.4 M | 负极受限 | 负极受限 | 贫液(≤5) | 2–4 | 薄 | ≤0.3C | 未知 | 无 |  | 过电位或动力学 | 其他 |  |  | V（放电过电位，越低越好） | 预循环后 0.15C 首圈 | 缺失（Fig. 3c） | 缺失（Fig. 3c） | 未报告 | A更差 |  |  | 强者胜 |  | Fig. 3c；p6 | 有数据 | 正极动力学 |  | 无 |  | The DME-ETFE, DME-BTFE, and DME-TFTFE electrolytes displayed slightly higher overpotentials than and similar discharge capacities as the DME electrolyte | 🧮 | 对照按 0.75 M 配，DME-FE 按摩尔比配，盐与 DME 的比例不同 |  | 新论文首次提取（不属定向复核；复核看 🔶/⚠️ 行与优势一致性逐对复核）
S33-C3 | S33 | 10.1002/aenm.202403828 | Kim I., Kim S. et al., Adv. Energy Mater. 2025, 15, 2403828 | Hee-Tak Kim（KAIST；LG Energy Solution 合作）｜DME 中加约 20 vol% 氟化醚共溶剂（ETFE < BTFE < TFTFE < TFOFE，按 F 数）逐级减弱 Li⁺ 溶剂化；LiFSI + LiNO3 双盐。40 µm 薄锂（约 8 mAh/cm²）对 3.8 mg/cm² 硫，E/S 5，按 N/P 属负极受限一侧。选行规则（不看结果）：每种 DME-FE 对 DME 对照，取作者报告的全部比较；软包只有 DME-TFTFE 对 DME。失效分析用的是另一基准（1 M LiTFSI + 0.2 M LiNO3 DOL/DME，46 圈：剩余可逆锂 6.3 / 8 mAh/cm²，DME 分解 33%、DOL 49%、TFSI⁻ 2%，补液后恢复），与本表配方对不同、圈数不同，未列行，作为机制证据记在机制判别表。36 圈后剩余活性锂、DME/FSI⁻ 保留率未测 TFOFE | 稀有格 | 是 | ET：DME-ETFE（LiFSI:LiNO3:DME:ETFE = 1.9:1.0:18.5:3.8） | 溶剂 DME/ETFE（FE 约 20 vol%）；盐 LiFSI（摩尔比 1.9）；稀释剂 ETFE（氟化醚，4 个 F）；LiNO₃ 摩尔比 1.0（相对 DME 18.5）；添加剂 无 | DM：DME 对照：0.75 M LiFSI + 0.4 M LiNO3 / DME | 溶剂 DME；盐 0.75 M LiFSI；稀释剂 无；LiNO₃ 0.4 M；添加剂 无 | 稀释剂、盐浓度 | 否 | moderately solvating | 适中溶剂化 | strongly solvating | 强溶剂化 | 强溶剂化 ↔ 适中溶剂化 | 【D1｜Li⁺ 溶剂化环境｜实验测量｜电解液 ⁷Li NMR 向高场位移排序（位移越大 = Li⁺ 溶剂化能力越弱）】A=4，B=5 序号（仅表次序；大=溶剂化强）；方向：A比B更弱；体系内可比：是（同篇同法（Fig. S6、2d）；Raman CIP 比例、电导率、⁷Li DOSY、MD 配位数、Kamlet–Taft 碱度均同序）；映射到电池电解液：直接（测的是电解液本身）；可信度：高｜物种：Li⁺；介质：电解液；测法：⁷Li NMR；浓度定义：—；温度：未写 【D2｜多硫化物溶解行为｜实验测量｜Li2S4 最大溶解度（UV–vis，电解液中）排序】A=4，B=5 序号（仅表次序；大=溶解多）；方向：A比B更弱；体系内可比：是（同篇同法（Fig. S16），数值只在图中；0.2 M Li2S4 的颜色与 ⁷Li 位移同序）；映射到电池电解液：直接（Li2S4 加入电解液本身）；可信度：高｜物种：Li2S4；介质：电解液；测法：UV–vis（上清稀释）；浓度定义：名义 0.5 M Li2S4 饱和；温度：未写 | A比B更弱 | 描述符（可比） |  | 直接（依据测的就是电池电解液） |  | 硫碳 | LG Energy Solution 高载量硫正极（Φ14 mm） | 3.8 | 直接 | / | 29.4｜29.4 | 1.539 | 5 µL/mg | 5.03 | 5 | 直接 |  |  | 直接报告 | 40 | 40｜— | 8 | — / — |  |  | 1.26 |  | 扣式 2032 | 0.15C｜0.05C×2 → 0.1C 预循环后 0.15C，1.8–2.7 V | 未写（按 1675） | 0.15 | ｜未写 | FSI / FSI | 摩尔比 1.0（相对 DME 18.5） / 0.4 M | 负极受限 | 负极受限 | 贫液(≤5) | 2–4 | 薄 | ≤0.3C | 未知 | 无 |  | 多硫化物溶解或穿梭 | 其他 |  |  | µA（95% 充电态开路穿梭电流） | 95% 充电态开路 | 缺失（Fig. 3e） | 缺失（Fig. 3e） | 未报告 | A更好 |  | 穿梭电流与多硫化物溶解度一致；TFOFE 略高于 MSE，归因于低电荷密度单阴离子更易在负极还原 | 弱者胜 |  | Fig. 3e；p6–8 | 有数据 | 穿梭 |  | 无 |  | The PS shuttle current detected in a 95% charged cell under open-circuit voltage[27] was found to decrease in the following order: DME > weakly solvating electrolyte (DME-TFOFE) > moderately solvating electrolytes (DME-ETFE, DME-BTFE | 🧮 | 对照按 0.75 M 配，DME-FE 按摩尔比配，盐与 DME 的比例不同 |  | 新论文首次提取（不属定向复核；复核看 🔶/⚠️ 行与优势一致性逐对复核）
S33-C4 | S33 | 10.1002/aenm.202403828 | Kim I., Kim S. et al., Adv. Energy Mater. 2025, 15, 2403828 | Hee-Tak Kim（KAIST；LG Energy Solution 合作）｜DME 中加约 20 vol% 氟化醚共溶剂（ETFE < BTFE < TFTFE < TFOFE，按 F 数）逐级减弱 Li⁺ 溶剂化；LiFSI + LiNO3 双盐。40 µm 薄锂（约 8 mAh/cm²）对 3.8 mg/cm² 硫，E/S 5，按 N/P 属负极受限一侧。选行规则（不看结果）：每种 DME-FE 对 DME 对照，取作者报告的全部比较；软包只有 DME-TFTFE 对 DME。失效分析用的是另一基准（1 M LiTFSI + 0.2 M LiNO3 DOL/DME，46 圈：剩余可逆锂 6.3 / 8 mAh/cm²，DME 分解 33%、DOL 49%、TFSI⁻ 2%，补液后恢复），与本表配方对不同、圈数不同，未列行，作为机制证据记在机制判别表。36 圈后剩余活性锂、DME/FSI⁻ 保留率未测 TFOFE | 稀有格 | 是 | ET：DME-ETFE（LiFSI:LiNO3:DME:ETFE = 1.9:1.0:18.5:3.8） | 溶剂 DME/ETFE（FE 约 20 vol%）；盐 LiFSI（摩尔比 1.9）；稀释剂 ETFE（氟化醚，4 个 F）；LiNO₃ 摩尔比 1.0（相对 DME 18.5）；添加剂 无 | DM：DME 对照：0.75 M LiFSI + 0.4 M LiNO3 / DME | 溶剂 DME；盐 0.75 M LiFSI；稀释剂 无；LiNO₃ 0.4 M；添加剂 无 | 稀释剂、盐浓度 | 否 | moderately solvating | 适中溶剂化 | strongly solvating | 强溶剂化 | 强溶剂化 ↔ 适中溶剂化 | 【D1｜Li⁺ 溶剂化环境｜实验测量｜电解液 ⁷Li NMR 向高场位移排序（位移越大 = Li⁺ 溶剂化能力越弱）】A=4，B=5 序号（仅表次序；大=溶剂化强）；方向：A比B更弱；体系内可比：是（同篇同法（Fig. S6、2d）；Raman CIP 比例、电导率、⁷Li DOSY、MD 配位数、Kamlet–Taft 碱度均同序）；映射到电池电解液：直接（测的是电解液本身）；可信度：高｜物种：Li⁺；介质：电解液；测法：⁷Li NMR；浓度定义：—；温度：未写 【D2｜多硫化物溶解行为｜实验测量｜Li2S4 最大溶解度（UV–vis，电解液中）排序】A=4，B=5 序号（仅表次序；大=溶解多）；方向：A比B更弱；体系内可比：是（同篇同法（Fig. S16），数值只在图中；0.2 M Li2S4 的颜色与 ⁷Li 位移同序）；映射到电池电解液：直接（Li2S4 加入电解液本身）；可信度：高｜物种：Li2S4；介质：电解液；测法：UV–vis（上清稀释）；浓度定义：名义 0.5 M Li2S4 饱和；温度：未写 | A比B更弱 | 描述符（可比） |  | 直接（依据测的就是电池电解液） |  | 硫碳 | LG Energy Solution 高载量硫正极（Φ14 mm） | 3.8 | 直接 | / | 29.4｜29.4 | 1.539 | 5 µL/mg | 5.03 | 5 | 直接 |  |  | 直接报告 | 40 | 40｜— | 8 | — / — |  |  | 1.26 |  | 扣式 2032 | 0.15C｜0.05C×2 → 0.1C 预循环后 0.15C，1.8–2.7 V | 未写（按 1675） | 0.15 | ｜未写 | FSI / FSI | 摩尔比 1.0（相对 DME 18.5） / 0.4 M | 负极受限 | 负极受限 | 贫液(≤5) | 2–4 | 薄 | ≤0.3C | 未知 | 无 |  | 循环保持率或寿命 | 循环 | 32 | 36 | 圈（容量保持 70% 时） | 保持率 70% | 直接 | 直接 | 未报告 | A更差 | A更差 | 除 TFOFE 外寿命与负极可逆性强相关 | 强者胜 | -0.118 | Fig. 4b；p8 | 有数据 | 电解液耗尽、负极 SEI |  | 无 |  | The cycle numbers of the DME-TFTFE, DMEBTFE, DME, DME-ETFE, and DME-TFOFE electrolytes at a capacity retention of 70% were 154, 131, 36, 32, and 31 cycles, respectively | 🧮 | 对照按 0.75 M 配，DME-FE 按摩尔比配，盐与 DME 的比例不同 |  | 新论文首次提取（不属定向复核；复核看 🔶/⚠️ 行与优势一致性逐对复核）
S33-C5 | S33 | 10.1002/aenm.202403828 | Kim I., Kim S. et al., Adv. Energy Mater. 2025, 15, 2403828 | Hee-Tak Kim（KAIST；LG Energy Solution 合作）｜DME 中加约 20 vol% 氟化醚共溶剂（ETFE < BTFE < TFTFE < TFOFE，按 F 数）逐级减弱 Li⁺ 溶剂化；LiFSI + LiNO3 双盐。40 µm 薄锂（约 8 mAh/cm²）对 3.8 mg/cm² 硫，E/S 5，按 N/P 属负极受限一侧。选行规则（不看结果）：每种 DME-FE 对 DME 对照，取作者报告的全部比较；软包只有 DME-TFTFE 对 DME。失效分析用的是另一基准（1 M LiTFSI + 0.2 M LiNO3 DOL/DME，46 圈：剩余可逆锂 6.3 / 8 mAh/cm²，DME 分解 33%、DOL 49%、TFSI⁻ 2%，补液后恢复），与本表配方对不同、圈数不同，未列行，作为机制证据记在机制判别表。36 圈后剩余活性锂、DME/FSI⁻ 保留率未测 TFOFE | 稀有格 | 否（正极：无（Li‖Cu）） | ET：DME-ETFE（LiFSI:LiNO3:DME:ETFE = 1.9:1.0:18.5:3.8） | 溶剂 DME/ETFE（FE 约 20 vol%）；盐 LiFSI（摩尔比 1.9）；稀释剂 ETFE（氟化醚，4 个 F）；LiNO₃ 摩尔比 1.0（相对 DME 18.5）；添加剂 无 | DM：DME 对照：0.75 M LiFSI + 0.4 M LiNO3 / DME | 溶剂 DME；盐 0.75 M LiFSI；稀释剂 无；LiNO₃ 0.4 M；添加剂 无 | 稀释剂、盐浓度 | 否 | moderately solvating | 适中溶剂化 | strongly solvating | 强溶剂化 | 强溶剂化 ↔ 适中溶剂化 | 【D1｜Li⁺ 溶剂化环境｜实验测量｜电解液 ⁷Li NMR 向高场位移排序（位移越大 = Li⁺ 溶剂化能力越弱）】A=4，B=5 序号（仅表次序；大=溶剂化强）；方向：A比B更弱；体系内可比：是（同篇同法（Fig. S6、2d）；Raman CIP 比例、电导率、⁷Li DOSY、MD 配位数、Kamlet–Taft 碱度均同序）；映射到电池电解液：直接（测的是电解液本身）；可信度：高｜物种：Li⁺；介质：电解液；测法：⁷Li NMR；浓度定义：—；温度：未写 【D2｜多硫化物溶解行为｜实验测量｜Li2S4 最大溶解度（UV–vis，电解液中）排序】A=4，B=5 序号（仅表次序；大=溶解多）；方向：A比B更弱；体系内可比：是（同篇同法（Fig. S16），数值只在图中；0.2 M Li2S4 的颜色与 ⁷Li 位移同序）；映射到电池电解液：直接（Li2S4 加入电解液本身）；可信度：高｜物种：Li2S4；介质：电解液；测法：UV–vis（上清稀释）；浓度定义：名义 0.5 M Li2S4 饱和；温度：未写 | A比B更弱 | 描述符（可比） |  | 直接（依据测的就是电池电解液） |  | 无（Li‖Cu） | Ni（Φ16 mm） |  | 不适用 | / | 30｜30 | 1.13（默认 d=12 mm） | 未写 |  |  | 缺失 |  |  | 未知（缺失） | 40 | 40｜— | 8 | — / — |  |  |  |  | 扣式 Li‖Ni | ｜1 mA/cm² |  |  | ｜未写 | FSI / FSI | 摩尔比 1.0（相对 DME 18.5） / 0.4 M | 不适用 | 不适用 | 未知 | 未知 | 不适用 | 未知 | 未知 | 无 |  | Li‖Cu 库仑效率 | 负极侧 | 95.31 | 95.42 | % | Aurbach 法 CE | 直接 | 直接 | 未报告 | A更差 | A更差（百分点差 -0.11） | 氟化度越高与锂相容性越好（ETFE 例外，略低于 DME） | 强者胜 | 百分点差 -0.11；ln 损失比 -0.024 | Fig. 4a；p8 | 有数据 | 负极 SEI |  | 无 | S33-C6（C3）：改变 （未识别差异）；胜方 本行 强者胜｜该行 弱者胜 → 翻转（强弱胜方互换）；取值点不同／待核可比性；协议未逐项核；载量未知（两行均未报告）；效应量 本行 百分点差 -0.11；ln 损失比 -0.024（A=ET）｜该行 —（A=ET）；正 = A 更好 | The Coulombic eﬃciencies of the DME-TFOFE, DME-TFTFE, DME-BTFE, DME-ETFE, and DME electrolytes were measured to be 97.18, 96.81, 96.19, 95.31, and 95.42%, respectively | ✅ | 对照按 0.75 M 配，DME-FE 按摩尔比配，盐与 DME 的比例不同 |  | 新论文首次提取（不属定向复核；复核看 🔶/⚠️ 行与优势一致性逐对复核）
S33-C6 | S33 | 10.1002/aenm.202403828 | Kim I., Kim S. et al., Adv. Energy Mater. 2025, 15, 2403828 | Hee-Tak Kim（KAIST；LG Energy Solution 合作）｜DME 中加约 20 vol% 氟化醚共溶剂（ETFE < BTFE < TFTFE < TFOFE，按 F 数）逐级减弱 Li⁺ 溶剂化；LiFSI + LiNO3 双盐。40 µm 薄锂（约 8 mAh/cm²）对 3.8 mg/cm² 硫，E/S 5，按 N/P 属负极受限一侧。选行规则（不看结果）：每种 DME-FE 对 DME 对照，取作者报告的全部比较；软包只有 DME-TFTFE 对 DME。失效分析用的是另一基准（1 M LiTFSI + 0.2 M LiNO3 DOL/DME，46 圈：剩余可逆锂 6.3 / 8 mAh/cm²，DME 分解 33%、DOL 49%、TFSI⁻ 2%，补液后恢复），与本表配方对不同、圈数不同，未列行，作为机制证据记在机制判别表。36 圈后剩余活性锂、DME/FSI⁻ 保留率未测 TFOFE | 稀有格 | 否（正极：无（Li‖Cu）） | ET：DME-ETFE（LiFSI:LiNO3:DME:ETFE = 1.9:1.0:18.5:3.8） | 溶剂 DME/ETFE（FE 约 20 vol%）；盐 LiFSI（摩尔比 1.9）；稀释剂 ETFE（氟化醚，4 个 F）；LiNO₃ 摩尔比 1.0（相对 DME 18.5）；添加剂 无 | DM：DME 对照：0.75 M LiFSI + 0.4 M LiNO3 / DME | 溶剂 DME；盐 0.75 M LiFSI；稀释剂 无；LiNO₃ 0.4 M；添加剂 无 | 稀释剂、盐浓度 | 否 | moderately solvating | 适中溶剂化 | strongly solvating | 强溶剂化 | 强溶剂化 ↔ 适中溶剂化 | 【D1｜Li⁺ 溶剂化环境｜实验测量｜电解液 ⁷Li NMR 向高场位移排序（位移越大 = Li⁺ 溶剂化能力越弱）】A=4，B=5 序号（仅表次序；大=溶剂化强）；方向：A比B更弱；体系内可比：是（同篇同法（Fig. S6、2d）；Raman CIP 比例、电导率、⁷Li DOSY、MD 配位数、Kamlet–Taft 碱度均同序）；映射到电池电解液：直接（测的是电解液本身）；可信度：高｜物种：Li⁺；介质：电解液；测法：⁷Li NMR；浓度定义：—；温度：未写 【D2｜多硫化物溶解行为｜实验测量｜Li2S4 最大溶解度（UV–vis，电解液中）排序】A=4，B=5 序号（仅表次序；大=溶解多）；方向：A比B更弱；体系内可比：是（同篇同法（Fig. S16），数值只在图中；0.2 M Li2S4 的颜色与 ⁷Li 位移同序）；映射到电池电解液：直接（Li2S4 加入电解液本身）；可信度：高｜物种：Li2S4；介质：电解液；测法：UV–vis（上清稀释）；浓度定义：名义 0.5 M Li2S4 饱和；温度：未写 | A比B更弱 | 描述符（可比） |  | 直接（依据测的就是电池电解液） |  | 无（Li‖Cu） | Ni |  | 不适用 | / | 15｜15 | 1.13（默认 d=12 mm） | 未写 |  |  | 缺失 |  |  | 未知（缺失） | 40 | 40｜— | 8 | — / — |  |  |  |  | 扣式 Li‖Ni | ｜0.2 mA/cm²，0.2 mAh/cm² |  |  | ｜未写 | FSI / FSI | 摩尔比 1.0（相对 DME 18.5） / 0.4 M | 不适用 | 不适用 | 未知 | 未知 | 不适用 | 未知 | 未知 | 无 |  | Li‖Cu 库仑效率 | 负极侧 |  |  | % | 100 圈平均 CE | 缺失（Fig. S26） | 缺失（Fig. S26） | 未报告 | A更好 |  | 阴离子配位增强提高负极稳定性 | 弱者胜 |  | Fig. S26；p8 | 有数据 | 负极 SEI |  | 无 | S33-C5（C2）：改变 （未识别差异）；胜方 本行 弱者胜｜该行 强者胜 → 翻转（强弱胜方互换）；取值点不同／待核可比性；协议未逐项核；载量未知（两行均未报告）；效应量 本行 —（A=ET）｜该行 百分点差 -0.11；ln 损失比 -0.024（A=ET）；正 = A 更好 | The average Coulombic eﬃciency over 100 cycles was conﬁrmed to follow the order DME-TFOFE > DME-TFTFE > DME-BTFE > DME-ETFE > DME | ✅ | 对照按 0.75 M 配，DME-FE 按摩尔比配，盐与 DME 的比例不同 |  | 新论文首次提取（不属定向复核；复核看 🔶/⚠️ 行与优势一致性逐对复核）
S33-C7 | S33 | 10.1002/aenm.202403828 | Kim I., Kim S. et al., Adv. Energy Mater. 2025, 15, 2403828 | Hee-Tak Kim（KAIST；LG Energy Solution 合作）｜DME 中加约 20 vol% 氟化醚共溶剂（ETFE < BTFE < TFTFE < TFOFE，按 F 数）逐级减弱 Li⁺ 溶剂化；LiFSI + LiNO3 双盐。40 µm 薄锂（约 8 mAh/cm²）对 3.8 mg/cm² 硫，E/S 5，按 N/P 属负极受限一侧。选行规则（不看结果）：每种 DME-FE 对 DME 对照，取作者报告的全部比较；软包只有 DME-TFTFE 对 DME。失效分析用的是另一基准（1 M LiTFSI + 0.2 M LiNO3 DOL/DME，46 圈：剩余可逆锂 6.3 / 8 mAh/cm²，DME 分解 33%、DOL 49%、TFSI⁻ 2%，补液后恢复），与本表配方对不同、圈数不同，未列行，作为机制证据记在机制判别表。36 圈后剩余活性锂、DME/FSI⁻ 保留率未测 TFOFE | 稀有格 | 是 | ET：DME-ETFE（LiFSI:LiNO3:DME:ETFE = 1.9:1.0:18.5:3.8） | 溶剂 DME/ETFE（FE 约 20 vol%）；盐 LiFSI（摩尔比 1.9）；稀释剂 ETFE（氟化醚，4 个 F）；LiNO₃ 摩尔比 1.0（相对 DME 18.5）；添加剂 无 | DM：DME 对照：0.75 M LiFSI + 0.4 M LiNO3 / DME | 溶剂 DME；盐 0.75 M LiFSI；稀释剂 无；LiNO₃ 0.4 M；添加剂 无 | 稀释剂、盐浓度 | 否 | moderately solvating | 适中溶剂化 | strongly solvating | 强溶剂化 | 强溶剂化 ↔ 适中溶剂化 | 【D1｜Li⁺ 溶剂化环境｜实验测量｜电解液 ⁷Li NMR 向高场位移排序（位移越大 = Li⁺ 溶剂化能力越弱）】A=4，B=5 序号（仅表次序；大=溶剂化强）；方向：A比B更弱；体系内可比：是（同篇同法（Fig. S6、2d）；Raman CIP 比例、电导率、⁷Li DOSY、MD 配位数、Kamlet–Taft 碱度均同序）；映射到电池电解液：直接（测的是电解液本身）；可信度：高｜物种：Li⁺；介质：电解液；测法：⁷Li NMR；浓度定义：—；温度：未写 【D2｜多硫化物溶解行为｜实验测量｜Li2S4 最大溶解度（UV–vis，电解液中）排序】A=4，B=5 序号（仅表次序；大=溶解多）；方向：A比B更弱；体系内可比：是（同篇同法（Fig. S16），数值只在图中；0.2 M Li2S4 的颜色与 ⁷Li 位移同序）；映射到电池电解液：直接（Li2S4 加入电解液本身）；可信度：高｜物种：Li2S4；介质：电解液；测法：UV–vis（上清稀释）；浓度定义：名义 0.5 M Li2S4 饱和；温度：未写 | A比B更弱 | 描述符（可比） |  | 直接（依据测的就是电池电解液） |  | 硫碳 | LG Energy Solution 高载量硫正极（Φ14 mm） | 3.8 | 直接 | / | 29.4｜29.4 | 1.539 | 5 µL/mg | 5.03 | 5 | 直接 |  |  | 直接报告 | 40 | 40｜— | 8 | — / — |  |  | 1.26 |  | 扣式 2032 | 0.15C｜0.05C×2 → 0.1C 预循环后 0.15C，1.8–2.7 V | 未写（按 1675） | 0.15 | ｜未写 | FSI / FSI | 摩尔比 1.0（相对 DME 18.5） / 0.4 M | 负极受限 | 负极受限 | 贫液(≤5) | 2–4 | 薄 | ≤0.3C | 未知 | 无 |  | 其他 | 其他 | 3.5 | 5.1 | mAh/cm²（剩余活性锂，Li‖SUS 剥离，越高越好） | 第 36 圈后 | 直接 | 直接 | 未报告 | A更差 | A更差 | ETFE 与锂化学腐蚀严重；TFTFE 锂沉积最致密 | 强者胜 | -0.376 | Fig. 6i；p10 | 有数据 | 负极 SEI |  | 无 |  | The results indicate that the reversibilities followed the order DME-ETFE (3.5 mAh cm−2) < DME (5.1 mAh cm−2) < DMEBTFE (5.4 mAh cm−2) < DME-TFTFE (7.2 mAh cm−2) | 🧮 | 对照按 0.75 M 配，DME-FE 按摩尔比配，盐与 DME 的比例不同；原始锂约 8 mAh/cm²（40 µm） |  | 新论文首次提取（不属定向复核；复核看 🔶/⚠️ 行与优势一致性逐对复核）
S33-C8 | S33 | 10.1002/aenm.202403828 | Kim I., Kim S. et al., Adv. Energy Mater. 2025, 15, 2403828 | Hee-Tak Kim（KAIST；LG Energy Solution 合作）｜DME 中加约 20 vol% 氟化醚共溶剂（ETFE < BTFE < TFTFE < TFOFE，按 F 数）逐级减弱 Li⁺ 溶剂化；LiFSI + LiNO3 双盐。40 µm 薄锂（约 8 mAh/cm²）对 3.8 mg/cm² 硫，E/S 5，按 N/P 属负极受限一侧。选行规则（不看结果）：每种 DME-FE 对 DME 对照，取作者报告的全部比较；软包只有 DME-TFTFE 对 DME。失效分析用的是另一基准（1 M LiTFSI + 0.2 M LiNO3 DOL/DME，46 圈：剩余可逆锂 6.3 / 8 mAh/cm²，DME 分解 33%、DOL 49%、TFSI⁻ 2%，补液后恢复），与本表配方对不同、圈数不同，未列行，作为机制证据记在机制判别表。36 圈后剩余活性锂、DME/FSI⁻ 保留率未测 TFOFE | 稀有格 | 是 | ET：DME-ETFE（LiFSI:LiNO3:DME:ETFE = 1.9:1.0:18.5:3.8） | 溶剂 DME/ETFE（FE 约 20 vol%）；盐 LiFSI（摩尔比 1.9）；稀释剂 ETFE（氟化醚，4 个 F）；LiNO₃ 摩尔比 1.0（相对 DME 18.5）；添加剂 无 | DM：DME 对照：0.75 M LiFSI + 0.4 M LiNO3 / DME | 溶剂 DME；盐 0.75 M LiFSI；稀释剂 无；LiNO₃ 0.4 M；添加剂 无 | 稀释剂、盐浓度 | 否 | moderately solvating | 适中溶剂化 | strongly solvating | 强溶剂化 | 强溶剂化 ↔ 适中溶剂化 | 【D1｜Li⁺ 溶剂化环境｜实验测量｜电解液 ⁷Li NMR 向高场位移排序（位移越大 = Li⁺ 溶剂化能力越弱）】A=4，B=5 序号（仅表次序；大=溶剂化强）；方向：A比B更弱；体系内可比：是（同篇同法（Fig. S6、2d）；Raman CIP 比例、电导率、⁷Li DOSY、MD 配位数、Kamlet–Taft 碱度均同序）；映射到电池电解液：直接（测的是电解液本身）；可信度：高｜物种：Li⁺；介质：电解液；测法：⁷Li NMR；浓度定义：—；温度：未写 【D2｜多硫化物溶解行为｜实验测量｜Li2S4 最大溶解度（UV–vis，电解液中）排序】A=4，B=5 序号（仅表次序；大=溶解多）；方向：A比B更弱；体系内可比：是（同篇同法（Fig. S16），数值只在图中；0.2 M Li2S4 的颜色与 ⁷Li 位移同序）；映射到电池电解液：直接（Li2S4 加入电解液本身）；可信度：高｜物种：Li2S4；介质：电解液；测法：UV–vis（上清稀释）；浓度定义：名义 0.5 M Li2S4 饱和；温度：未写 | A比B更弱 | 描述符（可比） |  | 直接（依据测的就是电池电解液） |  | 硫碳 | LG Energy Solution 高载量硫正极（Φ14 mm） | 3.8 | 直接 | / | 29.4｜29.4 | 1.539 | 5 µL/mg | 5.03 | 5 | 直接 |  |  | 直接报告 | 40 | 40｜— | 8 | — / — |  |  | 1.26 |  | 扣式 2032 | 0.15C｜0.05C×2 → 0.1C 预循环后 0.15C，1.8–2.7 V | 未写（按 1675） | 0.15 | ｜未写 | FSI / FSI | 摩尔比 1.0（相对 DME 18.5） / 0.4 M | 负极受限 | 负极受限 | 贫液(≤5) | 2–4 | 薄 | ≤0.3C | 未知 | 无 |  | 其他 | 其他 | 52 | 56 | %（DME 保留率，QNMR，越高越好） | 第 36 圈后 | 直接 | 直接 | 未报告 | A更差 | A更差 | 电解液耗竭是失效主因；剩余溶剂量与寿命次序一致 | 强者胜 | -0.074 | Fig. 6j–m；p10–11 | 有数据 | 电解液耗尽 |  | 无 |  | the percent retentions of DME in the DME, DME-ETFE, DME-BTFE, and DME-TFTFE electrolytes after 36 cycles are 56, 52, 68, and 70%, respectively. The percent retentions of FSI−in the DME, DME-ETFE, DME-BTFE, and DMETFTFE electrolytes were 68, 34, 45, and 73%, respectively | 🧮 | 对照按 0.75 M 配，DME-FE 按摩尔比配，盐与 DME 的比例不同 |  | 新论文首次提取（不属定向复核；复核看 🔶/⚠️ 行与优势一致性逐对复核）
S33-C9 | S33 | 10.1002/aenm.202403828 | Kim I., Kim S. et al., Adv. Energy Mater. 2025, 15, 2403828 | Hee-Tak Kim（KAIST；LG Energy Solution 合作）｜DME 中加约 20 vol% 氟化醚共溶剂（ETFE < BTFE < TFTFE < TFOFE，按 F 数）逐级减弱 Li⁺ 溶剂化；LiFSI + LiNO3 双盐。40 µm 薄锂（约 8 mAh/cm²）对 3.8 mg/cm² 硫，E/S 5，按 N/P 属负极受限一侧。选行规则（不看结果）：每种 DME-FE 对 DME 对照，取作者报告的全部比较；软包只有 DME-TFTFE 对 DME。失效分析用的是另一基准（1 M LiTFSI + 0.2 M LiNO3 DOL/DME，46 圈：剩余可逆锂 6.3 / 8 mAh/cm²，DME 分解 33%、DOL 49%、TFSI⁻ 2%，补液后恢复），与本表配方对不同、圈数不同，未列行，作为机制证据记在机制判别表。36 圈后剩余活性锂、DME/FSI⁻ 保留率未测 TFOFE | 稀有格 | 是 | ET：DME-ETFE（LiFSI:LiNO3:DME:ETFE = 1.9:1.0:18.5:3.8） | 溶剂 DME/ETFE（FE 约 20 vol%）；盐 LiFSI（摩尔比 1.9）；稀释剂 ETFE（氟化醚，4 个 F）；LiNO₃ 摩尔比 1.0（相对 DME 18.5）；添加剂 无 | DM：DME 对照：0.75 M LiFSI + 0.4 M LiNO3 / DME | 溶剂 DME；盐 0.75 M LiFSI；稀释剂 无；LiNO₃ 0.4 M；添加剂 无 | 稀释剂、盐浓度 | 否 | moderately solvating | 适中溶剂化 | strongly solvating | 强溶剂化 | 强溶剂化 ↔ 适中溶剂化 | 【D1｜Li⁺ 溶剂化环境｜实验测量｜电解液 ⁷Li NMR 向高场位移排序（位移越大 = Li⁺ 溶剂化能力越弱）】A=4，B=5 序号（仅表次序；大=溶剂化强）；方向：A比B更弱；体系内可比：是（同篇同法（Fig. S6、2d）；Raman CIP 比例、电导率、⁷Li DOSY、MD 配位数、Kamlet–Taft 碱度均同序）；映射到电池电解液：直接（测的是电解液本身）；可信度：高｜物种：Li⁺；介质：电解液；测法：⁷Li NMR；浓度定义：—；温度：未写 【D2｜多硫化物溶解行为｜实验测量｜Li2S4 最大溶解度（UV–vis，电解液中）排序】A=4，B=5 序号（仅表次序；大=溶解多）；方向：A比B更弱；体系内可比：是（同篇同法（Fig. S16），数值只在图中；0.2 M Li2S4 的颜色与 ⁷Li 位移同序）；映射到电池电解液：直接（Li2S4 加入电解液本身）；可信度：高｜物种：Li2S4；介质：电解液；测法：UV–vis（上清稀释）；浓度定义：名义 0.5 M Li2S4 饱和；温度：未写 | A比B更弱 | 描述符（可比） |  | 直接（依据测的就是电池电解液） |  | 硫碳 | LG Energy Solution 高载量硫正极（Φ14 mm） | 3.8 | 直接 | / | 29.4｜29.4 | 1.539 | 5 µL/mg | 5.03 | 5 | 直接 |  |  | 直接报告 | 40 | 40｜— | 8 | — / — |  |  | 1.26 |  | 扣式 2032 | 0.15C｜0.05C×2 → 0.1C 预循环后 0.15C，1.8–2.7 V | 未写（按 1675） | 0.15 | ｜未写 | FSI / FSI | 摩尔比 1.0（相对 DME 18.5） / 0.4 M | 负极受限 | 负极受限 | 贫液(≤5) | 2–4 | 薄 | ≤0.3C | 未知 | 无 |  | 其他 | 其他 | 34 | 68 | %（FSI⁻ 保留率，QNMR，越高越好） | 第 36 圈后 | 直接 | 直接 | 未报告 | A更差 | A更差 | 阴离子配位增强使 FSI⁻ 优先分解；TFTFE 因锂沉积均匀、腐蚀少而保留更多 | 强者胜 | -0.693 | Fig. 6j–m；p10–11 | 有数据 | 电解液耗尽、负极 SEI |  | 无 |  | the percent retentions of DME in the DME, DME-ETFE, DME-BTFE, and DME-TFTFE electrolytes after 36 cycles are 56, 52, 68, and 70%, respectively. The percent retentions of FSI−in the DME, DME-ETFE, DME-BTFE, and DMETFTFE electrolytes were 68, 34, 45, and 73%, respectively | 🧮 | 对照按 0.75 M 配，DME-FE 按摩尔比配，盐与 DME 的比例不同 |  | 新论文首次提取（不属定向复核；复核看 🔶/⚠️ 行与优势一致性逐对复核）
S33-C10 | S33 | 10.1002/aenm.202403828 | Kim I., Kim S. et al., Adv. Energy Mater. 2025, 15, 2403828 | Hee-Tak Kim（KAIST；LG Energy Solution 合作）｜DME 中加约 20 vol% 氟化醚共溶剂（ETFE < BTFE < TFTFE < TFOFE，按 F 数）逐级减弱 Li⁺ 溶剂化；LiFSI + LiNO3 双盐。40 µm 薄锂（约 8 mAh/cm²）对 3.8 mg/cm² 硫，E/S 5，按 N/P 属负极受限一侧。选行规则（不看结果）：每种 DME-FE 对 DME 对照，取作者报告的全部比较；软包只有 DME-TFTFE 对 DME。失效分析用的是另一基准（1 M LiTFSI + 0.2 M LiNO3 DOL/DME，46 圈：剩余可逆锂 6.3 / 8 mAh/cm²，DME 分解 33%、DOL 49%、TFSI⁻ 2%，补液后恢复），与本表配方对不同、圈数不同，未列行，作为机制证据记在机制判别表。36 圈后剩余活性锂、DME/FSI⁻ 保留率未测 TFOFE | 稀有格 | 是 | BT：DME-BTFE（LiFSI:LiNO3:DME:BTFE = 1.9:1.0:18.5:3.8） | 溶剂 DME/BTFE（FE 约 20 vol%）；盐 LiFSI（摩尔比 1.9）；稀释剂 BTFE（氟化醚，6 个 F）；LiNO₃ 摩尔比 1.0（相对 DME 18.5）；添加剂 无 | DM：DME 对照：0.75 M LiFSI + 0.4 M LiNO3 / DME | 溶剂 DME；盐 0.75 M LiFSI；稀释剂 无；LiNO₃ 0.4 M；添加剂 无 | 稀释剂、盐浓度 | 否 | moderately solvating | 适中溶剂化 | strongly solvating | 强溶剂化 | 强溶剂化 ↔ 适中溶剂化 | 【D1｜Li⁺ 溶剂化环境｜实验测量｜电解液 ⁷Li NMR 向高场位移排序（位移越大 = Li⁺ 溶剂化能力越弱）】A=3，B=5 序号（仅表次序；大=溶剂化强）；方向：A比B更弱；体系内可比：是（同篇同法（Fig. S6、2d）；Raman CIP 比例、电导率、⁷Li DOSY、MD 配位数、Kamlet–Taft 碱度均同序）；映射到电池电解液：直接（测的是电解液本身）；可信度：高｜物种：Li⁺；介质：电解液；测法：⁷Li NMR；浓度定义：—；温度：未写 【D2｜多硫化物溶解行为｜实验测量｜Li2S4 最大溶解度（UV–vis，电解液中）排序】A=3，B=5 序号（仅表次序；大=溶解多）；方向：A比B更弱；体系内可比：是（同篇同法（Fig. S16），数值只在图中；0.2 M Li2S4 的颜色与 ⁷Li 位移同序）；映射到电池电解液：直接（Li2S4 加入电解液本身）；可信度：高｜物种：Li2S4；介质：电解液；测法：UV–vis（上清稀释）；浓度定义：名义 0.5 M Li2S4 饱和；温度：未写 | A比B更弱 | 描述符（可比） |  | 直接（依据测的就是电池电解液） |  | 硫碳 | LG Energy Solution 高载量硫正极（Φ14 mm） | 3.8 | 直接 | / | 29.4｜29.4 | 1.539 | 5 µL/mg | 5.03 | 5 | 直接 |  |  | 直接报告 | 40 | 40｜— | 8 | — / — |  |  | 1.26 |  | 扣式 2032 | 0.15C｜0.05C×2 → 0.1C 预循环后 0.15C，1.8–2.7 V | 未写（按 1675） | 0.15 | ｜未写 | FSI / FSI | 摩尔比 1.0（相对 DME 18.5） / 0.4 M | 负极受限 | 负极受限 | 贫液(≤5) | 2–4 | 薄 | ≤0.3C | 未知 | 无 |  | 首圈容量 | 容量与倍率 |  |  | mAh/g | 预循环后 0.15C 首圈 | 缺失（Fig. 3c） | 缺失（Fig. 3c） | 未报告 | 差异小 |  | 含 Li2S4 时各电解液电导率相近 | 差异小 |  | Fig. 3c；p6 | 有数据 | 其他 |  | 无 |  | The DME-ETFE, DME-BTFE, and DME-TFTFE electrolytes displayed slightly higher overpotentials than and similar discharge capacities as the DME electrolyte | 🧮 | 对照按 0.75 M 配，DME-FE 按摩尔比配，盐与 DME 的比例不同 |  | 新论文首次提取（不属定向复核；复核看 🔶/⚠️ 行与优势一致性逐对复核）
S33-C11 | S33 | 10.1002/aenm.202403828 | Kim I., Kim S. et al., Adv. Energy Mater. 2025, 15, 2403828 | Hee-Tak Kim（KAIST；LG Energy Solution 合作）｜DME 中加约 20 vol% 氟化醚共溶剂（ETFE < BTFE < TFTFE < TFOFE，按 F 数）逐级减弱 Li⁺ 溶剂化；LiFSI + LiNO3 双盐。40 µm 薄锂（约 8 mAh/cm²）对 3.8 mg/cm² 硫，E/S 5，按 N/P 属负极受限一侧。选行规则（不看结果）：每种 DME-FE 对 DME 对照，取作者报告的全部比较；软包只有 DME-TFTFE 对 DME。失效分析用的是另一基准（1 M LiTFSI + 0.2 M LiNO3 DOL/DME，46 圈：剩余可逆锂 6.3 / 8 mAh/cm²，DME 分解 33%、DOL 49%、TFSI⁻ 2%，补液后恢复），与本表配方对不同、圈数不同，未列行，作为机制证据记在机制判别表。36 圈后剩余活性锂、DME/FSI⁻ 保留率未测 TFOFE | 稀有格 | 是 | BT：DME-BTFE（LiFSI:LiNO3:DME:BTFE = 1.9:1.0:18.5:3.8） | 溶剂 DME/BTFE（FE 约 20 vol%）；盐 LiFSI（摩尔比 1.9）；稀释剂 BTFE（氟化醚，6 个 F）；LiNO₃ 摩尔比 1.0（相对 DME 18.5）；添加剂 无 | DM：DME 对照：0.75 M LiFSI + 0.4 M LiNO3 / DME | 溶剂 DME；盐 0.75 M LiFSI；稀释剂 无；LiNO₃ 0.4 M；添加剂 无 | 稀释剂、盐浓度 | 否 | moderately solvating | 适中溶剂化 | strongly solvating | 强溶剂化 | 强溶剂化 ↔ 适中溶剂化 | 【D1｜Li⁺ 溶剂化环境｜实验测量｜电解液 ⁷Li NMR 向高场位移排序（位移越大 = Li⁺ 溶剂化能力越弱）】A=3，B=5 序号（仅表次序；大=溶剂化强）；方向：A比B更弱；体系内可比：是（同篇同法（Fig. S6、2d）；Raman CIP 比例、电导率、⁷Li DOSY、MD 配位数、Kamlet–Taft 碱度均同序）；映射到电池电解液：直接（测的是电解液本身）；可信度：高｜物种：Li⁺；介质：电解液；测法：⁷Li NMR；浓度定义：—；温度：未写 【D2｜多硫化物溶解行为｜实验测量｜Li2S4 最大溶解度（UV–vis，电解液中）排序】A=3，B=5 序号（仅表次序；大=溶解多）；方向：A比B更弱；体系内可比：是（同篇同法（Fig. S16），数值只在图中；0.2 M Li2S4 的颜色与 ⁷Li 位移同序）；映射到电池电解液：直接（Li2S4 加入电解液本身）；可信度：高｜物种：Li2S4；介质：电解液；测法：UV–vis（上清稀释）；浓度定义：名义 0.5 M Li2S4 饱和；温度：未写 | A比B更弱 | 描述符（可比） |  | 直接（依据测的就是电池电解液） |  | 硫碳 | LG Energy Solution 高载量硫正极（Φ14 mm） | 3.8 | 直接 | / | 29.4｜29.4 | 1.539 | 5 µL/mg | 5.03 | 5 | 直接 |  |  | 直接报告 | 40 | 40｜— | 8 | — / — |  |  | 1.26 |  | 扣式 2032 | 0.15C｜0.05C×2 → 0.1C 预循环后 0.15C，1.8–2.7 V | 未写（按 1675） | 0.15 | ｜未写 | FSI / FSI | 摩尔比 1.0（相对 DME 18.5） / 0.4 M | 负极受限 | 负极受限 | 贫液(≤5) | 2–4 | 薄 | ≤0.3C | 未知 | 无 |  | 过电位或动力学 | 其他 |  |  | V（放电过电位，越低越好） | 预循环后 0.15C 首圈 | 缺失（Fig. 3c） | 缺失（Fig. 3c） | 未报告 | A更差 |  |  | 强者胜 |  | Fig. 3c；p6 | 有数据 | 正极动力学 |  | 无 |  | The DME-ETFE, DME-BTFE, and DME-TFTFE electrolytes displayed slightly higher overpotentials than and similar discharge capacities as the DME electrolyte | 🧮 | 对照按 0.75 M 配，DME-FE 按摩尔比配，盐与 DME 的比例不同 |  | 新论文首次提取（不属定向复核；复核看 🔶/⚠️ 行与优势一致性逐对复核）
S33-C12 | S33 | 10.1002/aenm.202403828 | Kim I., Kim S. et al., Adv. Energy Mater. 2025, 15, 2403828 | Hee-Tak Kim（KAIST；LG Energy Solution 合作）｜DME 中加约 20 vol% 氟化醚共溶剂（ETFE < BTFE < TFTFE < TFOFE，按 F 数）逐级减弱 Li⁺ 溶剂化；LiFSI + LiNO3 双盐。40 µm 薄锂（约 8 mAh/cm²）对 3.8 mg/cm² 硫，E/S 5，按 N/P 属负极受限一侧。选行规则（不看结果）：每种 DME-FE 对 DME 对照，取作者报告的全部比较；软包只有 DME-TFTFE 对 DME。失效分析用的是另一基准（1 M LiTFSI + 0.2 M LiNO3 DOL/DME，46 圈：剩余可逆锂 6.3 / 8 mAh/cm²，DME 分解 33%、DOL 49%、TFSI⁻ 2%，补液后恢复），与本表配方对不同、圈数不同，未列行，作为机制证据记在机制判别表。36 圈后剩余活性锂、DME/FSI⁻ 保留率未测 TFOFE | 稀有格 | 是 | BT：DME-BTFE（LiFSI:LiNO3:DME:BTFE = 1.9:1.0:18.5:3.8） | 溶剂 DME/BTFE（FE 约 20 vol%）；盐 LiFSI（摩尔比 1.9）；稀释剂 BTFE（氟化醚，6 个 F）；LiNO₃ 摩尔比 1.0（相对 DME 18.5）；添加剂 无 | DM：DME 对照：0.75 M LiFSI + 0.4 M LiNO3 / DME | 溶剂 DME；盐 0.75 M LiFSI；稀释剂 无；LiNO₃ 0.4 M；添加剂 无 | 稀释剂、盐浓度 | 否 | moderately solvating | 适中溶剂化 | strongly solvating | 强溶剂化 | 强溶剂化 ↔ 适中溶剂化 | 【D1｜Li⁺ 溶剂化环境｜实验测量｜电解液 ⁷Li NMR 向高场位移排序（位移越大 = Li⁺ 溶剂化能力越弱）】A=3，B=5 序号（仅表次序；大=溶剂化强）；方向：A比B更弱；体系内可比：是（同篇同法（Fig. S6、2d）；Raman CIP 比例、电导率、⁷Li DOSY、MD 配位数、Kamlet–Taft 碱度均同序）；映射到电池电解液：直接（测的是电解液本身）；可信度：高｜物种：Li⁺；介质：电解液；测法：⁷Li NMR；浓度定义：—；温度：未写 【D2｜多硫化物溶解行为｜实验测量｜Li2S4 最大溶解度（UV–vis，电解液中）排序】A=3，B=5 序号（仅表次序；大=溶解多）；方向：A比B更弱；体系内可比：是（同篇同法（Fig. S16），数值只在图中；0.2 M Li2S4 的颜色与 ⁷Li 位移同序）；映射到电池电解液：直接（Li2S4 加入电解液本身）；可信度：高｜物种：Li2S4；介质：电解液；测法：UV–vis（上清稀释）；浓度定义：名义 0.5 M Li2S4 饱和；温度：未写 | A比B更弱 | 描述符（可比） |  | 直接（依据测的就是电池电解液） |  | 硫碳 | LG Energy Solution 高载量硫正极（Φ14 mm） | 3.8 | 直接 | / | 29.4｜29.4 | 1.539 | 5 µL/mg | 5.03 | 5 | 直接 |  |  | 直接报告 | 40 | 40｜— | 8 | — / — |  |  | 1.26 |  | 扣式 2032 | 0.15C｜0.05C×2 → 0.1C 预循环后 0.15C，1.8–2.7 V | 未写（按 1675） | 0.15 | ｜未写 | FSI / FSI | 摩尔比 1.0（相对 DME 18.5） / 0.4 M | 负极受限 | 负极受限 | 贫液(≤5) | 2–4 | 薄 | ≤0.3C | 未知 | 无 |  | 多硫化物溶解或穿梭 | 其他 |  |  | µA（95% 充电态开路穿梭电流） | 95% 充电态开路 | 缺失（Fig. 3e） | 缺失（Fig. 3e） | 未报告 | A更好 |  | 穿梭电流与多硫化物溶解度一致；TFOFE 略高于 MSE，归因于低电荷密度单阴离子更易在负极还原 | 弱者胜 |  | Fig. 3e；p6–8 | 有数据 | 穿梭 |  | 无 |  | The PS shuttle current detected in a 95% charged cell under open-circuit voltage[27] was found to decrease in the following order: DME > weakly solvating electrolyte (DME-TFOFE) > moderately solvating electrolytes (DME-ETFE, DME-BTFE | 🧮 | 对照按 0.75 M 配，DME-FE 按摩尔比配，盐与 DME 的比例不同 |  | 新论文首次提取（不属定向复核；复核看 🔶/⚠️ 行与优势一致性逐对复核）
S33-C13 | S33 | 10.1002/aenm.202403828 | Kim I., Kim S. et al., Adv. Energy Mater. 2025, 15, 2403828 | Hee-Tak Kim（KAIST；LG Energy Solution 合作）｜DME 中加约 20 vol% 氟化醚共溶剂（ETFE < BTFE < TFTFE < TFOFE，按 F 数）逐级减弱 Li⁺ 溶剂化；LiFSI + LiNO3 双盐。40 µm 薄锂（约 8 mAh/cm²）对 3.8 mg/cm² 硫，E/S 5，按 N/P 属负极受限一侧。选行规则（不看结果）：每种 DME-FE 对 DME 对照，取作者报告的全部比较；软包只有 DME-TFTFE 对 DME。失效分析用的是另一基准（1 M LiTFSI + 0.2 M LiNO3 DOL/DME，46 圈：剩余可逆锂 6.3 / 8 mAh/cm²，DME 分解 33%、DOL 49%、TFSI⁻ 2%，补液后恢复），与本表配方对不同、圈数不同，未列行，作为机制证据记在机制判别表。36 圈后剩余活性锂、DME/FSI⁻ 保留率未测 TFOFE | 稀有格 | 是 | BT：DME-BTFE（LiFSI:LiNO3:DME:BTFE = 1.9:1.0:18.5:3.8） | 溶剂 DME/BTFE（FE 约 20 vol%）；盐 LiFSI（摩尔比 1.9）；稀释剂 BTFE（氟化醚，6 个 F）；LiNO₃ 摩尔比 1.0（相对 DME 18.5）；添加剂 无 | DM：DME 对照：0.75 M LiFSI + 0.4 M LiNO3 / DME | 溶剂 DME；盐 0.75 M LiFSI；稀释剂 无；LiNO₃ 0.4 M；添加剂 无 | 稀释剂、盐浓度 | 否 | moderately solvating | 适中溶剂化 | strongly solvating | 强溶剂化 | 强溶剂化 ↔ 适中溶剂化 | 【D1｜Li⁺ 溶剂化环境｜实验测量｜电解液 ⁷Li NMR 向高场位移排序（位移越大 = Li⁺ 溶剂化能力越弱）】A=3，B=5 序号（仅表次序；大=溶剂化强）；方向：A比B更弱；体系内可比：是（同篇同法（Fig. S6、2d）；Raman CIP 比例、电导率、⁷Li DOSY、MD 配位数、Kamlet–Taft 碱度均同序）；映射到电池电解液：直接（测的是电解液本身）；可信度：高｜物种：Li⁺；介质：电解液；测法：⁷Li NMR；浓度定义：—；温度：未写 【D2｜多硫化物溶解行为｜实验测量｜Li2S4 最大溶解度（UV–vis，电解液中）排序】A=3，B=5 序号（仅表次序；大=溶解多）；方向：A比B更弱；体系内可比：是（同篇同法（Fig. S16），数值只在图中；0.2 M Li2S4 的颜色与 ⁷Li 位移同序）；映射到电池电解液：直接（Li2S4 加入电解液本身）；可信度：高｜物种：Li2S4；介质：电解液；测法：UV–vis（上清稀释）；浓度定义：名义 0.5 M Li2S4 饱和；温度：未写 | A比B更弱 | 描述符（可比） |  | 直接（依据测的就是电池电解液） |  | 硫碳 | LG Energy Solution 高载量硫正极（Φ14 mm） | 3.8 | 直接 | / | 29.4｜29.4 | 1.539 | 5 µL/mg | 5.03 | 5 | 直接 |  |  | 直接报告 | 40 | 40｜— | 8 | — / — |  |  | 1.26 |  | 扣式 2032 | 0.15C｜0.05C×2 → 0.1C 预循环后 0.15C，1.8–2.7 V | 未写（按 1675） | 0.15 | ｜未写 | FSI / FSI | 摩尔比 1.0（相对 DME 18.5） / 0.4 M | 负极受限 | 负极受限 | 贫液(≤5) | 2–4 | 薄 | ≤0.3C | 未知 | 无 |  | 循环保持率或寿命 | 循环 | 131 | 36 | 圈（容量保持 70% 时） | 保持率 70% | 直接 | 直接 | 未报告 | A更好 | A更好 | 除 TFOFE 外寿命与负极可逆性强相关 | 弱者胜 | +1.292 | Fig. 4b；p8 | 有数据 | 电解液耗尽、负极 SEI |  | 无 |  | The cycle numbers of the DME-TFTFE, DMEBTFE, DME, DME-ETFE, and DME-TFOFE electrolytes at a capacity retention of 70% were 154, 131, 36, 32, and 31 cycles, respectively | 🧮 | 对照按 0.75 M 配，DME-FE 按摩尔比配，盐与 DME 的比例不同 |  | 新论文首次提取（不属定向复核；复核看 🔶/⚠️ 行与优势一致性逐对复核）
S33-C14 | S33 | 10.1002/aenm.202403828 | Kim I., Kim S. et al., Adv. Energy Mater. 2025, 15, 2403828 | Hee-Tak Kim（KAIST；LG Energy Solution 合作）｜DME 中加约 20 vol% 氟化醚共溶剂（ETFE < BTFE < TFTFE < TFOFE，按 F 数）逐级减弱 Li⁺ 溶剂化；LiFSI + LiNO3 双盐。40 µm 薄锂（约 8 mAh/cm²）对 3.8 mg/cm² 硫，E/S 5，按 N/P 属负极受限一侧。选行规则（不看结果）：每种 DME-FE 对 DME 对照，取作者报告的全部比较；软包只有 DME-TFTFE 对 DME。失效分析用的是另一基准（1 M LiTFSI + 0.2 M LiNO3 DOL/DME，46 圈：剩余可逆锂 6.3 / 8 mAh/cm²，DME 分解 33%、DOL 49%、TFSI⁻ 2%，补液后恢复），与本表配方对不同、圈数不同，未列行，作为机制证据记在机制判别表。36 圈后剩余活性锂、DME/FSI⁻ 保留率未测 TFOFE | 稀有格 | 否（正极：无（Li‖Cu）） | BT：DME-BTFE（LiFSI:LiNO3:DME:BTFE = 1.9:1.0:18.5:3.8） | 溶剂 DME/BTFE（FE 约 20 vol%）；盐 LiFSI（摩尔比 1.9）；稀释剂 BTFE（氟化醚，6 个 F）；LiNO₃ 摩尔比 1.0（相对 DME 18.5）；添加剂 无 | DM：DME 对照：0.75 M LiFSI + 0.4 M LiNO3 / DME | 溶剂 DME；盐 0.75 M LiFSI；稀释剂 无；LiNO₃ 0.4 M；添加剂 无 | 稀释剂、盐浓度 | 否 | moderately solvating | 适中溶剂化 | strongly solvating | 强溶剂化 | 强溶剂化 ↔ 适中溶剂化 | 【D1｜Li⁺ 溶剂化环境｜实验测量｜电解液 ⁷Li NMR 向高场位移排序（位移越大 = Li⁺ 溶剂化能力越弱）】A=3，B=5 序号（仅表次序；大=溶剂化强）；方向：A比B更弱；体系内可比：是（同篇同法（Fig. S6、2d）；Raman CIP 比例、电导率、⁷Li DOSY、MD 配位数、Kamlet–Taft 碱度均同序）；映射到电池电解液：直接（测的是电解液本身）；可信度：高｜物种：Li⁺；介质：电解液；测法：⁷Li NMR；浓度定义：—；温度：未写 【D2｜多硫化物溶解行为｜实验测量｜Li2S4 最大溶解度（UV–vis，电解液中）排序】A=3，B=5 序号（仅表次序；大=溶解多）；方向：A比B更弱；体系内可比：是（同篇同法（Fig. S16），数值只在图中；0.2 M Li2S4 的颜色与 ⁷Li 位移同序）；映射到电池电解液：直接（Li2S4 加入电解液本身）；可信度：高｜物种：Li2S4；介质：电解液；测法：UV–vis（上清稀释）；浓度定义：名义 0.5 M Li2S4 饱和；温度：未写 | A比B更弱 | 描述符（可比） |  | 直接（依据测的就是电池电解液） |  | 无（Li‖Cu） | Ni（Φ16 mm） |  | 不适用 | / | 30｜30 | 1.13（默认 d=12 mm） | 未写 |  |  | 缺失 |  |  | 未知（缺失） | 40 | 40｜— | 8 | — / — |  |  |  |  | 扣式 Li‖Ni | ｜1 mA/cm² |  |  | ｜未写 | FSI / FSI | 摩尔比 1.0（相对 DME 18.5） / 0.4 M | 不适用 | 不适用 | 未知 | 未知 | 不适用 | 未知 | 未知 | 无 |  | Li‖Cu 库仑效率 | 负极侧 | 96.19 | 95.42 | % | Aurbach 法 CE | 直接 | 直接 | 未报告 | A更好 | A更好（百分点差 +0.77） | 氟化度越高与锂相容性越好（ETFE 例外，略低于 DME） | 弱者胜 | 百分点差 +0.77；ln 损失比 +0.184 | Fig. 4a；p8 | 有数据 | 负极 SEI |  | 无 | S33-C15（C3）：改变 （未识别差异）；胜方 本行 弱者胜｜该行 弱者胜 → 未翻转（胜方相同）；取值点不同／待核可比性；协议未逐项核；载量未知（两行均未报告）；效应量 本行 百分点差 +0.77；ln 损失比 +0.184（A=BT）｜该行 —（A=BT）；正 = A 更好 | The Coulombic eﬃciencies of the DME-TFOFE, DME-TFTFE, DME-BTFE, DME-ETFE, and DME electrolytes were measured to be 97.18, 96.81, 96.19, 95.31, and 95.42%, respectively | ✅ | 对照按 0.75 M 配，DME-FE 按摩尔比配，盐与 DME 的比例不同 |  | 新论文首次提取（不属定向复核；复核看 🔶/⚠️ 行与优势一致性逐对复核）
S33-C15 | S33 | 10.1002/aenm.202403828 | Kim I., Kim S. et al., Adv. Energy Mater. 2025, 15, 2403828 | Hee-Tak Kim（KAIST；LG Energy Solution 合作）｜DME 中加约 20 vol% 氟化醚共溶剂（ETFE < BTFE < TFTFE < TFOFE，按 F 数）逐级减弱 Li⁺ 溶剂化；LiFSI + LiNO3 双盐。40 µm 薄锂（约 8 mAh/cm²）对 3.8 mg/cm² 硫，E/S 5，按 N/P 属负极受限一侧。选行规则（不看结果）：每种 DME-FE 对 DME 对照，取作者报告的全部比较；软包只有 DME-TFTFE 对 DME。失效分析用的是另一基准（1 M LiTFSI + 0.2 M LiNO3 DOL/DME，46 圈：剩余可逆锂 6.3 / 8 mAh/cm²，DME 分解 33%、DOL 49%、TFSI⁻ 2%，补液后恢复），与本表配方对不同、圈数不同，未列行，作为机制证据记在机制判别表。36 圈后剩余活性锂、DME/FSI⁻ 保留率未测 TFOFE | 稀有格 | 否（正极：无（Li‖Cu）） | BT：DME-BTFE（LiFSI:LiNO3:DME:BTFE = 1.9:1.0:18.5:3.8） | 溶剂 DME/BTFE（FE 约 20 vol%）；盐 LiFSI（摩尔比 1.9）；稀释剂 BTFE（氟化醚，6 个 F）；LiNO₃ 摩尔比 1.0（相对 DME 18.5）；添加剂 无 | DM：DME 对照：0.75 M LiFSI + 0.4 M LiNO3 / DME | 溶剂 DME；盐 0.75 M LiFSI；稀释剂 无；LiNO₃ 0.4 M；添加剂 无 | 稀释剂、盐浓度 | 否 | moderately solvating | 适中溶剂化 | strongly solvating | 强溶剂化 | 强溶剂化 ↔ 适中溶剂化 | 【D1｜Li⁺ 溶剂化环境｜实验测量｜电解液 ⁷Li NMR 向高场位移排序（位移越大 = Li⁺ 溶剂化能力越弱）】A=3，B=5 序号（仅表次序；大=溶剂化强）；方向：A比B更弱；体系内可比：是（同篇同法（Fig. S6、2d）；Raman CIP 比例、电导率、⁷Li DOSY、MD 配位数、Kamlet–Taft 碱度均同序）；映射到电池电解液：直接（测的是电解液本身）；可信度：高｜物种：Li⁺；介质：电解液；测法：⁷Li NMR；浓度定义：—；温度：未写 【D2｜多硫化物溶解行为｜实验测量｜Li2S4 最大溶解度（UV–vis，电解液中）排序】A=3，B=5 序号（仅表次序；大=溶解多）；方向：A比B更弱；体系内可比：是（同篇同法（Fig. S16），数值只在图中；0.2 M Li2S4 的颜色与 ⁷Li 位移同序）；映射到电池电解液：直接（Li2S4 加入电解液本身）；可信度：高｜物种：Li2S4；介质：电解液；测法：UV–vis（上清稀释）；浓度定义：名义 0.5 M Li2S4 饱和；温度：未写 | A比B更弱 | 描述符（可比） |  | 直接（依据测的就是电池电解液） |  | 无（Li‖Cu） | Ni |  | 不适用 | / | 15｜15 | 1.13（默认 d=12 mm） | 未写 |  |  | 缺失 |  |  | 未知（缺失） | 40 | 40｜— | 8 | — / — |  |  |  |  | 扣式 Li‖Ni | ｜0.2 mA/cm²，0.2 mAh/cm² |  |  | ｜未写 | FSI / FSI | 摩尔比 1.0（相对 DME 18.5） / 0.4 M | 不适用 | 不适用 | 未知 | 未知 | 不适用 | 未知 | 未知 | 无 |  | Li‖Cu 库仑效率 | 负极侧 |  |  | % | 100 圈平均 CE | 缺失（Fig. S26） | 缺失（Fig. S26） | 未报告 | A更好 |  | 阴离子配位增强提高负极稳定性 | 弱者胜 |  | Fig. S26；p8 | 有数据 | 负极 SEI |  | 无 | S33-C14（C2）：改变 （未识别差异）；胜方 本行 弱者胜｜该行 弱者胜 → 未翻转（胜方相同）；取值点不同／待核可比性；协议未逐项核；载量未知（两行均未报告）；效应量 本行 —（A=BT）｜该行 百分点差 +0.77；ln 损失比 +0.184（A=BT）；正 = A 更好 | The average Coulombic eﬃciency over 100 cycles was conﬁrmed to follow the order DME-TFOFE > DME-TFTFE > DME-BTFE > DME-ETFE > DME | ✅ | 对照按 0.75 M 配，DME-FE 按摩尔比配，盐与 DME 的比例不同 |  | 新论文首次提取（不属定向复核；复核看 🔶/⚠️ 行与优势一致性逐对复核）
S33-C16 | S33 | 10.1002/aenm.202403828 | Kim I., Kim S. et al., Adv. Energy Mater. 2025, 15, 2403828 | Hee-Tak Kim（KAIST；LG Energy Solution 合作）｜DME 中加约 20 vol% 氟化醚共溶剂（ETFE < BTFE < TFTFE < TFOFE，按 F 数）逐级减弱 Li⁺ 溶剂化；LiFSI + LiNO3 双盐。40 µm 薄锂（约 8 mAh/cm²）对 3.8 mg/cm² 硫，E/S 5，按 N/P 属负极受限一侧。选行规则（不看结果）：每种 DME-FE 对 DME 对照，取作者报告的全部比较；软包只有 DME-TFTFE 对 DME。失效分析用的是另一基准（1 M LiTFSI + 0.2 M LiNO3 DOL/DME，46 圈：剩余可逆锂 6.3 / 8 mAh/cm²，DME 分解 33%、DOL 49%、TFSI⁻ 2%，补液后恢复），与本表配方对不同、圈数不同，未列行，作为机制证据记在机制判别表。36 圈后剩余活性锂、DME/FSI⁻ 保留率未测 TFOFE | 稀有格 | 是 | BT：DME-BTFE（LiFSI:LiNO3:DME:BTFE = 1.9:1.0:18.5:3.8） | 溶剂 DME/BTFE（FE 约 20 vol%）；盐 LiFSI（摩尔比 1.9）；稀释剂 BTFE（氟化醚，6 个 F）；LiNO₃ 摩尔比 1.0（相对 DME 18.5）；添加剂 无 | DM：DME 对照：0.75 M LiFSI + 0.4 M LiNO3 / DME | 溶剂 DME；盐 0.75 M LiFSI；稀释剂 无；LiNO₃ 0.4 M；添加剂 无 | 稀释剂、盐浓度 | 否 | moderately solvating | 适中溶剂化 | strongly solvating | 强溶剂化 | 强溶剂化 ↔ 适中溶剂化 | 【D1｜Li⁺ 溶剂化环境｜实验测量｜电解液 ⁷Li NMR 向高场位移排序（位移越大 = Li⁺ 溶剂化能力越弱）】A=3，B=5 序号（仅表次序；大=溶剂化强）；方向：A比B更弱；体系内可比：是（同篇同法（Fig. S6、2d）；Raman CIP 比例、电导率、⁷Li DOSY、MD 配位数、Kamlet–Taft 碱度均同序）；映射到电池电解液：直接（测的是电解液本身）；可信度：高｜物种：Li⁺；介质：电解液；测法：⁷Li NMR；浓度定义：—；温度：未写 【D2｜多硫化物溶解行为｜实验测量｜Li2S4 最大溶解度（UV–vis，电解液中）排序】A=3，B=5 序号（仅表次序；大=溶解多）；方向：A比B更弱；体系内可比：是（同篇同法（Fig. S16），数值只在图中；0.2 M Li2S4 的颜色与 ⁷Li 位移同序）；映射到电池电解液：直接（Li2S4 加入电解液本身）；可信度：高｜物种：Li2S4；介质：电解液；测法：UV–vis（上清稀释）；浓度定义：名义 0.5 M Li2S4 饱和；温度：未写 | A比B更弱 | 描述符（可比） |  | 直接（依据测的就是电池电解液） |  | 硫碳 | LG Energy Solution 高载量硫正极（Φ14 mm） | 3.8 | 直接 | / | 29.4｜29.4 | 1.539 | 5 µL/mg | 5.03 | 5 | 直接 |  |  | 直接报告 | 40 | 40｜— | 8 | — / — |  |  | 1.26 |  | 扣式 2032 | 0.15C｜0.05C×2 → 0.1C 预循环后 0.15C，1.8–2.7 V | 未写（按 1675） | 0.15 | ｜未写 | FSI / FSI | 摩尔比 1.0（相对 DME 18.5） / 0.4 M | 负极受限 | 负极受限 | 贫液(≤5) | 2–4 | 薄 | ≤0.3C | 未知 | 无 |  | 其他 | 其他 | 5.4 | 5.1 | mAh/cm²（剩余活性锂，Li‖SUS 剥离，越高越好） | 第 36 圈后 | 直接 | 直接 | 未报告 | A更好 | A更好 | ETFE 与锂化学腐蚀严重；TFTFE 锂沉积最致密 | 弱者胜 | +0.057 | Fig. 6i；p10 | 有数据 | 负极 SEI |  | 无 |  | The results indicate that the reversibilities followed the order DME-ETFE (3.5 mAh cm−2) < DME (5.1 mAh cm−2) < DMEBTFE (5.4 mAh cm−2) < DME-TFTFE (7.2 mAh cm−2) | 🧮 | 对照按 0.75 M 配，DME-FE 按摩尔比配，盐与 DME 的比例不同；原始锂约 8 mAh/cm²（40 µm） |  | 新论文首次提取（不属定向复核；复核看 🔶/⚠️ 行与优势一致性逐对复核）
S33-C17 | S33 | 10.1002/aenm.202403828 | Kim I., Kim S. et al., Adv. Energy Mater. 2025, 15, 2403828 | Hee-Tak Kim（KAIST；LG Energy Solution 合作）｜DME 中加约 20 vol% 氟化醚共溶剂（ETFE < BTFE < TFTFE < TFOFE，按 F 数）逐级减弱 Li⁺ 溶剂化；LiFSI + LiNO3 双盐。40 µm 薄锂（约 8 mAh/cm²）对 3.8 mg/cm² 硫，E/S 5，按 N/P 属负极受限一侧。选行规则（不看结果）：每种 DME-FE 对 DME 对照，取作者报告的全部比较；软包只有 DME-TFTFE 对 DME。失效分析用的是另一基准（1 M LiTFSI + 0.2 M LiNO3 DOL/DME，46 圈：剩余可逆锂 6.3 / 8 mAh/cm²，DME 分解 33%、DOL 49%、TFSI⁻ 2%，补液后恢复），与本表配方对不同、圈数不同，未列行，作为机制证据记在机制判别表。36 圈后剩余活性锂、DME/FSI⁻ 保留率未测 TFOFE | 稀有格 | 是 | BT：DME-BTFE（LiFSI:LiNO3:DME:BTFE = 1.9:1.0:18.5:3.8） | 溶剂 DME/BTFE（FE 约 20 vol%）；盐 LiFSI（摩尔比 1.9）；稀释剂 BTFE（氟化醚，6 个 F）；LiNO₃ 摩尔比 1.0（相对 DME 18.5）；添加剂 无 | DM：DME 对照：0.75 M LiFSI + 0.4 M LiNO3 / DME | 溶剂 DME；盐 0.75 M LiFSI；稀释剂 无；LiNO₃ 0.4 M；添加剂 无 | 稀释剂、盐浓度 | 否 | moderately solvating | 适中溶剂化 | strongly solvating | 强溶剂化 | 强溶剂化 ↔ 适中溶剂化 | 【D1｜Li⁺ 溶剂化环境｜实验测量｜电解液 ⁷Li NMR 向高场位移排序（位移越大 = Li⁺ 溶剂化能力越弱）】A=3，B=5 序号（仅表次序；大=溶剂化强）；方向：A比B更弱；体系内可比：是（同篇同法（Fig. S6、2d）；Raman CIP 比例、电导率、⁷Li DOSY、MD 配位数、Kamlet–Taft 碱度均同序）；映射到电池电解液：直接（测的是电解液本身）；可信度：高｜物种：Li⁺；介质：电解液；测法：⁷Li NMR；浓度定义：—；温度：未写 【D2｜多硫化物溶解行为｜实验测量｜Li2S4 最大溶解度（UV–vis，电解液中）排序】A=3，B=5 序号（仅表次序；大=溶解多）；方向：A比B更弱；体系内可比：是（同篇同法（Fig. S16），数值只在图中；0.2 M Li2S4 的颜色与 ⁷Li 位移同序）；映射到电池电解液：直接（Li2S4 加入电解液本身）；可信度：高｜物种：Li2S4；介质：电解液；测法：UV–vis（上清稀释）；浓度定义：名义 0.5 M Li2S4 饱和；温度：未写 | A比B更弱 | 描述符（可比） |  | 直接（依据测的就是电池电解液） |  | 硫碳 | LG Energy Solution 高载量硫正极（Φ14 mm） | 3.8 | 直接 | / | 29.4｜29.4 | 1.539 | 5 µL/mg | 5.03 | 5 | 直接 |  |  | 直接报告 | 40 | 40｜— | 8 | — / — |  |  | 1.26 |  | 扣式 2032 | 0.15C｜0.05C×2 → 0.1C 预循环后 0.15C，1.8–2.7 V | 未写（按 1675） | 0.15 | ｜未写 | FSI / FSI | 摩尔比 1.0（相对 DME 18.5） / 0.4 M | 负极受限 | 负极受限 | 贫液(≤5) | 2–4 | 薄 | ≤0.3C | 未知 | 无 |  | 其他 | 其他 | 68 | 56 | %（DME 保留率，QNMR，越高越好） | 第 36 圈后 | 直接 | 直接 | 未报告 | A更好 | A更好 | 电解液耗竭是失效主因；剩余溶剂量与寿命次序一致 | 弱者胜 | +0.194 | Fig. 6j–m；p10–11 | 有数据 | 电解液耗尽 |  | 无 |  | the percent retentions of DME in the DME, DME-ETFE, DME-BTFE, and DME-TFTFE electrolytes after 36 cycles are 56, 52, 68, and 70%, respectively. The percent retentions of FSI−in the DME, DME-ETFE, DME-BTFE, and DMETFTFE electrolytes were 68, 34, 45, and 73%, respectively | 🧮 | 对照按 0.75 M 配，DME-FE 按摩尔比配，盐与 DME 的比例不同 |  | 新论文首次提取（不属定向复核；复核看 🔶/⚠️ 行与优势一致性逐对复核）
S33-C18 | S33 | 10.1002/aenm.202403828 | Kim I., Kim S. et al., Adv. Energy Mater. 2025, 15, 2403828 | Hee-Tak Kim（KAIST；LG Energy Solution 合作）｜DME 中加约 20 vol% 氟化醚共溶剂（ETFE < BTFE < TFTFE < TFOFE，按 F 数）逐级减弱 Li⁺ 溶剂化；LiFSI + LiNO3 双盐。40 µm 薄锂（约 8 mAh/cm²）对 3.8 mg/cm² 硫，E/S 5，按 N/P 属负极受限一侧。选行规则（不看结果）：每种 DME-FE 对 DME 对照，取作者报告的全部比较；软包只有 DME-TFTFE 对 DME。失效分析用的是另一基准（1 M LiTFSI + 0.2 M LiNO3 DOL/DME，46 圈：剩余可逆锂 6.3 / 8 mAh/cm²，DME 分解 33%、DOL 49%、TFSI⁻ 2%，补液后恢复），与本表配方对不同、圈数不同，未列行，作为机制证据记在机制判别表。36 圈后剩余活性锂、DME/FSI⁻ 保留率未测 TFOFE | 稀有格 | 是 | BT：DME-BTFE（LiFSI:LiNO3:DME:BTFE = 1.9:1.0:18.5:3.8） | 溶剂 DME/BTFE（FE 约 20 vol%）；盐 LiFSI（摩尔比 1.9）；稀释剂 BTFE（氟化醚，6 个 F）；LiNO₃ 摩尔比 1.0（相对 DME 18.5）；添加剂 无 | DM：DME 对照：0.75 M LiFSI + 0.4 M LiNO3 / DME | 溶剂 DME；盐 0.75 M LiFSI；稀释剂 无；LiNO₃ 0.4 M；添加剂 无 | 稀释剂、盐浓度 | 否 | moderately solvating | 适中溶剂化 | strongly solvating | 强溶剂化 | 强溶剂化 ↔ 适中溶剂化 | 【D1｜Li⁺ 溶剂化环境｜实验测量｜电解液 ⁷Li NMR 向高场位移排序（位移越大 = Li⁺ 溶剂化能力越弱）】A=3，B=5 序号（仅表次序；大=溶剂化强）；方向：A比B更弱；体系内可比：是（同篇同法（Fig. S6、2d）；Raman CIP 比例、电导率、⁷Li DOSY、MD 配位数、Kamlet–Taft 碱度均同序）；映射到电池电解液：直接（测的是电解液本身）；可信度：高｜物种：Li⁺；介质：电解液；测法：⁷Li NMR；浓度定义：—；温度：未写 【D2｜多硫化物溶解行为｜实验测量｜Li2S4 最大溶解度（UV–vis，电解液中）排序】A=3，B=5 序号（仅表次序；大=溶解多）；方向：A比B更弱；体系内可比：是（同篇同法（Fig. S16），数值只在图中；0.2 M Li2S4 的颜色与 ⁷Li 位移同序）；映射到电池电解液：直接（Li2S4 加入电解液本身）；可信度：高｜物种：Li2S4；介质：电解液；测法：UV–vis（上清稀释）；浓度定义：名义 0.5 M Li2S4 饱和；温度：未写 | A比B更弱 | 描述符（可比） |  | 直接（依据测的就是电池电解液） |  | 硫碳 | LG Energy Solution 高载量硫正极（Φ14 mm） | 3.8 | 直接 | / | 29.4｜29.4 | 1.539 | 5 µL/mg | 5.03 | 5 | 直接 |  |  | 直接报告 | 40 | 40｜— | 8 | — / — |  |  | 1.26 |  | 扣式 2032 | 0.15C｜0.05C×2 → 0.1C 预循环后 0.15C，1.8–2.7 V | 未写（按 1675） | 0.15 | ｜未写 | FSI / FSI | 摩尔比 1.0（相对 DME 18.5） / 0.4 M | 负极受限 | 负极受限 | 贫液(≤5) | 2–4 | 薄 | ≤0.3C | 未知 | 无 |  | 其他 | 其他 | 45 | 68 | %（FSI⁻ 保留率，QNMR，越高越好） | 第 36 圈后 | 直接 | 直接 | 未报告 | A更差 | A更差 | 阴离子配位增强使 FSI⁻ 优先分解；TFTFE 因锂沉积均匀、腐蚀少而保留更多 | 强者胜 | -0.413 | Fig. 6j–m；p10–11 | 有数据 | 电解液耗尽、负极 SEI |  | 无 |  | the percent retentions of DME in the DME, DME-ETFE, DME-BTFE, and DME-TFTFE electrolytes after 36 cycles are 56, 52, 68, and 70%, respectively. The percent retentions of FSI−in the DME, DME-ETFE, DME-BTFE, and DMETFTFE electrolytes were 68, 34, 45, and 73%, respectively | 🧮 | 对照按 0.75 M 配，DME-FE 按摩尔比配，盐与 DME 的比例不同 |  | 新论文首次提取（不属定向复核；复核看 🔶/⚠️ 行与优势一致性逐对复核）
S33-C19 | S33 | 10.1002/aenm.202403828 | Kim I., Kim S. et al., Adv. Energy Mater. 2025, 15, 2403828 | Hee-Tak Kim（KAIST；LG Energy Solution 合作）｜DME 中加约 20 vol% 氟化醚共溶剂（ETFE < BTFE < TFTFE < TFOFE，按 F 数）逐级减弱 Li⁺ 溶剂化；LiFSI + LiNO3 双盐。40 µm 薄锂（约 8 mAh/cm²）对 3.8 mg/cm² 硫，E/S 5，按 N/P 属负极受限一侧。选行规则（不看结果）：每种 DME-FE 对 DME 对照，取作者报告的全部比较；软包只有 DME-TFTFE 对 DME。失效分析用的是另一基准（1 M LiTFSI + 0.2 M LiNO3 DOL/DME，46 圈：剩余可逆锂 6.3 / 8 mAh/cm²，DME 分解 33%、DOL 49%、TFSI⁻ 2%，补液后恢复），与本表配方对不同、圈数不同，未列行，作为机制证据记在机制判别表。36 圈后剩余活性锂、DME/FSI⁻ 保留率未测 TFOFE | 稀有格 | 是 | TF：DME-TFTFE（LiFSI:LiNO3:DME:TFTFE = 1.9:1.0:18.5:3.8） | 溶剂 DME/TFTFE（FE 约 20 vol%）；盐 LiFSI（摩尔比 1.9）；稀释剂 TFTFE（氟化醚，7 个 F）；LiNO₃ 摩尔比 1.0（相对 DME 18.5）；添加剂 无 | DM：DME 对照：0.75 M LiFSI + 0.4 M LiNO3 / DME | 溶剂 DME；盐 0.75 M LiFSI；稀释剂 无；LiNO₃ 0.4 M；添加剂 无 | 稀释剂、盐浓度 | 否 | moderately solvating | 适中溶剂化 | strongly solvating | 强溶剂化 | 强溶剂化 ↔ 适中溶剂化 | 【D1｜Li⁺ 溶剂化环境｜实验测量｜电解液 ⁷Li NMR 向高场位移排序（位移越大 = Li⁺ 溶剂化能力越弱）】A=2，B=5 序号（仅表次序；大=溶剂化强）；方向：A比B更弱；体系内可比：是（同篇同法（Fig. S6、2d）；Raman CIP 比例、电导率、⁷Li DOSY、MD 配位数、Kamlet–Taft 碱度均同序）；映射到电池电解液：直接（测的是电解液本身）；可信度：高｜物种：Li⁺；介质：电解液；测法：⁷Li NMR；浓度定义：—；温度：未写 【D2｜多硫化物溶解行为｜实验测量｜Li2S4 最大溶解度（UV–vis，电解液中）排序】A=2，B=5 序号（仅表次序；大=溶解多）；方向：A比B更弱；体系内可比：是（同篇同法（Fig. S16），数值只在图中；0.2 M Li2S4 的颜色与 ⁷Li 位移同序）；映射到电池电解液：直接（Li2S4 加入电解液本身）；可信度：高｜物种：Li2S4；介质：电解液；测法：UV–vis（上清稀释）；浓度定义：名义 0.5 M Li2S4 饱和；温度：未写 | A比B更弱 | 描述符（可比） |  | 直接（依据测的就是电池电解液） |  | 硫碳 | LG Energy Solution 高载量硫正极（Φ14 mm） | 3.8 | 直接 | / | 29.4｜29.4 | 1.539 | 5 µL/mg | 5.03 | 5 | 直接 |  |  | 直接报告 | 40 | 40｜— | 8 | — / — |  |  | 1.26 |  | 扣式 2032 | 0.15C｜0.05C×2 → 0.1C 预循环后 0.15C，1.8–2.7 V | 未写（按 1675） | 0.15 | ｜未写 | FSI / FSI | 摩尔比 1.0（相对 DME 18.5） / 0.4 M | 负极受限 | 负极受限 | 贫液(≤5) | 2–4 | 薄 | ≤0.3C | 未知 | 无 |  | 首圈容量 | 容量与倍率 |  |  | mAh/g | 预循环后 0.15C 首圈 | 缺失（Fig. 3c） | 缺失（Fig. 3c） | 未报告 | 差异小 |  | 含 Li2S4 时各电解液电导率相近 | 差异小 |  | Fig. 3c；p6 | 有数据 | 其他 |  | 无 |  | The DME-ETFE, DME-BTFE, and DME-TFTFE electrolytes displayed slightly higher overpotentials than and similar discharge capacities as the DME electrolyte | 🧮 | 对照按 0.75 M 配，DME-FE 按摩尔比配，盐与 DME 的比例不同 |  | 新论文首次提取（不属定向复核；复核看 🔶/⚠️ 行与优势一致性逐对复核）
S33-C20 | S33 | 10.1002/aenm.202403828 | Kim I., Kim S. et al., Adv. Energy Mater. 2025, 15, 2403828 | Hee-Tak Kim（KAIST；LG Energy Solution 合作）｜DME 中加约 20 vol% 氟化醚共溶剂（ETFE < BTFE < TFTFE < TFOFE，按 F 数）逐级减弱 Li⁺ 溶剂化；LiFSI + LiNO3 双盐。40 µm 薄锂（约 8 mAh/cm²）对 3.8 mg/cm² 硫，E/S 5，按 N/P 属负极受限一侧。选行规则（不看结果）：每种 DME-FE 对 DME 对照，取作者报告的全部比较；软包只有 DME-TFTFE 对 DME。失效分析用的是另一基准（1 M LiTFSI + 0.2 M LiNO3 DOL/DME，46 圈：剩余可逆锂 6.3 / 8 mAh/cm²，DME 分解 33%、DOL 49%、TFSI⁻ 2%，补液后恢复），与本表配方对不同、圈数不同，未列行，作为机制证据记在机制判别表。36 圈后剩余活性锂、DME/FSI⁻ 保留率未测 TFOFE | 稀有格 | 是 | TF：DME-TFTFE（LiFSI:LiNO3:DME:TFTFE = 1.9:1.0:18.5:3.8） | 溶剂 DME/TFTFE（FE 约 20 vol%）；盐 LiFSI（摩尔比 1.9）；稀释剂 TFTFE（氟化醚，7 个 F）；LiNO₃ 摩尔比 1.0（相对 DME 18.5）；添加剂 无 | DM：DME 对照：0.75 M LiFSI + 0.4 M LiNO3 / DME | 溶剂 DME；盐 0.75 M LiFSI；稀释剂 无；LiNO₃ 0.4 M；添加剂 无 | 稀释剂、盐浓度 | 否 | moderately solvating | 适中溶剂化 | strongly solvating | 强溶剂化 | 强溶剂化 ↔ 适中溶剂化 | 【D1｜Li⁺ 溶剂化环境｜实验测量｜电解液 ⁷Li NMR 向高场位移排序（位移越大 = Li⁺ 溶剂化能力越弱）】A=2，B=5 序号（仅表次序；大=溶剂化强）；方向：A比B更弱；体系内可比：是（同篇同法（Fig. S6、2d）；Raman CIP 比例、电导率、⁷Li DOSY、MD 配位数、Kamlet–Taft 碱度均同序）；映射到电池电解液：直接（测的是电解液本身）；可信度：高｜物种：Li⁺；介质：电解液；测法：⁷Li NMR；浓度定义：—；温度：未写 【D2｜多硫化物溶解行为｜实验测量｜Li2S4 最大溶解度（UV–vis，电解液中）排序】A=2，B=5 序号（仅表次序；大=溶解多）；方向：A比B更弱；体系内可比：是（同篇同法（Fig. S16），数值只在图中；0.2 M Li2S4 的颜色与 ⁷Li 位移同序）；映射到电池电解液：直接（Li2S4 加入电解液本身）；可信度：高｜物种：Li2S4；介质：电解液；测法：UV–vis（上清稀释）；浓度定义：名义 0.5 M Li2S4 饱和；温度：未写 | A比B更弱 | 描述符（可比） |  | 直接（依据测的就是电池电解液） |  | 硫碳 | LG Energy Solution 高载量硫正极（Φ14 mm） | 3.8 | 直接 | / | 29.4｜29.4 | 1.539 | 5 µL/mg | 5.03 | 5 | 直接 |  |  | 直接报告 | 40 | 40｜— | 8 | — / — |  |  | 1.26 |  | 扣式 2032 | 0.15C｜0.05C×2 → 0.1C 预循环后 0.15C，1.8–2.7 V | 未写（按 1675） | 0.15 | ｜未写 | FSI / FSI | 摩尔比 1.0（相对 DME 18.5） / 0.4 M | 负极受限 | 负极受限 | 贫液(≤5) | 2–4 | 薄 | ≤0.3C | 未知 | 无 |  | 过电位或动力学 | 其他 |  |  | V（放电过电位，越低越好） | 预循环后 0.15C 首圈 | 缺失（Fig. 3c） | 缺失（Fig. 3c） | 未报告 | A更差 |  |  | 强者胜 |  | Fig. 3c；p6 | 有数据 | 正极动力学 |  | 无 |  | The DME-ETFE, DME-BTFE, and DME-TFTFE electrolytes displayed slightly higher overpotentials than and similar discharge capacities as the DME electrolyte | 🧮 | 对照按 0.75 M 配，DME-FE 按摩尔比配，盐与 DME 的比例不同 |  | 新论文首次提取（不属定向复核；复核看 🔶/⚠️ 行与优势一致性逐对复核）
S33-C21 | S33 | 10.1002/aenm.202403828 | Kim I., Kim S. et al., Adv. Energy Mater. 2025, 15, 2403828 | Hee-Tak Kim（KAIST；LG Energy Solution 合作）｜DME 中加约 20 vol% 氟化醚共溶剂（ETFE < BTFE < TFTFE < TFOFE，按 F 数）逐级减弱 Li⁺ 溶剂化；LiFSI + LiNO3 双盐。40 µm 薄锂（约 8 mAh/cm²）对 3.8 mg/cm² 硫，E/S 5，按 N/P 属负极受限一侧。选行规则（不看结果）：每种 DME-FE 对 DME 对照，取作者报告的全部比较；软包只有 DME-TFTFE 对 DME。失效分析用的是另一基准（1 M LiTFSI + 0.2 M LiNO3 DOL/DME，46 圈：剩余可逆锂 6.3 / 8 mAh/cm²，DME 分解 33%、DOL 49%、TFSI⁻ 2%，补液后恢复），与本表配方对不同、圈数不同，未列行，作为机制证据记在机制判别表。36 圈后剩余活性锂、DME/FSI⁻ 保留率未测 TFOFE | 稀有格 | 是 | TF：DME-TFTFE（LiFSI:LiNO3:DME:TFTFE = 1.9:1.0:18.5:3.8） | 溶剂 DME/TFTFE（FE 约 20 vol%）；盐 LiFSI（摩尔比 1.9）；稀释剂 TFTFE（氟化醚，7 个 F）；LiNO₃ 摩尔比 1.0（相对 DME 18.5）；添加剂 无 | DM：DME 对照：0.75 M LiFSI + 0.4 M LiNO3 / DME | 溶剂 DME；盐 0.75 M LiFSI；稀释剂 无；LiNO₃ 0.4 M；添加剂 无 | 稀释剂、盐浓度 | 否 | moderately solvating | 适中溶剂化 | strongly solvating | 强溶剂化 | 强溶剂化 ↔ 适中溶剂化 | 【D1｜Li⁺ 溶剂化环境｜实验测量｜电解液 ⁷Li NMR 向高场位移排序（位移越大 = Li⁺ 溶剂化能力越弱）】A=2，B=5 序号（仅表次序；大=溶剂化强）；方向：A比B更弱；体系内可比：是（同篇同法（Fig. S6、2d）；Raman CIP 比例、电导率、⁷Li DOSY、MD 配位数、Kamlet–Taft 碱度均同序）；映射到电池电解液：直接（测的是电解液本身）；可信度：高｜物种：Li⁺；介质：电解液；测法：⁷Li NMR；浓度定义：—；温度：未写 【D2｜多硫化物溶解行为｜实验测量｜Li2S4 最大溶解度（UV–vis，电解液中）排序】A=2，B=5 序号（仅表次序；大=溶解多）；方向：A比B更弱；体系内可比：是（同篇同法（Fig. S16），数值只在图中；0.2 M Li2S4 的颜色与 ⁷Li 位移同序）；映射到电池电解液：直接（Li2S4 加入电解液本身）；可信度：高｜物种：Li2S4；介质：电解液；测法：UV–vis（上清稀释）；浓度定义：名义 0.5 M Li2S4 饱和；温度：未写 | A比B更弱 | 描述符（可比） |  | 直接（依据测的就是电池电解液） |  | 硫碳 | LG Energy Solution 高载量硫正极（Φ14 mm） | 3.8 | 直接 | / | 29.4｜29.4 | 1.539 | 5 µL/mg | 5.03 | 5 | 直接 |  |  | 直接报告 | 40 | 40｜— | 8 | — / — |  |  | 1.26 |  | 扣式 2032 | 0.15C｜0.05C×2 → 0.1C 预循环后 0.15C，1.8–2.7 V | 未写（按 1675） | 0.15 | ｜未写 | FSI / FSI | 摩尔比 1.0（相对 DME 18.5） / 0.4 M | 负极受限 | 负极受限 | 贫液(≤5) | 2–4 | 薄 | ≤0.3C | 未知 | 无 |  | 多硫化物溶解或穿梭 | 其他 |  |  | µA（95% 充电态开路穿梭电流） | 95% 充电态开路 | 缺失（Fig. 3e） | 缺失（Fig. 3e） | 未报告 | A更好 |  | 穿梭电流与多硫化物溶解度一致；TFOFE 略高于 MSE，归因于低电荷密度单阴离子更易在负极还原 | 弱者胜 |  | Fig. 3e；p6–8 | 有数据 | 穿梭 |  | 无 |  | The PS shuttle current detected in a 95% charged cell under open-circuit voltage[27] was found to decrease in the following order: DME > weakly solvating electrolyte (DME-TFOFE) > moderately solvating electrolytes (DME-ETFE, DME-BTFE | 🧮 | 对照按 0.75 M 配，DME-FE 按摩尔比配，盐与 DME 的比例不同 |  | 新论文首次提取（不属定向复核；复核看 🔶/⚠️ 行与优势一致性逐对复核）
S33-C22 | S33 | 10.1002/aenm.202403828 | Kim I., Kim S. et al., Adv. Energy Mater. 2025, 15, 2403828 | Hee-Tak Kim（KAIST；LG Energy Solution 合作）｜DME 中加约 20 vol% 氟化醚共溶剂（ETFE < BTFE < TFTFE < TFOFE，按 F 数）逐级减弱 Li⁺ 溶剂化；LiFSI + LiNO3 双盐。40 µm 薄锂（约 8 mAh/cm²）对 3.8 mg/cm² 硫，E/S 5，按 N/P 属负极受限一侧。选行规则（不看结果）：每种 DME-FE 对 DME 对照，取作者报告的全部比较；软包只有 DME-TFTFE 对 DME。失效分析用的是另一基准（1 M LiTFSI + 0.2 M LiNO3 DOL/DME，46 圈：剩余可逆锂 6.3 / 8 mAh/cm²，DME 分解 33%、DOL 49%、TFSI⁻ 2%，补液后恢复），与本表配方对不同、圈数不同，未列行，作为机制证据记在机制判别表。36 圈后剩余活性锂、DME/FSI⁻ 保留率未测 TFOFE | 稀有格 | 是 | TF：DME-TFTFE（LiFSI:LiNO3:DME:TFTFE = 1.9:1.0:18.5:3.8） | 溶剂 DME/TFTFE（FE 约 20 vol%）；盐 LiFSI（摩尔比 1.9）；稀释剂 TFTFE（氟化醚，7 个 F）；LiNO₃ 摩尔比 1.0（相对 DME 18.5）；添加剂 无 | DM：DME 对照：0.75 M LiFSI + 0.4 M LiNO3 / DME | 溶剂 DME；盐 0.75 M LiFSI；稀释剂 无；LiNO₃ 0.4 M；添加剂 无 | 稀释剂、盐浓度 | 否 | moderately solvating | 适中溶剂化 | strongly solvating | 强溶剂化 | 强溶剂化 ↔ 适中溶剂化 | 【D1｜Li⁺ 溶剂化环境｜实验测量｜电解液 ⁷Li NMR 向高场位移排序（位移越大 = Li⁺ 溶剂化能力越弱）】A=2，B=5 序号（仅表次序；大=溶剂化强）；方向：A比B更弱；体系内可比：是（同篇同法（Fig. S6、2d）；Raman CIP 比例、电导率、⁷Li DOSY、MD 配位数、Kamlet–Taft 碱度均同序）；映射到电池电解液：直接（测的是电解液本身）；可信度：高｜物种：Li⁺；介质：电解液；测法：⁷Li NMR；浓度定义：—；温度：未写 【D2｜多硫化物溶解行为｜实验测量｜Li2S4 最大溶解度（UV–vis，电解液中）排序】A=2，B=5 序号（仅表次序；大=溶解多）；方向：A比B更弱；体系内可比：是（同篇同法（Fig. S16），数值只在图中；0.2 M Li2S4 的颜色与 ⁷Li 位移同序）；映射到电池电解液：直接（Li2S4 加入电解液本身）；可信度：高｜物种：Li2S4；介质：电解液；测法：UV–vis（上清稀释）；浓度定义：名义 0.5 M Li2S4 饱和；温度：未写 | A比B更弱 | 描述符（可比） |  | 直接（依据测的就是电池电解液） |  | 硫碳 | LG Energy Solution 高载量硫正极（Φ14 mm） | 3.8 | 直接 | / | 29.4｜29.4 | 1.539 | 5 µL/mg | 5.03 | 5 | 直接 |  |  | 直接报告 | 40 | 40｜— | 8 | — / — |  |  | 1.26 |  | 扣式 2032 | 0.15C｜0.05C×2 → 0.1C 预循环后 0.15C，1.8–2.7 V | 未写（按 1675） | 0.15 | ｜未写 | FSI / FSI | 摩尔比 1.0（相对 DME 18.5） / 0.4 M | 负极受限 | 负极受限 | 贫液(≤5) | 2–4 | 薄 | ≤0.3C | 未知 | 无 |  | 循环保持率或寿命 | 循环 | 154 | 36 | 圈（容量保持 70% 时） | 保持率 70% | 直接 | 直接 | 未报告 | A更好 | A更好 | 除 TFOFE 外寿命与负极可逆性强相关 | 弱者胜 | +1.453 | Fig. 4b；p8 | 有数据 | 电解液耗尽、负极 SEI |  | 无 | S33-C34（C4）：改变 E/S 5→3.5、载量 3.8→2.5、统一倍率 0.15→0.1、电池 扣式 2032→软包 bi-cell；胜方 本行 弱者胜｜该行 弱者胜 → 未翻转（胜方相同）；取值点相同；协议未逐项核；效应量 本行 +1.453（A=TF）｜该行 —（A=TF）；正 = A 更好 S33-C35（C5）：改变 E/S 5→2、载量 3.8→2.5、锂厚 40→?、统一倍率 0.15→0.05、电池 扣式 2032→软包叠片；胜方 本行 弱者胜｜该行 弱者胜 → 未翻转（胜方相同）；取值点不同／待核可比性；协议未逐项核；效应量 本行 +1.453（A=TF）｜该行 —（A=TF）；正 = A 更好 | The cycle numbers of the DME-TFTFE, DMEBTFE, DME, DME-ETFE, and DME-TFOFE electrolytes at a capacity retention of 70% were 154, 131, 36, 32, and 31 cycles, respectively | 🧮 | 对照按 0.75 M 配，DME-FE 按摩尔比配，盐与 DME 的比例不同 |  | 新论文首次提取（不属定向复核；复核看 🔶/⚠️ 行与优势一致性逐对复核）
S33-C23 | S33 | 10.1002/aenm.202403828 | Kim I., Kim S. et al., Adv. Energy Mater. 2025, 15, 2403828 | Hee-Tak Kim（KAIST；LG Energy Solution 合作）｜DME 中加约 20 vol% 氟化醚共溶剂（ETFE < BTFE < TFTFE < TFOFE，按 F 数）逐级减弱 Li⁺ 溶剂化；LiFSI + LiNO3 双盐。40 µm 薄锂（约 8 mAh/cm²）对 3.8 mg/cm² 硫，E/S 5，按 N/P 属负极受限一侧。选行规则（不看结果）：每种 DME-FE 对 DME 对照，取作者报告的全部比较；软包只有 DME-TFTFE 对 DME。失效分析用的是另一基准（1 M LiTFSI + 0.2 M LiNO3 DOL/DME，46 圈：剩余可逆锂 6.3 / 8 mAh/cm²，DME 分解 33%、DOL 49%、TFSI⁻ 2%，补液后恢复），与本表配方对不同、圈数不同，未列行，作为机制证据记在机制判别表。36 圈后剩余活性锂、DME/FSI⁻ 保留率未测 TFOFE | 稀有格 | 否（正极：无（Li‖Cu）） | TF：DME-TFTFE（LiFSI:LiNO3:DME:TFTFE = 1.9:1.0:18.5:3.8） | 溶剂 DME/TFTFE（FE 约 20 vol%）；盐 LiFSI（摩尔比 1.9）；稀释剂 TFTFE（氟化醚，7 个 F）；LiNO₃ 摩尔比 1.0（相对 DME 18.5）；添加剂 无 | DM：DME 对照：0.75 M LiFSI + 0.4 M LiNO3 / DME | 溶剂 DME；盐 0.75 M LiFSI；稀释剂 无；LiNO₃ 0.4 M；添加剂 无 | 稀释剂、盐浓度 | 否 | moderately solvating | 适中溶剂化 | strongly solvating | 强溶剂化 | 强溶剂化 ↔ 适中溶剂化 | 【D1｜Li⁺ 溶剂化环境｜实验测量｜电解液 ⁷Li NMR 向高场位移排序（位移越大 = Li⁺ 溶剂化能力越弱）】A=2，B=5 序号（仅表次序；大=溶剂化强）；方向：A比B更弱；体系内可比：是（同篇同法（Fig. S6、2d）；Raman CIP 比例、电导率、⁷Li DOSY、MD 配位数、Kamlet–Taft 碱度均同序）；映射到电池电解液：直接（测的是电解液本身）；可信度：高｜物种：Li⁺；介质：电解液；测法：⁷Li NMR；浓度定义：—；温度：未写 【D2｜多硫化物溶解行为｜实验测量｜Li2S4 最大溶解度（UV–vis，电解液中）排序】A=2，B=5 序号（仅表次序；大=溶解多）；方向：A比B更弱；体系内可比：是（同篇同法（Fig. S16），数值只在图中；0.2 M Li2S4 的颜色与 ⁷Li 位移同序）；映射到电池电解液：直接（Li2S4 加入电解液本身）；可信度：高｜物种：Li2S4；介质：电解液；测法：UV–vis（上清稀释）；浓度定义：名义 0.5 M Li2S4 饱和；温度：未写 | A比B更弱 | 描述符（可比） |  | 直接（依据测的就是电池电解液） |  | 无（Li‖Cu） | Ni（Φ16 mm） |  | 不适用 | / | 30｜30 | 1.13（默认 d=12 mm） | 未写 |  |  | 缺失 |  |  | 未知（缺失） | 40 | 40｜— | 8 | — / — |  |  |  |  | 扣式 Li‖Ni | ｜1 mA/cm² |  |  | ｜未写 | FSI / FSI | 摩尔比 1.0（相对 DME 18.5） / 0.4 M | 不适用 | 不适用 | 未知 | 未知 | 不适用 | 未知 | 未知 | 无 |  | Li‖Cu 库仑效率 | 负极侧 | 96.81 | 95.42 | % | Aurbach 法 CE | 直接 | 直接 | 未报告 | A更好 | A更好（百分点差 +1.39） | 氟化度越高与锂相容性越好（ETFE 例外，略低于 DME） | 弱者胜 | 百分点差 +1.39；ln 损失比 +0.362 | Fig. 4a；p8 | 有数据 | 负极 SEI |  | 无 | S33-C24（C3）：改变 （未识别差异）；胜方 本行 弱者胜｜该行 弱者胜 → 未翻转（胜方相同）；取值点不同／待核可比性；协议未逐项核；载量未知（两行均未报告）；效应量 本行 百分点差 +1.39；ln 损失比 +0.362（A=TF）｜该行 —（A=TF）；正 = A 更好 | The Coulombic eﬃciencies of the DME-TFOFE, DME-TFTFE, DME-BTFE, DME-ETFE, and DME electrolytes were measured to be 97.18, 96.81, 96.19, 95.31, and 95.42%, respectively | ✅ | 对照按 0.75 M 配，DME-FE 按摩尔比配，盐与 DME 的比例不同 |  | 新论文首次提取（不属定向复核；复核看 🔶/⚠️ 行与优势一致性逐对复核）
S33-C24 | S33 | 10.1002/aenm.202403828 | Kim I., Kim S. et al., Adv. Energy Mater. 2025, 15, 2403828 | Hee-Tak Kim（KAIST；LG Energy Solution 合作）｜DME 中加约 20 vol% 氟化醚共溶剂（ETFE < BTFE < TFTFE < TFOFE，按 F 数）逐级减弱 Li⁺ 溶剂化；LiFSI + LiNO3 双盐。40 µm 薄锂（约 8 mAh/cm²）对 3.8 mg/cm² 硫，E/S 5，按 N/P 属负极受限一侧。选行规则（不看结果）：每种 DME-FE 对 DME 对照，取作者报告的全部比较；软包只有 DME-TFTFE 对 DME。失效分析用的是另一基准（1 M LiTFSI + 0.2 M LiNO3 DOL/DME，46 圈：剩余可逆锂 6.3 / 8 mAh/cm²，DME 分解 33%、DOL 49%、TFSI⁻ 2%，补液后恢复），与本表配方对不同、圈数不同，未列行，作为机制证据记在机制判别表。36 圈后剩余活性锂、DME/FSI⁻ 保留率未测 TFOFE | 稀有格 | 否（正极：无（Li‖Cu）） | TF：DME-TFTFE（LiFSI:LiNO3:DME:TFTFE = 1.9:1.0:18.5:3.8） | 溶剂 DME/TFTFE（FE 约 20 vol%）；盐 LiFSI（摩尔比 1.9）；稀释剂 TFTFE（氟化醚，7 个 F）；LiNO₃ 摩尔比 1.0（相对 DME 18.5）；添加剂 无 | DM：DME 对照：0.75 M LiFSI + 0.4 M LiNO3 / DME | 溶剂 DME；盐 0.75 M LiFSI；稀释剂 无；LiNO₃ 0.4 M；添加剂 无 | 稀释剂、盐浓度 | 否 | moderately solvating | 适中溶剂化 | strongly solvating | 强溶剂化 | 强溶剂化 ↔ 适中溶剂化 | 【D1｜Li⁺ 溶剂化环境｜实验测量｜电解液 ⁷Li NMR 向高场位移排序（位移越大 = Li⁺ 溶剂化能力越弱）】A=2，B=5 序号（仅表次序；大=溶剂化强）；方向：A比B更弱；体系内可比：是（同篇同法（Fig. S6、2d）；Raman CIP 比例、电导率、⁷Li DOSY、MD 配位数、Kamlet–Taft 碱度均同序）；映射到电池电解液：直接（测的是电解液本身）；可信度：高｜物种：Li⁺；介质：电解液；测法：⁷Li NMR；浓度定义：—；温度：未写 【D2｜多硫化物溶解行为｜实验测量｜Li2S4 最大溶解度（UV–vis，电解液中）排序】A=2，B=5 序号（仅表次序；大=溶解多）；方向：A比B更弱；体系内可比：是（同篇同法（Fig. S16），数值只在图中；0.2 M Li2S4 的颜色与 ⁷Li 位移同序）；映射到电池电解液：直接（Li2S4 加入电解液本身）；可信度：高｜物种：Li2S4；介质：电解液；测法：UV–vis（上清稀释）；浓度定义：名义 0.5 M Li2S4 饱和；温度：未写 | A比B更弱 | 描述符（可比） |  | 直接（依据测的就是电池电解液） |  | 无（Li‖Cu） | Ni |  | 不适用 | / | 15｜15 | 1.13（默认 d=12 mm） | 未写 |  |  | 缺失 |  |  | 未知（缺失） | 40 | 40｜— | 8 | — / — |  |  |  |  | 扣式 Li‖Ni | ｜0.2 mA/cm²，0.2 mAh/cm² |  |  | ｜未写 | FSI / FSI | 摩尔比 1.0（相对 DME 18.5） / 0.4 M | 不适用 | 不适用 | 未知 | 未知 | 不适用 | 未知 | 未知 | 无 |  | Li‖Cu 库仑效率 | 负极侧 |  |  | % | 100 圈平均 CE | 缺失（Fig. S26） | 缺失（Fig. S26） | 未报告 | A更好 |  | 阴离子配位增强提高负极稳定性 | 弱者胜 |  | Fig. S26；p8 | 有数据 | 负极 SEI |  | 无 | S33-C23（C2）：改变 （未识别差异）；胜方 本行 弱者胜｜该行 弱者胜 → 未翻转（胜方相同）；取值点不同／待核可比性；协议未逐项核；载量未知（两行均未报告）；效应量 本行 —（A=TF）｜该行 百分点差 +1.39；ln 损失比 +0.362（A=TF）；正 = A 更好 | The average Coulombic eﬃciency over 100 cycles was conﬁrmed to follow the order DME-TFOFE > DME-TFTFE > DME-BTFE > DME-ETFE > DME | ✅ | 对照按 0.75 M 配，DME-FE 按摩尔比配，盐与 DME 的比例不同 |  | 新论文首次提取（不属定向复核；复核看 🔶/⚠️ 行与优势一致性逐对复核）
S33-C25 | S33 | 10.1002/aenm.202403828 | Kim I., Kim S. et al., Adv. Energy Mater. 2025, 15, 2403828 | Hee-Tak Kim（KAIST；LG Energy Solution 合作）｜DME 中加约 20 vol% 氟化醚共溶剂（ETFE < BTFE < TFTFE < TFOFE，按 F 数）逐级减弱 Li⁺ 溶剂化；LiFSI + LiNO3 双盐。40 µm 薄锂（约 8 mAh/cm²）对 3.8 mg/cm² 硫，E/S 5，按 N/P 属负极受限一侧。选行规则（不看结果）：每种 DME-FE 对 DME 对照，取作者报告的全部比较；软包只有 DME-TFTFE 对 DME。失效分析用的是另一基准（1 M LiTFSI + 0.2 M LiNO3 DOL/DME，46 圈：剩余可逆锂 6.3 / 8 mAh/cm²，DME 分解 33%、DOL 49%、TFSI⁻ 2%，补液后恢复），与本表配方对不同、圈数不同，未列行，作为机制证据记在机制判别表。36 圈后剩余活性锂、DME/FSI⁻ 保留率未测 TFOFE | 稀有格 | 是 | TF：DME-TFTFE（LiFSI:LiNO3:DME:TFTFE = 1.9:1.0:18.5:3.8） | 溶剂 DME/TFTFE（FE 约 20 vol%）；盐 LiFSI（摩尔比 1.9）；稀释剂 TFTFE（氟化醚，7 个 F）；LiNO₃ 摩尔比 1.0（相对 DME 18.5）；添加剂 无 | DM：DME 对照：0.75 M LiFSI + 0.4 M LiNO3 / DME | 溶剂 DME；盐 0.75 M LiFSI；稀释剂 无；LiNO₃ 0.4 M；添加剂 无 | 稀释剂、盐浓度 | 否 | moderately solvating | 适中溶剂化 | strongly solvating | 强溶剂化 | 强溶剂化 ↔ 适中溶剂化 | 【D1｜Li⁺ 溶剂化环境｜实验测量｜电解液 ⁷Li NMR 向高场位移排序（位移越大 = Li⁺ 溶剂化能力越弱）】A=2，B=5 序号（仅表次序；大=溶剂化强）；方向：A比B更弱；体系内可比：是（同篇同法（Fig. S6、2d）；Raman CIP 比例、电导率、⁷Li DOSY、MD 配位数、Kamlet–Taft 碱度均同序）；映射到电池电解液：直接（测的是电解液本身）；可信度：高｜物种：Li⁺；介质：电解液；测法：⁷Li NMR；浓度定义：—；温度：未写 【D2｜多硫化物溶解行为｜实验测量｜Li2S4 最大溶解度（UV–vis，电解液中）排序】A=2，B=5 序号（仅表次序；大=溶解多）；方向：A比B更弱；体系内可比：是（同篇同法（Fig. S16），数值只在图中；0.2 M Li2S4 的颜色与 ⁷Li 位移同序）；映射到电池电解液：直接（Li2S4 加入电解液本身）；可信度：高｜物种：Li2S4；介质：电解液；测法：UV–vis（上清稀释）；浓度定义：名义 0.5 M Li2S4 饱和；温度：未写 | A比B更弱 | 描述符（可比） |  | 直接（依据测的就是电池电解液） |  | 硫碳 | LG Energy Solution 高载量硫正极（Φ14 mm） | 3.8 | 直接 | / | 29.4｜29.4 | 1.539 | 5 µL/mg | 5.03 | 5 | 直接 |  |  | 直接报告 | 40 | 40｜— | 8 | — / — |  |  | 1.26 |  | 扣式 2032 | 0.15C｜0.05C×2 → 0.1C 预循环后 0.15C，1.8–2.7 V | 未写（按 1675） | 0.15 | ｜未写 | FSI / FSI | 摩尔比 1.0（相对 DME 18.5） / 0.4 M | 负极受限 | 负极受限 | 贫液(≤5) | 2–4 | 薄 | ≤0.3C | 未知 | 无 |  | 其他 | 其他 | 7.2 | 5.1 | mAh/cm²（剩余活性锂，Li‖SUS 剥离，越高越好） | 第 36 圈后 | 直接 | 直接 | 未报告 | A更好 | A更好 | ETFE 与锂化学腐蚀严重；TFTFE 锂沉积最致密 | 弱者胜 | +0.345 | Fig. 6i；p10 | 有数据 | 负极 SEI |  | 无 |  | The results indicate that the reversibilities followed the order DME-ETFE (3.5 mAh cm−2) < DME (5.1 mAh cm−2) < DMEBTFE (5.4 mAh cm−2) < DME-TFTFE (7.2 mAh cm−2) | 🧮 | 对照按 0.75 M 配，DME-FE 按摩尔比配，盐与 DME 的比例不同；原始锂约 8 mAh/cm²（40 µm） |  | 新论文首次提取（不属定向复核；复核看 🔶/⚠️ 行与优势一致性逐对复核）
S33-C26 | S33 | 10.1002/aenm.202403828 | Kim I., Kim S. et al., Adv. Energy Mater. 2025, 15, 2403828 | Hee-Tak Kim（KAIST；LG Energy Solution 合作）｜DME 中加约 20 vol% 氟化醚共溶剂（ETFE < BTFE < TFTFE < TFOFE，按 F 数）逐级减弱 Li⁺ 溶剂化；LiFSI + LiNO3 双盐。40 µm 薄锂（约 8 mAh/cm²）对 3.8 mg/cm² 硫，E/S 5，按 N/P 属负极受限一侧。选行规则（不看结果）：每种 DME-FE 对 DME 对照，取作者报告的全部比较；软包只有 DME-TFTFE 对 DME。失效分析用的是另一基准（1 M LiTFSI + 0.2 M LiNO3 DOL/DME，46 圈：剩余可逆锂 6.3 / 8 mAh/cm²，DME 分解 33%、DOL 49%、TFSI⁻ 2%，补液后恢复），与本表配方对不同、圈数不同，未列行，作为机制证据记在机制判别表。36 圈后剩余活性锂、DME/FSI⁻ 保留率未测 TFOFE | 稀有格 | 是 | TF：DME-TFTFE（LiFSI:LiNO3:DME:TFTFE = 1.9:1.0:18.5:3.8） | 溶剂 DME/TFTFE（FE 约 20 vol%）；盐 LiFSI（摩尔比 1.9）；稀释剂 TFTFE（氟化醚，7 个 F）；LiNO₃ 摩尔比 1.0（相对 DME 18.5）；添加剂 无 | DM：DME 对照：0.75 M LiFSI + 0.4 M LiNO3 / DME | 溶剂 DME；盐 0.75 M LiFSI；稀释剂 无；LiNO₃ 0.4 M；添加剂 无 | 稀释剂、盐浓度 | 否 | moderately solvating | 适中溶剂化 | strongly solvating | 强溶剂化 | 强溶剂化 ↔ 适中溶剂化 | 【D1｜Li⁺ 溶剂化环境｜实验测量｜电解液 ⁷Li NMR 向高场位移排序（位移越大 = Li⁺ 溶剂化能力越弱）】A=2，B=5 序号（仅表次序；大=溶剂化强）；方向：A比B更弱；体系内可比：是（同篇同法（Fig. S6、2d）；Raman CIP 比例、电导率、⁷Li DOSY、MD 配位数、Kamlet–Taft 碱度均同序）；映射到电池电解液：直接（测的是电解液本身）；可信度：高｜物种：Li⁺；介质：电解液；测法：⁷Li NMR；浓度定义：—；温度：未写 【D2｜多硫化物溶解行为｜实验测量｜Li2S4 最大溶解度（UV–vis，电解液中）排序】A=2，B=5 序号（仅表次序；大=溶解多）；方向：A比B更弱；体系内可比：是（同篇同法（Fig. S16），数值只在图中；0.2 M Li2S4 的颜色与 ⁷Li 位移同序）；映射到电池电解液：直接（Li2S4 加入电解液本身）；可信度：高｜物种：Li2S4；介质：电解液；测法：UV–vis（上清稀释）；浓度定义：名义 0.5 M Li2S4 饱和；温度：未写 | A比B更弱 | 描述符（可比） |  | 直接（依据测的就是电池电解液） |  | 硫碳 | LG Energy Solution 高载量硫正极（Φ14 mm） | 3.8 | 直接 | / | 29.4｜29.4 | 1.539 | 5 µL/mg | 5.03 | 5 | 直接 |  |  | 直接报告 | 40 | 40｜— | 8 | — / — |  |  | 1.26 |  | 扣式 2032 | 0.15C｜0.05C×2 → 0.1C 预循环后 0.15C，1.8–2.7 V | 未写（按 1675） | 0.15 | ｜未写 | FSI / FSI | 摩尔比 1.0（相对 DME 18.5） / 0.4 M | 负极受限 | 负极受限 | 贫液(≤5) | 2–4 | 薄 | ≤0.3C | 未知 | 无 |  | 其他 | 其他 | 70 | 56 | %（DME 保留率，QNMR，越高越好） | 第 36 圈后 | 直接 | 直接 | 未报告 | A更好 | A更好 | 电解液耗竭是失效主因；剩余溶剂量与寿命次序一致 | 弱者胜 | +0.223 | Fig. 6j–m；p10–11 | 有数据 | 电解液耗尽 |  | 无 |  | the percent retentions of DME in the DME, DME-ETFE, DME-BTFE, and DME-TFTFE electrolytes after 36 cycles are 56, 52, 68, and 70%, respectively. The percent retentions of FSI−in the DME, DME-ETFE, DME-BTFE, and DMETFTFE electrolytes were 68, 34, 45, and 73%, respectively | 🧮 | 对照按 0.75 M 配，DME-FE 按摩尔比配，盐与 DME 的比例不同 |  | 新论文首次提取（不属定向复核；复核看 🔶/⚠️ 行与优势一致性逐对复核）
S33-C27 | S33 | 10.1002/aenm.202403828 | Kim I., Kim S. et al., Adv. Energy Mater. 2025, 15, 2403828 | Hee-Tak Kim（KAIST；LG Energy Solution 合作）｜DME 中加约 20 vol% 氟化醚共溶剂（ETFE < BTFE < TFTFE < TFOFE，按 F 数）逐级减弱 Li⁺ 溶剂化；LiFSI + LiNO3 双盐。40 µm 薄锂（约 8 mAh/cm²）对 3.8 mg/cm² 硫，E/S 5，按 N/P 属负极受限一侧。选行规则（不看结果）：每种 DME-FE 对 DME 对照，取作者报告的全部比较；软包只有 DME-TFTFE 对 DME。失效分析用的是另一基准（1 M LiTFSI + 0.2 M LiNO3 DOL/DME，46 圈：剩余可逆锂 6.3 / 8 mAh/cm²，DME 分解 33%、DOL 49%、TFSI⁻ 2%，补液后恢复），与本表配方对不同、圈数不同，未列行，作为机制证据记在机制判别表。36 圈后剩余活性锂、DME/FSI⁻ 保留率未测 TFOFE | 稀有格 | 是 | TF：DME-TFTFE（LiFSI:LiNO3:DME:TFTFE = 1.9:1.0:18.5:3.8） | 溶剂 DME/TFTFE（FE 约 20 vol%）；盐 LiFSI（摩尔比 1.9）；稀释剂 TFTFE（氟化醚，7 个 F）；LiNO₃ 摩尔比 1.0（相对 DME 18.5）；添加剂 无 | DM：DME 对照：0.75 M LiFSI + 0.4 M LiNO3 / DME | 溶剂 DME；盐 0.75 M LiFSI；稀释剂 无；LiNO₃ 0.4 M；添加剂 无 | 稀释剂、盐浓度 | 否 | moderately solvating | 适中溶剂化 | strongly solvating | 强溶剂化 | 强溶剂化 ↔ 适中溶剂化 | 【D1｜Li⁺ 溶剂化环境｜实验测量｜电解液 ⁷Li NMR 向高场位移排序（位移越大 = Li⁺ 溶剂化能力越弱）】A=2，B=5 序号（仅表次序；大=溶剂化强）；方向：A比B更弱；体系内可比：是（同篇同法（Fig. S6、2d）；Raman CIP 比例、电导率、⁷Li DOSY、MD 配位数、Kamlet–Taft 碱度均同序）；映射到电池电解液：直接（测的是电解液本身）；可信度：高｜物种：Li⁺；介质：电解液；测法：⁷Li NMR；浓度定义：—；温度：未写 【D2｜多硫化物溶解行为｜实验测量｜Li2S4 最大溶解度（UV–vis，电解液中）排序】A=2，B=5 序号（仅表次序；大=溶解多）；方向：A比B更弱；体系内可比：是（同篇同法（Fig. S16），数值只在图中；0.2 M Li2S4 的颜色与 ⁷Li 位移同序）；映射到电池电解液：直接（Li2S4 加入电解液本身）；可信度：高｜物种：Li2S4；介质：电解液；测法：UV–vis（上清稀释）；浓度定义：名义 0.5 M Li2S4 饱和；温度：未写 | A比B更弱 | 描述符（可比） |  | 直接（依据测的就是电池电解液） |  | 硫碳 | LG Energy Solution 高载量硫正极（Φ14 mm） | 3.8 | 直接 | / | 29.4｜29.4 | 1.539 | 5 µL/mg | 5.03 | 5 | 直接 |  |  | 直接报告 | 40 | 40｜— | 8 | — / — |  |  | 1.26 |  | 扣式 2032 | 0.15C｜0.05C×2 → 0.1C 预循环后 0.15C，1.8–2.7 V | 未写（按 1675） | 0.15 | ｜未写 | FSI / FSI | 摩尔比 1.0（相对 DME 18.5） / 0.4 M | 负极受限 | 负极受限 | 贫液(≤5) | 2–4 | 薄 | ≤0.3C | 未知 | 无 |  | 其他 | 其他 | 73 | 68 | %（FSI⁻ 保留率，QNMR，越高越好） | 第 36 圈后 | 直接 | 直接 | 未报告 | A更好 | A更好 | 阴离子配位增强使 FSI⁻ 优先分解；TFTFE 因锂沉积均匀、腐蚀少而保留更多 | 弱者胜 | +0.071 | Fig. 6j–m；p10–11 | 有数据 | 电解液耗尽、负极 SEI |  | 无 |  | the percent retentions of DME in the DME, DME-ETFE, DME-BTFE, and DME-TFTFE electrolytes after 36 cycles are 56, 52, 68, and 70%, respectively. The percent retentions of FSI−in the DME, DME-ETFE, DME-BTFE, and DMETFTFE electrolytes were 68, 34, 45, and 73%, respectively | 🧮 | 对照按 0.75 M 配，DME-FE 按摩尔比配，盐与 DME 的比例不同 |  | 新论文首次提取（不属定向复核；复核看 🔶/⚠️ 行与优势一致性逐对复核）
S33-C28 | S33 | 10.1002/aenm.202403828 | Kim I., Kim S. et al., Adv. Energy Mater. 2025, 15, 2403828 | Hee-Tak Kim（KAIST；LG Energy Solution 合作）｜DME 中加约 20 vol% 氟化醚共溶剂（ETFE < BTFE < TFTFE < TFOFE，按 F 数）逐级减弱 Li⁺ 溶剂化；LiFSI + LiNO3 双盐。40 µm 薄锂（约 8 mAh/cm²）对 3.8 mg/cm² 硫，E/S 5，按 N/P 属负极受限一侧。选行规则（不看结果）：每种 DME-FE 对 DME 对照，取作者报告的全部比较；软包只有 DME-TFTFE 对 DME。失效分析用的是另一基准（1 M LiTFSI + 0.2 M LiNO3 DOL/DME，46 圈：剩余可逆锂 6.3 / 8 mAh/cm²，DME 分解 33%、DOL 49%、TFSI⁻ 2%，补液后恢复），与本表配方对不同、圈数不同，未列行，作为机制证据记在机制判别表。36 圈后剩余活性锂、DME/FSI⁻ 保留率未测 TFOFE | 稀有格 | 是 | TO：DME-TFOFE（LiFSI:LiNO3:DME:TFOFE = 1.9:1.0:18.5:3.8） | 溶剂 DME/TFOFE（FE 约 20 vol%）；盐 LiFSI（摩尔比 1.9）；稀释剂 TFOFE（氟化醚，12 个 F）；LiNO₃ 摩尔比 1.0（相对 DME 18.5）；添加剂 无 | DM：DME 对照：0.75 M LiFSI + 0.4 M LiNO3 / DME | 溶剂 DME；盐 0.75 M LiFSI；稀释剂 无；LiNO₃ 0.4 M；添加剂 无 | 稀释剂、盐浓度 | 否 | weakly solvating | 弱溶剂化 | strongly solvating | 强溶剂化 | 强溶剂化 ↔ 弱溶剂化 | 【D1｜Li⁺ 溶剂化环境｜实验测量｜电解液 ⁷Li NMR 向高场位移排序（位移越大 = Li⁺ 溶剂化能力越弱）】A=1，B=5 序号（仅表次序；大=溶剂化强）；方向：A比B更弱；体系内可比：是（同篇同法（Fig. S6、2d）；Raman CIP 比例、电导率、⁷Li DOSY、MD 配位数、Kamlet–Taft 碱度均同序）；映射到电池电解液：直接（测的是电解液本身）；可信度：高｜物种：Li⁺；介质：电解液；测法：⁷Li NMR；浓度定义：—；温度：未写 【D2｜多硫化物溶解行为｜实验测量｜Li2S4 最大溶解度（UV–vis，电解液中）排序】A=1，B=5 序号（仅表次序；大=溶解多）；方向：A比B更弱；体系内可比：是（同篇同法（Fig. S16），数值只在图中；0.2 M Li2S4 的颜色与 ⁷Li 位移同序）；映射到电池电解液：直接（Li2S4 加入电解液本身）；可信度：高｜物种：Li2S4；介质：电解液；测法：UV–vis（上清稀释）；浓度定义：名义 0.5 M Li2S4 饱和；温度：未写 | A比B更弱 | 描述符（可比） |  | 直接（依据测的就是电池电解液） |  | 硫碳 | LG Energy Solution 高载量硫正极（Φ14 mm） | 3.8 | 直接 | / | 29.4｜29.4 | 1.539 | 5 µL/mg | 5.03 | 5 | 直接 |  |  | 直接报告 | 40 | 40｜— | 8 | — / — |  |  | 1.26 |  | 扣式 2032 | 0.15C｜0.05C×2 → 0.1C 预循环后 0.15C，1.8–2.7 V | 未写（按 1675） | 0.15 | ｜未写 | FSI / FSI | 摩尔比 1.0（相对 DME 18.5） / 0.4 M | 负极受限 | 负极受限 | 贫液(≤5) | 2–4 | 薄 | ≤0.3C | 未知 | 无 |  | 首圈容量 | 容量与倍率 |  |  | mAh/g | 预循环后 0.15C 首圈 | 缺失（Fig. 3c；文字：小 20%） | 缺失（Fig. 3c） | 未报告 | A更差 |  | 多硫化物溶剂化能力低 | 强者胜 |  | Fig. 3c；p6 | 有数据 | 正极动力学 |  | 无 |  | The DME-TFOFE electrolyte exhibited a 20% smaller discharge capacity and a larger discharge overvoltage by 0.8 V than the DME electrolyte owing to the low LiPS solvating power of the former electrolyte | 🧮 | 对照按 0.75 M 配，DME-FE 按摩尔比配，盐与 DME 的比例不同 |  | 新论文首次提取（不属定向复核；复核看 🔶/⚠️ 行与优势一致性逐对复核）
S33-C29 | S33 | 10.1002/aenm.202403828 | Kim I., Kim S. et al., Adv. Energy Mater. 2025, 15, 2403828 | Hee-Tak Kim（KAIST；LG Energy Solution 合作）｜DME 中加约 20 vol% 氟化醚共溶剂（ETFE < BTFE < TFTFE < TFOFE，按 F 数）逐级减弱 Li⁺ 溶剂化；LiFSI + LiNO3 双盐。40 µm 薄锂（约 8 mAh/cm²）对 3.8 mg/cm² 硫，E/S 5，按 N/P 属负极受限一侧。选行规则（不看结果）：每种 DME-FE 对 DME 对照，取作者报告的全部比较；软包只有 DME-TFTFE 对 DME。失效分析用的是另一基准（1 M LiTFSI + 0.2 M LiNO3 DOL/DME，46 圈：剩余可逆锂 6.3 / 8 mAh/cm²，DME 分解 33%、DOL 49%、TFSI⁻ 2%，补液后恢复），与本表配方对不同、圈数不同，未列行，作为机制证据记在机制判别表。36 圈后剩余活性锂、DME/FSI⁻ 保留率未测 TFOFE | 稀有格 | 是 | TO：DME-TFOFE（LiFSI:LiNO3:DME:TFOFE = 1.9:1.0:18.5:3.8） | 溶剂 DME/TFOFE（FE 约 20 vol%）；盐 LiFSI（摩尔比 1.9）；稀释剂 TFOFE（氟化醚，12 个 F）；LiNO₃ 摩尔比 1.0（相对 DME 18.5）；添加剂 无 | DM：DME 对照：0.75 M LiFSI + 0.4 M LiNO3 / DME | 溶剂 DME；盐 0.75 M LiFSI；稀释剂 无；LiNO₃ 0.4 M；添加剂 无 | 稀释剂、盐浓度 | 否 | weakly solvating | 弱溶剂化 | strongly solvating | 强溶剂化 | 强溶剂化 ↔ 弱溶剂化 | 【D1｜Li⁺ 溶剂化环境｜实验测量｜电解液 ⁷Li NMR 向高场位移排序（位移越大 = Li⁺ 溶剂化能力越弱）】A=1，B=5 序号（仅表次序；大=溶剂化强）；方向：A比B更弱；体系内可比：是（同篇同法（Fig. S6、2d）；Raman CIP 比例、电导率、⁷Li DOSY、MD 配位数、Kamlet–Taft 碱度均同序）；映射到电池电解液：直接（测的是电解液本身）；可信度：高｜物种：Li⁺；介质：电解液；测法：⁷Li NMR；浓度定义：—；温度：未写 【D2｜多硫化物溶解行为｜实验测量｜Li2S4 最大溶解度（UV–vis，电解液中）排序】A=1，B=5 序号（仅表次序；大=溶解多）；方向：A比B更弱；体系内可比：是（同篇同法（Fig. S16），数值只在图中；0.2 M Li2S4 的颜色与 ⁷Li 位移同序）；映射到电池电解液：直接（Li2S4 加入电解液本身）；可信度：高｜物种：Li2S4；介质：电解液；测法：UV–vis（上清稀释）；浓度定义：名义 0.5 M Li2S4 饱和；温度：未写 | A比B更弱 | 描述符（可比） |  | 直接（依据测的就是电池电解液） |  | 硫碳 | LG Energy Solution 高载量硫正极（Φ14 mm） | 3.8 | 直接 | / | 29.4｜29.4 | 1.539 | 5 µL/mg | 5.03 | 5 | 直接 |  |  | 直接报告 | 40 | 40｜— | 8 | — / — |  |  | 1.26 |  | 扣式 2032 | 0.15C｜0.05C×2 → 0.1C 预循环后 0.15C，1.8–2.7 V | 未写（按 1675） | 0.15 | ｜未写 | FSI / FSI | 摩尔比 1.0（相对 DME 18.5） / 0.4 M | 负极受限 | 负极受限 | 贫液(≤5) | 2–4 | 薄 | ≤0.3C | 未知 | 无 |  | 过电位或动力学 | 其他 |  |  | V（放电过电位，越低越好） | 预循环后 0.15C 首圈 | 缺失（文字：高 0.8 V） | 缺失（Fig. 3c） | 未报告 | A更差 |  | 多硫化物聚集堵孔、氧化受阻 | 强者胜 |  | Fig. 3c、S24；p6、p8 | 有数据 | 正极动力学 |  | 无 |  | The DME-TFOFE electrolyte exhibited a 20% smaller discharge capacity and a larger discharge overvoltage by 0.8 V than the DME electrolyte owing to the low LiPS solvating power of the former electrolyte | 🧮 | 对照按 0.75 M 配，DME-FE 按摩尔比配，盐与 DME 的比例不同；'0.8 V' 原文如此 |  | 新论文首次提取（不属定向复核；复核看 🔶/⚠️ 行与优势一致性逐对复核）
S33-C30 | S33 | 10.1002/aenm.202403828 | Kim I., Kim S. et al., Adv. Energy Mater. 2025, 15, 2403828 | Hee-Tak Kim（KAIST；LG Energy Solution 合作）｜DME 中加约 20 vol% 氟化醚共溶剂（ETFE < BTFE < TFTFE < TFOFE，按 F 数）逐级减弱 Li⁺ 溶剂化；LiFSI + LiNO3 双盐。40 µm 薄锂（约 8 mAh/cm²）对 3.8 mg/cm² 硫，E/S 5，按 N/P 属负极受限一侧。选行规则（不看结果）：每种 DME-FE 对 DME 对照，取作者报告的全部比较；软包只有 DME-TFTFE 对 DME。失效分析用的是另一基准（1 M LiTFSI + 0.2 M LiNO3 DOL/DME，46 圈：剩余可逆锂 6.3 / 8 mAh/cm²，DME 分解 33%、DOL 49%、TFSI⁻ 2%，补液后恢复），与本表配方对不同、圈数不同，未列行，作为机制证据记在机制判别表。36 圈后剩余活性锂、DME/FSI⁻ 保留率未测 TFOFE | 稀有格 | 是 | TO：DME-TFOFE（LiFSI:LiNO3:DME:TFOFE = 1.9:1.0:18.5:3.8） | 溶剂 DME/TFOFE（FE 约 20 vol%）；盐 LiFSI（摩尔比 1.9）；稀释剂 TFOFE（氟化醚，12 个 F）；LiNO₃ 摩尔比 1.0（相对 DME 18.5）；添加剂 无 | DM：DME 对照：0.75 M LiFSI + 0.4 M LiNO3 / DME | 溶剂 DME；盐 0.75 M LiFSI；稀释剂 无；LiNO₃ 0.4 M；添加剂 无 | 稀释剂、盐浓度 | 否 | weakly solvating | 弱溶剂化 | strongly solvating | 强溶剂化 | 强溶剂化 ↔ 弱溶剂化 | 【D1｜Li⁺ 溶剂化环境｜实验测量｜电解液 ⁷Li NMR 向高场位移排序（位移越大 = Li⁺ 溶剂化能力越弱）】A=1，B=5 序号（仅表次序；大=溶剂化强）；方向：A比B更弱；体系内可比：是（同篇同法（Fig. S6、2d）；Raman CIP 比例、电导率、⁷Li DOSY、MD 配位数、Kamlet–Taft 碱度均同序）；映射到电池电解液：直接（测的是电解液本身）；可信度：高｜物种：Li⁺；介质：电解液；测法：⁷Li NMR；浓度定义：—；温度：未写 【D2｜多硫化物溶解行为｜实验测量｜Li2S4 最大溶解度（UV–vis，电解液中）排序】A=1，B=5 序号（仅表次序；大=溶解多）；方向：A比B更弱；体系内可比：是（同篇同法（Fig. S16），数值只在图中；0.2 M Li2S4 的颜色与 ⁷Li 位移同序）；映射到电池电解液：直接（Li2S4 加入电解液本身）；可信度：高｜物种：Li2S4；介质：电解液；测法：UV–vis（上清稀释）；浓度定义：名义 0.5 M Li2S4 饱和；温度：未写 | A比B更弱 | 描述符（可比） |  | 直接（依据测的就是电池电解液） |  | 硫碳 | LG Energy Solution 高载量硫正极（Φ14 mm） | 3.8 | 直接 | / | 29.4｜29.4 | 1.539 | 5 µL/mg | 5.03 | 5 | 直接 |  |  | 直接报告 | 40 | 40｜— | 8 | — / — |  |  | 1.26 |  | 扣式 2032 | 0.15C｜0.05C×2 → 0.1C 预循环后 0.15C，1.8–2.7 V | 未写（按 1675） | 0.15 | ｜未写 | FSI / FSI | 摩尔比 1.0（相对 DME 18.5） / 0.4 M | 负极受限 | 负极受限 | 贫液(≤5) | 2–4 | 薄 | ≤0.3C | 未知 | 无 |  | 多硫化物溶解或穿梭 | 其他 |  |  | µA（95% 充电态开路穿梭电流） | 95% 充电态开路 | 缺失（Fig. 3e） | 缺失（Fig. 3e） | 未报告 | A更好 |  | 穿梭电流与多硫化物溶解度一致；TFOFE 略高于 MSE，归因于低电荷密度单阴离子更易在负极还原 | 弱者胜 |  | Fig. 3e；p6–8 | 有数据 | 穿梭 |  | 无 |  | The PS shuttle current detected in a 95% charged cell under open-circuit voltage[27] was found to decrease in the following order: DME > weakly solvating electrolyte (DME-TFOFE) > moderately solvating electrolytes (DME-ETFE, DME-BTFE | 🧮 | 对照按 0.75 M 配，DME-FE 按摩尔比配，盐与 DME 的比例不同 |  | 新论文首次提取（不属定向复核；复核看 🔶/⚠️ 行与优势一致性逐对复核）
S33-C31 | S33 | 10.1002/aenm.202403828 | Kim I., Kim S. et al., Adv. Energy Mater. 2025, 15, 2403828 | Hee-Tak Kim（KAIST；LG Energy Solution 合作）｜DME 中加约 20 vol% 氟化醚共溶剂（ETFE < BTFE < TFTFE < TFOFE，按 F 数）逐级减弱 Li⁺ 溶剂化；LiFSI + LiNO3 双盐。40 µm 薄锂（约 8 mAh/cm²）对 3.8 mg/cm² 硫，E/S 5，按 N/P 属负极受限一侧。选行规则（不看结果）：每种 DME-FE 对 DME 对照，取作者报告的全部比较；软包只有 DME-TFTFE 对 DME。失效分析用的是另一基准（1 M LiTFSI + 0.2 M LiNO3 DOL/DME，46 圈：剩余可逆锂 6.3 / 8 mAh/cm²，DME 分解 33%、DOL 49%、TFSI⁻ 2%，补液后恢复），与本表配方对不同、圈数不同，未列行，作为机制证据记在机制判别表。36 圈后剩余活性锂、DME/FSI⁻ 保留率未测 TFOFE | 稀有格 | 是 | TO：DME-TFOFE（LiFSI:LiNO3:DME:TFOFE = 1.9:1.0:18.5:3.8） | 溶剂 DME/TFOFE（FE 约 20 vol%）；盐 LiFSI（摩尔比 1.9）；稀释剂 TFOFE（氟化醚，12 个 F）；LiNO₃ 摩尔比 1.0（相对 DME 18.5）；添加剂 无 | DM：DME 对照：0.75 M LiFSI + 0.4 M LiNO3 / DME | 溶剂 DME；盐 0.75 M LiFSI；稀释剂 无；LiNO₃ 0.4 M；添加剂 无 | 稀释剂、盐浓度 | 否 | weakly solvating | 弱溶剂化 | strongly solvating | 强溶剂化 | 强溶剂化 ↔ 弱溶剂化 | 【D1｜Li⁺ 溶剂化环境｜实验测量｜电解液 ⁷Li NMR 向高场位移排序（位移越大 = Li⁺ 溶剂化能力越弱）】A=1，B=5 序号（仅表次序；大=溶剂化强）；方向：A比B更弱；体系内可比：是（同篇同法（Fig. S6、2d）；Raman CIP 比例、电导率、⁷Li DOSY、MD 配位数、Kamlet–Taft 碱度均同序）；映射到电池电解液：直接（测的是电解液本身）；可信度：高｜物种：Li⁺；介质：电解液；测法：⁷Li NMR；浓度定义：—；温度：未写 【D2｜多硫化物溶解行为｜实验测量｜Li2S4 最大溶解度（UV–vis，电解液中）排序】A=1，B=5 序号（仅表次序；大=溶解多）；方向：A比B更弱；体系内可比：是（同篇同法（Fig. S16），数值只在图中；0.2 M Li2S4 的颜色与 ⁷Li 位移同序）；映射到电池电解液：直接（Li2S4 加入电解液本身）；可信度：高｜物种：Li2S4；介质：电解液；测法：UV–vis（上清稀释）；浓度定义：名义 0.5 M Li2S4 饱和；温度：未写 | A比B更弱 | 描述符（可比） |  | 直接（依据测的就是电池电解液） |  | 硫碳 | LG Energy Solution 高载量硫正极（Φ14 mm） | 3.8 | 直接 | / | 29.4｜29.4 | 1.539 | 5 µL/mg | 5.03 | 5 | 直接 |  |  | 直接报告 | 40 | 40｜— | 8 | — / — |  |  | 1.26 |  | 扣式 2032 | 0.15C｜0.05C×2 → 0.1C 预循环后 0.15C，1.8–2.7 V | 未写（按 1675） | 0.15 | ｜未写 | FSI / FSI | 摩尔比 1.0（相对 DME 18.5） / 0.4 M | 负极受限 | 负极受限 | 贫液(≤5) | 2–4 | 薄 | ≤0.3C | 未知 | 无 |  | 循环保持率或寿命 | 循环 | 31 | 36 | 圈（容量保持 70% 时） | 保持率 70% | 直接 | 直接 | 未报告 | A更差 | A更差 | 除 TFOFE 外寿命与负极可逆性强相关；TFOFE 负极可逆性最高但硫正极可逆性决定寿命 | 强者胜 | -0.150 | Fig. 4b；p8 | 有数据 | 正极动力学 | Despite having the highest LMA reversibility, the DME-TFOFE electrolyte exhibited poor cycling stability, indicating that the reversibility of the sulfur cathode determines the cycling stability when the solvating power of electrolyte is weak | 无 |  | The cycle numbers of the DME-TFTFE, DMEBTFE, DME, DME-ETFE, and DME-TFOFE electrolytes at a capacity retention of 70% were 154, 131, 36, 32, and 31 cycles, respectively | 🧮 | 对照按 0.75 M 配，DME-FE 按摩尔比配，盐与 DME 的比例不同 |  | 新论文首次提取（不属定向复核；复核看 🔶/⚠️ 行与优势一致性逐对复核）
S33-C32 | S33 | 10.1002/aenm.202403828 | Kim I., Kim S. et al., Adv. Energy Mater. 2025, 15, 2403828 | Hee-Tak Kim（KAIST；LG Energy Solution 合作）｜DME 中加约 20 vol% 氟化醚共溶剂（ETFE < BTFE < TFTFE < TFOFE，按 F 数）逐级减弱 Li⁺ 溶剂化；LiFSI + LiNO3 双盐。40 µm 薄锂（约 8 mAh/cm²）对 3.8 mg/cm² 硫，E/S 5，按 N/P 属负极受限一侧。选行规则（不看结果）：每种 DME-FE 对 DME 对照，取作者报告的全部比较；软包只有 DME-TFTFE 对 DME。失效分析用的是另一基准（1 M LiTFSI + 0.2 M LiNO3 DOL/DME，46 圈：剩余可逆锂 6.3 / 8 mAh/cm²，DME 分解 33%、DOL 49%、TFSI⁻ 2%，补液后恢复），与本表配方对不同、圈数不同，未列行，作为机制证据记在机制判别表。36 圈后剩余活性锂、DME/FSI⁻ 保留率未测 TFOFE | 稀有格 | 否（正极：无（Li‖Cu）） | TO：DME-TFOFE（LiFSI:LiNO3:DME:TFOFE = 1.9:1.0:18.5:3.8） | 溶剂 DME/TFOFE（FE 约 20 vol%）；盐 LiFSI（摩尔比 1.9）；稀释剂 TFOFE（氟化醚，12 个 F）；LiNO₃ 摩尔比 1.0（相对 DME 18.5）；添加剂 无 | DM：DME 对照：0.75 M LiFSI + 0.4 M LiNO3 / DME | 溶剂 DME；盐 0.75 M LiFSI；稀释剂 无；LiNO₃ 0.4 M；添加剂 无 | 稀释剂、盐浓度 | 否 | weakly solvating | 弱溶剂化 | strongly solvating | 强溶剂化 | 强溶剂化 ↔ 弱溶剂化 | 【D1｜Li⁺ 溶剂化环境｜实验测量｜电解液 ⁷Li NMR 向高场位移排序（位移越大 = Li⁺ 溶剂化能力越弱）】A=1，B=5 序号（仅表次序；大=溶剂化强）；方向：A比B更弱；体系内可比：是（同篇同法（Fig. S6、2d）；Raman CIP 比例、电导率、⁷Li DOSY、MD 配位数、Kamlet–Taft 碱度均同序）；映射到电池电解液：直接（测的是电解液本身）；可信度：高｜物种：Li⁺；介质：电解液；测法：⁷Li NMR；浓度定义：—；温度：未写 【D2｜多硫化物溶解行为｜实验测量｜Li2S4 最大溶解度（UV–vis，电解液中）排序】A=1，B=5 序号（仅表次序；大=溶解多）；方向：A比B更弱；体系内可比：是（同篇同法（Fig. S16），数值只在图中；0.2 M Li2S4 的颜色与 ⁷Li 位移同序）；映射到电池电解液：直接（Li2S4 加入电解液本身）；可信度：高｜物种：Li2S4；介质：电解液；测法：UV–vis（上清稀释）；浓度定义：名义 0.5 M Li2S4 饱和；温度：未写 | A比B更弱 | 描述符（可比） |  | 直接（依据测的就是电池电解液） |  | 无（Li‖Cu） | Ni（Φ16 mm） |  | 不适用 | / | 30｜30 | 1.13（默认 d=12 mm） | 未写 |  |  | 缺失 |  |  | 未知（缺失） | 40 | 40｜— | 8 | — / — |  |  |  |  | 扣式 Li‖Ni | ｜1 mA/cm² |  |  | ｜未写 | FSI / FSI | 摩尔比 1.0（相对 DME 18.5） / 0.4 M | 不适用 | 不适用 | 未知 | 未知 | 不适用 | 未知 | 未知 | 无 |  | Li‖Cu 库仑效率 | 负极侧 | 97.18 | 95.42 | % | Aurbach 法 CE | 直接 | 直接 | 未报告 | A更好 | A更好（百分点差 +1.76） | 氟化度越高与锂相容性越好（ETFE 例外，略低于 DME） | 弱者胜 | 百分点差 +1.76；ln 损失比 +0.485 | Fig. 4a；p8 | 有数据 | 负极 SEI |  | 无 | S33-C33（C3）：改变 （未识别差异）；胜方 本行 弱者胜｜该行 弱者胜 → 未翻转（胜方相同）；取值点不同／待核可比性；协议未逐项核；载量未知（两行均未报告）；效应量 本行 百分点差 +1.76；ln 损失比 +0.485（A=TO）｜该行 —（A=TO）；正 = A 更好 | The Coulombic eﬃciencies of the DME-TFOFE, DME-TFTFE, DME-BTFE, DME-ETFE, and DME electrolytes were measured to be 97.18, 96.81, 96.19, 95.31, and 95.42%, respectively | ✅ | 对照按 0.75 M 配，DME-FE 按摩尔比配，盐与 DME 的比例不同 |  | 新论文首次提取（不属定向复核；复核看 🔶/⚠️ 行与优势一致性逐对复核）
S33-C33 | S33 | 10.1002/aenm.202403828 | Kim I., Kim S. et al., Adv. Energy Mater. 2025, 15, 2403828 | Hee-Tak Kim（KAIST；LG Energy Solution 合作）｜DME 中加约 20 vol% 氟化醚共溶剂（ETFE < BTFE < TFTFE < TFOFE，按 F 数）逐级减弱 Li⁺ 溶剂化；LiFSI + LiNO3 双盐。40 µm 薄锂（约 8 mAh/cm²）对 3.8 mg/cm² 硫，E/S 5，按 N/P 属负极受限一侧。选行规则（不看结果）：每种 DME-FE 对 DME 对照，取作者报告的全部比较；软包只有 DME-TFTFE 对 DME。失效分析用的是另一基准（1 M LiTFSI + 0.2 M LiNO3 DOL/DME，46 圈：剩余可逆锂 6.3 / 8 mAh/cm²，DME 分解 33%、DOL 49%、TFSI⁻ 2%，补液后恢复），与本表配方对不同、圈数不同，未列行，作为机制证据记在机制判别表。36 圈后剩余活性锂、DME/FSI⁻ 保留率未测 TFOFE | 稀有格 | 否（正极：无（Li‖Cu）） | TO：DME-TFOFE（LiFSI:LiNO3:DME:TFOFE = 1.9:1.0:18.5:3.8） | 溶剂 DME/TFOFE（FE 约 20 vol%）；盐 LiFSI（摩尔比 1.9）；稀释剂 TFOFE（氟化醚，12 个 F）；LiNO₃ 摩尔比 1.0（相对 DME 18.5）；添加剂 无 | DM：DME 对照：0.75 M LiFSI + 0.4 M LiNO3 / DME | 溶剂 DME；盐 0.75 M LiFSI；稀释剂 无；LiNO₃ 0.4 M；添加剂 无 | 稀释剂、盐浓度 | 否 | weakly solvating | 弱溶剂化 | strongly solvating | 强溶剂化 | 强溶剂化 ↔ 弱溶剂化 | 【D1｜Li⁺ 溶剂化环境｜实验测量｜电解液 ⁷Li NMR 向高场位移排序（位移越大 = Li⁺ 溶剂化能力越弱）】A=1，B=5 序号（仅表次序；大=溶剂化强）；方向：A比B更弱；体系内可比：是（同篇同法（Fig. S6、2d）；Raman CIP 比例、电导率、⁷Li DOSY、MD 配位数、Kamlet–Taft 碱度均同序）；映射到电池电解液：直接（测的是电解液本身）；可信度：高｜物种：Li⁺；介质：电解液；测法：⁷Li NMR；浓度定义：—；温度：未写 【D2｜多硫化物溶解行为｜实验测量｜Li2S4 最大溶解度（UV–vis，电解液中）排序】A=1，B=5 序号（仅表次序；大=溶解多）；方向：A比B更弱；体系内可比：是（同篇同法（Fig. S16），数值只在图中；0.2 M Li2S4 的颜色与 ⁷Li 位移同序）；映射到电池电解液：直接（Li2S4 加入电解液本身）；可信度：高｜物种：Li2S4；介质：电解液；测法：UV–vis（上清稀释）；浓度定义：名义 0.5 M Li2S4 饱和；温度：未写 | A比B更弱 | 描述符（可比） |  | 直接（依据测的就是电池电解液） |  | 无（Li‖Cu） | Ni |  | 不适用 | / | 15｜15 | 1.13（默认 d=12 mm） | 未写 |  |  | 缺失 |  |  | 未知（缺失） | 40 | 40｜— | 8 | — / — |  |  |  |  | 扣式 Li‖Ni | ｜0.2 mA/cm²，0.2 mAh/cm² |  |  | ｜未写 | FSI / FSI | 摩尔比 1.0（相对 DME 18.5） / 0.4 M | 不适用 | 不适用 | 未知 | 未知 | 不适用 | 未知 | 未知 | 无 |  | Li‖Cu 库仑效率 | 负极侧 |  |  | % | 100 圈平均 CE | 缺失（Fig. S26） | 缺失（Fig. S26） | 未报告 | A更好 |  | 阴离子配位增强提高负极稳定性 | 弱者胜 |  | Fig. S26；p8 | 有数据 | 负极 SEI |  | 无 | S33-C32（C2）：改变 （未识别差异）；胜方 本行 弱者胜｜该行 弱者胜 → 未翻转（胜方相同）；取值点不同／待核可比性；协议未逐项核；载量未知（两行均未报告）；效应量 本行 —（A=TO）｜该行 百分点差 +1.76；ln 损失比 +0.485（A=TO）；正 = A 更好 | The average Coulombic eﬃciency over 100 cycles was conﬁrmed to follow the order DME-TFOFE > DME-TFTFE > DME-BTFE > DME-ETFE > DME | ✅ | 对照按 0.75 M 配，DME-FE 按摩尔比配，盐与 DME 的比例不同 |  | 新论文首次提取（不属定向复核；复核看 🔶/⚠️ 行与优势一致性逐对复核）
S33-C34 | S33 | 10.1002/aenm.202403828 | Kim I., Kim S. et al., Adv. Energy Mater. 2025, 15, 2403828 | Hee-Tak Kim（KAIST；LG Energy Solution 合作）｜DME 中加约 20 vol% 氟化醚共溶剂（ETFE < BTFE < TFTFE < TFOFE，按 F 数）逐级减弱 Li⁺ 溶剂化；LiFSI + LiNO3 双盐。40 µm 薄锂（约 8 mAh/cm²）对 3.8 mg/cm² 硫，E/S 5，按 N/P 属负极受限一侧。选行规则（不看结果）：每种 DME-FE 对 DME 对照，取作者报告的全部比较；软包只有 DME-TFTFE 对 DME。失效分析用的是另一基准（1 M LiTFSI + 0.2 M LiNO3 DOL/DME，46 圈：剩余可逆锂 6.3 / 8 mAh/cm²，DME 分解 33%、DOL 49%、TFSI⁻ 2%，补液后恢复），与本表配方对不同、圈数不同，未列行，作为机制证据记在机制判别表。36 圈后剩余活性锂、DME/FSI⁻ 保留率未测 TFOFE | 稀有格 | 是 | TF：DME-TFTFE（LiFSI:LiNO3:DME:TFTFE = 1.9:1.0:18.5:3.8） | 溶剂 DME/TFTFE（FE 约 20 vol%）；盐 LiFSI（摩尔比 1.9）；稀释剂 TFTFE（氟化醚，7 个 F）；LiNO₃ 摩尔比 1.0（相对 DME 18.5）；添加剂 无 | DM：DME 对照：0.75 M LiFSI + 0.4 M LiNO3 / DME | 溶剂 DME；盐 0.75 M LiFSI；稀释剂 无；LiNO₃ 0.4 M；添加剂 无 | 稀释剂、盐浓度 | 否 | moderately solvating | 适中溶剂化 | strongly solvating | 强溶剂化 | 强溶剂化 ↔ 适中溶剂化 | 【D1｜Li⁺ 溶剂化环境｜实验测量｜电解液 ⁷Li NMR 向高场位移排序（位移越大 = Li⁺ 溶剂化能力越弱）】A=2，B=5 序号（仅表次序；大=溶剂化强）；方向：A比B更弱；体系内可比：是（同篇同法（Fig. S6、2d）；Raman CIP 比例、电导率、⁷Li DOSY、MD 配位数、Kamlet–Taft 碱度均同序）；映射到电池电解液：直接（测的是电解液本身）；可信度：高｜物种：Li⁺；介质：电解液；测法：⁷Li NMR；浓度定义：—；温度：未写 【D2｜多硫化物溶解行为｜实验测量｜Li2S4 最大溶解度（UV–vis，电解液中）排序】A=2，B=5 序号（仅表次序；大=溶解多）；方向：A比B更弱；体系内可比：是（同篇同法（Fig. S16），数值只在图中；0.2 M Li2S4 的颜色与 ⁷Li 位移同序）；映射到电池电解液：直接（Li2S4 加入电解液本身）；可信度：高｜物种：Li2S4；介质：电解液；测法：UV–vis（上清稀释）；浓度定义：名义 0.5 M Li2S4 饱和；温度：未写 | A比B更弱 | 描述符（可比） |  | 直接（依据测的就是电池电解液） |  | 硫碳 | LG Energy Solution 双面涂布硫正极 | 2.5 | 直接（每面） | / | 336｜336 | 1.13（默认 d=12 mm） | 3.5 µL/mg | 118.9（含默认输入） | 3.5 | 直接 |  |  | 直接报告 | 40 | 40｜— | 8 | — / — |  |  | 1.91 |  | 软包 bi-cell | 0.1C｜0.025C×2、0.05C×2 预循环后 0.1C | 未写（按 1675） | 0.1 | ｜未写 | FSI / FSI | 摩尔比 1.0（相对 DME 18.5） / 0.4 M | 负极受限 | 负极受限 | 贫液(≤5) | 2–4 | 薄 | ≤0.3C | 未知 | 无 |  | 循环保持率或寿命 | 循环 | 135 | 108 | 圈（容量保持 70% 时） | 保持率 70% | 直接 | 计算（作者称 TFTFE 长 25%：135 / 1.25） | 未报告 | A更好 | A更好 |  | 弱者胜 |  | Fig. 7c；p12 | 有数据 | 电解液耗尽 |  | 无 | S33-C22（C1）：改变 E/S 3.5→5、载量 2.5→3.8、统一倍率 0.1→0.15、电池 软包 bi-cell→扣式 2032；胜方 本行 弱者胜｜该行 弱者胜 → 未翻转（胜方相同）；取值点相同；协议未逐项核；效应量 本行 —（A=TF）｜该行 +1.453（A=TF）；正 = A 更好 S33-C35（C5）：改变 E/S 3.5→2、锂厚 40→?、统一倍率 0.1→0.05、电池 软包 bi-cell→软包叠片；胜方 本行 弱者胜｜该行 弱者胜 → 未翻转（胜方相同）；取值点不同／待核可比性；协议未逐项核 | The bi-cell containing the DMETFTFE electrolyte showed 70% capacity retention at the 135th cycle, 25% longer than that of the DME electrolyte | 🧮 | 对照按 0.75 M 配，DME-FE 按摩尔比配，盐与 DME 的比例不同 |  | 新论文首次提取（不属定向复核；复核看 🔶/⚠️ 行与优势一致性逐对复核）
S33-C35 | S33 | 10.1002/aenm.202403828 | Kim I., Kim S. et al., Adv. Energy Mater. 2025, 15, 2403828 | Hee-Tak Kim（KAIST；LG Energy Solution 合作）｜DME 中加约 20 vol% 氟化醚共溶剂（ETFE < BTFE < TFTFE < TFOFE，按 F 数）逐级减弱 Li⁺ 溶剂化；LiFSI + LiNO3 双盐。40 µm 薄锂（约 8 mAh/cm²）对 3.8 mg/cm² 硫，E/S 5，按 N/P 属负极受限一侧。选行规则（不看结果）：每种 DME-FE 对 DME 对照，取作者报告的全部比较；软包只有 DME-TFTFE 对 DME。失效分析用的是另一基准（1 M LiTFSI + 0.2 M LiNO3 DOL/DME，46 圈：剩余可逆锂 6.3 / 8 mAh/cm²，DME 分解 33%、DOL 49%、TFSI⁻ 2%，补液后恢复），与本表配方对不同、圈数不同，未列行，作为机制证据记在机制判别表。36 圈后剩余活性锂、DME/FSI⁻ 保留率未测 TFOFE | 稀有格 | 是 | TF：DME-TFTFE（LiFSI:LiNO3:DME:TFTFE = 1.9:1.0:18.5:3.8） | 溶剂 DME/TFTFE（FE 约 20 vol%）；盐 LiFSI（摩尔比 1.9）；稀释剂 TFTFE（氟化醚，7 个 F）；LiNO₃ 摩尔比 1.0（相对 DME 18.5）；添加剂 无 | DM：DME 对照：0.75 M LiFSI + 0.4 M LiNO3 / DME | 溶剂 DME；盐 0.75 M LiFSI；稀释剂 无；LiNO₃ 0.4 M；添加剂 无 | 稀释剂、盐浓度 | 否 | moderately solvating | 适中溶剂化 | strongly solvating | 强溶剂化 | 强溶剂化 ↔ 适中溶剂化 | 【D1｜Li⁺ 溶剂化环境｜实验测量｜电解液 ⁷Li NMR 向高场位移排序（位移越大 = Li⁺ 溶剂化能力越弱）】A=2，B=5 序号（仅表次序；大=溶剂化强）；方向：A比B更弱；体系内可比：是（同篇同法（Fig. S6、2d）；Raman CIP 比例、电导率、⁷Li DOSY、MD 配位数、Kamlet–Taft 碱度均同序）；映射到电池电解液：直接（测的是电解液本身）；可信度：高｜物种：Li⁺；介质：电解液；测法：⁷Li NMR；浓度定义：—；温度：未写 【D2｜多硫化物溶解行为｜实验测量｜Li2S4 最大溶解度（UV–vis，电解液中）排序】A=2，B=5 序号（仅表次序；大=溶解多）；方向：A比B更弱；体系内可比：是（同篇同法（Fig. S16），数值只在图中；0.2 M Li2S4 的颜色与 ⁷Li 位移同序）；映射到电池电解液：直接（Li2S4 加入电解液本身）；可信度：高｜物种：Li2S4；介质：电解液；测法：UV–vis（上清稀释）；浓度定义：名义 0.5 M Li2S4 饱和；温度：未写 | A比B更弱 | 描述符（可比） |  | 直接（依据测的就是电池电解液） |  | 硫碳 | LG Energy Solution 双面涂布硫正极（2.5 mg/cm² 每面） | 2.5 | 直接（每面；按同一批正极推定） | / | 825｜825 | 1.13（默认 d=12 mm） | 2 µL/mg | 291.93（含默认输入） | 2 | 直接 |  |  | 直接报告 | 未写 | 1000｜默认 1000 | 200（含默认） | — / — |  |  | 47.76（含默认） |  | 软包叠片 | 0.05C｜0.0125C×2、0.025C×1 预循环后 0.05C | 未写（按 1675） | 0.05 | ｜未写 | FSI / FSI | 摩尔比 1.0（相对 DME 18.5） / 0.4 M | 锂库存未知 | 常规 | 贫液(≤5) | 2–4 | 未报告 | ≤0.3C | 未知 | 无 |  | 循环保持率或寿命 | 循环 | 80 | <13.3 | 圈（稳定循环） | 稳定循环圈数 | 直接 | 计算（作者称 TFTFE 为 DME 的六倍以上：80 / 6，上限值） | 未报告 | A更好 | A更好（B 为上限值） |  | 弱者胜 |  | Fig. 7d；p12 | 有数据 | 电解液耗尽 |  | 无 | S33-C22（C1）：改变 E/S 2→5、载量 2.5→3.8、锂厚 ?→40、统一倍率 0.05→0.15、电池 软包叠片→扣式 2032；胜方 本行 弱者胜｜该行 弱者胜 → 未翻转（胜方相同）；取值点不同／待核可比性；协议未逐项核；效应量 本行 —（A=TF）｜该行 +1.453（A=TF）；正 = A 更好 S33-C34（C4）：改变 E/S 2→3.5、锂厚 ?→40、统一倍率 0.05→0.1、电池 软包叠片→软包 bi-cell；胜方 本行 弱者胜｜该行 弱者胜 → 未翻转（胜方相同）；取值点不同／待核可比性；协议未逐项核 | The DME-TFTFE electrolyte in the stack cell with a challenging E/S ratio of 2.0 exhibited stable cycling for 80 cycles, which is over sixfold longer than that of the DME electrolyte | 🧮 | 对照按 0.75 M 配，DME-FE 按摩尔比配，盐与 DME 的比例不同 |  | 新论文首次提取（不属定向复核；复核看 🔶/⚠️ 行与优势一致性逐对复核）
S37-C1 | S37 | 10.1038/s41467-023-44527-x | Kim S. C., Gao X. et al., Nat. Commun. 2024, 15, 1268 | Jian Qin / Zhenan Bao / Yi Cui（Stanford）｜近邻工作：9 种 LiTFSI 醚电解液（均不含 LiNO3）的电位法溶剂化自由能与性质的相关性。主要结论是趋势层（对溶剂化能作图），文中多数不点名两种电解液、数值只在图中，故只把点名配对的比较列为行；趋势层结论记在此处，不作配对行：(1) 150 圈平均 CE 与首圈放电容量随溶剂化变弱而升高（Fig. 3d–e，作者归因穿梭）；(2) 第二平台过电位随溶剂化变弱而增大（SI Fig. 10）；(3) 容量保持率不随溶剂化变弱单调升高，在 −10 至 −12 kJ/mol 之间最高（SI Fig. 11）；(4) 过弱（DME-TTE 1:4、MTBE）室温下容量极小（SI Fig. 1）。平台电压（C/20 下弱溶剂化第一平台低、第二平台高）是热力学位移，两平台方向相反、平均电压只弱相关，不列为优劣比较行。E/S 原文单位写作 'mg μL−1'，按 µL/mg 理解 | 必读 | 否（正极：无（Li‖Cu）） | TT：1 M LiTFSI DME-TTE 1:1 | 溶剂 DME/TTE 1:1 v/v；盐 1 M LiTFSI；稀释剂 TTE（氟化醚稀释剂）；LiNO₃ 无；添加剂 无 | DM：1 M LiTFSI DME | 溶剂 DME；盐 1 M LiTFSI；稀释剂 无；LiNO₃ 无；添加剂 无 | 稀释剂 | 是 | weaker solvation（TTE as diluent） | 局部高浓 | strong solvation | 常规 | 常规 ↔ 局部高浓 | 【D1｜Li⁺ 溶剂化环境｜实验测量｜Li⁺ 溶剂化自由能（电位法，相对 1 M LiFSI DEC）排序】A=1，B=2 序号（仅表次序；大=溶剂化强）；方向：A比B更弱；体系内可比：是（同篇同法（Fig. 1b，数值只在图中）；作者点名 DME 与 DME-TTE 1:1 对比，加 TTE 使溶剂化变弱）；映射到电池电解液：直接（测的是 1 M LiTFSI 电解液本身（不含 LiNO3、不含多硫化物））；可信度：高｜物种：Li⁺；介质：电解液（1 M LiTFSI）；测法：电位法（H 型池，相对 1 M LiFSI DEC）；浓度定义：有限浓度（含浓度效应）；温度：未写 【D3｜Li⁺ 溶剂化环境｜实验测量与模拟｜未成簇 Li⁺ 比例（MD）与 Li/甲苯扩散系数比（DOSY）排序】A=1，B=2 序号（仅表次序；大=解离强）；方向：A比B更弱；体系内可比：是（同篇同法（Fig. 2e–f）；与 D1 同向）；映射到电池电解液：间接（测的是 0.1 M Li2S6 的 DME 与 DME-TTE 1:1 溶液（不含 LiTFSI），按溶剂映射）；可信度：低｜物种：Li2S6；介质：0.1 M Li2S6 溶液（不含 LiTFSI）；测法：MD + ⁷Li DOSY；浓度定义：0.1 M Li2S6；温度：25 °C | A比B更弱 | 描述符（可比） |  | 直接 + 间接：测的是 0.1 M Li2S6 的 DME 与 DME-TTE 1:1 溶液（不含 LiTFSI），按溶剂映射；本行是无硫正极的对称 / 半电池测试 |  | 无（Li‖Cu） | Cu 上 20 µm 薄锂 |  | 不适用 | / | 未写｜50（默认） | 1.13（默认 d=12 mm） | 未写 |  |  | 缺失 |  |  | 未知（缺失） | 未写 | 1000｜默认 1000 | 200（含默认） | — / — |  |  |  |  | 扣式 Li‖Cu | ｜0.5 mA/cm² |  |  | 25｜判断（原文：air-conditioned room without environmental chambers） | TFSI / TFSI | 无 / 无 | 不适用 | 不适用 | 未知 | 未知 | 不适用 | 未知 | 室温(20–30) | 无 |  | Li‖Cu 库仑效率 | 负极侧 |  | 过低未测出 | % | 改进 Aurbach 法 CE（无多硫化物） | 缺失（Fig. 4a–b） | 缺失（文字：CE 过低，未列入图） | 未报告 | A更好 |  | 溶剂化越弱 Li 金属 CE 越高；DME 溶剂化强、负极不稳定 | 弱者胜 |  | Fig. 4a–b、SI Fig. 14；p6 | 有数据 | 负极 SEI | 1 M LiTFSI G4, 1 M LiTFSI DME and 2 M LiTFSI DME, which possess relatively strong solvation and suffer instabilities at the Li metal anode, had CE results too low for the measurement | 无 |  | 1 M LiTFSI G4, 1 M LiTFSI DME and 2 M LiTFSI DME, which possess relatively strong solvation and suffer instabilities at the Li metal anode, had CE results too low for the measurement and are not included in the plot (Fig. 4a) | ✅ | 原句已在原文找到 |  | 新论文首次提取（不属定向复核；复核看 🔶/⚠️ 行与优势一致性逐对复核）
S37-C2 | S37 | 10.1038/s41467-023-44527-x | Kim S. C., Gao X. et al., Nat. Commun. 2024, 15, 1268 | Jian Qin / Zhenan Bao / Yi Cui（Stanford）｜近邻工作：9 种 LiTFSI 醚电解液（均不含 LiNO3）的电位法溶剂化自由能与性质的相关性。主要结论是趋势层（对溶剂化能作图），文中多数不点名两种电解液、数值只在图中，故只把点名配对的比较列为行；趋势层结论记在此处，不作配对行：(1) 150 圈平均 CE 与首圈放电容量随溶剂化变弱而升高（Fig. 3d–e，作者归因穿梭）；(2) 第二平台过电位随溶剂化变弱而增大（SI Fig. 10）；(3) 容量保持率不随溶剂化变弱单调升高，在 −10 至 −12 kJ/mol 之间最高（SI Fig. 11）；(4) 过弱（DME-TTE 1:4、MTBE）室温下容量极小（SI Fig. 1）。平台电压（C/20 下弱溶剂化第一平台低、第二平台高）是热力学位移，两平台方向相反、平均电压只弱相关，不列为优劣比较行。E/S 原文单位写作 'mg μL−1'，按 µL/mg 理解 | 必读 | 否（正极：无（Li‖Cu）） | TTp：1 M LiTFSI DME-TTE 1:1（Li2S6 饱和） | 溶剂 DME/TTE 1:1 v/v；盐 1 M LiTFSI + Li2S6（饱和）；稀释剂 TTE；LiNO₃ 无；添加剂 Li2S6 饱和 | DMp：1 M LiTFSI DME（Li2S6 饱和） | 溶剂 DME；盐 1 M LiTFSI + Li2S6（饱和）；稀释剂 无；LiNO₃ 无；添加剂 Li2S6 饱和 | 稀释剂 | 是 | weaker solvation | 局部高浓 | strong solvation | 常规 | 常规 ↔ 局部高浓 | 【D2｜Li⁺ 溶剂化环境｜实验测量｜Li⁺ 溶剂化自由能（电位法）排序，映射到 Li2S6 饱和电解液】A=1，B=2 序号（仅表次序；大=溶剂化强）；方向：A比B更弱；体系内可比：是（同 D1；多硫化物饱和后溶剂化能未另测，作者推测多硫化物可能改变溶剂化能）；映射到电池电解液：间接（测的是 1 M LiTFSI 电解液（无多硫化物），按同一溶剂映射到 Li2S6 饱和电解液）；可信度：中（体系内可比，映射到电池电解液是间接的）｜物种：Li⁺；介质：电解液（1 M LiTFSI，无多硫化物）；测法：电位法（H 型池，相对 1 M LiFSI DEC）；浓度定义：有限浓度（含浓度效应）；温度：未写 【D3｜Li⁺ 溶剂化环境｜实验测量与模拟｜未成簇 Li⁺ 比例（MD）与 Li/甲苯扩散系数比（DOSY）排序】A=1，B=2 序号（仅表次序；大=解离强）；方向：A比B更弱；体系内可比：是（同篇同法（Fig. 2e–f）；与 D1 同向）；映射到电池电解液：间接（测的是 0.1 M Li2S6 的 DME 与 DME-TTE 1:1 溶液（不含 LiTFSI），按溶剂映射）；可信度：低｜物种：Li2S6；介质：0.1 M Li2S6 溶液（不含 LiTFSI）；测法：MD + ⁷Li DOSY；浓度定义：0.1 M Li2S6；温度：25 °C | A比B更弱 | 描述符（可比） |  | 间接映射：测的是 1 M LiTFSI 电解液（无多硫化物），按同一溶剂映射到 Li2S6 饱和电解液；测的是 0.1 M Li2S6 的 DME 与 DME-TTE 1:1 溶液（不含 LiTFSI），按溶剂映射；本行是无硫正极的对称 / 半电池测试 |  | 无（Li‖Cu） | Cu 上 20 µm 薄锂 |  | 不适用 | / | 未写｜50（默认） | 1.13（默认 d=12 mm） | 未写 |  |  | 缺失 |  |  | 未知（缺失） | 未写 | 1000｜默认 1000 | 200（含默认） | — / — |  |  |  |  | 扣式 Li‖Cu | ｜0.5 mA/cm² |  |  | 25｜判断（原文：air-conditioned room without environmental chambers） | TFSI / TFSI | 无 / 无 | 不适用 | 不适用 | 未知 | 未知 | 不适用 | 未知 | 室温(20–30) | 无 |  | Li‖Cu 库仑效率 | 负极侧 |  | 过低未测出 | % | 改进 Aurbach 法 CE（Li2S6 饱和） | 缺失（Fig. 4a、4c） | 缺失（文字：CE 过低，未列入图） | 未报告 | A更好 |  | 多硫化物饱和后趋势相同，整体 CE 约低 3% | 弱者胜 |  | Fig. 4a、4c、SI Fig. 15；p6 | 有数据 | 负极 SEI |  | 作者称多硫化物饱和近似贫液（E/S ≤5） |  | When the electrolyte is saturated with LiPS (Fig. 4c, Supplementary Fig. 15), which resembles the case of a Li-S battery with lean electrolyte (E/S ratio ≤5 mg μL−1), a similar trend is observed except that the CE is overall lowered by about 3% | ✅ | Fig. 4a 同时画有无多硫化物两组，DME 两组都未列入；'过低未测出'按同一句适用于两组 |  | 新论文首次提取（不属定向复核；复核看 🔶/⚠️ 行与优势一致性逐对复核）
S39-C1 | S39 | 10.1021/acsenergylett.5c02200 | Yang J. et al., ACS Energy Lett. 2025, 10, 5674 | Zhengcheng Zhang（Argonne / UChicago）｜近邻工作（方案 3 §2）：Li⁺ 与多硫化物的溶剂化 / 溶解作用解耦；DOL/F4DEE 正文写 8:2、SI 写 4:1（同一比例）；正极复合物含 TiN 催化剂（S/C/TiN = 78:11:11） | 必读 | 否（正极：无（Li‖Cu）） | F4u：1.0 M LiTFSI DOL/F4DEE（Li‖Cu；LiNO3 未写） | 溶剂 DOL/F4DEE 8:2 v/v；盐 1.0 M LiTFSI；稀释剂 F4DEE；LiNO₃ 未写；添加剂 无 | DDu：1.0 M LiTFSI DOL/DME（Li‖Cu；LiNO3 未写） | 溶剂 DOL/DME 1:1 v/v；盐 1.0 M LiTFSI；稀释剂 无；LiNO₃ 未写；添加剂 无 | 溶剂种类、稀释剂 | 否 | moderate Li⁺ solvation | 适中溶剂化 | strong Li⁺ solvation | 常规 | 常规 ↔ 适中溶剂化 | 【D1｜多硫化物溶解行为｜实验测量｜Li2S6 溶解度（混合溶剂，溶解试验）】A=0.38，B=1 M（Li2S6）；方向：A比B更弱；体系内可比：是（同篇同法（Fig. 1d、S8）；作者把溶解度与'溶剂化'区分开，溶解度高不等于多硫化物溶剂化强）；映射到电池电解液：间接（测的是混合溶剂中的 Li2S6 溶解度（未加盐），按溶剂映射）；可信度：中（体系内可比，映射到电池电解液是间接的）｜物种：Li2S6；介质：混合溶剂（未加盐）；测法：溶解试验（Fig. S8）；浓度定义：饱和，M（Li2S6）；温度：未写 【D2｜Li⁺ 溶剂化环境｜实验测量｜¹⁹F NMR（TFSI⁻ 信号上移 = Li⁺–TFSI⁻ 配位更强 = Li⁺ 溶剂化更弱）排序】A=2，B=3 序号（仅表次序；大=Li⁺ 溶剂化强）；方向：A比B更弱；体系内可比：是（同篇同法；作者给出 DOL/TTE < DOL ≈ F4DEE < DOL/DME < DME，DOL/F4DEE 位置按作者'moderate Li⁺ solvation'描述放在中间；Raman 结果一致）；映射到电池电解液：直接（测的是 1.0 M LiTFSI 电解液（Li‖S 电解液另含 0.2 M LiNO3））；可信度：高｜物种：无；介质：电解液（1.0 M LiTFSI）；测法：¹⁹F NMR；浓度定义：—；温度：未写 | A比B更弱 | 描述符（可比） |  | 直接 + 间接：测的是混合溶剂中的 Li2S6 溶解度（未加盐），按溶剂映射；本行是无硫正极的对称 / 半电池测试 | Li2S6溶解度｜混合溶剂（未加盐）｜溶解试验（Fig. S8）｜M（Li2S6）：A=0.38，B=1 | 无（Li‖Cu） | Cu |  | 不适用 | / | 50｜50 | 1.13（默认 d=12 mm） | 未写 |  |  | 缺失 |  |  | 未知（缺失） | 200 | 200｜— | 40 | — / — |  |  |  |  | 扣式 Li‖Cu | ｜0.5 mA/cm² 化成 |  |  | ｜未写 | TFSI / TFSI | 未写 / 未写 | 不适用 | 不适用 | 未知 | 未知 | 不适用 | 未知 | 未知 | 无 |  | Li‖Cu 库仑效率 | 负极侧 | 98.25 |  | % | Aurbach 平均 CE | 直接 | 缺失（Fig. 2a） | 未报告 | A更好 |  | Li⁺ 溶剂化越弱 CE 越高，DOL/F4DEE 最高 | 弱者胜 |  | Fig. 2a、S10；p4 | 有数据 | 负极 SEI |  | 无 |  | Electrolytes with weaker Li+ solvation generally deliver higher CE. Among them, DOL/ F4DEE delivers the highest CE of 98.25% | ✅ | 原句已在原文找到 |  | 新论文首次提取（不属定向复核；复核看 🔶/⚠️ 行与优势一致性逐对复核）
S39-C2 | S39 | 10.1021/acsenergylett.5c02200 | Yang J. et al., ACS Energy Lett. 2025, 10, 5674 | Zhengcheng Zhang（Argonne / UChicago）｜近邻工作（方案 3 §2）：Li⁺ 与多硫化物的溶剂化 / 溶解作用解耦；DOL/F4DEE 正文写 8:2、SI 写 4:1（同一比例）；正极复合物含 TiN 催化剂（S/C/TiN = 78:11:11） | 必读 | 否（正极：溶液正极） | F4c：DOL/F4DEE 多硫化物电解液（Li‖CP） | 溶剂 DOL/F4DEE 4:1 v/v；盐 1.0 M LiTFSI + 0.1 M Li2S6；稀释剂 F4DEE；LiNO₃ 0.1 M；添加剂 无 | DDc：DOL/DME 多硫化物电解液（Li‖CP） | 溶剂 DOL/DME 1:1 v/v；盐 1.0 M LiTFSI + 0.1 M Li2S6；稀释剂 无；LiNO₃ 0.1 M；添加剂 无 | 溶剂种类、稀释剂 | 否 | weak LiPS solvation | 适中溶剂化 | conventional ether | 常规 | 常规 ↔ 适中溶剂化 | 【D1｜多硫化物溶解行为｜实验测量｜Li2S6 溶解度（混合溶剂，溶解试验）】A=0.38，B=1 M（Li2S6）；方向：A比B更弱；体系内可比：是（同篇同法（Fig. 1d、S8）；作者把溶解度与'溶剂化'区分开，溶解度高不等于多硫化物溶剂化强）；映射到电池电解液：间接（测的是混合溶剂中的 Li2S6 溶解度（未加盐），按溶剂映射）；可信度：中（体系内可比，映射到电池电解液是间接的）｜物种：Li2S6；介质：混合溶剂（未加盐）；测法：溶解试验（Fig. S8）；浓度定义：饱和，M（Li2S6）；温度：未写 【D2｜Li⁺ 溶剂化环境｜实验测量｜¹⁹F NMR（TFSI⁻ 信号上移 = Li⁺–TFSI⁻ 配位更强 = Li⁺ 溶剂化更弱）排序】A=2，B=3 序号（仅表次序；大=Li⁺ 溶剂化强）；方向：A比B更弱；体系内可比：是（同篇同法；作者给出 DOL/TTE < DOL ≈ F4DEE < DOL/DME < DME，DOL/F4DEE 位置按作者'moderate Li⁺ solvation'描述放在中间；Raman 结果一致）；映射到电池电解液：直接（测的是 1.0 M LiTFSI 电解液（Li‖S 电解液另含 0.2 M LiNO3））；可信度：高｜物种：无；介质：电解液（1.0 M LiTFSI）；测法：¹⁹F NMR；浓度定义：—；温度：未写 | A比B更弱 | 描述符（可比） |  | 直接 + 间接：测的是混合溶剂中的 Li2S6 溶解度（未加盐），按溶剂映射 | Li2S6溶解度｜混合溶剂（未加盐）｜溶解试验（Fig. S8）｜M（Li2S6）：A=0.38，B=1 | 溶液正极 | 碳纸 GDL340（Φ14 mm）+ 0.1 M Li2S6 |  | 缺失 | / | 50｜50 | 1.539 | 未写 |  |  | 缺失 |  |  | 未知（缺失） | 200 | 200｜— | 40 | — / — |  |  |  |  | 扣式 | ｜GITT 0.12 mA/cm² 6 min + 静置 30 min |  |  | ｜未写 | TFSI / TFSI | 0.1 M / 0.1 M | 待定（锂厚已知、N/P 定不了） | 待定（锂厚已知、N/P 定不了） | 未知 | 未知 | 中 | 未知 | 未知 | 无 |  | 其他 | 其他 | 500 | 900 | mAh/g（第 II 段放电容量，长链液–液还原） | GITT 首次放电第 II 段 | 直接 | 直接 | 未报告 | A更差 | A更差 | 弱多硫化物溶剂化使歧化平衡偏向短链，第 II 段容量低 | 强者胜 | -0.588 | Fig. 3a；p5 | 有数据 | 正极动力学 | electrolytes with weaker LiPS solvation shift LiPS disproportionation equilibrium toward the formation of shorter-chain LiPS species | 无 |  | The DOL/DME cell delivers 900 mAh g−1 on stage II, in sharp contrast to 500 and 400 mAh g−1 in the DOL/F4DEE and DOL/TTE cells. Nevertheless, all three cells similarly deliver 650 mAh g−1 on stage III | ✅ | 原句已在原文找到 |  | 新论文首次提取（不属定向复核；复核看 🔶/⚠️ 行与优势一致性逐对复核）
S39-C3 | S39 | 10.1021/acsenergylett.5c02200 | Yang J. et al., ACS Energy Lett. 2025, 10, 5674 | Zhengcheng Zhang（Argonne / UChicago）｜近邻工作（方案 3 §2）：Li⁺ 与多硫化物的溶剂化 / 溶解作用解耦；DOL/F4DEE 正文写 8:2、SI 写 4:1（同一比例）；正极复合物含 TiN 催化剂（S/C/TiN = 78:11:11） | 必读 | 否（正极：溶液正极） | TTc：DOL/TTE 多硫化物电解液（Li‖CP） | 溶剂 DOL/TTE 4:1 v/v；盐 1.0 M LiTFSI + 0.1 M Li2S6；稀释剂 TTE；LiNO₃ 0.1 M；添加剂 无 | DDc：DOL/DME 多硫化物电解液（Li‖CP） | 溶剂 DOL/DME 1:1 v/v；盐 1.0 M LiTFSI + 0.1 M Li2S6；稀释剂 无；LiNO₃ 0.1 M；添加剂 无 | 溶剂种类、稀释剂 | 否 | F-ether | 弱溶剂化 | conventional ether | 常规 | 常规 ↔ 弱溶剂化 | 【D1｜多硫化物溶解行为｜实验测量｜Li2S6 溶解度（混合溶剂，溶解试验）】A=0.22，B=1 M（Li2S6）；方向：A比B更弱；体系内可比：是（同篇同法（Fig. 1d、S8）；作者把溶解度与'溶剂化'区分开，溶解度高不等于多硫化物溶剂化强）；映射到电池电解液：间接（测的是混合溶剂中的 Li2S6 溶解度（未加盐），按溶剂映射）；可信度：中（体系内可比，映射到电池电解液是间接的）｜物种：Li2S6；介质：混合溶剂（未加盐）；测法：溶解试验（Fig. S8）；浓度定义：饱和，M（Li2S6）；温度：未写 【D2｜Li⁺ 溶剂化环境｜实验测量｜¹⁹F NMR（TFSI⁻ 信号上移 = Li⁺–TFSI⁻ 配位更强 = Li⁺ 溶剂化更弱）排序】A=1，B=3 序号（仅表次序；大=Li⁺ 溶剂化强）；方向：A比B更弱；体系内可比：是（同篇同法；作者给出 DOL/TTE < DOL ≈ F4DEE < DOL/DME < DME，DOL/F4DEE 位置按作者'moderate Li⁺ solvation'描述放在中间；Raman 结果一致）；映射到电池电解液：直接（测的是 1.0 M LiTFSI 电解液（Li‖S 电解液另含 0.2 M LiNO3））；可信度：高｜物种：无；介质：电解液（1.0 M LiTFSI）；测法：¹⁹F NMR；浓度定义：—；温度：未写 | A比B更弱 | 描述符（可比） |  | 直接 + 间接：测的是混合溶剂中的 Li2S6 溶解度（未加盐），按溶剂映射 | Li2S6溶解度｜混合溶剂（未加盐）｜溶解试验（Fig. S8）｜M（Li2S6）：A=0.22，B=1 | 溶液正极 | 碳纸 GDL340（Φ14 mm）+ 0.1 M Li2S6 |  | 缺失 | / | 50｜50 | 1.539 | 未写 |  |  | 缺失 |  |  | 未知（缺失） | 200 | 200｜— | 40 | — / — |  |  |  |  | 扣式 | ｜GITT 0.12 mA/cm² 6 min + 静置 30 min |  |  | ｜未写 | TFSI / TFSI | 0.1 M / 0.1 M | 待定（锂厚已知、N/P 定不了） | 待定（锂厚已知、N/P 定不了） | 未知 | 未知 | 中 | 未知 | 未知 | 无 |  | 其他 | 其他 | 400 | 900 | mAh/g（第 II 段放电容量，长链液–液还原） | GITT 首次放电第 II 段 | 直接 | 直接 | 未报告 | A更差 | A更差 |  | 强者胜 | -0.811 | Fig. 3a；p5 | 有数据 | 正极动力学 |  | 无 |  | The DOL/DME cell delivers 900 mAh g−1 on stage II, in sharp contrast to 500 and 400 mAh g−1 in the DOL/F4DEE and DOL/TTE cells | ✅ | 原句已在原文找到 |  | 新论文首次提取（不属定向复核；复核看 🔶/⚠️ 行与优势一致性逐对复核）
S39-C4 | S39 | 10.1021/acsenergylett.5c02200 | Yang J. et al., ACS Energy Lett. 2025, 10, 5674 | Zhengcheng Zhang（Argonne / UChicago）｜近邻工作（方案 3 §2）：Li⁺ 与多硫化物的溶剂化 / 溶解作用解耦；DOL/F4DEE 正文写 8:2、SI 写 4:1（同一比例）；正极复合物含 TiN 催化剂（S/C/TiN = 78:11:11） | 必读 | 是 | F4：DOL/F4DEE（Li‖S） | 溶剂 DOL/F4DEE 4:1 v/v；盐 1.0 M LiTFSI；稀释剂 F4DEE（部分氟化甘醇醚）；LiNO₃ 0.2 M；添加剂 无 | DD：DOL/DME（Li‖S） | 溶剂 DOL/DME 1:1 v/v；盐 1.0 M LiTFSI；稀释剂 无；LiNO₃ 0.2 M；添加剂 无 | 溶剂种类、稀释剂 | 否 | moderate Li⁺ solvation, weak LiPS solvation, moderate LiPS solubility | 适中溶剂化 | conventional ether（strong Li⁺ and LiPS solvation） | 常规 | 常规 ↔ 适中溶剂化 | 【D1｜多硫化物溶解行为｜实验测量｜Li2S6 溶解度（混合溶剂，溶解试验）】A=0.38，B=1 M（Li2S6）；方向：A比B更弱；体系内可比：是（同篇同法（Fig. 1d、S8）；作者把溶解度与'溶剂化'区分开，溶解度高不等于多硫化物溶剂化强）；映射到电池电解液：间接（测的是混合溶剂中的 Li2S6 溶解度（未加盐），按溶剂映射）；可信度：中（体系内可比，映射到电池电解液是间接的）｜物种：Li2S6；介质：混合溶剂（未加盐）；测法：溶解试验（Fig. S8）；浓度定义：饱和，M（Li2S6）；温度：未写 【D2｜Li⁺ 溶剂化环境｜实验测量｜¹⁹F NMR（TFSI⁻ 信号上移 = Li⁺–TFSI⁻ 配位更强 = Li⁺ 溶剂化更弱）排序】A=2，B=3 序号（仅表次序；大=Li⁺ 溶剂化强）；方向：A比B更弱；体系内可比：是（同篇同法；作者给出 DOL/TTE < DOL ≈ F4DEE < DOL/DME < DME，DOL/F4DEE 位置按作者'moderate Li⁺ solvation'描述放在中间；Raman 结果一致）；映射到电池电解液：直接（测的是 1.0 M LiTFSI 电解液（Li‖S 电解液另含 0.2 M LiNO3））；可信度：高｜物种：无；介质：电解液（1.0 M LiTFSI）；测法：¹⁹F NMR；浓度定义：—；温度：未写 | A比B更弱 | 描述符（可比） |  | 直接 + 间接：测的是混合溶剂中的 Li2S6 溶解度（未加盐），按溶剂映射 | Li2S6溶解度｜混合溶剂（未加盐）｜溶解试验（Fig. S8）｜M（Li2S6）：A=0.38，B=1 | 硫碳 | S/C/TiN（78:11:11）复合物，含 TiN 催化剂 | 3.5 | 直接（平均） | 78 / 62.2 | 未写｜50（默认） | 1.539 | 10 µL/mg | 9.28（含默认输入） | 10 | 直接 |  |  | 直接报告 | 200 | 200｜— | 40 | — / — |  |  | 6.82 |  | 扣式 2032 | 0.1C｜0.05C 活化后 0.1C | 1200 | 0.072 | ｜未写 | TFSI / TFSI | 0.2 M / 0.2 M | 常规 | 常规 | 中等(5–15] | 2–4 | 中 | ≤0.3C | 未知 | 无 |  | 首圈容量 | 容量与倍率 |  |  | mAh/g | GITT 首次放电 / 0.05C | 缺失（Fig. S29、5b） | 缺失（Fig. S29、5b） | 未报告 | A更差 |  | DOL/DME 强多硫化物溶剂化，液–液转化多，放电容量最高 | 强者胜 |  | Fig. 5a–b、S29；p7 | 有数据 | 正极动力学 |  | 无 |  | Among the tested electrolytes, DOL/DME delivers the highest discharge capacity (Figure S29), reflecting enhanced liquid−liquid LiPS conversion due to strong LiPS solvation | 🧮 | 原句已在原文找到 |  | 新论文首次提取（不属定向复核；复核看 🔶/⚠️ 行与优势一致性逐对复核）
S39-C5 | S39 | 10.1021/acsenergylett.5c02200 | Yang J. et al., ACS Energy Lett. 2025, 10, 5674 | Zhengcheng Zhang（Argonne / UChicago）｜近邻工作（方案 3 §2）：Li⁺ 与多硫化物的溶剂化 / 溶解作用解耦；DOL/F4DEE 正文写 8:2、SI 写 4:1（同一比例）；正极复合物含 TiN 催化剂（S/C/TiN = 78:11:11） | 必读 | 是 | F4：DOL/F4DEE（Li‖S） | 溶剂 DOL/F4DEE 4:1 v/v；盐 1.0 M LiTFSI；稀释剂 F4DEE（部分氟化甘醇醚）；LiNO₃ 0.2 M；添加剂 无 | DD：DOL/DME（Li‖S） | 溶剂 DOL/DME 1:1 v/v；盐 1.0 M LiTFSI；稀释剂 无；LiNO₃ 0.2 M；添加剂 无 | 溶剂种类、稀释剂 | 否 | moderate Li⁺ solvation, weak LiPS solvation, moderate LiPS solubility | 适中溶剂化 | conventional ether（strong Li⁺ and LiPS solvation） | 常规 | 常规 ↔ 适中溶剂化 | 【D1｜多硫化物溶解行为｜实验测量｜Li2S6 溶解度（混合溶剂，溶解试验）】A=0.38，B=1 M（Li2S6）；方向：A比B更弱；体系内可比：是（同篇同法（Fig. 1d、S8）；作者把溶解度与'溶剂化'区分开，溶解度高不等于多硫化物溶剂化强）；映射到电池电解液：间接（测的是混合溶剂中的 Li2S6 溶解度（未加盐），按溶剂映射）；可信度：中（体系内可比，映射到电池电解液是间接的）｜物种：Li2S6；介质：混合溶剂（未加盐）；测法：溶解试验（Fig. S8）；浓度定义：饱和，M（Li2S6）；温度：未写 【D2｜Li⁺ 溶剂化环境｜实验测量｜¹⁹F NMR（TFSI⁻ 信号上移 = Li⁺–TFSI⁻ 配位更强 = Li⁺ 溶剂化更弱）排序】A=2，B=3 序号（仅表次序；大=Li⁺ 溶剂化强）；方向：A比B更弱；体系内可比：是（同篇同法；作者给出 DOL/TTE < DOL ≈ F4DEE < DOL/DME < DME，DOL/F4DEE 位置按作者'moderate Li⁺ solvation'描述放在中间；Raman 结果一致）；映射到电池电解液：直接（测的是 1.0 M LiTFSI 电解液（Li‖S 电解液另含 0.2 M LiNO3））；可信度：高｜物种：无；介质：电解液（1.0 M LiTFSI）；测法：¹⁹F NMR；浓度定义：—；温度：未写 | A比B更弱 | 描述符（可比） |  | 直接 + 间接：测的是混合溶剂中的 Li2S6 溶解度（未加盐），按溶剂映射 | Li2S6溶解度｜混合溶剂（未加盐）｜溶解试验（Fig. S8）｜M（Li2S6）：A=0.38，B=1 | 硫碳 | S/C/TiN（78:11:11）复合物，含 TiN 催化剂 | 3.5 | 直接（平均） | 78 / 62.2 | 未写｜50（默认） | 1.539 | 10 µL/mg | 9.28（含默认输入） | 10 | 直接 |  |  | 直接报告 | 200 | 200｜— | 40 | — / — |  |  | 6.82 |  | 扣式 2032 | 0.1C｜0.05C 活化后 0.1C | 1200 | 0.072 | ｜未写 | TFSI / TFSI | 0.2 M / 0.2 M | 常规 | 常规 | 中等(5–15] | 2–4 | 中 | ≤0.3C | 未知 | 无 |  | 循环保持率或寿命 | 循环 | >180 | 55 | 圈 | 寿命（DOL/DME 第 55 圈后快速衰减） | 直接（下限值） | 直接 | 未报告 | A更好 | A更好（A 为下限值） | DOL/DME 长链多硫化物腐蚀 + SEI 差 + LiNO3 消耗；DOL/F4DEE 兼顾正负极 | 弱者胜 |  | Fig. 5d、S32；p7–8 | 有数据 | 穿梭、负极 SEI、电解液耗尽 | Strong Li+ solvation and strong LiPS solvation in DOL/DME trigger poor sulfur reversibility and severe Li anode degradation, resulting in quick capacity fading after only 55 cycles | 无 |  | Strong Li+ solvation and strong LiPS solvation in DOL/DME trigger poor sulfur reversibility and severe Li anode degradation, resulting in quick capacity fading after only 55 cycles … These attributes contribute to a highly prolonged Li−S cycle life of over 180 cycles | 🧮 | 作者明写'trade-off between cycle life and specific capacity'；200 µm 锂对 3.5 mg/cm² 硫，N/P 约 10 |  | 新论文首次提取（不属定向复核；复核看 🔶/⚠️ 行与优势一致性逐对复核）
S39-C6 | S39 | 10.1021/acsenergylett.5c02200 | Yang J. et al., ACS Energy Lett. 2025, 10, 5674 | Zhengcheng Zhang（Argonne / UChicago）｜近邻工作（方案 3 §2）：Li⁺ 与多硫化物的溶剂化 / 溶解作用解耦；DOL/F4DEE 正文写 8:2、SI 写 4:1（同一比例）；正极复合物含 TiN 催化剂（S/C/TiN = 78:11:11） | 必读 | 是 | F4：DOL/F4DEE（Li‖S） | 溶剂 DOL/F4DEE 4:1 v/v；盐 1.0 M LiTFSI；稀释剂 F4DEE（部分氟化甘醇醚）；LiNO₃ 0.2 M；添加剂 无 | DD：DOL/DME（Li‖S） | 溶剂 DOL/DME 1:1 v/v；盐 1.0 M LiTFSI；稀释剂 无；LiNO₃ 0.2 M；添加剂 无 | 溶剂种类、稀释剂 | 否 | moderate Li⁺ solvation, weak LiPS solvation, moderate LiPS solubility | 适中溶剂化 | conventional ether（strong Li⁺ and LiPS solvation） | 常规 | 常规 ↔ 适中溶剂化 | 【D1｜多硫化物溶解行为｜实验测量｜Li2S6 溶解度（混合溶剂，溶解试验）】A=0.38，B=1 M（Li2S6）；方向：A比B更弱；体系内可比：是（同篇同法（Fig. 1d、S8）；作者把溶解度与'溶剂化'区分开，溶解度高不等于多硫化物溶剂化强）；映射到电池电解液：间接（测的是混合溶剂中的 Li2S6 溶解度（未加盐），按溶剂映射）；可信度：中（体系内可比，映射到电池电解液是间接的）｜物种：Li2S6；介质：混合溶剂（未加盐）；测法：溶解试验（Fig. S8）；浓度定义：饱和，M（Li2S6）；温度：未写 【D2｜Li⁺ 溶剂化环境｜实验测量｜¹⁹F NMR（TFSI⁻ 信号上移 = Li⁺–TFSI⁻ 配位更强 = Li⁺ 溶剂化更弱）排序】A=2，B=3 序号（仅表次序；大=Li⁺ 溶剂化强）；方向：A比B更弱；体系内可比：是（同篇同法；作者给出 DOL/TTE < DOL ≈ F4DEE < DOL/DME < DME，DOL/F4DEE 位置按作者'moderate Li⁺ solvation'描述放在中间；Raman 结果一致）；映射到电池电解液：直接（测的是 1.0 M LiTFSI 电解液（Li‖S 电解液另含 0.2 M LiNO3））；可信度：高｜物种：无；介质：电解液（1.0 M LiTFSI）；测法：¹⁹F NMR；浓度定义：—；温度：未写 | A比B更弱 | 描述符（可比） |  | 直接 + 间接：测的是混合溶剂中的 Li2S6 溶解度（未加盐），按溶剂映射 | Li2S6溶解度｜混合溶剂（未加盐）｜溶解试验（Fig. S8）｜M（Li2S6）：A=0.38，B=1 | 硫碳 | S/C/TiN（78:11:11）复合物，含 TiN 催化剂 | 3.5 | 直接（平均） | 78 / 62.2 | 未写｜50（默认） | 1.539 | 10 µL/mg | 9.28（含默认输入） | 10 | 直接 |  |  | 直接报告 | 200 | 200｜— | 40 | — / — |  |  | 6.82 |  | 扣式 2032 | 0.1C｜0.05C 活化后 0.1C | 1200 | 0.072 | ｜未写 | TFSI / TFSI | 0.2 M / 0.2 M | 常规 | 常规 | 中等(5–15] | 2–4 | 中 | ≤0.3C | 未知 | 无 |  | 阻抗 | 其他 |  |  | Ω（RSEI） | 第 100 圈后 | 缺失（Fig. 5c） | 缺失（Fig. 5c） | 未报告 | A更好 |  | 弱化的 Li⁺ 与多硫化物溶剂化有利于负极 | 弱者胜 |  | Fig. 5c、S34；p8 | 有数据 | 负极 SEI |  | 无 |  | the smaller SEI resistance (RSEI) in DOL/F4DEE and DOL/TTE than DOL/DME indicates the benefit of weakened Li+ and LiPS solvation on Li anode | 🧮 | 原句已在原文找到 |  | 新论文首次提取（不属定向复核；复核看 🔶/⚠️ 行与优势一致性逐对复核）
S39-C7 | S39 | 10.1021/acsenergylett.5c02200 | Yang J. et al., ACS Energy Lett. 2025, 10, 5674 | Zhengcheng Zhang（Argonne / UChicago）｜近邻工作（方案 3 §2）：Li⁺ 与多硫化物的溶剂化 / 溶解作用解耦；DOL/F4DEE 正文写 8:2、SI 写 4:1（同一比例）；正极复合物含 TiN 催化剂（S/C/TiN = 78:11:11） | 必读 | 是 | F4：DOL/F4DEE（Li‖S） | 溶剂 DOL/F4DEE 4:1 v/v；盐 1.0 M LiTFSI；稀释剂 F4DEE（部分氟化甘醇醚）；LiNO₃ 0.2 M；添加剂 无 | DD：DOL/DME（Li‖S） | 溶剂 DOL/DME 1:1 v/v；盐 1.0 M LiTFSI；稀释剂 无；LiNO₃ 0.2 M；添加剂 无 | 溶剂种类、稀释剂 | 否 | moderate Li⁺ solvation, weak LiPS solvation, moderate LiPS solubility | 适中溶剂化 | conventional ether（strong Li⁺ and LiPS solvation） | 常规 | 常规 ↔ 适中溶剂化 | 【D1｜多硫化物溶解行为｜实验测量｜Li2S6 溶解度（混合溶剂，溶解试验）】A=0.38，B=1 M（Li2S6）；方向：A比B更弱；体系内可比：是（同篇同法（Fig. 1d、S8）；作者把溶解度与'溶剂化'区分开，溶解度高不等于多硫化物溶剂化强）；映射到电池电解液：间接（测的是混合溶剂中的 Li2S6 溶解度（未加盐），按溶剂映射）；可信度：中（体系内可比，映射到电池电解液是间接的）｜物种：Li2S6；介质：混合溶剂（未加盐）；测法：溶解试验（Fig. S8）；浓度定义：饱和，M（Li2S6）；温度：未写 【D2｜Li⁺ 溶剂化环境｜实验测量｜¹⁹F NMR（TFSI⁻ 信号上移 = Li⁺–TFSI⁻ 配位更强 = Li⁺ 溶剂化更弱）排序】A=2，B=3 序号（仅表次序；大=Li⁺ 溶剂化强）；方向：A比B更弱；体系内可比：是（同篇同法；作者给出 DOL/TTE < DOL ≈ F4DEE < DOL/DME < DME，DOL/F4DEE 位置按作者'moderate Li⁺ solvation'描述放在中间；Raman 结果一致）；映射到电池电解液：直接（测的是 1.0 M LiTFSI 电解液（Li‖S 电解液另含 0.2 M LiNO3））；可信度：高｜物种：无；介质：电解液（1.0 M LiTFSI）；测法：¹⁹F NMR；浓度定义：—；温度：未写 | A比B更弱 | 描述符（可比） |  | 直接 + 间接：测的是混合溶剂中的 Li2S6 溶解度（未加盐），按溶剂映射 | Li2S6溶解度｜混合溶剂（未加盐）｜溶解试验（Fig. S8）｜M（Li2S6）：A=0.38，B=1 | 硫碳 | S/C/TiN（78:11:11）复合物，含 TiN 催化剂 | 3.5 | 直接（平均） | 78 / 62.2 | 未写｜50（默认） | 1.539 | 10 µL/mg | 9.28（含默认输入） | 10 | 直接 |  |  | 直接报告 | 200 | 200｜— | 40 | — / — |  |  | 6.82 |  | 扣式 2032 | 0.1C｜0.05C 活化后 0.1C | 1200 | 0.072 | ｜未写 | TFSI / TFSI | 0.2 M / 0.2 M | 常规 | 常规 | 中等(5–15] | 2–4 | 中 | ≤0.3C | 未知 | 无 |  | 阻抗 | 其他 |  |  | Ω（Rbulk，体相电解液） | 第 100 圈后 | 缺失（Fig. 5c） | 缺失（Fig. 5c；文字：剧增） | 未报告 | A更好 |  | DOL/DME Rbulk 剧增，可能来自电解液干涸 | 弱者胜 |  | Fig. 5c、S34；p8 | 有数据 | 电解液耗尽 | The drastic increase of Rbulk in DOL/DME (which may come from electrolyte dry-out9) further proves its poor Li cyclability | 无 |  | The drastic increase of Rbulk in DOL/DME (which may come from electrolyte dry-out9) further proves its poor Li cyclability | 🧮 | 原句已在原文找到 |  | 新论文首次提取（不属定向复核；复核看 🔶/⚠️ 行与优势一致性逐对复核）
S39-C8 | S39 | 10.1021/acsenergylett.5c02200 | Yang J. et al., ACS Energy Lett. 2025, 10, 5674 | Zhengcheng Zhang（Argonne / UChicago）｜近邻工作（方案 3 §2）：Li⁺ 与多硫化物的溶剂化 / 溶解作用解耦；DOL/F4DEE 正文写 8:2、SI 写 4:1（同一比例）；正极复合物含 TiN 催化剂（S/C/TiN = 78:11:11） | 必读 | 否（正极：浸泡试验） | F4：DOL/F4DEE（Li‖S） | 溶剂 DOL/F4DEE 4:1 v/v；盐 1.0 M LiTFSI；稀释剂 F4DEE（部分氟化甘醇醚）；LiNO₃ 0.2 M；添加剂 无 | DD：DOL/DME（Li‖S） | 溶剂 DOL/DME 1:1 v/v；盐 1.0 M LiTFSI；稀释剂 无；LiNO₃ 0.2 M；添加剂 无 | 溶剂种类、稀释剂 | 否 | moderate Li⁺ solvation, weak LiPS solvation, moderate LiPS solubility | 适中溶剂化 | conventional ether（strong Li⁺ and LiPS solvation） | 常规 | 常规 ↔ 适中溶剂化 | 【D1｜多硫化物溶解行为｜实验测量｜Li2S6 溶解度（混合溶剂，溶解试验）】A=0.38，B=1 M（Li2S6）；方向：A比B更弱；体系内可比：是（同篇同法（Fig. 1d、S8）；作者把溶解度与'溶剂化'区分开，溶解度高不等于多硫化物溶剂化强）；映射到电池电解液：间接（测的是混合溶剂中的 Li2S6 溶解度（未加盐），按溶剂映射）；可信度：中（体系内可比，映射到电池电解液是间接的）｜物种：Li2S6；介质：混合溶剂（未加盐）；测法：溶解试验（Fig. S8）；浓度定义：饱和，M（Li2S6）；温度：未写 【D2｜Li⁺ 溶剂化环境｜实验测量｜¹⁹F NMR（TFSI⁻ 信号上移 = Li⁺–TFSI⁻ 配位更强 = Li⁺ 溶剂化更弱）排序】A=2，B=3 序号（仅表次序；大=Li⁺ 溶剂化强）；方向：A比B更弱；体系内可比：是（同篇同法；作者给出 DOL/TTE < DOL ≈ F4DEE < DOL/DME < DME，DOL/F4DEE 位置按作者'moderate Li⁺ solvation'描述放在中间；Raman 结果一致）；映射到电池电解液：直接（测的是 1.0 M LiTFSI 电解液（Li‖S 电解液另含 0.2 M LiNO3））；可信度：高｜物种：无；介质：电解液（1.0 M LiTFSI）；测法：¹⁹F NMR；浓度定义：—；温度：未写 | A比B更弱 | 描述符（可比） |  | 直接 + 间接：测的是混合溶剂中的 Li2S6 溶解度（未加盐），按溶剂映射 | Li2S6溶解度｜混合溶剂（未加盐）｜溶解试验（Fig. S8）｜M（Li2S6）：A=0.38，B=1 | 浸泡试验 | 无 |  | 不适用 | / | 1000｜1000 | 1.13（默认 d=12 mm） | 未写 |  |  | 缺失 |  |  | 未知（缺失） | 200 | 200｜— | 40 | — / — |  |  |  |  | 浸泡 | ｜化学腐蚀，无电流 |  |  | ｜未写 | TFSI / TFSI | 0.2 M / 0.2 M | 待定（锂厚已知、N/P 定不了） | 待定（锂厚已知、N/P 定不了） | 未知 | 未知 | 中 | 未知 | 未知 | 无 |  | 其他 | 其他 |  |  | %（锂化学腐蚀损失比例，越低越好） | 浸泡 25 天 | 缺失（Fig. S18b） | 缺失（Fig. S18b） | 未报告 | A更好 |  | 弱多硫化物溶剂化抑制锂腐蚀，但作者说改善幅度较小 | 弱者胜 |  | SI Note S4、Fig. S18；SI-20 | 有数据 | 负极 SEI | This proves that weak LiPS solvation can suppress chemical corrosion on Li anode despite its relatively small benefit | 化学浸泡，非电池内 |  | Per Figure S18b, LiPS solutions with weaker LiPS solvation result in lower Li inventory loss ratio. This proves that weak LiPS solvation can suppress chemical corrosion on Li anode despite its relatively small benefit | ✅ | 原句已在原文找到 |  | 新论文首次提取（不属定向复核；复核看 🔶/⚠️ 行与优势一致性逐对复核）
S40-C1 | S40 | 10.1002/celc.70225 | Yuksel K., Firtin A. et al., ChemElectroChem 2026, 13, e70225 | Damla Eroglu（Bogazici）；合作 Kolosnitsyn（Ufa）｜五种 1 M 电解液（SL-LiTFSI、SL-LiTF、SL-LiClO4、G3-LiTFSI、G3-LiTF）× E/S 23/16/9/6，同一正极、0.1C、室温。本文未测溶剂化描述符，SL 与 G3、LiTFSI 与 LiTF 的强弱只在引言按文献定性描述，故各行方向来源均为'无可比依据'。只列作者点名两种电解液的比较；SL-LiClO4 只被概括为'容量最低'，未列行。'sulfolane-based / glyme-based'的概括（CE、硫利用率）按同盐配对记在 E/S 6 下，作者称 CE 在各 E/S 都如此。LiNO3 未写。阻抗取 Table S1（≥3 个平行样平均） | 必读 | 是 | SLT：1 M LiTFSI SL | 溶剂 环丁砜（SL）；盐 1 M LiTFSI；稀释剂 无；LiNO₃ 未写；添加剂 无 | G3T：1 M LiTFSI G3 | 溶剂 三甘醇二甲醚（G3）；盐 1 M LiTFSI；稀释剂 无；LiNO₃ 未写；添加剂 无 | 溶剂种类 | 是 | sulfolane-based（high dielectric constant and donor number） | 其他 | glyme-based（high polysulfide solubility） | 强溶剂化 | 强溶剂化 ↔ 其他 |  | 无法判断 | 无可比依据 |  |  |  | 硫碳 | S:C65:PVDF = 60:30:10 | 1.2 | 直接（图注 1.2；方法 1.1–1.3） | / 60 | 未写｜50（默认） | 2.01 | 6 µL/mg | 20.73（含默认输入） | 6 | 直接 |  |  | 直接报告 | 170 | 170｜— | 34 | — / — |  |  | 16.92 |  | 扣式 CR2032 | 0.1C｜0.1C，1.5–2.8 V；OCV 静置 16 h | 未写（按 1675） | 0.1 | 25｜判断（原文：room temperature） | TFSI / TFSI | 未写 / 未写 | 常规 | 常规 | 中等(5–15] | <2 | 中 | ≤0.3C | 室温(20–30) | 无 |  | 循环保持率或寿命 | 循环 |  |  | — | 循环表现 / 容量保持（作者概括，Fig. 1） | 缺失（Fig. 1d） | 缺失（Fig. 1d） | ≥3 个平行样，未报误差 | A更好 |  | E/S 6 下 SL-LiTFSI 优于 G3-LiTFSI，归因于 SL 的电化学稳定性、高介电常数和给体数 | 无法判断 |  | Fig. 1d；p2、p7 | 有数据 | 穿梭、负极 SEI | most probably due to the electrochemical stability, high dielectric constant, and donor number of sulfolane | 无 |  | at the lowest E/S ratio of 6 mL g−1, the Li-S cell with SL-LiTFSI demonstrates better cycling performance than G3-LiTFSI, likely due to the electrochemical stability, high dielectric constant, and donor number of sulfolane | 🔶 | 🔶 方向或胜方无法判断 |  | 新论文首次提取（不属定向复核；复核看 🔶/⚠️ 行与优势一致性逐对复核）
S40-C2 | S40 | 10.1002/celc.70225 | Yuksel K., Firtin A. et al., ChemElectroChem 2026, 13, e70225 | Damla Eroglu（Bogazici）；合作 Kolosnitsyn（Ufa）｜五种 1 M 电解液（SL-LiTFSI、SL-LiTF、SL-LiClO4、G3-LiTFSI、G3-LiTF）× E/S 23/16/9/6，同一正极、0.1C、室温。本文未测溶剂化描述符，SL 与 G3、LiTFSI 与 LiTF 的强弱只在引言按文献定性描述，故各行方向来源均为'无可比依据'。只列作者点名两种电解液的比较；SL-LiClO4 只被概括为'容量最低'，未列行。'sulfolane-based / glyme-based'的概括（CE、硫利用率）按同盐配对记在 E/S 6 下，作者称 CE 在各 E/S 都如此。LiNO3 未写。阻抗取 Table S1（≥3 个平行样平均） | 必读 | 是 | SLT：1 M LiTFSI SL | 溶剂 环丁砜（SL）；盐 1 M LiTFSI；稀释剂 无；LiNO₃ 未写；添加剂 无 | G3T：1 M LiTFSI G3 | 溶剂 三甘醇二甲醚（G3）；盐 1 M LiTFSI；稀释剂 无；LiNO₃ 未写；添加剂 无 | 溶剂种类 | 是 | sulfolane-based（high dielectric constant and donor number） | 其他 | glyme-based（high polysulfide solubility） | 强溶剂化 | 强溶剂化 ↔ 其他 |  | 无法判断 | 无可比依据 |  |  |  | 硫碳 | S:C65:PVDF = 60:30:10 | 1.2 | 直接（图注 1.2；方法 1.1–1.3） | / 60 | 未写｜50（默认） | 2.01 | 6 µL/mg | 20.73（含默认输入） | 6 | 直接 |  |  | 直接报告 | 170 | 170｜— | 34 | — / — |  |  | 16.92 |  | 扣式 CR2032 | 0.1C｜0.1C，1.5–2.8 V；OCV 静置 16 h | 未写（按 1675） | 0.1 | 25｜判断（原文：room temperature） | TFSI / TFSI | 未写 / 未写 | 常规 | 常规 | 中等(5–15] | <2 | 中 | ≤0.3C | 室温(20–30) | 无 |  | 指定圈数放电容量 | 循环 |  |  | mAh/g | 前 10 圈内 | 缺失（Fig. 1d） | 缺失（Fig. 1d） | ≥3 个平行样，未报误差 | A更好 |  | SL-LiTFSI、SL-LiTF 前 10 圈容量最高，与低总阻抗一致 | 无法判断 |  | Fig. 1d、5d；p5 | 有数据 | 正极动力学 | Figure 5d, presenting low cell resistances for SL-LiTFSI and SL-LiTF, supports the superiority of these electrolytes for the first few cycles | 无 |  | As seen in Figure 1d, Li-S cells with SL-LiTFSI and SL-LiTF show the highest capacities within the first 10 cycles | 🔶 | 🔶 方向或胜方无法判断 |  | 新论文首次提取（不属定向复核；复核看 🔶/⚠️ 行与优势一致性逐对复核）
S40-C3 | S40 | 10.1002/celc.70225 | Yuksel K., Firtin A. et al., ChemElectroChem 2026, 13, e70225 | Damla Eroglu（Bogazici）；合作 Kolosnitsyn（Ufa）｜五种 1 M 电解液（SL-LiTFSI、SL-LiTF、SL-LiClO4、G3-LiTFSI、G3-LiTF）× E/S 23/16/9/6，同一正极、0.1C、室温。本文未测溶剂化描述符，SL 与 G3、LiTFSI 与 LiTF 的强弱只在引言按文献定性描述，故各行方向来源均为'无可比依据'。只列作者点名两种电解液的比较；SL-LiClO4 只被概括为'容量最低'，未列行。'sulfolane-based / glyme-based'的概括（CE、硫利用率）按同盐配对记在 E/S 6 下，作者称 CE 在各 E/S 都如此。LiNO3 未写。阻抗取 Table S1（≥3 个平行样平均） | 必读 | 是 | SLT：1 M LiTFSI SL | 溶剂 环丁砜（SL）；盐 1 M LiTFSI；稀释剂 无；LiNO₃ 未写；添加剂 无 | G3T：1 M LiTFSI G3 | 溶剂 三甘醇二甲醚（G3）；盐 1 M LiTFSI；稀释剂 无；LiNO₃ 未写；添加剂 无 | 溶剂种类 | 是 | sulfolane-based（high dielectric constant and donor number） | 其他 | glyme-based（high polysulfide solubility） | 强溶剂化 | 强溶剂化 ↔ 其他 |  | 无法判断 | 无可比依据 |  |  |  | 硫碳 | S:C65:PVDF = 60:30:10 | 1.2 | 直接（图注 1.2；方法 1.1–1.3） | / 60 | 未写｜50（默认） | 2.01 | 6 µL/mg | 20.73（含默认输入） | 6 | 直接 |  |  | 直接报告 | 170 | 170｜— | 34 | — / — |  |  | 16.92 |  | 扣式 CR2032 | 0.1C｜0.1C，1.5–2.8 V；OCV 静置 16 h | 未写（按 1675） | 0.1 | 25｜判断（原文：room temperature） | TFSI / TFSI | 未写 / 未写 | 常规 | 常规 | 中等(5–15] | <2 | 中 | ≤0.3C | 室温(20–30) | 无 |  | 全电池库仑效率 | 循环 | 90 |  | % | 循环 CE（作者概括，Fig. S1d） | 直接（约值，SL 类概括） | 缺失（文字：更低且波动） | 未报告 | A更好 |  | SL 类 CE 在各 E/S 都约 90%，G3 类更低、更乱，穿梭多 | 无法判断 |  | Fig. S1；p2 | 有数据 | 穿梭 | demonstrating the high amount of shuttling in Figure S1 | 作者称各 E/S 均如此 |  | Sulfolane-based electrolytes have higher coulombic efficiencies (CEs) at all E/S ratios around 90%, whereas glyme-based electrolytes have lower and noisier CEs, demonstrating the high amount of shuttling in Figure S1 | 🔶 | 🔶 方向或胜方无法判断；原句是 sulfolane-based 对 glyme-based 的类别概括，按同盐配对记 |  | 新论文首次提取（不属定向复核；复核看 🔶/⚠️ 行与优势一致性逐对复核）
S40-C4 | S40 | 10.1002/celc.70225 | Yuksel K., Firtin A. et al., ChemElectroChem 2026, 13, e70225 | Damla Eroglu（Bogazici）；合作 Kolosnitsyn（Ufa）｜五种 1 M 电解液（SL-LiTFSI、SL-LiTF、SL-LiClO4、G3-LiTFSI、G3-LiTF）× E/S 23/16/9/6，同一正极、0.1C、室温。本文未测溶剂化描述符，SL 与 G3、LiTFSI 与 LiTF 的强弱只在引言按文献定性描述，故各行方向来源均为'无可比依据'。只列作者点名两种电解液的比较；SL-LiClO4 只被概括为'容量最低'，未列行。'sulfolane-based / glyme-based'的概括（CE、硫利用率）按同盐配对记在 E/S 6 下，作者称 CE 在各 E/S 都如此。LiNO3 未写。阻抗取 Table S1（≥3 个平行样平均） | 必读 | 是 | SLT：1 M LiTFSI SL | 溶剂 环丁砜（SL）；盐 1 M LiTFSI；稀释剂 无；LiNO₃ 未写；添加剂 无 | G3T：1 M LiTFSI G3 | 溶剂 三甘醇二甲醚（G3）；盐 1 M LiTFSI；稀释剂 无；LiNO₃ 未写；添加剂 无 | 溶剂种类 | 是 | sulfolane-based（high dielectric constant and donor number） | 其他 | glyme-based（high polysulfide solubility） | 强溶剂化 | 强溶剂化 ↔ 其他 |  | 无法判断 | 无可比依据 |  |  |  | 硫碳 | S:C65:PVDF = 60:30:10 | 1.2 | 直接（图注 1.2；方法 1.1–1.3） | / 60 | 未写｜50（默认） | 2.01 | 6 µL/mg | 20.73（含默认输入） | 6 | 直接 |  |  | 直接报告 | 170 | 170｜— | 34 | — / — |  |  | 16.92 |  | 扣式 CR2032 | 0.1C｜0.1C，1.5–2.8 V；OCV 静置 16 h | 未写（按 1675） | 0.1 | 25｜判断（原文：room temperature） | TFSI / TFSI | 未写 / 未写 | 常规 | 常规 | 中等(5–15] | <2 | 中 | ≤0.3C | 室温(20–30) | 无 |  | 阻抗 | 其他 | 32.4 | 120.5 | Ω（Rtotal） | OCV 静置 16 h 后（第 0 次） | 直接 | 直接 | ≥3 个平行样平均，未报误差 | A更好 | A更好 |  | 无法判断 | +1.313 | Table S1；Fig. 5d | 有数据 | 其他 |  | 无 |  | SL-LiTFSI 0 8.9 19.9 3.5 32.4 … G3-LiTFSI 0 6.7 83.7 30.1 120.5 | 🔶 | 🔶 方向或胜方无法判断 |  | 新论文首次提取（不属定向复核；复核看 🔶/⚠️ 行与优势一致性逐对复核）
S40-C5 | S40 | 10.1002/celc.70225 | Yuksel K., Firtin A. et al., ChemElectroChem 2026, 13, e70225 | Damla Eroglu（Bogazici）；合作 Kolosnitsyn（Ufa）｜五种 1 M 电解液（SL-LiTFSI、SL-LiTF、SL-LiClO4、G3-LiTFSI、G3-LiTF）× E/S 23/16/9/6，同一正极、0.1C、室温。本文未测溶剂化描述符，SL 与 G3、LiTFSI 与 LiTF 的强弱只在引言按文献定性描述，故各行方向来源均为'无可比依据'。只列作者点名两种电解液的比较；SL-LiClO4 只被概括为'容量最低'，未列行。'sulfolane-based / glyme-based'的概括（CE、硫利用率）按同盐配对记在 E/S 6 下，作者称 CE 在各 E/S 都如此。LiNO3 未写。阻抗取 Table S1（≥3 个平行样平均） | 必读 | 是 | SLT：1 M LiTFSI SL | 溶剂 环丁砜（SL）；盐 1 M LiTFSI；稀释剂 无；LiNO₃ 未写；添加剂 无 | G3T：1 M LiTFSI G3 | 溶剂 三甘醇二甲醚（G3）；盐 1 M LiTFSI；稀释剂 无；LiNO₃ 未写；添加剂 无 | 溶剂种类 | 是 | sulfolane-based（high dielectric constant and donor number） | 其他 | glyme-based（high polysulfide solubility） | 强溶剂化 | 强溶剂化 ↔ 其他 |  | 无法判断 | 无可比依据 |  |  |  | 硫碳 | S:C65:PVDF = 60:30:10 | 1.2 | 直接（图注 1.2；方法 1.1–1.3） | / 60 | 未写｜50（默认） | 2.01 | 6 µL/mg | 20.73（含默认输入） | 6 | 直接 |  |  | 直接报告 | 170 | 170｜— | 34 | — / — |  |  | 16.92 |  | 扣式 CR2032 | 0.1C｜0.1C，1.5–2.8 V；OCV 静置 16 h | 未写（按 1675） | 0.1 | 25｜判断（原文：room temperature） | TFSI / TFSI | 未写 / 未写 | 常规 | 常规 | 中等(5–15] | <2 | 中 | ≤0.3C | 室温(20–30) | 无 |  | 阻抗 | 其他 | 201 | 277.1 | Ω（Rtotal） | 第 10 次放电末 | 直接 | 直接 | ≥3 个平行样平均，未报误差 | A更好 | A更好 | 总阻抗随电解液的变化不足以完全解释循环表现 | 无法判断 | +0.321 | Table S1；Fig. 5d | 有数据 | 其他 |  | 无 |  | 10 3.5 23.5 173.9 201.0 … 10 7.9 44.9 224.2 277.1 | 🔶 | 🔶 方向或胜方无法判断 |  | 新论文首次提取（不属定向复核；复核看 🔶/⚠️ 行与优势一致性逐对复核）
S40-C6 | S40 | 10.1002/celc.70225 | Yuksel K., Firtin A. et al., ChemElectroChem 2026, 13, e70225 | Damla Eroglu（Bogazici）；合作 Kolosnitsyn（Ufa）｜五种 1 M 电解液（SL-LiTFSI、SL-LiTF、SL-LiClO4、G3-LiTFSI、G3-LiTF）× E/S 23/16/9/6，同一正极、0.1C、室温。本文未测溶剂化描述符，SL 与 G3、LiTFSI 与 LiTF 的强弱只在引言按文献定性描述，故各行方向来源均为'无可比依据'。只列作者点名两种电解液的比较；SL-LiClO4 只被概括为'容量最低'，未列行。'sulfolane-based / glyme-based'的概括（CE、硫利用率）按同盐配对记在 E/S 6 下，作者称 CE 在各 E/S 都如此。LiNO3 未写。阻抗取 Table S1（≥3 个平行样平均） | 必读 | 是 | SLT：1 M LiTFSI SL | 溶剂 环丁砜（SL）；盐 1 M LiTFSI；稀释剂 无；LiNO₃ 未写；添加剂 无 | G3T：1 M LiTFSI G3 | 溶剂 三甘醇二甲醚（G3）；盐 1 M LiTFSI；稀释剂 无；LiNO₃ 未写；添加剂 无 | 溶剂种类 | 是 | sulfolane-based（high dielectric constant and donor number） | 其他 | glyme-based（high polysulfide solubility） | 强溶剂化 | 强溶剂化 ↔ 其他 |  | 无法判断 | 无可比依据 |  |  |  | 硫碳 | S:C65:PVDF = 60:30:10 | 1.2 | 直接（图注 1.2；方法 1.1–1.3） | / 60 | 未写｜50（默认） | 2.01 | 6 µL/mg | 20.73（含默认输入） | 6 | 直接 |  |  | 直接报告 | 170 | 170｜— | 34 | — / — |  |  | 16.92 |  | 扣式 CR2032 | 0.1C｜0.1C，1.5–2.8 V；OCV 静置 16 h | 未写（按 1675） | 0.1 | 25｜判断（原文：room temperature） | TFSI / TFSI | 未写 / 未写 | 常规 | 常规 | 中等(5–15] | <2 | 中 | ≤0.3C | 室温(20–30) | 无 |  | 其他 | 其他 |  |  | %（高压段硫利用率，越高越好） | 循环全程（Fig. S8a） | 缺失（Fig. S8a） | 缺失（Fig. S8a） | 未报告 | A更好 |  | SL-LiTFSI 硫利用率始终最高 | 无法判断 |  | Fig. S8a；p6 | 有数据 | 正极动力学 |  | 无 |  | The SL-LiTFSI system outperforms other electrolyte systems, consistently demonstrating higher sulfur utilization across cycling | 🔶 | 🔶 方向或胜方无法判断 |  | 新论文首次提取（不属定向复核；复核看 🔶/⚠️ 行与优势一致性逐对复核）
S40-C7 | S40 | 10.1002/celc.70225 | Yuksel K., Firtin A. et al., ChemElectroChem 2026, 13, e70225 | Damla Eroglu（Bogazici）；合作 Kolosnitsyn（Ufa）｜五种 1 M 电解液（SL-LiTFSI、SL-LiTF、SL-LiClO4、G3-LiTFSI、G3-LiTF）× E/S 23/16/9/6，同一正极、0.1C、室温。本文未测溶剂化描述符，SL 与 G3、LiTFSI 与 LiTF 的强弱只在引言按文献定性描述，故各行方向来源均为'无可比依据'。只列作者点名两种电解液的比较；SL-LiClO4 只被概括为'容量最低'，未列行。'sulfolane-based / glyme-based'的概括（CE、硫利用率）按同盐配对记在 E/S 6 下，作者称 CE 在各 E/S 都如此。LiNO3 未写。阻抗取 Table S1（≥3 个平行样平均） | 必读 | 是 | SLF：1 M LiTF SL | 溶剂 环丁砜（SL）；盐 1 M LiTF（LiCF3SO3）；稀释剂 无；LiNO₃ 未写；添加剂 无 | G3F：1 M LiTF G3 | 溶剂 三甘醇二甲醚（G3）；盐 1 M LiTF（LiCF3SO3）；稀释剂 无；LiNO₃ 未写；添加剂 无 | 溶剂种类 | 是 | sulfolane-based | 其他 | glyme-based | 强溶剂化 | 强溶剂化 ↔ 其他 |  | 无法判断 | 无可比依据 |  |  |  | 硫碳 | S:C65:PVDF = 60:30:10 | 1.2 | 直接（图注 1.2；方法 1.1–1.3） | / 60 | 未写｜50（默认） | 2.01 | 6 µL/mg | 20.73（含默认输入） | 6 | 直接 |  |  | 直接报告 | 170 | 170｜— | 34 | — / — |  |  | 16.92 |  | 扣式 CR2032 | 0.1C｜0.1C，1.5–2.8 V；OCV 静置 16 h | 未写（按 1675） | 0.1 | 25｜判断（原文：room temperature） | TF / TF | 未写 / 未写 | 常规 | 常规 | 中等(5–15] | <2 | 中 | ≤0.3C | 室温(20–30) | 无 |  | 指定圈数放电容量 | 循环 |  |  | mAh/g | 前 10 圈内 | 缺失（Fig. 1d） | 缺失（Fig. 1d） | ≥3 个平行样，未报误差 | A更好 |  | G3-LiTF 前几圈容量低，可能因 LiTF 使电解液电阻 R1 最高 | 无法判断 |  | Fig. 1d、5a；p5 | 有数据 | 其他 | This may be why, in Figure 1d, the Li-S cell with G3-LiTF shows inferior capacities compared to others within the first few cycles | 无 |  | This may be why, in Figure 1d, the Li-S cell with G3-LiTF shows inferior capacities compared to others within the first few cycles … As seen in Figure 1d, Li-S cells with SL-LiTFSI and SL-LiTF show the highest capacities within the first 10 cycles | 🔶 | 🔶 方向或胜方无法判断 |  | 新论文首次提取（不属定向复核；复核看 🔶/⚠️ 行与优势一致性逐对复核）
S40-C8 | S40 | 10.1002/celc.70225 | Yuksel K., Firtin A. et al., ChemElectroChem 2026, 13, e70225 | Damla Eroglu（Bogazici）；合作 Kolosnitsyn（Ufa）｜五种 1 M 电解液（SL-LiTFSI、SL-LiTF、SL-LiClO4、G3-LiTFSI、G3-LiTF）× E/S 23/16/9/6，同一正极、0.1C、室温。本文未测溶剂化描述符，SL 与 G3、LiTFSI 与 LiTF 的强弱只在引言按文献定性描述，故各行方向来源均为'无可比依据'。只列作者点名两种电解液的比较；SL-LiClO4 只被概括为'容量最低'，未列行。'sulfolane-based / glyme-based'的概括（CE、硫利用率）按同盐配对记在 E/S 6 下，作者称 CE 在各 E/S 都如此。LiNO3 未写。阻抗取 Table S1（≥3 个平行样平均） | 必读 | 是 | SLF：1 M LiTF SL | 溶剂 环丁砜（SL）；盐 1 M LiTF（LiCF3SO3）；稀释剂 无；LiNO₃ 未写；添加剂 无 | G3F：1 M LiTF G3 | 溶剂 三甘醇二甲醚（G3）；盐 1 M LiTF（LiCF3SO3）；稀释剂 无；LiNO₃ 未写；添加剂 无 | 溶剂种类 | 是 | sulfolane-based | 其他 | glyme-based | 强溶剂化 | 强溶剂化 ↔ 其他 |  | 无法判断 | 无可比依据 |  |  |  | 硫碳 | S:C65:PVDF = 60:30:10 | 1.2 | 直接（图注 1.2；方法 1.1–1.3） | / 60 | 未写｜50（默认） | 2.01 | 6 µL/mg | 20.73（含默认输入） | 6 | 直接 |  |  | 直接报告 | 170 | 170｜— | 34 | — / — |  |  | 16.92 |  | 扣式 CR2032 | 0.1C｜0.1C，1.5–2.8 V；OCV 静置 16 h | 未写（按 1675） | 0.1 | 25｜判断（原文：room temperature） | TF / TF | 未写 / 未写 | 常规 | 常规 | 中等(5–15] | <2 | 中 | ≤0.3C | 室温(20–30) | 无 |  | 指定圈数放电容量 | 循环 |  |  | mAh/g | 循环后期（Fig. 1d 末段，圈数未写） | 缺失（Fig. 1d） | 缺失（Fig. 1d） | ≥3 个平行样，未报误差 | A更差 |  | G3-LiTF 在 E/S 6 下放电容量与保持率在所有电解液中最高，尽管 CE 低 | 无法判断 |  | Fig. 1d；p2、p7 | 有数据 | 其他 |  | 无 |  | In particular, G3-LiTF shows the best discharge capacity and capacity retention at the lowest E/S ratio of 6 mL g−1 (Figure 1d) despite having low coulombic efficiencies (Figure S1) | 🔶 | 🔶 方向或胜方无法判断；作者只说 G3-LiTF 放电容量最高；它前几圈容量低（上一行），故把'最高'记在循环后期，取值点是推定 |  | 新论文首次提取（不属定向复核；复核看 🔶/⚠️ 行与优势一致性逐对复核）
S40-C9 | S40 | 10.1002/celc.70225 | Yuksel K., Firtin A. et al., ChemElectroChem 2026, 13, e70225 | Damla Eroglu（Bogazici）；合作 Kolosnitsyn（Ufa）｜五种 1 M 电解液（SL-LiTFSI、SL-LiTF、SL-LiClO4、G3-LiTFSI、G3-LiTF）× E/S 23/16/9/6，同一正极、0.1C、室温。本文未测溶剂化描述符，SL 与 G3、LiTFSI 与 LiTF 的强弱只在引言按文献定性描述，故各行方向来源均为'无可比依据'。只列作者点名两种电解液的比较；SL-LiClO4 只被概括为'容量最低'，未列行。'sulfolane-based / glyme-based'的概括（CE、硫利用率）按同盐配对记在 E/S 6 下，作者称 CE 在各 E/S 都如此。LiNO3 未写。阻抗取 Table S1（≥3 个平行样平均） | 必读 | 是 | SLF：1 M LiTF SL | 溶剂 环丁砜（SL）；盐 1 M LiTF（LiCF3SO3）；稀释剂 无；LiNO₃ 未写；添加剂 无 | G3F：1 M LiTF G3 | 溶剂 三甘醇二甲醚（G3）；盐 1 M LiTF（LiCF3SO3）；稀释剂 无；LiNO₃ 未写；添加剂 无 | 溶剂种类 | 是 | sulfolane-based | 其他 | glyme-based | 强溶剂化 | 强溶剂化 ↔ 其他 |  | 无法判断 | 无可比依据 |  |  |  | 硫碳 | S:C65:PVDF = 60:30:10 | 1.2 | 直接（图注 1.2；方法 1.1–1.3） | / 60 | 未写｜50（默认） | 2.01 | 6 µL/mg | 20.73（含默认输入） | 6 | 直接 |  |  | 直接报告 | 170 | 170｜— | 34 | — / — |  |  | 16.92 |  | 扣式 CR2032 | 0.1C｜0.1C，1.5–2.8 V；OCV 静置 16 h | 未写（按 1675） | 0.1 | 25｜判断（原文：room temperature） | TF / TF | 未写 / 未写 | 常规 | 常规 | 中等(5–15] | <2 | 中 | ≤0.3C | 室温(20–30) | 无 |  | 循环保持率或寿命 | 循环 |  |  | — | 循环表现 / 容量保持（作者概括，Fig. 1） | 缺失（Fig. 1d） | 缺失（Fig. 1d） | ≥3 个平行样，未报误差 | A更差 |  | G3-LiTF 容量保持最高，尽管 CE 低 | 无法判断 |  | Fig. 1d；p2、p7 | 有数据 | 其他 |  | 无 |  | Yet, G3-LiTF exhibits the highest discharge capacity and capacity retention at the lowest E/S ratio of 6 mL g−1 across all electrolytes despite suffering from low CE | 🔶 | 🔶 方向或胜方无法判断 |  | 新论文首次提取（不属定向复核；复核看 🔶/⚠️ 行与优势一致性逐对复核）
S40-C10 | S40 | 10.1002/celc.70225 | Yuksel K., Firtin A. et al., ChemElectroChem 2026, 13, e70225 | Damla Eroglu（Bogazici）；合作 Kolosnitsyn（Ufa）｜五种 1 M 电解液（SL-LiTFSI、SL-LiTF、SL-LiClO4、G3-LiTFSI、G3-LiTF）× E/S 23/16/9/6，同一正极、0.1C、室温。本文未测溶剂化描述符，SL 与 G3、LiTFSI 与 LiTF 的强弱只在引言按文献定性描述，故各行方向来源均为'无可比依据'。只列作者点名两种电解液的比较；SL-LiClO4 只被概括为'容量最低'，未列行。'sulfolane-based / glyme-based'的概括（CE、硫利用率）按同盐配对记在 E/S 6 下，作者称 CE 在各 E/S 都如此。LiNO3 未写。阻抗取 Table S1（≥3 个平行样平均） | 必读 | 是 | SLF：1 M LiTF SL | 溶剂 环丁砜（SL）；盐 1 M LiTF（LiCF3SO3）；稀释剂 无；LiNO₃ 未写；添加剂 无 | G3F：1 M LiTF G3 | 溶剂 三甘醇二甲醚（G3）；盐 1 M LiTF（LiCF3SO3）；稀释剂 无；LiNO₃ 未写；添加剂 无 | 溶剂种类 | 是 | sulfolane-based | 其他 | glyme-based | 强溶剂化 | 强溶剂化 ↔ 其他 |  | 无法判断 | 无可比依据 |  |  |  | 硫碳 | S:C65:PVDF = 60:30:10 | 1.2 | 直接（图注 1.2；方法 1.1–1.3） | / 60 | 未写｜50（默认） | 2.01 | 6 µL/mg | 20.73（含默认输入） | 6 | 直接 |  |  | 直接报告 | 170 | 170｜— | 34 | — / — |  |  | 16.92 |  | 扣式 CR2032 | 0.1C｜0.1C，1.5–2.8 V；OCV 静置 16 h | 未写（按 1675） | 0.1 | 25｜判断（原文：room temperature） | TF / TF | 未写 / 未写 | 常规 | 常规 | 中等(5–15] | <2 | 中 | ≤0.3C | 室温(20–30) | 无 |  | 全电池库仑效率 | 循环 | 90 |  | % | 循环 CE（作者概括，Fig. S1d） | 直接（约值，SL 类概括） | 缺失（文字：更低且波动） | 未报告 | A更好 |  | G3-LiTF CE 低 | 无法判断 |  | Fig. S1；p2 | 有数据 | 穿梭 | demonstrating the high amount of shuttling in Figure S1 | 作者称各 E/S 均如此 |  | Sulfolane-based electrolytes have higher coulombic efficiencies (CEs) at all E/S ratios around 90%, whereas glyme-based electrolytes have lower and noisier CEs, demonstrating the high amount of shuttling in Figure S1 | 🔶 | 🔶 方向或胜方无法判断；原句是 sulfolane-based 对 glyme-based 的类别概括，按同盐配对记 |  | 新论文首次提取（不属定向复核；复核看 🔶/⚠️ 行与优势一致性逐对复核）
S40-C11 | S40 | 10.1002/celc.70225 | Yuksel K., Firtin A. et al., ChemElectroChem 2026, 13, e70225 | Damla Eroglu（Bogazici）；合作 Kolosnitsyn（Ufa）｜五种 1 M 电解液（SL-LiTFSI、SL-LiTF、SL-LiClO4、G3-LiTFSI、G3-LiTF）× E/S 23/16/9/6，同一正极、0.1C、室温。本文未测溶剂化描述符，SL 与 G3、LiTFSI 与 LiTF 的强弱只在引言按文献定性描述，故各行方向来源均为'无可比依据'。只列作者点名两种电解液的比较；SL-LiClO4 只被概括为'容量最低'，未列行。'sulfolane-based / glyme-based'的概括（CE、硫利用率）按同盐配对记在 E/S 6 下，作者称 CE 在各 E/S 都如此。LiNO3 未写。阻抗取 Table S1（≥3 个平行样平均） | 必读 | 是 | SLF：1 M LiTF SL | 溶剂 环丁砜（SL）；盐 1 M LiTF（LiCF3SO3）；稀释剂 无；LiNO₃ 未写；添加剂 无 | G3F：1 M LiTF G3 | 溶剂 三甘醇二甲醚（G3）；盐 1 M LiTF（LiCF3SO3）；稀释剂 无；LiNO₃ 未写；添加剂 无 | 溶剂种类 | 是 | sulfolane-based | 其他 | glyme-based | 强溶剂化 | 强溶剂化 ↔ 其他 |  | 无法判断 | 无可比依据 |  |  |  | 硫碳 | S:C65:PVDF = 60:30:10 | 1.2 | 直接（图注 1.2；方法 1.1–1.3） | / 60 | 未写｜50（默认） | 2.01 | 6 µL/mg | 20.73（含默认输入） | 6 | 直接 |  |  | 直接报告 | 170 | 170｜— | 34 | — / — |  |  | 16.92 |  | 扣式 CR2032 | 0.1C｜0.1C，1.5–2.8 V；OCV 静置 16 h | 未写（按 1675） | 0.1 | 25｜判断（原文：room temperature） | TF / TF | 未写 / 未写 | 常规 | 常规 | 中等(5–15] | <2 | 中 | ≤0.3C | 室温(20–30) | 无 |  | 阻抗 | 其他 | 131.1 | 338.7 | Ω（Rtotal） | OCV 静置 16 h 后（第 0 次） | 直接 | 直接 | ≥3 个平行样平均，未报误差 | A更好 | A更好 |  | 无法判断 | +0.949 | Table S1；Fig. 5d | 有数据 | 其他 |  | 无 |  | SL-LiTF 0 14.7 92.7 23.8 131.1 … G3-LiTF 0 27.77 55.4 255.6 338.7 | 🔶 | 🔶 方向或胜方无法判断 |  | 新论文首次提取（不属定向复核；复核看 🔶/⚠️ 行与优势一致性逐对复核）
S40-C12 | S40 | 10.1002/celc.70225 | Yuksel K., Firtin A. et al., ChemElectroChem 2026, 13, e70225 | Damla Eroglu（Bogazici）；合作 Kolosnitsyn（Ufa）｜五种 1 M 电解液（SL-LiTFSI、SL-LiTF、SL-LiClO4、G3-LiTFSI、G3-LiTF）× E/S 23/16/9/6，同一正极、0.1C、室温。本文未测溶剂化描述符，SL 与 G3、LiTFSI 与 LiTF 的强弱只在引言按文献定性描述，故各行方向来源均为'无可比依据'。只列作者点名两种电解液的比较；SL-LiClO4 只被概括为'容量最低'，未列行。'sulfolane-based / glyme-based'的概括（CE、硫利用率）按同盐配对记在 E/S 6 下，作者称 CE 在各 E/S 都如此。LiNO3 未写。阻抗取 Table S1（≥3 个平行样平均） | 必读 | 是 | SLF：1 M LiTF SL | 溶剂 环丁砜（SL）；盐 1 M LiTF（LiCF3SO3）；稀释剂 无；LiNO₃ 未写；添加剂 无 | G3F：1 M LiTF G3 | 溶剂 三甘醇二甲醚（G3）；盐 1 M LiTF（LiCF3SO3）；稀释剂 无；LiNO₃ 未写；添加剂 无 | 溶剂种类 | 是 | sulfolane-based | 其他 | glyme-based | 强溶剂化 | 强溶剂化 ↔ 其他 |  | 无法判断 | 无可比依据 |  |  |  | 硫碳 | S:C65:PVDF = 60:30:10 | 1.2 | 直接（图注 1.2；方法 1.1–1.3） | / 60 | 未写｜50（默认） | 2.01 | 6 µL/mg | 20.73（含默认输入） | 6 | 直接 |  |  | 直接报告 | 170 | 170｜— | 34 | — / — |  |  | 16.92 |  | 扣式 CR2032 | 0.1C｜0.1C，1.5–2.8 V；OCV 静置 16 h | 未写（按 1675） | 0.1 | 25｜判断（原文：room temperature） | TF / TF | 未写 / 未写 | 常规 | 常规 | 中等(5–15] | <2 | 中 | ≤0.3C | 室温(20–30) | 无 |  | 阻抗 | 其他 | 296.5 | 266.2 | Ω（Rtotal） | 第 10 次放电末 | 直接 | 直接 | ≥3 个平行样平均，未报误差 | A更差 | A更差 | 总阻抗随电解液的变化不足以完全解释循环表现 | 无法判断 | -0.108 | Table S1；Fig. 5d | 有数据 | 其他 |  | 无 |  | 10 10.5 30.7 255.2 296.5 … 10 39.92 36.9 189.4 266.2 | 🔶 | 🔶 方向或胜方无法判断 |  | 新论文首次提取（不属定向复核；复核看 🔶/⚠️ 行与优势一致性逐对复核）
S40-C13 | S40 | 10.1002/celc.70225 | Yuksel K., Firtin A. et al., ChemElectroChem 2026, 13, e70225 | Damla Eroglu（Bogazici）；合作 Kolosnitsyn（Ufa）｜五种 1 M 电解液（SL-LiTFSI、SL-LiTF、SL-LiClO4、G3-LiTFSI、G3-LiTF）× E/S 23/16/9/6，同一正极、0.1C、室温。本文未测溶剂化描述符，SL 与 G3、LiTFSI 与 LiTF 的强弱只在引言按文献定性描述，故各行方向来源均为'无可比依据'。只列作者点名两种电解液的比较；SL-LiClO4 只被概括为'容量最低'，未列行。'sulfolane-based / glyme-based'的概括（CE、硫利用率）按同盐配对记在 E/S 6 下，作者称 CE 在各 E/S 都如此。LiNO3 未写。阻抗取 Table S1（≥3 个平行样平均） | 必读 | 否（正极：无（Li‖Li）） | SLFp：1 M LiTF SL（长链多硫化物饱和，S:Li2S = 7:1） | 溶剂 环丁砜（SL）；盐 1 M LiTF + 长链多硫化物（饱和）；稀释剂 无；LiNO₃ 未写；添加剂 多硫化物饱和 | G3Fp：1 M LiTF G3（长链多硫化物饱和，S:Li2S = 7:1） | 溶剂 三甘醇二甲醚（G3）；盐 1 M LiTF + 长链多硫化物（饱和）；稀释剂 无；LiNO₃ 未写；添加剂 多硫化物饱和 | 溶剂种类 | 是 | SL-based | 其他 | G3-based | 强溶剂化 | 强溶剂化 ↔ 其他 |  | 无法判断 | 无可比依据 |  |  |  | 无（Li‖Li） | Li |  | 不适用 | / | 100｜100 | 5 | 未写 |  |  | 缺失 |  |  | 未知（缺失） | 未写 | 1000｜默认 1000 | 200（含默认） | — / — |  |  |  |  | 对称 Li‖Li | ｜0.2 mA/cm²，1.0 mAh/cm² |  |  | 30｜直接（SI Fig. S14 图注） | TF / TF | 未写 / 未写 | 不适用 | 不适用 | 未知 | 未知 | 不适用 | 未知 | 室温(20–30) | 无 |  | 过电位或动力学 | 其他 |  |  | V（Li‖Li 平均电压随循环的变化，越小越好） | 对称电池循环（Fig. S14） | 缺失（Fig. S14） | 缺失（Fig. S14） | 未报告 | A更好 |  | SL 电解液形成的 SEI 更稳定 | 无法判断 |  | SI Figs. S13–S14；p7 | 有数据 | 负极 SEI | also support the hypothesis that a more stable SEI layer formation occurs for SL-based electrolytes | 无 |  | The Nyquist plots obtained for the isothermal storage of symmetrical Li–Li cells containing SL or G3 electrolytes saturated with long-chain lithium polysulfides in Figure S13 and the cycling performance of these symmetrical Li–Li cells in Figure S14 also support the hypothesis that a more stable SEI layer formation occurs for SL-based electrolytes | 🔶 | 🔶 方向或胜方无法判断 |  | 新论文首次提取（不属定向复核；复核看 🔶/⚠️ 行与优势一致性逐对复核）
S40-C14 | S40 | 10.1002/celc.70225 | Yuksel K., Firtin A. et al., ChemElectroChem 2026, 13, e70225 | Damla Eroglu（Bogazici）；合作 Kolosnitsyn（Ufa）｜五种 1 M 电解液（SL-LiTFSI、SL-LiTF、SL-LiClO4、G3-LiTFSI、G3-LiTF）× E/S 23/16/9/6，同一正极、0.1C、室温。本文未测溶剂化描述符，SL 与 G3、LiTFSI 与 LiTF 的强弱只在引言按文献定性描述，故各行方向来源均为'无可比依据'。只列作者点名两种电解液的比较；SL-LiClO4 只被概括为'容量最低'，未列行。'sulfolane-based / glyme-based'的概括（CE、硫利用率）按同盐配对记在 E/S 6 下，作者称 CE 在各 E/S 都如此。LiNO3 未写。阻抗取 Table S1（≥3 个平行样平均） | 必读 | 是 | G3F：1 M LiTF G3 | 溶剂 三甘醇二甲醚（G3）；盐 1 M LiTF（LiCF3SO3）；稀释剂 无；LiNO₃ 未写；添加剂 无 | G3T：1 M LiTFSI G3 | 溶剂 三甘醇二甲醚（G3）；盐 1 M LiTFSI；稀释剂 无；LiNO₃ 未写；添加剂 无 | 盐阴离子 | 是 | glyme-based | 强溶剂化 | glyme-based（high polysulfide solubility） | 强溶剂化 | 强溶剂化 ↔ 强溶剂化 |  | 无法判断 | 无可比依据 |  |  |  | 硫碳 | S:C65:PVDF = 60:30:10 | 1.2 | 直接（图注 1.2；方法 1.1–1.3） | / 60 | 未写｜50（默认） | 2.01 | 6 µL/mg | 20.73（含默认输入） | 6 | 直接 |  |  | 直接报告 | 170 | 170｜— | 34 | — / — |  |  | 16.92 |  | 扣式 CR2032 | 0.1C｜0.1C，1.5–2.8 V；OCV 静置 16 h | 未写（按 1675） | 0.1 | 25｜判断（原文：room temperature） | TF / TFSI | 未写 / 未写 | 常规 | 常规 | 中等(5–15] | <2 | 中 | ≤0.3C | 室温(20–30) | 无 |  | 指定圈数放电容量 | 循环 |  |  | mAh/g | 前 10 圈内 | 缺失（Fig. 1d） | 缺失（Fig. 1d） | ≥3 个平行样，未报误差 | A更差 |  | LiTF 使电解液电阻 R1 最高 | 无法判断 |  | Fig. 1d、5a；p5 | 有数据 | 其他 | indicating that the impact of LiTF salt on the electrolyte viscosity may be significant | 无 |  | This may be why, in Figure 1d, the Li-S cell with G3-LiTF shows inferior capacities compared to others within the first few cycles | 🔶 | 🔶 方向或胜方无法判断 |  | 新论文首次提取（不属定向复核；复核看 🔶/⚠️ 行与优势一致性逐对复核）
S40-C15 | S40 | 10.1002/celc.70225 | Yuksel K., Firtin A. et al., ChemElectroChem 2026, 13, e70225 | Damla Eroglu（Bogazici）；合作 Kolosnitsyn（Ufa）｜五种 1 M 电解液（SL-LiTFSI、SL-LiTF、SL-LiClO4、G3-LiTFSI、G3-LiTF）× E/S 23/16/9/6，同一正极、0.1C、室温。本文未测溶剂化描述符，SL 与 G3、LiTFSI 与 LiTF 的强弱只在引言按文献定性描述，故各行方向来源均为'无可比依据'。只列作者点名两种电解液的比较；SL-LiClO4 只被概括为'容量最低'，未列行。'sulfolane-based / glyme-based'的概括（CE、硫利用率）按同盐配对记在 E/S 6 下，作者称 CE 在各 E/S 都如此。LiNO3 未写。阻抗取 Table S1（≥3 个平行样平均） | 必读 | 是 | G3F：1 M LiTF G3 | 溶剂 三甘醇二甲醚（G3）；盐 1 M LiTF（LiCF3SO3）；稀释剂 无；LiNO₃ 未写；添加剂 无 | G3T：1 M LiTFSI G3 | 溶剂 三甘醇二甲醚（G3）；盐 1 M LiTFSI；稀释剂 无；LiNO₃ 未写；添加剂 无 | 盐阴离子 | 是 | glyme-based | 强溶剂化 | glyme-based（high polysulfide solubility） | 强溶剂化 | 强溶剂化 ↔ 强溶剂化 |  | 无法判断 | 无可比依据 |  |  |  | 硫碳 | S:C65:PVDF = 60:30:10 | 1.2 | 直接（图注 1.2；方法 1.1–1.3） | / 60 | 未写｜50（默认） | 2.01 | 6 µL/mg | 20.73（含默认输入） | 6 | 直接 |  |  | 直接报告 | 170 | 170｜— | 34 | — / — |  |  | 16.92 |  | 扣式 CR2032 | 0.1C｜0.1C，1.5–2.8 V；OCV 静置 16 h | 未写（按 1675） | 0.1 | 25｜判断（原文：room temperature） | TF / TFSI | 未写 / 未写 | 常规 | 常规 | 中等(5–15] | <2 | 中 | ≤0.3C | 室温(20–30) | 无 |  | 指定圈数放电容量 | 循环 |  |  | mAh/g | 循环后期（Fig. 1d 末段，圈数未写） | 缺失（Fig. 1d） | 缺失（Fig. 1d） | ≥3 个平行样，未报误差 | A更好 |  | G3-LiTF 在 E/S 6 下放电容量最高；G3-LiTFSI 在 E/S 6 下表现差 | 无法判断 |  | Fig. 1d；p2 | 有数据 | 其他 |  | 无 |  | In particular, G3-LiTF shows the best discharge capacity and capacity retention at the lowest E/S ratio of 6 mL g−1 (Figure 1d) despite having low coulombic efficiencies (Figure S1) | 🔶 | 🔶 方向或胜方无法判断；取值点推定同 SLF/G3F 的后期行 |  | 新论文首次提取（不属定向复核；复核看 🔶/⚠️ 行与优势一致性逐对复核）
S40-C16 | S40 | 10.1002/celc.70225 | Yuksel K., Firtin A. et al., ChemElectroChem 2026, 13, e70225 | Damla Eroglu（Bogazici）；合作 Kolosnitsyn（Ufa）｜五种 1 M 电解液（SL-LiTFSI、SL-LiTF、SL-LiClO4、G3-LiTFSI、G3-LiTF）× E/S 23/16/9/6，同一正极、0.1C、室温。本文未测溶剂化描述符，SL 与 G3、LiTFSI 与 LiTF 的强弱只在引言按文献定性描述，故各行方向来源均为'无可比依据'。只列作者点名两种电解液的比较；SL-LiClO4 只被概括为'容量最低'，未列行。'sulfolane-based / glyme-based'的概括（CE、硫利用率）按同盐配对记在 E/S 6 下，作者称 CE 在各 E/S 都如此。LiNO3 未写。阻抗取 Table S1（≥3 个平行样平均） | 必读 | 是 | G3F：1 M LiTF G3 | 溶剂 三甘醇二甲醚（G3）；盐 1 M LiTF（LiCF3SO3）；稀释剂 无；LiNO₃ 未写；添加剂 无 | G3T：1 M LiTFSI G3 | 溶剂 三甘醇二甲醚（G3）；盐 1 M LiTFSI；稀释剂 无；LiNO₃ 未写；添加剂 无 | 盐阴离子 | 是 | glyme-based | 强溶剂化 | glyme-based（high polysulfide solubility） | 强溶剂化 | 强溶剂化 ↔ 强溶剂化 |  | 无法判断 | 无可比依据 |  |  |  | 硫碳 | S:C65:PVDF = 60:30:10 | 1.2 | 直接（图注 1.2；方法 1.1–1.3） | / 60 | 未写｜50（默认） | 2.01 | 6 µL/mg | 20.73（含默认输入） | 6 | 直接 |  |  | 直接报告 | 170 | 170｜— | 34 | — / — |  |  | 16.92 |  | 扣式 CR2032 | 0.1C｜0.1C，1.5–2.8 V；OCV 静置 16 h | 未写（按 1675） | 0.1 | 25｜判断（原文：room temperature） | TF / TFSI | 未写 / 未写 | 常规 | 常规 | 中等(5–15] | <2 | 中 | ≤0.3C | 室温(20–30) | 无 |  | 循环保持率或寿命 | 循环 |  |  | — | 循环表现 / 容量保持（作者概括，Fig. 1） | 缺失（Fig. 1d） | 缺失（Fig. 1d） | ≥3 个平行样，未报误差 | A更好 |  | LiTFSI 在低 E/S 下黏度高、离子电导低，加剧穿梭；G3-LiTFSI 在 E/S 6 下表现差 | 无法判断 |  | Fig. 1d；p2 | 有数据 | 穿梭 | LiTFSI may lead to higher viscosity, decreasing ionic conductivity [38, 63–65], especially at low E/S ratios, exacerbating the polysulfide shuttle mechanism | 无 | S40-C17（C3）：改变 E/S 6→9；胜方 本行 无法判断｜该行 无法判断 → 方向不明；取值点相同；协议未逐项核 S40-C18（C2）：改变 E/S 6→16；胜方 本行 无法判断｜该行 无法判断 → 方向不明；取值点相同；协议未逐项核 S40-C19（C1）：改变 E/S 6→23；胜方 本行 无法判断｜该行 无法判断 → 方向不明；取值点相同；协议未逐项核 | This is apparent in Figure 1d, particularly in the G3-LiTFSI electrolyte; at an E/S ratio of 6 mL g−1, the cell with G3-LiTFSI shows inferior performance … In particular, G3-LiTF shows the best discharge capacity and capacity retention at the lowest E/S ratio of 6 mL g−1 | 🔶 | 🔶 方向或胜方无法判断 |  | 新论文首次提取（不属定向复核；复核看 🔶/⚠️ 行与优势一致性逐对复核）
S40-C17 | S40 | 10.1002/celc.70225 | Yuksel K., Firtin A. et al., ChemElectroChem 2026, 13, e70225 | Damla Eroglu（Bogazici）；合作 Kolosnitsyn（Ufa）｜五种 1 M 电解液（SL-LiTFSI、SL-LiTF、SL-LiClO4、G3-LiTFSI、G3-LiTF）× E/S 23/16/9/6，同一正极、0.1C、室温。本文未测溶剂化描述符，SL 与 G3、LiTFSI 与 LiTF 的强弱只在引言按文献定性描述，故各行方向来源均为'无可比依据'。只列作者点名两种电解液的比较；SL-LiClO4 只被概括为'容量最低'，未列行。'sulfolane-based / glyme-based'的概括（CE、硫利用率）按同盐配对记在 E/S 6 下，作者称 CE 在各 E/S 都如此。LiNO3 未写。阻抗取 Table S1（≥3 个平行样平均） | 必读 | 是 | G3F：1 M LiTF G3 | 溶剂 三甘醇二甲醚（G3）；盐 1 M LiTF（LiCF3SO3）；稀释剂 无；LiNO₃ 未写；添加剂 无 | G3T：1 M LiTFSI G3 | 溶剂 三甘醇二甲醚（G3）；盐 1 M LiTFSI；稀释剂 无；LiNO₃ 未写；添加剂 无 | 盐阴离子 | 是 | glyme-based | 强溶剂化 | glyme-based（high polysulfide solubility） | 强溶剂化 | 强溶剂化 ↔ 强溶剂化 |  | 无法判断 | 无可比依据 |  |  |  | 硫碳 | S:C65:PVDF = 60:30:10 | 1.2 | 直接（图注 1.2；方法 1.1–1.3） | / 60 | 未写｜50（默认） | 2.01 | 9 µL/mg | 20.73（含默认输入） | 9 | 直接 |  |  | 直接报告 | 170 | 170｜— | 34 | — / — |  |  | 16.92 |  | 扣式 CR2032 | 0.1C｜0.1C，1.5–2.8 V；OCV 静置 16 h | 未写（按 1675） | 0.1 | 25｜判断（原文：room temperature） | TF / TFSI | 未写 / 未写 | 常规 | 常规 | 中等(5–15] | <2 | 中 | ≤0.3C | 室温(20–30) | 无 |  | 循环保持率或寿命 | 循环 |  |  | — | 循环表现 / 容量保持（作者概括，Fig. 1） | 缺失（Fig. 1c） | 缺失（Fig. 1c） | ≥3 个平行样，未报误差 | A更差 |  | SL-LiTFSI、G3-LiTFSI 在几乎所有 E/S 下循环优于其他电解液 | 无法判断 |  | Fig. 1a–c；p2 | 有数据 | 其他 | This superiority may be attributed to the perfect cycling stability and rate capability of the LiTFSI | 作者写'almost all E/S ratios' | S40-C16（C4）：改变 E/S 9→6；胜方 本行 无法判断｜该行 无法判断 → 方向不明；取值点相同；协议未逐项核 S40-C18（C2）：改变 E/S 9→16；胜方 本行 无法判断｜该行 无法判断 → 方向不明；取值点相同；协议未逐项核 S40-C19（C1）：改变 E/S 9→23；胜方 本行 无法判断｜该行 无法判断 → 方向不明；取值点相同；协议未逐项核 | It is observed that Li-S batteries containing SL-LiTFSI and G3-LiTFSI electrolytes demonstrate superior cycling performance compared to other electrolytes at almost all E/S ratios | 🔶 | 🔶 方向或胜方无法判断；'almost all E/S ratios'的例外按下一句推定为 E/S 6（G3-LiTFSI 在 E/S 6 下表现差），故 E/S 23/16/9 记 G3-LiTFSI 更好；属推定 |  | 新论文首次提取（不属定向复核；复核看 🔶/⚠️ 行与优势一致性逐对复核）
S40-C18 | S40 | 10.1002/celc.70225 | Yuksel K., Firtin A. et al., ChemElectroChem 2026, 13, e70225 | Damla Eroglu（Bogazici）；合作 Kolosnitsyn（Ufa）｜五种 1 M 电解液（SL-LiTFSI、SL-LiTF、SL-LiClO4、G3-LiTFSI、G3-LiTF）× E/S 23/16/9/6，同一正极、0.1C、室温。本文未测溶剂化描述符，SL 与 G3、LiTFSI 与 LiTF 的强弱只在引言按文献定性描述，故各行方向来源均为'无可比依据'。只列作者点名两种电解液的比较；SL-LiClO4 只被概括为'容量最低'，未列行。'sulfolane-based / glyme-based'的概括（CE、硫利用率）按同盐配对记在 E/S 6 下，作者称 CE 在各 E/S 都如此。LiNO3 未写。阻抗取 Table S1（≥3 个平行样平均） | 必读 | 是 | G3F：1 M LiTF G3 | 溶剂 三甘醇二甲醚（G3）；盐 1 M LiTF（LiCF3SO3）；稀释剂 无；LiNO₃ 未写；添加剂 无 | G3T：1 M LiTFSI G3 | 溶剂 三甘醇二甲醚（G3）；盐 1 M LiTFSI；稀释剂 无；LiNO₃ 未写；添加剂 无 | 盐阴离子 | 是 | glyme-based | 强溶剂化 | glyme-based（high polysulfide solubility） | 强溶剂化 | 强溶剂化 ↔ 强溶剂化 |  | 无法判断 | 无可比依据 |  |  |  | 硫碳 | S:C65:PVDF = 60:30:10 | 1.2 | 直接（图注 1.2；方法 1.1–1.3） | / 60 | 未写｜50（默认） | 2.01 | 16 µL/mg | 20.73（含默认输入） | 16 | 直接 |  |  | 直接报告 | 170 | 170｜— | 34 | — / — |  |  | 16.92 |  | 扣式 CR2032 | 0.1C｜0.1C，1.5–2.8 V；OCV 静置 16 h | 未写（按 1675） | 0.1 | 25｜判断（原文：room temperature） | TF / TFSI | 未写 / 未写 | 常规 | 常规 | 富液(>15) | <2 | 中 | ≤0.3C | 室温(20–30) | 无 |  | 循环保持率或寿命 | 循环 |  |  | — | 循环表现 / 容量保持（作者概括，Fig. 1） | 缺失（Fig. 1b） | 缺失（Fig. 1b） | ≥3 个平行样，未报误差 | A更差 |  | 同上 | 无法判断 |  | Fig. 1a–c；p2 | 有数据 | 其他 |  | 作者写'almost all E/S ratios' | S40-C16（C4）：改变 E/S 16→6；胜方 本行 无法判断｜该行 无法判断 → 方向不明；取值点相同；协议未逐项核 S40-C17（C3）：改变 E/S 16→9；胜方 本行 无法判断｜该行 无法判断 → 方向不明；取值点相同；协议未逐项核 S40-C19（C1）：改变 E/S 16→23；胜方 本行 无法判断｜该行 无法判断 → 方向不明；取值点相同；协议未逐项核 | It is observed that Li-S batteries containing SL-LiTFSI and G3-LiTFSI electrolytes demonstrate superior cycling performance compared to other electrolytes at almost all E/S ratios | 🔶 | 🔶 方向或胜方无法判断；同 E/S 9 行，属推定 |  | 新论文首次提取（不属定向复核；复核看 🔶/⚠️ 行与优势一致性逐对复核）
S40-C19 | S40 | 10.1002/celc.70225 | Yuksel K., Firtin A. et al., ChemElectroChem 2026, 13, e70225 | Damla Eroglu（Bogazici）；合作 Kolosnitsyn（Ufa）｜五种 1 M 电解液（SL-LiTFSI、SL-LiTF、SL-LiClO4、G3-LiTFSI、G3-LiTF）× E/S 23/16/9/6，同一正极、0.1C、室温。本文未测溶剂化描述符，SL 与 G3、LiTFSI 与 LiTF 的强弱只在引言按文献定性描述，故各行方向来源均为'无可比依据'。只列作者点名两种电解液的比较；SL-LiClO4 只被概括为'容量最低'，未列行。'sulfolane-based / glyme-based'的概括（CE、硫利用率）按同盐配对记在 E/S 6 下，作者称 CE 在各 E/S 都如此。LiNO3 未写。阻抗取 Table S1（≥3 个平行样平均） | 必读 | 是 | G3F：1 M LiTF G3 | 溶剂 三甘醇二甲醚（G3）；盐 1 M LiTF（LiCF3SO3）；稀释剂 无；LiNO₃ 未写；添加剂 无 | G3T：1 M LiTFSI G3 | 溶剂 三甘醇二甲醚（G3）；盐 1 M LiTFSI；稀释剂 无；LiNO₃ 未写；添加剂 无 | 盐阴离子 | 是 | glyme-based | 强溶剂化 | glyme-based（high polysulfide solubility） | 强溶剂化 | 强溶剂化 ↔ 强溶剂化 |  | 无法判断 | 无可比依据 |  |  |  | 硫碳 | S:C65:PVDF = 60:30:10 | 1.2 | 直接（图注 1.2；方法 1.1–1.3） | / 60 | 未写｜50（默认） | 2.01 | 23 µL/mg | 20.73（含默认输入） | 23 | 直接 |  |  | 直接报告 | 170 | 170｜— | 34 | — / — |  |  | 16.92 |  | 扣式 CR2032 | 0.1C｜0.1C，1.5–2.8 V；OCV 静置 16 h | 未写（按 1675） | 0.1 | 25｜判断（原文：room temperature） | TF / TFSI | 未写 / 未写 | 常规 | 常规 | 富液(>15) | <2 | 中 | ≤0.3C | 室温(20–30) | 无 |  | 循环保持率或寿命 | 循环 |  |  | — | 循环表现 / 容量保持（作者概括，Fig. 1） | 缺失（Fig. 1a） | 缺失（Fig. 1a） | ≥3 个平行样，未报误差 | A更差 |  | 同上 | 无法判断 |  | Fig. 1a–c；p2 | 有数据 | 其他 |  | 作者写'almost all E/S ratios' | S40-C16（C4）：改变 E/S 23→6；胜方 本行 无法判断｜该行 无法判断 → 方向不明；取值点相同；协议未逐项核 S40-C17（C3）：改变 E/S 23→9；胜方 本行 无法判断｜该行 无法判断 → 方向不明；取值点相同；协议未逐项核 S40-C18（C2）：改变 E/S 23→16；胜方 本行 无法判断｜该行 无法判断 → 方向不明；取值点相同；协议未逐项核 | It is observed that Li-S batteries containing SL-LiTFSI and G3-LiTFSI electrolytes demonstrate superior cycling performance compared to other electrolytes at almost all E/S ratios | 🔶 | 🔶 方向或胜方无法判断；同 E/S 9 行，属推定 |  | 新论文首次提取（不属定向复核；复核看 🔶/⚠️ 行与优势一致性逐对复核）
S44-C1 | S44 | 10.1016/j.carbon.2024.119442 | Robles-Fernández A. et al., Carbon 2024, 229, 119442 | Daniel Carriazo / Gelines Moreno-Fernández（CIC energiGUNE）｜随机样本。主题是 rGO 复合正极，电解液对比为 DME/DOL（0.5 M LiTFSI + 0.5 M LiNO3）对 DOL/OCTO 难溶电解液（1.5 M LiTFSI，不含 LiNO3）：溶剂、稀释剂、盐浓度、LiNO3 同时改变。两种电解液循环电压窗口不同（DME/DOL 1.7–2.6 V；DOL/OCTO 先 1.2–3.0 V、后 1.4–2.7 V），容量比较受协议差异影响。全部用 500 µm 锂。正极 rGO 比例对比（同电解液换正极）不属本表范围，未列行 | 随机(弱×常规) | 是 | DO：1.5 M LiTFSI DOL/OCTO 1:1（无 LiNO3） | 溶剂 DOL/OCTO 1:1 v/v；盐 1.5 M LiTFSI；稀释剂 OCTO（1H,1H,5H-八氟戊基-1,1,2,2-四氟乙基醚）；LiNO₃ 无；添加剂 无 | DD：0.5 M LiTFSI + 0.5 M LiNO3 DME/DOL 1:1 | 溶剂 DME/DOL 1:1 v/v；盐 0.5 M LiTFSI；稀释剂 无；LiNO₃ 0.5 M；添加剂 无 | 溶剂种类、稀释剂、盐浓度、LiNO₃ | 否 | sparingly solvating electrolyte（SSE） | 局部高浓 | state-of-the-art（SotA）electrolyte | 常规 | 常规 ↔ 局部高浓 | 【D1｜多硫化物溶解行为｜实验测量｜Li2S6 饱和溶液颜色与 UV–vis 吸收（定性），及可配到的 Li2S6 上限（DOL/OCTO ≤ 0.5 M；DME/DOL 可配 6 M）】A=1，B=2 序号（仅表次序；大=溶解多）；方向：A比B更弱；体系内可比：是（同篇同法（Fig. 5a–c）；作者引文献称 OCTO 溶剂化弱、AGG 多，本文未测 Li⁺ 溶剂化）；映射到电池电解液：直接（Li2S6 加入电解液本身（含盐））；可信度：高｜物种：Li2S6；介质：电解液；测法：颜色 + UV–vis（DOL 稀释 1:50）；浓度定义：饱和；温度：未写 | A比B更弱 | 描述符（可比） |  | 直接（依据测的就是电池电解液） |  | 硫碳 | S@KB-0.3rGO（64 wt% S）+ CMC/SBR | 4.5 | 直接 | / 64 | 未写｜50（默认） | 1.327 | 7 µL/mg | 8.38（含默认输入） | 7 | 直接 |  |  | 直接报告 | 500 | 500｜— | 100 | 1200 / 1062 | 20.92 | 18.52 | 13.27 |  | 扣式 2032 | 0.1C｜C/20 × 5 预循环后 C/10；DME/DOL 1.7–2.6 V，DOL/OCTO 1.2–3.0 V | 未写（按 1675） | 0.1 | ｜未写 | TFSI / TFSI | 无 / 0.5 M | 常规 | 常规 | 中等(5–15] | ≥4 | 厚 | ≤0.3C | 未知 | 无 |  | 首圈容量 | 容量与倍率 | 1200 | 1062 | mAh/g | C/10 首圈 | 直接（约值） | 直接 | 未报告 | A更好 | A更好 | DOL/OCTO 对 rGO 正极润湿更好、穿梭更少 | 弱者胜 | +0.122 | Fig. 4b、6a；p6、p8 | 有数据 | 其他 |  | 无 |  | Remarkable initial discharge capacity values at C/10 of over 5.3 mAh cm−2 (around 1200 mAh g−1) are obtained with the DOL/OCTO electrolyte … outstanding discharge capacity values are obtained for KB-0.3rGO cells, reaching initial values of 1062 mAh g−1 at C/10 (around 4.8 mAh cm−2) with 99.6 % CE | 🧮 | 两种电解液循环电压窗口不同（1.2–3.0 V 对 1.7–2.6 V），容量差含协议因素 |  | 新论文首次提取（不属定向复核；复核看 🔶/⚠️ 行与优势一致性逐对复核）
S44-C2 | S44 | 10.1016/j.carbon.2024.119442 | Robles-Fernández A. et al., Carbon 2024, 229, 119442 | Daniel Carriazo / Gelines Moreno-Fernández（CIC energiGUNE）｜随机样本。主题是 rGO 复合正极，电解液对比为 DME/DOL（0.5 M LiTFSI + 0.5 M LiNO3）对 DOL/OCTO 难溶电解液（1.5 M LiTFSI，不含 LiNO3）：溶剂、稀释剂、盐浓度、LiNO3 同时改变。两种电解液循环电压窗口不同（DME/DOL 1.7–2.6 V；DOL/OCTO 先 1.2–3.0 V、后 1.4–2.7 V），容量比较受协议差异影响。全部用 500 µm 锂。正极 rGO 比例对比（同电解液换正极）不属本表范围，未列行 | 随机(弱×常规) | 是 | DO：1.5 M LiTFSI DOL/OCTO 1:1（无 LiNO3） | 溶剂 DOL/OCTO 1:1 v/v；盐 1.5 M LiTFSI；稀释剂 OCTO（1H,1H,5H-八氟戊基-1,1,2,2-四氟乙基醚）；LiNO₃ 无；添加剂 无 | DD：0.5 M LiTFSI + 0.5 M LiNO3 DME/DOL 1:1 | 溶剂 DME/DOL 1:1 v/v；盐 0.5 M LiTFSI；稀释剂 无；LiNO₃ 0.5 M；添加剂 无 | 溶剂种类、稀释剂、盐浓度、LiNO₃ | 否 | sparingly solvating electrolyte（SSE） | 局部高浓 | state-of-the-art（SotA）electrolyte | 常规 | 常规 ↔ 局部高浓 | 【D1｜多硫化物溶解行为｜实验测量｜Li2S6 饱和溶液颜色与 UV–vis 吸收（定性），及可配到的 Li2S6 上限（DOL/OCTO ≤ 0.5 M；DME/DOL 可配 6 M）】A=1，B=2 序号（仅表次序；大=溶解多）；方向：A比B更弱；体系内可比：是（同篇同法（Fig. 5a–c）；作者引文献称 OCTO 溶剂化弱、AGG 多，本文未测 Li⁺ 溶剂化）；映射到电池电解液：直接（Li2S6 加入电解液本身（含盐））；可信度：高｜物种：Li2S6；介质：电解液；测法：颜色 + UV–vis（DOL 稀释 1:50）；浓度定义：饱和；温度：未写 | A比B更弱 | 描述符（可比） |  | 直接（依据测的就是电池电解液） |  | 硫碳 | S@KB-0.3rGO（64 wt% S）+ CMC/SBR | 4.5 | 直接 | / 64 | 未写｜50（默认） | 1.327 | 7 µL/mg | 8.38（含默认输入） | 7 | 直接 |  |  | 直接报告 | 500 | 500｜— | 100 | 1200 / 1062 | 20.92 | 18.52 | 13.27 |  | 扣式 2032 | 0.1C｜C/20 × 5 预循环后 C/10；DME/DOL 1.7–2.6 V，DOL/OCTO 1.2–3.0 V | 未写（按 1675） | 0.1 | ｜未写 | TFSI / TFSI | 无 / 0.5 M | 常规 | 常规 | 中等(5–15] | ≥4 | 厚 | ≤0.3C | 未知 | 无 |  | 循环保持率或寿命 | 循环 | >100 | 30 | 圈 | 循环寿命（DOL/OCTO 第 100 圈保持 65%） | 直接（下限值） | 直接（约值） | 未报告 | A更好 | A更好（A 为下限值） | DME/DOL 中 LiNO3 耗尽后锂暴露被腐蚀而失效；高载量加剧 | 弱者胜 |  | Fig. 4b、6a；p6、p8 | 有数据 | 穿梭、负极 SEI | This salt creates a LixNOy-rich SEI layer on top of the lithium metal anode, and when LiNO3 is exhausted, the lithium metal surface is exposed and subsequently corroded leading to cell failure | 无 | S44-C8（C3）：改变 载量 4.5→3、电池 扣式 2032→单层软包；胜方 本行 弱者胜｜该行 弱者胜 → 未翻转（胜方相同）；取值点不同／待核可比性；协议未逐项核 | KB-0.3rGO cells showed limited cyclability of around 30 cycles due to the combination of the high sulfur loading with the elevated solubility of lithium polysulfides in the DME/DOL electrolyte … a stable cycling performance with a 65 % capacity retention after 100 cycles, averaging 96.3 % CE | 🧮 | 两种电解液循环电压窗口不同 |  | 新论文首次提取（不属定向复核；复核看 🔶/⚠️ 行与优势一致性逐对复核）
S44-C3 | S44 | 10.1016/j.carbon.2024.119442 | Robles-Fernández A. et al., Carbon 2024, 229, 119442 | Daniel Carriazo / Gelines Moreno-Fernández（CIC energiGUNE）｜随机样本。主题是 rGO 复合正极，电解液对比为 DME/DOL（0.5 M LiTFSI + 0.5 M LiNO3）对 DOL/OCTO 难溶电解液（1.5 M LiTFSI，不含 LiNO3）：溶剂、稀释剂、盐浓度、LiNO3 同时改变。两种电解液循环电压窗口不同（DME/DOL 1.7–2.6 V；DOL/OCTO 先 1.2–3.0 V、后 1.4–2.7 V），容量比较受协议差异影响。全部用 500 µm 锂。正极 rGO 比例对比（同电解液换正极）不属本表范围，未列行 | 随机(弱×常规) | 是 | DO：1.5 M LiTFSI DOL/OCTO 1:1（无 LiNO3） | 溶剂 DOL/OCTO 1:1 v/v；盐 1.5 M LiTFSI；稀释剂 OCTO（1H,1H,5H-八氟戊基-1,1,2,2-四氟乙基醚）；LiNO₃ 无；添加剂 无 | DD：0.5 M LiTFSI + 0.5 M LiNO3 DME/DOL 1:1 | 溶剂 DME/DOL 1:1 v/v；盐 0.5 M LiTFSI；稀释剂 无；LiNO₃ 0.5 M；添加剂 无 | 溶剂种类、稀释剂、盐浓度、LiNO₃ | 否 | sparingly solvating electrolyte（SSE） | 局部高浓 | state-of-the-art（SotA）electrolyte | 常规 | 常规 ↔ 局部高浓 | 【D1｜多硫化物溶解行为｜实验测量｜Li2S6 饱和溶液颜色与 UV–vis 吸收（定性），及可配到的 Li2S6 上限（DOL/OCTO ≤ 0.5 M；DME/DOL 可配 6 M）】A=1，B=2 序号（仅表次序；大=溶解多）；方向：A比B更弱；体系内可比：是（同篇同法（Fig. 5a–c）；作者引文献称 OCTO 溶剂化弱、AGG 多，本文未测 Li⁺ 溶剂化）；映射到电池电解液：直接（Li2S6 加入电解液本身（含盐））；可信度：高｜物种：Li2S6；介质：电解液；测法：颜色 + UV–vis（DOL 稀释 1:50）；浓度定义：饱和；温度：未写 | A比B更弱 | 描述符（可比） |  | 直接（依据测的就是电池电解液） |  | 硫碳 | S@KB-0.3rGO（64 wt% S）+ CMC/SBR | 4.5 | 直接 | / 64 | 未写｜50（默认） | 1.327 | 7 µL/mg | 8.38（含默认输入） | 7 | 直接 |  |  | 直接报告 | 500 | 500｜— | 100 | — / — |  |  | 13.27 |  | 扣式 2032 | 0.1C｜C/20 × 5 预循环后 C/10；DME/DOL 1.7–2.6 V，DOL/OCTO 1.2–3.0 V | 未写（按 1675） | 0.1 | ｜未写 | TFSI / TFSI | 无 / 0.5 M | 常规 | 常规 | 中等(5–15] | ≥4 | 厚 | ≤0.3C | 未知 | 无 |  | 过电位或动力学 | 其他 |  |  | V（充放电平台间过电压，越低越好） | 前几圈 | 缺失（Fig. 6b） | 缺失（Fig. 6c） | 未报告 | A更差 |  |  | 强者胜 |  | Fig. 6b–c；p8 | 有数据 | 正极动力学 |  | 无 |  | Regarding the overvoltage between charge and discharge plateaus, in the first cycles it is higher in the case of the SSE electrolyte, but after 33 cycles the overvoltage of DME/DOL increases when LiNO3 is exhausted and Li0 unprotected | 🧮 | 原句已在原文找到 |  | 新论文首次提取（不属定向复核；复核看 🔶/⚠️ 行与优势一致性逐对复核）
S44-C4 | S44 | 10.1016/j.carbon.2024.119442 | Robles-Fernández A. et al., Carbon 2024, 229, 119442 | Daniel Carriazo / Gelines Moreno-Fernández（CIC energiGUNE）｜随机样本。主题是 rGO 复合正极，电解液对比为 DME/DOL（0.5 M LiTFSI + 0.5 M LiNO3）对 DOL/OCTO 难溶电解液（1.5 M LiTFSI，不含 LiNO3）：溶剂、稀释剂、盐浓度、LiNO3 同时改变。两种电解液循环电压窗口不同（DME/DOL 1.7–2.6 V；DOL/OCTO 先 1.2–3.0 V、后 1.4–2.7 V），容量比较受协议差异影响。全部用 500 µm 锂。正极 rGO 比例对比（同电解液换正极）不属本表范围，未列行 | 随机(弱×常规) | 是 | DO：1.5 M LiTFSI DOL/OCTO 1:1（无 LiNO3） | 溶剂 DOL/OCTO 1:1 v/v；盐 1.5 M LiTFSI；稀释剂 OCTO（1H,1H,5H-八氟戊基-1,1,2,2-四氟乙基醚）；LiNO₃ 无；添加剂 无 | DD：0.5 M LiTFSI + 0.5 M LiNO3 DME/DOL 1:1 | 溶剂 DME/DOL 1:1 v/v；盐 0.5 M LiTFSI；稀释剂 无；LiNO₃ 0.5 M；添加剂 无 | 溶剂种类、稀释剂、盐浓度、LiNO₃ | 否 | sparingly solvating electrolyte（SSE） | 局部高浓 | state-of-the-art（SotA）electrolyte | 常规 | 常规 ↔ 局部高浓 | 【D1｜多硫化物溶解行为｜实验测量｜Li2S6 饱和溶液颜色与 UV–vis 吸收（定性），及可配到的 Li2S6 上限（DOL/OCTO ≤ 0.5 M；DME/DOL 可配 6 M）】A=1，B=2 序号（仅表次序；大=溶解多）；方向：A比B更弱；体系内可比：是（同篇同法（Fig. 5a–c）；作者引文献称 OCTO 溶剂化弱、AGG 多，本文未测 Li⁺ 溶剂化）；映射到电池电解液：直接（Li2S6 加入电解液本身（含盐））；可信度：高｜物种：Li2S6；介质：电解液；测法：颜色 + UV–vis（DOL 稀释 1:50）；浓度定义：饱和；温度：未写 | A比B更弱 | 描述符（可比） |  | 直接（依据测的就是电池电解液） |  | 硫碳 | S@KB-0.3rGO（64 wt% S）+ CMC/SBR | 4.5 | 直接 | / 64 | 未写｜50（默认） | 1.327 | 7 µL/mg | 8.38（含默认输入） | 7 | 直接 |  |  | 直接报告 | 500 | 500｜— | 100 | — / — |  |  | 13.27 |  | 扣式 2032 | 0.1C｜C/20 × 5 预循环后 C/10；DME/DOL 1.7–2.6 V，DOL/OCTO 1.2–3.0 V | 未写（按 1675） | 0.1 | ｜未写 | TFSI / TFSI | 无 / 0.5 M | 常规 | 常规 | 中等(5–15] | ≥4 | 厚 | ≤0.3C | 未知 | 无 |  | 过电位或动力学 | 其他 |  |  | V（充放电平台间过电压，越低越好） | 第 33 圈后 | 缺失（Fig. 6b；文字：第 1 与第 100 圈几乎相同） | 缺失（Fig. 6c；文字：增大） | 未报告 | A更好 |  | DME/DOL 中 LiNO3 耗尽、锂失去保护 | 弱者胜 |  | Fig. 6b–c；p8 | 有数据 | 负极 SEI | after 33 cycles the overvoltage of DME/DOL increases when LiNO3 is exhausted and Li0 unprotected | 无 |  | but after 33 cycles the overvoltage of DME/DOL increases when LiNO3 is exhausted and Li0 unprotected, whereas in DOL/OCTO the overvoltage in the first cycle at C/10 and the 100th cycle is almost the same | 🧮 | 原句已在原文找到 |  | 新论文首次提取（不属定向复核；复核看 🔶/⚠️ 行与优势一致性逐对复核）
S44-C5 | S44 | 10.1016/j.carbon.2024.119442 | Robles-Fernández A. et al., Carbon 2024, 229, 119442 | Daniel Carriazo / Gelines Moreno-Fernández（CIC energiGUNE）｜随机样本。主题是 rGO 复合正极，电解液对比为 DME/DOL（0.5 M LiTFSI + 0.5 M LiNO3）对 DOL/OCTO 难溶电解液（1.5 M LiTFSI，不含 LiNO3）：溶剂、稀释剂、盐浓度、LiNO3 同时改变。两种电解液循环电压窗口不同（DME/DOL 1.7–2.6 V；DOL/OCTO 先 1.2–3.0 V、后 1.4–2.7 V），容量比较受协议差异影响。全部用 500 µm 锂。正极 rGO 比例对比（同电解液换正极）不属本表范围，未列行 | 随机(弱×常规) | 是 | DO：1.5 M LiTFSI DOL/OCTO 1:1（无 LiNO3） | 溶剂 DOL/OCTO 1:1 v/v；盐 1.5 M LiTFSI；稀释剂 OCTO（1H,1H,5H-八氟戊基-1,1,2,2-四氟乙基醚）；LiNO₃ 无；添加剂 无 | DD：0.5 M LiTFSI + 0.5 M LiNO3 DME/DOL 1:1 | 溶剂 DME/DOL 1:1 v/v；盐 0.5 M LiTFSI；稀释剂 无；LiNO₃ 0.5 M；添加剂 无 | 溶剂种类、稀释剂、盐浓度、LiNO₃ | 否 | sparingly solvating electrolyte（SSE） | 局部高浓 | state-of-the-art（SotA）electrolyte | 常规 | 常规 ↔ 局部高浓 | 【D1｜多硫化物溶解行为｜实验测量｜Li2S6 饱和溶液颜色与 UV–vis 吸收（定性），及可配到的 Li2S6 上限（DOL/OCTO ≤ 0.5 M；DME/DOL 可配 6 M）】A=1，B=2 序号（仅表次序；大=溶解多）；方向：A比B更弱；体系内可比：是（同篇同法（Fig. 5a–c）；作者引文献称 OCTO 溶剂化弱、AGG 多，本文未测 Li⁺ 溶剂化）；映射到电池电解液：直接（Li2S6 加入电解液本身（含盐））；可信度：高｜物种：Li2S6；介质：电解液；测法：颜色 + UV–vis（DOL 稀释 1:50）；浓度定义：饱和；温度：未写 | A比B更弱 | 描述符（可比） |  | 直接（依据测的就是电池电解液） |  | 硫碳 | S@KB-0.3rGO（64 wt% S）+ CMC/SBR | 2.5 | 直接（约值） | / 64 | 未写｜50（默认） | 1.327 | 7 µL/mg | 15.08（含默认输入） | 7 | 直接 |  |  | 直接报告 | 500 | 500｜— | 100 | — / — |  |  | 23.88 |  | 扣式 2032 | 0.05C｜OCV 静置 24 h → C/20 预循环两圈 → 充电态静置 → C/20 | 未写（按 1675） | 0.05 | ｜未写 | TFSI / TFSI | 无 / 0.5 M | 常规 | 常规 | 中等(5–15] | 2–4 | 厚 | ≤0.3C | 未知 | 无 |  | 指定圈数放电容量 | 循环 | 1281.9 | 1185.1 | mAh/g | 预循环两圈后 C/20（静置前，7 天组） | 直接 | 直接 | 未报告 | A更好 | A更好 |  | 弱者胜 | +0.079 | Table S2；p9 | 有数据 | 其他 |  | 无 |  | DOL/ OCTO ¦ 7 ¦ 1281.9 ¦ 1052.5 ¦ 17.9 ¦ 1241.8 ¦ 3.1 … DME/ DOL ¦ 7 ¦ 1185.1 ¦ 1122.5 ¦ 5.3 ¦ 1172.2 ¦ 1.1 | 🧮 | 3 天、5 天组同向（1333.3 / 1246.0；1319.2 / 1230.5） |  | 新论文首次提取（不属定向复核；复核看 🔶/⚠️ 行与优势一致性逐对复核）
S44-C6 | S44 | 10.1016/j.carbon.2024.119442 | Robles-Fernández A. et al., Carbon 2024, 229, 119442 | Daniel Carriazo / Gelines Moreno-Fernández（CIC energiGUNE）｜随机样本。主题是 rGO 复合正极，电解液对比为 DME/DOL（0.5 M LiTFSI + 0.5 M LiNO3）对 DOL/OCTO 难溶电解液（1.5 M LiTFSI，不含 LiNO3）：溶剂、稀释剂、盐浓度、LiNO3 同时改变。两种电解液循环电压窗口不同（DME/DOL 1.7–2.6 V；DOL/OCTO 先 1.2–3.0 V、后 1.4–2.7 V），容量比较受协议差异影响。全部用 500 µm 锂。正极 rGO 比例对比（同电解液换正极）不属本表范围，未列行 | 随机(弱×常规) | 是 | DO：1.5 M LiTFSI DOL/OCTO 1:1（无 LiNO3） | 溶剂 DOL/OCTO 1:1 v/v；盐 1.5 M LiTFSI；稀释剂 OCTO（1H,1H,5H-八氟戊基-1,1,2,2-四氟乙基醚）；LiNO₃ 无；添加剂 无 | DD：0.5 M LiTFSI + 0.5 M LiNO3 DME/DOL 1:1 | 溶剂 DME/DOL 1:1 v/v；盐 0.5 M LiTFSI；稀释剂 无；LiNO₃ 0.5 M；添加剂 无 | 溶剂种类、稀释剂、盐浓度、LiNO₃ | 否 | sparingly solvating electrolyte（SSE） | 局部高浓 | state-of-the-art（SotA）electrolyte | 常规 | 常规 ↔ 局部高浓 | 【D1｜多硫化物溶解行为｜实验测量｜Li2S6 饱和溶液颜色与 UV–vis 吸收（定性），及可配到的 Li2S6 上限（DOL/OCTO ≤ 0.5 M；DME/DOL 可配 6 M）】A=1，B=2 序号（仅表次序；大=溶解多）；方向：A比B更弱；体系内可比：是（同篇同法（Fig. 5a–c）；作者引文献称 OCTO 溶剂化弱、AGG 多，本文未测 Li⁺ 溶剂化）；映射到电池电解液：直接（Li2S6 加入电解液本身（含盐））；可信度：高｜物种：Li2S6；介质：电解液；测法：颜色 + UV–vis（DOL 稀释 1:50）；浓度定义：饱和；温度：未写 | A比B更弱 | 描述符（可比） |  | 直接（依据测的就是电池电解液） |  | 硫碳 | S@KB-0.3rGO（64 wt% S）+ CMC/SBR | 2.5 | 直接（约值） | / 64 | 未写｜50（默认） | 1.327 | 7 µL/mg | 15.08（含默认输入） | 7 | 直接 |  |  | 直接报告 | 500 | 500｜— | 100 | — / — |  |  | 23.88 |  | 扣式 2032 | 0.05C｜OCV 静置 24 h → C/20 预循环两圈 → 充电态静置 → C/20 | 未写（按 1675） | 0.05 | ｜未写 | TFSI / TFSI | 无 / 0.5 M | 常规 | 常规 | 中等(5–15] | 2–4 | 厚 | ≤0.3C | 未知 | 无 |  | 自放电（容量损失） | 循环 | 17.9 | 5.3 | % | 充电态静置 7 天后首次放电 | 直接 | 直接 | 未报告 | A更差 | A更差（差值 -12.6 个百分点） | DOL/OCTO 静置后容量下降更多，但下一圈几乎恢复 | 强者胜 | 差值 -12.6 个百分点 | Table S2；p9 | 有数据 | 穿梭 |  | 无 |  | This drop is more pronounced in DOL/OCTO cells, reaching up to an 18 % capacity loss for the 7-days resting time, whereas for DME/DOL the maximum capacity drop is just 5 % | 🧮 | 3 天、5 天组同向（13.1 / 3.8；15.9 / 3.8） |  | 新论文首次提取（不属定向复核；复核看 🔶/⚠️ 行与优势一致性逐对复核）
S44-C7 | S44 | 10.1016/j.carbon.2024.119442 | Robles-Fernández A. et al., Carbon 2024, 229, 119442 | Daniel Carriazo / Gelines Moreno-Fernández（CIC energiGUNE）｜随机样本。主题是 rGO 复合正极，电解液对比为 DME/DOL（0.5 M LiTFSI + 0.5 M LiNO3）对 DOL/OCTO 难溶电解液（1.5 M LiTFSI，不含 LiNO3）：溶剂、稀释剂、盐浓度、LiNO3 同时改变。两种电解液循环电压窗口不同（DME/DOL 1.7–2.6 V；DOL/OCTO 先 1.2–3.0 V、后 1.4–2.7 V），容量比较受协议差异影响。全部用 500 µm 锂。正极 rGO 比例对比（同电解液换正极）不属本表范围，未列行 | 随机(弱×常规) | 是 | DO：1.5 M LiTFSI DOL/OCTO 1:1（无 LiNO3） | 溶剂 DOL/OCTO 1:1 v/v；盐 1.5 M LiTFSI；稀释剂 OCTO（1H,1H,5H-八氟戊基-1,1,2,2-四氟乙基醚）；LiNO₃ 无；添加剂 无 | DD：0.5 M LiTFSI + 0.5 M LiNO3 DME/DOL 1:1 | 溶剂 DME/DOL 1:1 v/v；盐 0.5 M LiTFSI；稀释剂 无；LiNO₃ 0.5 M；添加剂 无 | 溶剂种类、稀释剂、盐浓度、LiNO₃ | 否 | sparingly solvating electrolyte（SSE） | 局部高浓 | state-of-the-art（SotA）electrolyte | 常规 | 常规 ↔ 局部高浓 | 【D1｜多硫化物溶解行为｜实验测量｜Li2S6 饱和溶液颜色与 UV–vis 吸收（定性），及可配到的 Li2S6 上限（DOL/OCTO ≤ 0.5 M；DME/DOL 可配 6 M）】A=1，B=2 序号（仅表次序；大=溶解多）；方向：A比B更弱；体系内可比：是（同篇同法（Fig. 5a–c）；作者引文献称 OCTO 溶剂化弱、AGG 多，本文未测 Li⁺ 溶剂化）；映射到电池电解液：直接（Li2S6 加入电解液本身（含盐））；可信度：高｜物种：Li2S6；介质：电解液；测法：颜色 + UV–vis（DOL 稀释 1:50）；浓度定义：饱和；温度：未写 | A比B更弱 | 描述符（可比） |  | 直接（依据测的就是电池电解液） |  | 硫碳 | S@KB-0.3rGO（64 wt% S）+ CMC/SBR | 2.5 | 直接（约值） | / 64 | 未写｜50（默认） | 1.327 | 7 µL/mg | 15.08（含默认输入） | 7 | 直接 |  |  | 直接报告 | 500 | 500｜— | 100 | — / — |  |  | 23.88 |  | 扣式 2032 | 0.05C｜OCV 静置 24 h → C/20 预循环两圈 → 充电态静置 → C/20 | 未写（按 1675） | 0.05 | ｜未写 | TFSI / TFSI | 无 / 0.5 M | 常规 | 常规 | 中等(5–15] | 2–4 | 厚 | ≤0.3C | 未知 | 无 |  | 自放电（容量损失） | 循环 | 3.1 | 1.1 | % | 静置 7 天后第 2 圈（不可逆损失） | 直接 | 直接 | 未报告 | A更差 | A更差（差值 -2.0 个百分点） | 差距没有静置后首圈看起来那么大 | 强者胜 | 差值 -2.0 个百分点 | Table S2；p9 | 有数据 | 穿梭 |  | 无 |  | Nevertheless, this drop is almost completely recovered on the subsequent cycle, and the DOL/OCTO based cells suffer an irreversible capacity loss of approximately 3 % with resting time. This value is slightly higher than for the DME/DOL based cells | 🧮 | 3 天、5 天组同向（4.0 / 3.5；2.7 / 1.1） |  | 新论文首次提取（不属定向复核；复核看 🔶/⚠️ 行与优势一致性逐对复核）
S44-C8 | S44 | 10.1016/j.carbon.2024.119442 | Robles-Fernández A. et al., Carbon 2024, 229, 119442 | Daniel Carriazo / Gelines Moreno-Fernández（CIC energiGUNE）｜随机样本。主题是 rGO 复合正极，电解液对比为 DME/DOL（0.5 M LiTFSI + 0.5 M LiNO3）对 DOL/OCTO 难溶电解液（1.5 M LiTFSI，不含 LiNO3）：溶剂、稀释剂、盐浓度、LiNO3 同时改变。两种电解液循环电压窗口不同（DME/DOL 1.7–2.6 V；DOL/OCTO 先 1.2–3.0 V、后 1.4–2.7 V），容量比较受协议差异影响。全部用 500 µm 锂。正极 rGO 比例对比（同电解液换正极）不属本表范围，未列行 | 随机(弱×常规) | 是 | DO：1.5 M LiTFSI DOL/OCTO 1:1（无 LiNO3） | 溶剂 DOL/OCTO 1:1 v/v；盐 1.5 M LiTFSI；稀释剂 OCTO（1H,1H,5H-八氟戊基-1,1,2,2-四氟乙基醚）；LiNO₃ 无；添加剂 无 | DD：0.5 M LiTFSI + 0.5 M LiNO3 DME/DOL 1:1 | 溶剂 DME/DOL 1:1 v/v；盐 0.5 M LiTFSI；稀释剂 无；LiNO₃ 0.5 M；添加剂 无 | 溶剂种类、稀释剂、盐浓度、LiNO₃ | 否 | sparingly solvating electrolyte（SSE） | 局部高浓 | state-of-the-art（SotA）electrolyte | 常规 | 常规 ↔ 局部高浓 | 【D1｜多硫化物溶解行为｜实验测量｜Li2S6 饱和溶液颜色与 UV–vis 吸收（定性），及可配到的 Li2S6 上限（DOL/OCTO ≤ 0.5 M；DME/DOL 可配 6 M）】A=1，B=2 序号（仅表次序；大=溶解多）；方向：A比B更弱；体系内可比：是（同篇同法（Fig. 5a–c）；作者引文献称 OCTO 溶剂化弱、AGG 多，本文未测 Li⁺ 溶剂化）；映射到电池电解液：直接（Li2S6 加入电解液本身（含盐））；可信度：高｜物种：Li2S6；介质：电解液；测法：颜色 + UV–vis（DOL 稀释 1:50）；浓度定义：饱和；温度：未写 | A比B更弱 | 描述符（可比） |  | 直接（依据测的就是电池电解液） |  | 硫碳 | S@KB-0.3rGO（64 wt% S）+ CMC/SBR | 3 | 直接（约值；SI 图注 2.7） | / 64 | 未写｜50（默认） | 20.25 | 7 µL/mg | 0.82（含默认输入） | 7 | 直接 |  |  | 直接报告 | 500 | 500｜— | 100 | — / — |  |  | 19.9 |  | 单层软包 | 0.1C｜C/20 × 5 预循环后 C/10；各电解液用各自电压窗口 | 未写（按 1675） | 0.1 | ｜未写 | TFSI / TFSI | 无 / 0.5 M | 常规 | 常规 | 中等(5–15] | 2–4 | 厚 | ≤0.3C | 未知 | 无 |  | 循环保持率或寿命 | 循环 | >60 | 6 | 圈 | 软包循环寿命（DOL/OCTO 取 2.7–1.4 V 窗口） | 直接（下限值） | 直接 | 未报告 | A更好 | A更好（A 为下限值） | DME/DOL 软包锂沉积不均、苔藓锂 | 弱者胜 |  | Fig. 8、S10；p9 | 有数据 | 负极 SEI |  | 无 | S44-C2（C1）：改变 载量 3→4.5、电池 单层软包→扣式 2032；胜方 本行 弱者胜｜该行 弱者胜 → 未翻转（胜方相同）；取值点不同／待核可比性；协议未逐项核 | Pouch cells assembled using the conventional DME/DOL electrolyte showed interesting initial capacities above 65 mAh at C/20 but they failed after 6 cycles … The initial discharge capacity of the DOL/OCTO pouch cell cycled between 2.7 and 1.4 V was 55 mAh at C/10, just a slight decrease regarding the wider voltage range, and the cycle life was noticeably improved, reaching over 60 cycles | 🧮 | DOL/OCTO 在 3.0–1.2 V 宽窗口下只有 17 圈，仍长于 DME/DOL 的 6 圈；两者初始容量的倍率不同（C/10 对 C/20），未列首圈比较 |  | 新论文首次提取（不属定向复核；复核看 🔶/⚠️ 行与优势一致性逐对复核）
S51-C1 | S51 | 10.1149/1945-7111/ac6bc6 | Peng Y. et al., J. Electrochem. Soc. 2022, 169, 050515 | Noriyoshi Matsumi（JAIST）｜随机样本（补抽）。离子液体 AMImTFSI 中 LiTFSI 1 / 2 / 3 M，无 LiNO3、无其他溶剂。作者结论：增浓是'双刃剑'——自放电降低、循环与 CE 改善，但首圈容量下降、极化增大。电解液用量、锂厚、循环温度未写，E/S 无法换算。原文 1C 写作 '1.672 mA g−1'（应为 1672 mA/g）。Li‖Li 30 天阻抗稳定性只有定性描述 | 补抽(弱×常规)第2位 | 是 | I3：3 M LiTFSI / AMImTFSI | 溶剂 AMImTFSI（咪唑类离子液体）；盐 3 M LiTFSI；稀释剂 无；LiNO₃ 无；添加剂 无 | I1：1 M LiTFSI / AMImTFSI | 溶剂 AMImTFSI（咪唑类离子液体）；盐 1 M LiTFSI；稀释剂 无；LiNO₃ 无；添加剂 无 | 盐浓度 | 是 | concentrated IL electrolyte | 高浓 | low concentration IL electrolyte | 其他 | 高浓 ↔ 其他 | 【D1｜多硫化物溶解行为｜实验测量｜名义 0.4 M Li2S4 在电解液中生成后的颜色与 UV–vis（定性）】A=1，B=2 序号（仅表次序；大=溶解多）；方向：A比B更弱；体系内可比：是（同篇同法（Fig. 1e–f）；1 M 与 2 M 都呈明显红色、未区分，3 M 几乎不变色、UV–vis 无多硫化物峰；作者归因黏度升高、同离子效应）；映射到电池电解液：直接（Li2S + S 直接加入电解液本身反应生成 Li2S4）；可信度：高｜物种：Li2S4；介质：电解液；测法：颜色 + UV–vis；浓度定义：名义 0.4 M Li2S4；温度：30 °C | A比B更弱 | 描述符（可比） |  | 直接（依据测的就是电池电解液） |  | 硫碳 | S/KB（60 wt% S）：AB：CMC/SBR = 70:20:10 | 1 | 直接（约值） | 60 / 42 | 未写｜50（默认） | 1.766 | 未写 | 28.31（含默认输入） |  | 计算（含默认输入），不进分析 |  |  | 未知（含默认输入） | 未写 | 1000｜默认 1000 | 200（含默认） | — / — |  |  | 119.4（含默认） |  | 扣式 CR2025 | ｜开路，无电流 |  |  | ｜未写 | TFSI / TFSI | 无 / 无 | 锂库存未知 | 常规 | 未知 | <2 | 未报告 | 未知 | 未知 | 无 |  | 自放电（容量损失） | 循环 | 90 | 210 | mV（30 天开路电压下降，越低越好） | 开路 30 天 | 计算（2.88 − 2.79 V） | 计算（2.88 − 2.67 V） | 未报告 | A更好 | A更好（差值 +120.0 mV（30 天开路电压下降，越低越好）） | 增浓抑制多硫化物溶解，减轻自放电 | 弱者胜 |  | Fig. 2a、Table S2；p5 | 有数据 | 穿梭 |  | 无 |  | 3M LiTFSI in AMImTFSI ¦ 2.88 ¦ 2.79 ¦ 96.8% … 1M LiTFSI in AMImTFSI ¦ 2.88 ¦ 2.67 ¦ 92.7% | 🧮 | 以开路电压下降表示自放电，非容量损失；OCV 保持率 96.8% 对 92.7% |  | 新论文首次提取（不属定向复核；复核看 🔶/⚠️ 行与优势一致性逐对复核）
S51-C2 | S51 | 10.1149/1945-7111/ac6bc6 | Peng Y. et al., J. Electrochem. Soc. 2022, 169, 050515 | Noriyoshi Matsumi（JAIST）｜随机样本（补抽）。离子液体 AMImTFSI 中 LiTFSI 1 / 2 / 3 M，无 LiNO3、无其他溶剂。作者结论：增浓是'双刃剑'——自放电降低、循环与 CE 改善，但首圈容量下降、极化增大。电解液用量、锂厚、循环温度未写，E/S 无法换算。原文 1C 写作 '1.672 mA g−1'（应为 1672 mA/g）。Li‖Li 30 天阻抗稳定性只有定性描述 | 补抽(弱×常规)第2位 | 是 | I3：3 M LiTFSI / AMImTFSI | 溶剂 AMImTFSI（咪唑类离子液体）；盐 3 M LiTFSI；稀释剂 无；LiNO₃ 无；添加剂 无 | I2：2 M LiTFSI / AMImTFSI | 溶剂 AMImTFSI（咪唑类离子液体）；盐 2 M LiTFSI；稀释剂 无；LiNO₃ 无；添加剂 无 | 盐浓度 | 是 | concentrated IL electrolyte | 高浓 | medium concentration IL electrolyte | 其他 | 高浓 ↔ 其他 | 【D1｜多硫化物溶解行为｜实验测量｜名义 0.4 M Li2S4 在电解液中生成后的颜色与 UV–vis（定性）】A=1，B=2 序号（仅表次序；大=溶解多）；方向：A比B更弱；体系内可比：是（同篇同法（Fig. 1e–f）；1 M 与 2 M 都呈明显红色、未区分，3 M 几乎不变色、UV–vis 无多硫化物峰；作者归因黏度升高、同离子效应）；映射到电池电解液：直接（Li2S + S 直接加入电解液本身反应生成 Li2S4）；可信度：高｜物种：Li2S4；介质：电解液；测法：颜色 + UV–vis；浓度定义：名义 0.4 M Li2S4；温度：30 °C | A比B更弱 | 描述符（可比） |  | 直接（依据测的就是电池电解液） |  | 硫碳 | S/KB（60 wt% S）：AB：CMC/SBR = 70:20:10 | 1 | 直接（约值） | 60 / 42 | 未写｜50（默认） | 1.766 | 未写 | 28.31（含默认输入） |  | 计算（含默认输入），不进分析 |  |  | 未知（含默认输入） | 未写 | 1000｜默认 1000 | 200（含默认） | — / — |  |  | 119.4（含默认） |  | 扣式 CR2025 | ｜开路，无电流 |  |  | ｜未写 | TFSI / TFSI | 无 / 无 | 锂库存未知 | 常规 | 未知 | <2 | 未报告 | 未知 | 未知 | 无 |  | 自放电（容量损失） | 循环 | 90 | 100 | mV（30 天开路电压下降，越低越好） | 开路 30 天 | 计算（2.88 − 2.79 V） | 计算（2.80 − 2.70 V） | 未报告 | A更好 | A更好（差值 +10.0 mV（30 天开路电压下降，越低越好）） | OCV 变化随盐浓度升高而减小 | 弱者胜 |  | Fig. 2a、Table S2；p5 | 有数据 | 穿梭 |  | 无 |  | 2M LiTFSI in AMImTFSI ¦ 2.80 ¦ 2.70 ¦ 96.4% 3M LiTFSI in AMImTFSI ¦ 2.88 ¦ 2.79 ¦ 96.8% | 🧮 | 以开路电压下降表示自放电；2 M 起始 OCV 较低（2.80 V），差 10 mV |  | 新论文首次提取（不属定向复核；复核看 🔶/⚠️ 行与优势一致性逐对复核）
S51-C3 | S51 | 10.1149/1945-7111/ac6bc6 | Peng Y. et al., J. Electrochem. Soc. 2022, 169, 050515 | Noriyoshi Matsumi（JAIST）｜随机样本（补抽）。离子液体 AMImTFSI 中 LiTFSI 1 / 2 / 3 M，无 LiNO3、无其他溶剂。作者结论：增浓是'双刃剑'——自放电降低、循环与 CE 改善，但首圈容量下降、极化增大。电解液用量、锂厚、循环温度未写，E/S 无法换算。原文 1C 写作 '1.672 mA g−1'（应为 1672 mA/g）。Li‖Li 30 天阻抗稳定性只有定性描述 | 补抽(弱×常规)第2位 | 是 | I2：2 M LiTFSI / AMImTFSI | 溶剂 AMImTFSI（咪唑类离子液体）；盐 2 M LiTFSI；稀释剂 无；LiNO₃ 无；添加剂 无 | I1：1 M LiTFSI / AMImTFSI | 溶剂 AMImTFSI（咪唑类离子液体）；盐 1 M LiTFSI；稀释剂 无；LiNO₃ 无；添加剂 无 | 盐浓度 | 是 | medium concentration IL electrolyte | 其他 | low concentration IL electrolyte | 其他 | 其他 ↔ 其他 | 【D1｜多硫化物溶解行为｜实验测量｜名义 0.4 M Li2S4 在电解液中生成后的颜色与 UV–vis（定性）】A=2，B=2 序号（仅表次序；大=溶解多）；方向：相同；体系内可比：是（同篇同法（Fig. 1e–f）；1 M 与 2 M 都呈明显红色、未区分，3 M 几乎不变色、UV–vis 无多硫化物峰；作者归因黏度升高、同离子效应）；映射到电池电解液：直接（Li2S + S 直接加入电解液本身反应生成 Li2S4）；可信度：高｜物种：Li2S4；介质：电解液；测法：颜色 + UV–vis；浓度定义：名义 0.4 M Li2S4；温度：30 °C | 无法判断 | 无可比依据 |  |  |  | 硫碳 | S/KB（60 wt% S）：AB：CMC/SBR = 70:20:10 | 1 | 直接（约值） | 60 / 42 | 未写｜50（默认） | 1.766 | 未写 | 28.31（含默认输入） |  | 计算（含默认输入），不进分析 |  |  | 未知（含默认输入） | 未写 | 1000｜默认 1000 | 200（含默认） | — / — |  |  | 119.4（含默认） |  | 扣式 CR2025 | ｜开路，无电流 |  |  | ｜未写 | TFSI / TFSI | 无 / 无 | 锂库存未知 | 常规 | 未知 | <2 | 未报告 | 未知 | 未知 | 无 |  | 自放电（容量损失） | 循环 | 100 | 210 | mV（30 天开路电压下降，越低越好） | 开路 30 天 | 计算（2.80 − 2.70 V） | 计算（2.88 − 2.67 V） | 未报告 | A更好 | A更好（差值 +110.0 mV（30 天开路电压下降，越低越好）） |  | 无法判断 |  | Fig. 2a、Table S2；p5 | 有数据 | 穿梭 |  | 无 |  | 1M LiTFSI in AMImTFSI ¦ 2.88 ¦ 2.67 ¦ 92.7% 2M LiTFSI in AMImTFSI ¦ 2.80 ¦ 2.70 ¦ 96.4% | 🔶 | 🔶 方向或胜方无法判断；以开路电压下降表示自放电 |  | 新论文首次提取（不属定向复核；复核看 🔶/⚠️ 行与优势一致性逐对复核）
S51-C4 | S51 | 10.1149/1945-7111/ac6bc6 | Peng Y. et al., J. Electrochem. Soc. 2022, 169, 050515 | Noriyoshi Matsumi（JAIST）｜随机样本（补抽）。离子液体 AMImTFSI 中 LiTFSI 1 / 2 / 3 M，无 LiNO3、无其他溶剂。作者结论：增浓是'双刃剑'——自放电降低、循环与 CE 改善，但首圈容量下降、极化增大。电解液用量、锂厚、循环温度未写，E/S 无法换算。原文 1C 写作 '1.672 mA g−1'（应为 1672 mA/g）。Li‖Li 30 天阻抗稳定性只有定性描述 | 补抽(弱×常规)第2位 | 是 | I3：3 M LiTFSI / AMImTFSI | 溶剂 AMImTFSI（咪唑类离子液体）；盐 3 M LiTFSI；稀释剂 无；LiNO₃ 无；添加剂 无 | I2：2 M LiTFSI / AMImTFSI | 溶剂 AMImTFSI（咪唑类离子液体）；盐 2 M LiTFSI；稀释剂 无；LiNO₃ 无；添加剂 无 | 盐浓度 | 是 | concentrated IL electrolyte | 高浓 | medium concentration IL electrolyte | 其他 | 高浓 ↔ 其他 | 【D1｜多硫化物溶解行为｜实验测量｜名义 0.4 M Li2S4 在电解液中生成后的颜色与 UV–vis（定性）】A=1，B=2 序号（仅表次序；大=溶解多）；方向：A比B更弱；体系内可比：是（同篇同法（Fig. 1e–f）；1 M 与 2 M 都呈明显红色、未区分，3 M 几乎不变色、UV–vis 无多硫化物峰；作者归因黏度升高、同离子效应）；映射到电池电解液：直接（Li2S + S 直接加入电解液本身反应生成 Li2S4）；可信度：高｜物种：Li2S4；介质：电解液；测法：颜色 + UV–vis；浓度定义：名义 0.4 M Li2S4；温度：30 °C | A比B更弱 | 描述符（可比） |  | 直接（依据测的就是电池电解液） |  | 硫碳 | S/KB（60 wt% S）：AB：CMC/SBR = 70:20:10 | 1 | 直接（约值） | 60 / 42 | 未写｜50（默认） | 1.766 | 未写 | 28.31（含默认输入） |  | 计算（含默认输入），不进分析 |  |  | 未知（含默认输入） | 未写 | 1000｜默认 1000 | 200（含默认） | 1071 / — |  | 186.74（含默认） | 119.4（含默认） |  | 扣式 CR2025 | 0.05C｜0.05C，1.6–2.8 V；原文 1C 写作 1.672 mA/g | 1672 | 0.05 | ｜未写 | TFSI / TFSI | 无 / 无 | 锂库存未知 | 常规 | 未知 | <2 | 未报告 | ≤0.3C | 未知 | 无 |  | 首圈容量 | 容量与倍率 | 1071 |  | mAh/g | 0.05C 首圈 | 直接 | 缺失（Fig. 2b；文字：首圈最高） | 未报告 | A更差 |  | 黏度升高、电导降低使反应动力学变慢 | 强者胜 |  | Fig. 2b；p5 | 有数据 | 正极动力学 | The moderate value of initial capacity might be caused by the increased viscosity and decreased ionic conductivity, reducing the reactive kinetics | 无 |  | The electrolyte of 2 M LiTFSI in AMImTFSI exhibits the highest initial capacity, while a fast capacity fading is still observed. Though a moderate initial capacity of 1071 mAh g−1 is obtained in 3 M LiTFSI in AMImTFSI as electrolyte | 🧮 | 原句已在原文找到 |  | 新论文首次提取（不属定向复核；复核看 🔶/⚠️ 行与优势一致性逐对复核）
S51-C5 | S51 | 10.1149/1945-7111/ac6bc6 | Peng Y. et al., J. Electrochem. Soc. 2022, 169, 050515 | Noriyoshi Matsumi（JAIST）｜随机样本（补抽）。离子液体 AMImTFSI 中 LiTFSI 1 / 2 / 3 M，无 LiNO3、无其他溶剂。作者结论：增浓是'双刃剑'——自放电降低、循环与 CE 改善，但首圈容量下降、极化增大。电解液用量、锂厚、循环温度未写，E/S 无法换算。原文 1C 写作 '1.672 mA g−1'（应为 1672 mA/g）。Li‖Li 30 天阻抗稳定性只有定性描述 | 补抽(弱×常规)第2位 | 是 | I3：3 M LiTFSI / AMImTFSI | 溶剂 AMImTFSI（咪唑类离子液体）；盐 3 M LiTFSI；稀释剂 无；LiNO₃ 无；添加剂 无 | I1：1 M LiTFSI / AMImTFSI | 溶剂 AMImTFSI（咪唑类离子液体）；盐 1 M LiTFSI；稀释剂 无；LiNO₃ 无；添加剂 无 | 盐浓度 | 是 | concentrated IL electrolyte | 高浓 | low concentration IL electrolyte | 其他 | 高浓 ↔ 其他 | 【D1｜多硫化物溶解行为｜实验测量｜名义 0.4 M Li2S4 在电解液中生成后的颜色与 UV–vis（定性）】A=1，B=2 序号（仅表次序；大=溶解多）；方向：A比B更弱；体系内可比：是（同篇同法（Fig. 1e–f）；1 M 与 2 M 都呈明显红色、未区分，3 M 几乎不变色、UV–vis 无多硫化物峰；作者归因黏度升高、同离子效应）；映射到电池电解液：直接（Li2S + S 直接加入电解液本身反应生成 Li2S4）；可信度：高｜物种：Li2S4；介质：电解液；测法：颜色 + UV–vis；浓度定义：名义 0.4 M Li2S4；温度：30 °C | A比B更弱 | 描述符（可比） |  | 直接（依据测的就是电池电解液） |  | 硫碳 | S/KB（60 wt% S）：AB：CMC/SBR = 70:20:10 | 1 | 直接（约值） | 60 / 42 | 未写｜50（默认） | 1.766 | 未写 | 28.31（含默认输入） |  | 计算（含默认输入），不进分析 |  |  | 未知（含默认输入） | 未写 | 1000｜默认 1000 | 200（含默认） | 1071 / — |  | 186.74（含默认） | 119.4（含默认） |  | 扣式 CR2025 | 0.05C｜0.05C，1.6–2.8 V；原文 1C 写作 1.672 mA/g | 1672 | 0.05 | ｜未写 | TFSI / TFSI | 无 / 无 | 锂库存未知 | 常规 | 未知 | <2 | 未报告 | ≤0.3C | 未知 | 无 |  | 首圈容量 | 容量与倍率 | 1071 |  | mAh/g | 0.05C 首圈 | 直接 | 缺失（Fig. 2b；文字：容量最低） | 未报告 | A更好 |  |  | 弱者胜 |  | Fig. 2b；p5 | 有数据 | 穿梭 |  | 无 |  | For 1 M LiTFSI in AMImTFSI, the capacity shows the lowest value with a fast fading and ﬂuctuant Coulombic efﬁciency | 🧮 | 原文说 1 M 的'容量最低'，未专指首圈 |  | 新论文首次提取（不属定向复核；复核看 🔶/⚠️ 行与优势一致性逐对复核）
S51-C6 | S51 | 10.1149/1945-7111/ac6bc6 | Peng Y. et al., J. Electrochem. Soc. 2022, 169, 050515 | Noriyoshi Matsumi（JAIST）｜随机样本（补抽）。离子液体 AMImTFSI 中 LiTFSI 1 / 2 / 3 M，无 LiNO3、无其他溶剂。作者结论：增浓是'双刃剑'——自放电降低、循环与 CE 改善，但首圈容量下降、极化增大。电解液用量、锂厚、循环温度未写，E/S 无法换算。原文 1C 写作 '1.672 mA g−1'（应为 1672 mA/g）。Li‖Li 30 天阻抗稳定性只有定性描述 | 补抽(弱×常规)第2位 | 是 | I2：2 M LiTFSI / AMImTFSI | 溶剂 AMImTFSI（咪唑类离子液体）；盐 2 M LiTFSI；稀释剂 无；LiNO₃ 无；添加剂 无 | I1：1 M LiTFSI / AMImTFSI | 溶剂 AMImTFSI（咪唑类离子液体）；盐 1 M LiTFSI；稀释剂 无；LiNO₃ 无；添加剂 无 | 盐浓度 | 是 | medium concentration IL electrolyte | 其他 | low concentration IL electrolyte | 其他 | 其他 ↔ 其他 | 【D1｜多硫化物溶解行为｜实验测量｜名义 0.4 M Li2S4 在电解液中生成后的颜色与 UV–vis（定性）】A=2，B=2 序号（仅表次序；大=溶解多）；方向：相同；体系内可比：是（同篇同法（Fig. 1e–f）；1 M 与 2 M 都呈明显红色、未区分，3 M 几乎不变色、UV–vis 无多硫化物峰；作者归因黏度升高、同离子效应）；映射到电池电解液：直接（Li2S + S 直接加入电解液本身反应生成 Li2S4）；可信度：高｜物种：Li2S4；介质：电解液；测法：颜色 + UV–vis；浓度定义：名义 0.4 M Li2S4；温度：30 °C | 无法判断 | 无可比依据 |  |  |  | 硫碳 | S/KB（60 wt% S）：AB：CMC/SBR = 70:20:10 | 1 | 直接（约值） | 60 / 42 | 未写｜50（默认） | 1.766 | 未写 | 28.31（含默认输入） |  | 计算（含默认输入），不进分析 |  |  | 未知（含默认输入） | 未写 | 1000｜默认 1000 | 200（含默认） | — / — |  |  | 119.4（含默认） |  | 扣式 CR2025 | 0.05C｜0.05C，1.6–2.8 V；原文 1C 写作 1.672 mA/g | 1672 | 0.05 | ｜未写 | TFSI / TFSI | 无 / 无 | 锂库存未知 | 常规 | 未知 | <2 | 未报告 | ≤0.3C | 未知 | 无 |  | 首圈容量 | 容量与倍率 |  |  | mAh/g | 0.05C 首圈 | 缺失（Fig. 2b；文字：首圈最高） | 缺失（Fig. 2b；文字：容量最低） | 未报告 | A更好 |  |  | 无法判断 |  | Fig. 2b；p5 | 有数据 | 其他 |  | 无 |  | For 1 M LiTFSI in AMImTFSI, the capacity shows the lowest value with a fast fading and ﬂuctuant Coulombic efﬁciency … The electrolyte of 2 M LiTFSI in AMImTFSI exhibits the highest initial capacity | 🔶 | 🔶 方向或胜方无法判断 |  | 新论文首次提取（不属定向复核；复核看 🔶/⚠️ 行与优势一致性逐对复核）
S51-C7 | S51 | 10.1149/1945-7111/ac6bc6 | Peng Y. et al., J. Electrochem. Soc. 2022, 169, 050515 | Noriyoshi Matsumi（JAIST）｜随机样本（补抽）。离子液体 AMImTFSI 中 LiTFSI 1 / 2 / 3 M，无 LiNO3、无其他溶剂。作者结论：增浓是'双刃剑'——自放电降低、循环与 CE 改善，但首圈容量下降、极化增大。电解液用量、锂厚、循环温度未写，E/S 无法换算。原文 1C 写作 '1.672 mA g−1'（应为 1672 mA/g）。Li‖Li 30 天阻抗稳定性只有定性描述 | 补抽(弱×常规)第2位 | 是 | I3：3 M LiTFSI / AMImTFSI | 溶剂 AMImTFSI（咪唑类离子液体）；盐 3 M LiTFSI；稀释剂 无；LiNO₃ 无；添加剂 无 | I2：2 M LiTFSI / AMImTFSI | 溶剂 AMImTFSI（咪唑类离子液体）；盐 2 M LiTFSI；稀释剂 无；LiNO₃ 无；添加剂 无 | 盐浓度 | 是 | concentrated IL electrolyte | 高浓 | medium concentration IL electrolyte | 其他 | 高浓 ↔ 其他 | 【D1｜多硫化物溶解行为｜实验测量｜名义 0.4 M Li2S4 在电解液中生成后的颜色与 UV–vis（定性）】A=1，B=2 序号（仅表次序；大=溶解多）；方向：A比B更弱；体系内可比：是（同篇同法（Fig. 1e–f）；1 M 与 2 M 都呈明显红色、未区分，3 M 几乎不变色、UV–vis 无多硫化物峰；作者归因黏度升高、同离子效应）；映射到电池电解液：直接（Li2S + S 直接加入电解液本身反应生成 Li2S4）；可信度：高｜物种：Li2S4；介质：电解液；测法：颜色 + UV–vis；浓度定义：名义 0.4 M Li2S4；温度：30 °C | A比B更弱 | 描述符（可比） |  | 直接（依据测的就是电池电解液） |  | 硫碳 | S/KB（60 wt% S）：AB：CMC/SBR = 70:20:10 | 1 | 直接（约值） | 60 / 42 | 未写｜50（默认） | 1.766 | 未写 | 28.31（含默认输入） |  | 计算（含默认输入），不进分析 |  |  | 未知（含默认输入） | 未写 | 1000｜默认 1000 | 200（含默认） | 1071 / — |  | 186.74（含默认） | 119.4（含默认） |  | 扣式 CR2025 | 0.05C｜0.05C，1.6–2.8 V；原文 1C 写作 1.672 mA/g | 1672 | 0.05 | ｜未写 | TFSI / TFSI | 无 / 无 | 锂库存未知 | 常规 | 未知 | <2 | 未报告 | ≤0.3C | 未知 | 无 |  | 循环保持率或寿命 | 循环 |  |  | — | 50 圈内（3 M 稳定在约 950 mAh/g） | 缺失（Fig. 2b；文字：约 950 稳定） | 缺失（Fig. 2b；文字：快速衰减） | 未报告 | A更好 |  | 增浓有效抑制多硫化物 | 弱者胜 |  | Fig. 2b；p5 | 有数据 | 穿梭 | the enhanced cycling stability in 3 M LiTFSI in AMImTFSI can be attributed to the effective suppression of LPS | 无 |  | The electrolyte of 2 M LiTFSI in AMImTFSI exhibits the highest initial capacity, while a fast capacity fading is still observed. Though a moderate initial capacity of 1071 mAh g−1 is obtained in 3 M LiTFSI in AMImTFSI as electrolyte, a good cyclability with stable capacity of ∼950 mAh g−1 can be achieved during the 50 cycles | 🧮 | 原句已在原文找到 |  | 新论文首次提取（不属定向复核；复核看 🔶/⚠️ 行与优势一致性逐对复核）
S51-C8 | S51 | 10.1149/1945-7111/ac6bc6 | Peng Y. et al., J. Electrochem. Soc. 2022, 169, 050515 | Noriyoshi Matsumi（JAIST）｜随机样本（补抽）。离子液体 AMImTFSI 中 LiTFSI 1 / 2 / 3 M，无 LiNO3、无其他溶剂。作者结论：增浓是'双刃剑'——自放电降低、循环与 CE 改善，但首圈容量下降、极化增大。电解液用量、锂厚、循环温度未写，E/S 无法换算。原文 1C 写作 '1.672 mA g−1'（应为 1672 mA/g）。Li‖Li 30 天阻抗稳定性只有定性描述 | 补抽(弱×常规)第2位 | 是 | I3：3 M LiTFSI / AMImTFSI | 溶剂 AMImTFSI（咪唑类离子液体）；盐 3 M LiTFSI；稀释剂 无；LiNO₃ 无；添加剂 无 | I1：1 M LiTFSI / AMImTFSI | 溶剂 AMImTFSI（咪唑类离子液体）；盐 1 M LiTFSI；稀释剂 无；LiNO₃ 无；添加剂 无 | 盐浓度 | 是 | concentrated IL electrolyte | 高浓 | low concentration IL electrolyte | 其他 | 高浓 ↔ 其他 | 【D1｜多硫化物溶解行为｜实验测量｜名义 0.4 M Li2S4 在电解液中生成后的颜色与 UV–vis（定性）】A=1，B=2 序号（仅表次序；大=溶解多）；方向：A比B更弱；体系内可比：是（同篇同法（Fig. 1e–f）；1 M 与 2 M 都呈明显红色、未区分，3 M 几乎不变色、UV–vis 无多硫化物峰；作者归因黏度升高、同离子效应）；映射到电池电解液：直接（Li2S + S 直接加入电解液本身反应生成 Li2S4）；可信度：高｜物种：Li2S4；介质：电解液；测法：颜色 + UV–vis；浓度定义：名义 0.4 M Li2S4；温度：30 °C | A比B更弱 | 描述符（可比） |  | 直接（依据测的就是电池电解液） |  | 硫碳 | S/KB（60 wt% S）：AB：CMC/SBR = 70:20:10 | 1 | 直接（约值） | 60 / 42 | 未写｜50（默认） | 1.766 | 未写 | 28.31（含默认输入） |  | 计算（含默认输入），不进分析 |  |  | 未知（含默认输入） | 未写 | 1000｜默认 1000 | 200（含默认） | 1071 / — |  | 186.74（含默认） | 119.4（含默认） |  | 扣式 CR2025 | 0.05C｜0.05C，1.6–2.8 V；原文 1C 写作 1.672 mA/g | 1672 | 0.05 | ｜未写 | TFSI / TFSI | 无 / 无 | 锂库存未知 | 常规 | 未知 | <2 | 未报告 | ≤0.3C | 未知 | 无 |  | 循环保持率或寿命 | 循环 |  |  | — | 50 圈内（3 M 稳定在约 950 mAh/g） | 缺失（Fig. 2b；文字：约 950 稳定） | 缺失（Fig. 2b；文字：快速衰减） | 未报告 | A更好 |  |  | 弱者胜 |  | Fig. 2b；p5 | 有数据 | 穿梭 |  | 无 |  | For 1 M LiTFSI in AMImTFSI, the capacity shows the lowest value with a fast fading and ﬂuctuant Coulombic efﬁciency … a good cyclability with stable capacity of ∼950 mAh g−1 can be achieved during the 50 cycles | 🧮 | 原句已在原文找到 |  | 新论文首次提取（不属定向复核；复核看 🔶/⚠️ 行与优势一致性逐对复核）
S51-C9 | S51 | 10.1149/1945-7111/ac6bc6 | Peng Y. et al., J. Electrochem. Soc. 2022, 169, 050515 | Noriyoshi Matsumi（JAIST）｜随机样本（补抽）。离子液体 AMImTFSI 中 LiTFSI 1 / 2 / 3 M，无 LiNO3、无其他溶剂。作者结论：增浓是'双刃剑'——自放电降低、循环与 CE 改善，但首圈容量下降、极化增大。电解液用量、锂厚、循环温度未写，E/S 无法换算。原文 1C 写作 '1.672 mA g−1'（应为 1672 mA/g）。Li‖Li 30 天阻抗稳定性只有定性描述 | 补抽(弱×常规)第2位 | 是 | I2：2 M LiTFSI / AMImTFSI | 溶剂 AMImTFSI（咪唑类离子液体）；盐 2 M LiTFSI；稀释剂 无；LiNO₃ 无；添加剂 无 | I1：1 M LiTFSI / AMImTFSI | 溶剂 AMImTFSI（咪唑类离子液体）；盐 1 M LiTFSI；稀释剂 无；LiNO₃ 无；添加剂 无 | 盐浓度 | 是 | medium concentration IL electrolyte | 其他 | low concentration IL electrolyte | 其他 | 其他 ↔ 其他 | 【D1｜多硫化物溶解行为｜实验测量｜名义 0.4 M Li2S4 在电解液中生成后的颜色与 UV–vis（定性）】A=2，B=2 序号（仅表次序；大=溶解多）；方向：相同；体系内可比：是（同篇同法（Fig. 1e–f）；1 M 与 2 M 都呈明显红色、未区分，3 M 几乎不变色、UV–vis 无多硫化物峰；作者归因黏度升高、同离子效应）；映射到电池电解液：直接（Li2S + S 直接加入电解液本身反应生成 Li2S4）；可信度：高｜物种：Li2S4；介质：电解液；测法：颜色 + UV–vis；浓度定义：名义 0.4 M Li2S4；温度：30 °C | 无法判断 | 无可比依据 |  |  |  | 硫碳 | S/KB（60 wt% S）：AB：CMC/SBR = 70:20:10 | 1 | 直接（约值） | 60 / 42 | 未写｜50（默认） | 1.766 | 未写 | 28.31（含默认输入） |  | 计算（含默认输入），不进分析 |  |  | 未知（含默认输入） | 未写 | 1000｜默认 1000 | 200（含默认） | — / — |  |  | 119.4（含默认） |  | 扣式 CR2025 | 0.05C｜0.05C，1.6–2.8 V；原文 1C 写作 1.672 mA/g | 1672 | 0.05 | ｜未写 | TFSI / TFSI | 无 / 无 | 锂库存未知 | 常规 | 未知 | <2 | 未报告 | ≤0.3C | 未知 | 无 |  | 循环保持率或寿命 | 循环 |  |  | — | 50 圈内（3 M 稳定在约 950 mAh/g） | 缺失（Fig. 2b；文字：快速衰减） | 缺失（Fig. 2b；文字：快速衰减） | 未报告 | 无法判断 |  | 作者总述随盐浓度增加容量和循环稳定性改善 | 无法判断 |  | Fig. 2b；p5 | 有数据 | 其他 |  | 无 |  | Improved capacity and cycling stability can be seen when increasing salt concentration. The electrolyte of 2 M LiTFSI in AMImTFSI exhibits the highest initial capacity, while a fast capacity fading is still observed | 🔶 | 🔶 方向或胜方无法判断；作者总述'随盐浓度增加容量和稳定性改善'，但又说 1 M 与 2 M 都快速衰减，2 M 对 1 M 的稳定性无法判定 |  | 新论文首次提取（不属定向复核；复核看 🔶/⚠️ 行与优势一致性逐对复核）
S51-C10 | S51 | 10.1149/1945-7111/ac6bc6 | Peng Y. et al., J. Electrochem. Soc. 2022, 169, 050515 | Noriyoshi Matsumi（JAIST）｜随机样本（补抽）。离子液体 AMImTFSI 中 LiTFSI 1 / 2 / 3 M，无 LiNO3、无其他溶剂。作者结论：增浓是'双刃剑'——自放电降低、循环与 CE 改善，但首圈容量下降、极化增大。电解液用量、锂厚、循环温度未写，E/S 无法换算。原文 1C 写作 '1.672 mA g−1'（应为 1672 mA/g）。Li‖Li 30 天阻抗稳定性只有定性描述 | 补抽(弱×常规)第2位 | 是 | I3：3 M LiTFSI / AMImTFSI | 溶剂 AMImTFSI（咪唑类离子液体）；盐 3 M LiTFSI；稀释剂 无；LiNO₃ 无；添加剂 无 | I2：2 M LiTFSI / AMImTFSI | 溶剂 AMImTFSI（咪唑类离子液体）；盐 2 M LiTFSI；稀释剂 无；LiNO₃ 无；添加剂 无 | 盐浓度 | 是 | concentrated IL electrolyte | 高浓 | medium concentration IL electrolyte | 其他 | 高浓 ↔ 其他 | 【D1｜多硫化物溶解行为｜实验测量｜名义 0.4 M Li2S4 在电解液中生成后的颜色与 UV–vis（定性）】A=1，B=2 序号（仅表次序；大=溶解多）；方向：A比B更弱；体系内可比：是（同篇同法（Fig. 1e–f）；1 M 与 2 M 都呈明显红色、未区分，3 M 几乎不变色、UV–vis 无多硫化物峰；作者归因黏度升高、同离子效应）；映射到电池电解液：直接（Li2S + S 直接加入电解液本身反应生成 Li2S4）；可信度：高｜物种：Li2S4；介质：电解液；测法：颜色 + UV–vis；浓度定义：名义 0.4 M Li2S4；温度：30 °C | A比B更弱 | 描述符（可比） |  | 直接（依据测的就是电池电解液） |  | 硫碳 | S/KB（60 wt% S）：AB：CMC/SBR = 70:20:10 | 1 | 直接（约值） | 60 / 42 | 未写｜50（默认） | 1.766 | 未写 | 28.31（含默认输入） |  | 计算（含默认输入），不进分析 |  |  | 未知（含默认输入） | 未写 | 1000｜默认 1000 | 200（含默认） | — / — |  |  | 119.4（含默认） |  | 扣式 CR2025 | 0.05C｜0.05C，1.6–2.8 V；原文 1C 写作 1.672 mA/g | 1672 | 0.05 | ｜未写 | TFSI / TFSI | 无 / 无 | 锂库存未知 | 常规 | 未知 | <2 | 未报告 | ≤0.3C | 未知 | 无 |  | 过电位或动力学 | 其他 | 0.51 |  | V（第 2 圈电压滞后，越低越好） | 第 2 圈 | 直接 | 缺失（Fig. 2e 插图） | 未报告 | A更差 |  | 3 M 极化最大、氧化还原动力学降低 | 强者胜 |  | Fig. 2d–f；p5 | 有数据 | 正极动力学 |  | 无 |  | For 3 M LiTFSI in AMImTFSI, the largest voltage hysteresis of 0.51 V is found, indicating the large polarization and reduced redox kinetics | 🧮 | 原句已在原文找到 |  | 新论文首次提取（不属定向复核；复核看 🔶/⚠️ 行与优势一致性逐对复核）
S51-C11 | S51 | 10.1149/1945-7111/ac6bc6 | Peng Y. et al., J. Electrochem. Soc. 2022, 169, 050515 | Noriyoshi Matsumi（JAIST）｜随机样本（补抽）。离子液体 AMImTFSI 中 LiTFSI 1 / 2 / 3 M，无 LiNO3、无其他溶剂。作者结论：增浓是'双刃剑'——自放电降低、循环与 CE 改善，但首圈容量下降、极化增大。电解液用量、锂厚、循环温度未写，E/S 无法换算。原文 1C 写作 '1.672 mA g−1'（应为 1672 mA/g）。Li‖Li 30 天阻抗稳定性只有定性描述 | 补抽(弱×常规)第2位 | 是 | I3：3 M LiTFSI / AMImTFSI | 溶剂 AMImTFSI（咪唑类离子液体）；盐 3 M LiTFSI；稀释剂 无；LiNO₃ 无；添加剂 无 | I1：1 M LiTFSI / AMImTFSI | 溶剂 AMImTFSI（咪唑类离子液体）；盐 1 M LiTFSI；稀释剂 无；LiNO₃ 无；添加剂 无 | 盐浓度 | 是 | concentrated IL electrolyte | 高浓 | low concentration IL electrolyte | 其他 | 高浓 ↔ 其他 | 【D1｜多硫化物溶解行为｜实验测量｜名义 0.4 M Li2S4 在电解液中生成后的颜色与 UV–vis（定性）】A=1，B=2 序号（仅表次序；大=溶解多）；方向：A比B更弱；体系内可比：是（同篇同法（Fig. 1e–f）；1 M 与 2 M 都呈明显红色、未区分，3 M 几乎不变色、UV–vis 无多硫化物峰；作者归因黏度升高、同离子效应）；映射到电池电解液：直接（Li2S + S 直接加入电解液本身反应生成 Li2S4）；可信度：高｜物种：Li2S4；介质：电解液；测法：颜色 + UV–vis；浓度定义：名义 0.4 M Li2S4；温度：30 °C | A比B更弱 | 描述符（可比） |  | 直接（依据测的就是电池电解液） |  | 硫碳 | S/KB（60 wt% S）：AB：CMC/SBR = 70:20:10 | 1 | 直接（约值） | 60 / 42 | 未写｜50（默认） | 1.766 | 未写 | 28.31（含默认输入） |  | 计算（含默认输入），不进分析 |  |  | 未知（含默认输入） | 未写 | 1000｜默认 1000 | 200（含默认） | — / — |  |  | 119.4（含默认） |  | 扣式 CR2025 | 0.05C｜0.05C，1.6–2.8 V；原文 1C 写作 1.672 mA/g | 1672 | 0.05 | ｜未写 | TFSI / TFSI | 无 / 无 | 锂库存未知 | 常规 | 未知 | <2 | 未报告 | ≤0.3C | 未知 | 无 |  | 过电位或动力学 | 其他 | 0.51 |  | V（第 2 圈电压滞后，越低越好） | 第 2 圈 | 直接 | 缺失（Fig. 2d 插图） | 未报告 | A更差 |  |  | 强者胜 |  | Fig. 2d–f；p5 | 有数据 | 正极动力学 |  | 无 |  | For 3 M LiTFSI in AMImTFSI, the largest voltage hysteresis of 0.51 V is found, indicating the large polarization and reduced redox kinetics | 🧮 | 原句已在原文找到 |  | 新论文首次提取（不属定向复核；复核看 🔶/⚠️ 行与优势一致性逐对复核）
S51-C12 | S51 | 10.1149/1945-7111/ac6bc6 | Peng Y. et al., J. Electrochem. Soc. 2022, 169, 050515 | Noriyoshi Matsumi（JAIST）｜随机样本（补抽）。离子液体 AMImTFSI 中 LiTFSI 1 / 2 / 3 M，无 LiNO3、无其他溶剂。作者结论：增浓是'双刃剑'——自放电降低、循环与 CE 改善，但首圈容量下降、极化增大。电解液用量、锂厚、循环温度未写，E/S 无法换算。原文 1C 写作 '1.672 mA g−1'（应为 1672 mA/g）。Li‖Li 30 天阻抗稳定性只有定性描述 | 补抽(弱×常规)第2位 | 是 | I3：3 M LiTFSI / AMImTFSI | 溶剂 AMImTFSI（咪唑类离子液体）；盐 3 M LiTFSI；稀释剂 无；LiNO₃ 无；添加剂 无 | I1：1 M LiTFSI / AMImTFSI | 溶剂 AMImTFSI（咪唑类离子液体）；盐 1 M LiTFSI；稀释剂 无；LiNO₃ 无；添加剂 无 | 盐浓度 | 是 | concentrated IL electrolyte | 高浓 | low concentration IL electrolyte | 其他 | 高浓 ↔ 其他 | 【D1｜多硫化物溶解行为｜实验测量｜名义 0.4 M Li2S4 在电解液中生成后的颜色与 UV–vis（定性）】A=1，B=2 序号（仅表次序；大=溶解多）；方向：A比B更弱；体系内可比：是（同篇同法（Fig. 1e–f）；1 M 与 2 M 都呈明显红色、未区分，3 M 几乎不变色、UV–vis 无多硫化物峰；作者归因黏度升高、同离子效应）；映射到电池电解液：直接（Li2S + S 直接加入电解液本身反应生成 Li2S4）；可信度：高｜物种：Li2S4；介质：电解液；测法：颜色 + UV–vis；浓度定义：名义 0.4 M Li2S4；温度：30 °C | A比B更弱 | 描述符（可比） |  | 直接（依据测的就是电池电解液） |  | 硫碳 | S/KB（60 wt% S）：AB：CMC/SBR = 70:20:10 | 1 | 直接（约值） | 60 / 42 | 未写｜50（默认） | 1.766 | 未写 | 28.31（含默认输入） |  | 计算（含默认输入），不进分析 |  |  | 未知（含默认输入） | 未写 | 1000｜默认 1000 | 200（含默认） | — / — |  |  | 119.4（含默认） |  | 扣式 CR2025 | 0.05C｜0.05C，1.6–2.8 V；原文 1C 写作 1.672 mA/g | 1672 | 0.05 | ｜未写 | TFSI / TFSI | 无 / 无 | 锂库存未知 | 常规 | 未知 | <2 | 未报告 | ≤0.3C | 未知 | 无 |  | 全电池库仑效率 | 循环 |  |  | % | 循环中 | 缺失（Fig. 2b） | 缺失（Fig. 2b；文字：CE 波动） | 未报告 | A更好 |  |  | 弱者胜 |  | Fig. 2b；p5、p9 | 有数据 | 穿梭 |  | 无 |  | As a result, Li–S cell exhibits a decreased self-discharge behavior, improved cyclability and Coulombic efﬁciency in the electrolyte of 3 M LiTFSI in AMImTFSI | 🧮 | 原句已在原文找到 |  | 新论文首次提取（不属定向复核；复核看 🔶/⚠️ 行与优势一致性逐对复核）
S51-C13 | S51 | 10.1149/1945-7111/ac6bc6 | Peng Y. et al., J. Electrochem. Soc. 2022, 169, 050515 | Noriyoshi Matsumi（JAIST）｜随机样本（补抽）。离子液体 AMImTFSI 中 LiTFSI 1 / 2 / 3 M，无 LiNO3、无其他溶剂。作者结论：增浓是'双刃剑'——自放电降低、循环与 CE 改善，但首圈容量下降、极化增大。电解液用量、锂厚、循环温度未写，E/S 无法换算。原文 1C 写作 '1.672 mA g−1'（应为 1672 mA/g）。Li‖Li 30 天阻抗稳定性只有定性描述 | 补抽(弱×常规)第2位 | 否（正极：无（Li‖Li）） | I3：3 M LiTFSI / AMImTFSI | 溶剂 AMImTFSI（咪唑类离子液体）；盐 3 M LiTFSI；稀释剂 无；LiNO₃ 无；添加剂 无 | I1：1 M LiTFSI / AMImTFSI | 溶剂 AMImTFSI（咪唑类离子液体）；盐 1 M LiTFSI；稀释剂 无；LiNO₃ 无；添加剂 无 | 盐浓度 | 是 | concentrated IL electrolyte | 高浓 | low concentration IL electrolyte | 其他 | 高浓 ↔ 其他 | 【D1｜多硫化物溶解行为｜实验测量｜名义 0.4 M Li2S4 在电解液中生成后的颜色与 UV–vis（定性）】A=1，B=2 序号（仅表次序；大=溶解多）；方向：A比B更弱；体系内可比：是（同篇同法（Fig. 1e–f）；1 M 与 2 M 都呈明显红色、未区分，3 M 几乎不变色、UV–vis 无多硫化物峰；作者归因黏度升高、同离子效应）；映射到电池电解液：直接（Li2S + S 直接加入电解液本身反应生成 Li2S4）；可信度：高｜物种：Li2S4；介质：电解液；测法：颜色 + UV–vis；浓度定义：名义 0.4 M Li2S4；温度：30 °C | A比B更弱 | 描述符（可比） |  | 直接（依据测的就是电池电解液） |  | 无（Li‖Li） | Li |  | 不适用 | / | 未写｜50（默认） | 1.766 | 未写 |  |  | 缺失 |  |  | 未知（缺失） | 未写 | 1000｜默认 1000 | 200（含默认） | — / — |  |  |  |  | 对称 Li‖Li | ｜0.1 mA/cm² 一圈后开路 |  |  | ｜未写 | TFSI / TFSI | 无 / 无 | 不适用 | 不适用 | 未知 | 未知 | 不适用 | 未知 | 未知 | 无 |  | 其他 | 其他 |  |  | 定性（30 天界面电阻稳定性，越稳越好） | 开路 30 天 | 缺失（Fig. S7） | 缺失（Fig. S7；文字：波动） | 未报告 | A更好 |  | 高浓下 SEI 更稳定（富 LiF） | 弱者胜 |  | Fig. S7；p8 | 有数据 | 负极 SEI |  | 无 |  | For 1 M LiTFSI in AMImTFSI, the resistance is found to be ﬂuctuated during the 30 d monitor, indicating an unstable Li/electrolyte interface. With the increase of salt concentration, much stable values of resistance are obtained | ✅ | 原句已在原文找到 |  | 新论文首次提取（不属定向复核；复核看 🔶/⚠️ 行与优势一致性逐对复核）
S53-C1 | S53 | 10.1016/j.jpowsour.2024.236109 | Zheng D. et al., Journal of Power Sources 2025, 630, 236109 | Deyang Qu（University of Wisconsin Milwaukee）｜随机补抽。精读正文 6 页；本地无 SI，Table S1 峰面积未核。抽样层标签不等于已验证的溶剂化强弱。没有可比溶剂化描述符；黏度不用于溶剂化排序。添加 LiNO3 同时把 LiTFSI 从 1.5 M 改为 1.0 M。只录正文明确支持的电解液配对；HPLC 为静态化学反应支持证据，不等同于循环中穿梭通量。 | 补抽(强/适中×常规)第1位 | 是 | SL：1.5 M LiTFSI（无 LiNO3） SL（环丁砜） | 溶剂 SL（环丁砜）；盐 1.5 M LiTFSI；稀释剂 无；LiNO₃ 无；添加剂 无 | DD：1.5 M LiTFSI（无 LiNO3） DME/DOL (1:1；比例基准未写) | 溶剂 DME/DOL (1:1；比例基准未写)；盐 1.5 M LiTFSI；稀释剂 无；LiNO₃ 无；添加剂 无 | 溶剂种类 | 是 | sulfolane electrolyte | 其他 | DME/DOL electrolyte | 常规 | 常规 ↔ 其他 |  | 无法判断 | 无可比依据 |  |  |  | 硫碳 | S8/CMK3；S:CMK3:Super C-65:PVDF=60:20:10:10 wt% | 1.5 | 直接（理论面载量约值） | / 60 | 15｜15 | 1.13（默认 d=12 mm） | 未写 | 8.85（含默认输入） |  | 计算（含默认输入），不进分析 |  |  | 未知（含默认输入） | 未写 | 1000｜默认 1000 | 200（含默认） | — / — |  |  | 79.6（含默认） |  | 扣式 CR2032 | 0.05C｜1.7–2.9 V；装配后静置 12 h；1C 定义未写 | 未写（按 1675） | 0.05 | 25｜直接（Fig. 1 图注：室温约 25 °C） | TFSI / TFSI | 无 / 无 | 锂库存未知 | 常规 | 未知 | <2 | 未报告 | ≤0.3C | 室温(20–30) | 未写 |  | 多硫化物溶解或穿梭 | 其他 |  |  | 定性（穿梭越少越好） | 室温充放电曲线；SL 观察至 200 圈 | 未取数（正文定性） | 未取数（正文定性） | 未报告 | A更好 |  | 作者提出黏度与 SEI 的竞争解释；未独立分离两者贡献 | 无法判断 |  | Fig. 1A–B；p2–3 | 有数据 | 穿梭 | This high viscosity could be a reason for the different cycling performance observed: the sulfolane electrolyte might kineti­ cally slow down mass transfer due to its high viscosity thereby miti­ gating the polysulfide shuttle effect even without LiNO3 additive. | 无 | S53-C2（C2）：改变 温度 25→60；胜方 本行 无法判断｜该行 无法判断 → 方向不明；取值点不同／待核可比性；协议未逐项核；锂厚未知（两行均未报告） | As shown in Fig. 1(A), at room temperature, Li-S battery (based on the same S8/CMK3 composite cathodes) using 1.5 M LiTFSi/DME/DOL electrolyte exhibits a noticeable “polysulfide shuttle effect” due to the lack of LiNO3. In contrast, as shown in Fig. 1(B), the Li-S battery with 1.5 M LiTFSi/SL electrolyte shows no significant “polysulfide shuttle effect” even after 200 cycles, despite not having the LiNO3 additive. | 🔶 | 🔶 方向或胜方无法判断；比较的是同温同倍率下穿梭现象；未将两个不同圈数的容量配成数值。正文称 SL 至 200 圈仍无显著穿梭，不等于容量保持率已知。 |  | 新论文首次提取（不属定向复核；复核看 🔶/⚠️ 行与优势一致性逐对复核）
S53-C2 | S53 | 10.1016/j.jpowsour.2024.236109 | Zheng D. et al., Journal of Power Sources 2025, 630, 236109 | Deyang Qu（University of Wisconsin Milwaukee）｜随机补抽。精读正文 6 页；本地无 SI，Table S1 峰面积未核。抽样层标签不等于已验证的溶剂化强弱。没有可比溶剂化描述符；黏度不用于溶剂化排序。添加 LiNO3 同时把 LiTFSI 从 1.5 M 改为 1.0 M。只录正文明确支持的电解液配对；HPLC 为静态化学反应支持证据，不等同于循环中穿梭通量。 | 补抽(强/适中×常规)第1位 | 是 | SL：1.5 M LiTFSI（无 LiNO3） SL（环丁砜） | 溶剂 SL（环丁砜）；盐 1.5 M LiTFSI；稀释剂 无；LiNO₃ 无；添加剂 无 | DD：1.5 M LiTFSI（无 LiNO3） DME/DOL (1:1；比例基准未写) | 溶剂 DME/DOL (1:1；比例基准未写)；盐 1.5 M LiTFSI；稀释剂 无；LiNO₃ 无；添加剂 无 | 溶剂种类 | 是 | sulfolane electrolyte | 其他 | DME/DOL electrolyte | 常规 | 常规 ↔ 其他 |  | 无法判断 | 无可比依据 |  |  |  | 硫碳 | S8/CMK3；S:CMK3:Super C-65:PVDF=60:20:10:10 wt% | 1.5 | 直接（理论面载量约值） | / 60 | 15｜15 | 1.13（默认 d=12 mm） | 未写 | 8.85（含默认输入） |  | 计算（含默认输入），不进分析 |  |  | 未知（含默认输入） | 未写 | 1000｜默认 1000 | 200（含默认） | — / — |  |  | 79.6（含默认） |  | 扣式 CR2032 | 0.05C｜1.7–2.9 V；装配后静置 12 h；1C 定义未写 | 未写（按 1675） | 0.05 | 60｜直接 | TFSI / TFSI | 无 / 无 | 锂库存未知 | 常规 | 未知 | <2 | 未报告 | ≤0.3C | 高温 | 未写 |  | 多硫化物溶解或穿梭 | 其他 |  |  | 定性（穿梭越少越好） | 60 °C 充放电曲线（均无 LiNO3） | 未取数（正文定性） | 未取数（正文定性） | 未报告 | A更好 |  | 作者提出黏度与 SEI 的竞争解释；未独立分离两者贡献 | 无法判断 |  | Fig. 1C–D、2C/G；p2–3 | 有数据 | 穿梭 |  | 无 | S53-C1（C1）：改变 温度 60→25；胜方 本行 无法判断｜该行 无法判断 → 方向不明；取值点不同／待核可比性；协议未逐项核；锂厚未知（两行均未报告） | Consequently, the polysulfide shuttle effect in a Li-S battery with sulfolane electrolyte without LiNO3 was less severe than in a Li-S battery with DME/DOL electrolyte without LiNO3 even at elevated temperature. | 🔶 | 🔶 方向或胜方无法判断；两种电解液都出现穿梭；SL 较轻不代表无穿梭。第 5 圈后约 10% 过充仅为 SL 单边数值，不构造配对效应量。 |  | 新论文首次提取（不属定向复核；复核看 🔶/⚠️ 行与优势一致性逐对复核）
S53-C3 | S53 | 10.1016/j.jpowsour.2024.236109 | Zheng D. et al., Journal of Power Sources 2025, 630, 236109 | Deyang Qu（University of Wisconsin Milwaukee）｜随机补抽。精读正文 6 页；本地无 SI，Table S1 峰面积未核。抽样层标签不等于已验证的溶剂化强弱。没有可比溶剂化描述符；黏度不用于溶剂化排序。添加 LiNO3 同时把 LiTFSI 从 1.5 M 改为 1.0 M。只录正文明确支持的电解液配对；HPLC 为静态化学反应支持证据，不等同于循环中穿梭通量。 | 补抽(强/适中×常规)第1位 | 是 | SL：1.5 M LiTFSI（无 LiNO3） SL（环丁砜） | 溶剂 SL（环丁砜）；盐 1.5 M LiTFSI；稀释剂 无；LiNO₃ 无；添加剂 无 | DD：1.5 M LiTFSI（无 LiNO3） DME/DOL (1:1；比例基准未写) | 溶剂 DME/DOL (1:1；比例基准未写)；盐 1.5 M LiTFSI；稀释剂 无；LiNO₃ 无；添加剂 无 | 溶剂种类 | 是 | sulfolane electrolyte | 其他 | DME/DOL electrolyte | 常规 | 常规 ↔ 其他 |  | 无法判断 | 无可比依据 |  |  |  | 硫碳 | S8/CMK3；S:CMK3:Super C-65:PVDF=60:20:10:10 wt% | 1.5 | 直接（理论面载量约值） | / 60 | 15｜15 | 1.13（默认 d=12 mm） | 未写 | 8.85（含默认输入） |  | 计算（含默认输入），不进分析 |  |  | 未知（含默认输入） | 未写 | 1000｜默认 1000 | 200（含默认） | — / — |  |  | 79.6（含默认） |  | 扣式 CR2032 | 0.05C｜1.7–2.9 V；装配后静置 12 h；1C 定义未写 | 未写（按 1675） | 0.05 | 60｜直接 | TFSI / TFSI | 无 / 无 | 锂库存未知 | 常规 | 未知 | <2 | 未报告 | ≤0.3C | 高温 | 未写 |  | 循环保持率或寿命 | 循环 | 35 |  | 圈（穿梭导致失效；非统一容量阈值） | 60 °C 持续循环能力／穿梭导致无法循环 | 直接 | 未取数（正文定性） | 未报告 | A更好 |  | 作者提出黏度与 SEI 的竞争解释；未独立分离两者贡献 | 无法判断 |  | Fig. 1C–D；p2 | 有数据 | 穿梭 |  | 无 |  | In the case of the Li-S battery with DME/DOL electrolyte (without LiNO3), the shuttle effect is pronounced, preventing the battery from cycling from the start as shown in Fig. 1 (C). For the Li-S battery with sulfolane electrolyte (without LiNO3), the shuttle effect becomes noticeable after 5 discharge/charge cycles (with about 10 % overcharging), and the battery fails to cycle after 35 discharge/charge cycles due to the severe and notorious shuttle effect as shown in Fig. 1 (D). | 🔶 | 🔶 方向或胜方无法判断；DD 从开始即无法正常循环；不能把这一文字人为转成寿命 0 圈。SL 在 35 圈后失效；未统一容量阈值，不计算寿命比。 |  | 新论文首次提取（不属定向复核；复核看 🔶/⚠️ 行与优势一致性逐对复核）
S53-C4 | S53 | 10.1016/j.jpowsour.2024.236109 | Zheng D. et al., Journal of Power Sources 2025, 630, 236109 | Deyang Qu（University of Wisconsin Milwaukee）｜随机补抽。精读正文 6 页；本地无 SI，Table S1 峰面积未核。抽样层标签不等于已验证的溶剂化强弱。没有可比溶剂化描述符；黏度不用于溶剂化排序。添加 LiNO3 同时把 LiTFSI 从 1.5 M 改为 1.0 M。只录正文明确支持的电解液配对；HPLC 为静态化学反应支持证据，不等同于循环中穿梭通量。 | 补抽(强/适中×常规)第1位 | 是 | SLN：1.0 M LiTFSI + 0.5 M LiNO3 SL（环丁砜） | 溶剂 SL（环丁砜）；盐 1.0 M LiTFSI；稀释剂 无；LiNO₃ 0.5 M；添加剂 无 | SL：1.5 M LiTFSI（无 LiNO3） SL（环丁砜） | 溶剂 SL（环丁砜）；盐 1.5 M LiTFSI；稀释剂 无；LiNO₃ 无；添加剂 无 | 盐浓度、LiNO₃ | 否 | sulfolane electrolyte | 其他 | sulfolane electrolyte | 其他 | 其他 ↔ 其他 |  | 无法判断 | 无可比依据 |  |  |  | 硫碳 | S8/CMK3；S:CMK3:Super C-65:PVDF=60:20:10:10 wt% | 1.5 | 直接（理论面载量约值） | / 60 | 15｜15 | 1.13（默认 d=12 mm） | 未写 | 8.85（含默认输入） |  | 计算（含默认输入），不进分析 |  |  | 未知（含默认输入） | 未写 | 1000｜默认 1000 | 200（含默认） | — / — |  |  | 79.6（含默认） |  | 扣式 CR2032 | 0.05C｜1.7–2.9 V；装配后静置 12 h；1C 定义未写 | 未写（按 1675） | 0.05 | 60｜直接 | TFSI / TFSI | 0.5 M / 无 | 锂库存未知 | 常规 | 未知 | <2 | 未报告 | ≤0.3C | 高温 | 未写 |  | 多硫化物溶解或穿梭 | 其他 |  |  | 定性（穿梭越少越好） | 60 °C 充放电曲线（含／不含 LiNO3） | 未取数（正文定性） | 未取数（正文定性） | 未报告 | A更好 |  | 作者提出黏度与 SEI 的竞争解释；未独立分离两者贡献 | 无法判断 |  | Fig. 1D/F、2G/H；p5 | 有数据 | 穿梭、负极 SEI |  | 无 |  | For sulfolane electrolyte with LiNO3, at elevated temperature, the viscosity is lower than that of sulfolane electrolyte without LiNO3. However, the shuttle effect for Li-S battery with sulfolane electrolyte without LiNO3 was more pronounced than in those using sulfolane electrolyte with LiNO3. It is likely due to the different SEI compositions on Li metal surfaces for sulfolane electrolyte with and without LiNO3 as demonstrated by the study of SEI composition in DME/DOL electrolytes. | 🔶 | 🔶 方向或胜方无法判断；LiTFSI 浓度与 LiNO3 同时变化，不能视为纯添加剂单因素；黏度更低但穿梭更少，反对仅用黏度解释全部现象。 |  | 新论文首次提取（不属定向复核；复核看 🔶/⚠️ 行与优势一致性逐对复核）
S53-C5 | S53 | 10.1016/j.jpowsour.2024.236109 | Zheng D. et al., Journal of Power Sources 2025, 630, 236109 | Deyang Qu（University of Wisconsin Milwaukee）｜随机补抽。精读正文 6 页；本地无 SI，Table S1 峰面积未核。抽样层标签不等于已验证的溶剂化强弱。没有可比溶剂化描述符；黏度不用于溶剂化排序。添加 LiNO3 同时把 LiTFSI 从 1.5 M 改为 1.0 M。只录正文明确支持的电解液配对；HPLC 为静态化学反应支持证据，不等同于循环中穿梭通量。 | 补抽(强/适中×常规)第1位 | 是 | DDN：1.0 M LiTFSI + 0.5 M LiNO3 DME/DOL (1:1；比例基准未写) | 溶剂 DME/DOL (1:1；比例基准未写)；盐 1.0 M LiTFSI；稀释剂 无；LiNO₃ 0.5 M；添加剂 无 | DD：1.5 M LiTFSI（无 LiNO3） DME/DOL (1:1；比例基准未写) | 溶剂 DME/DOL (1:1；比例基准未写)；盐 1.5 M LiTFSI；稀释剂 无；LiNO₃ 无；添加剂 无 | 盐浓度、LiNO₃ | 否 | DME/DOL electrolyte | 常规 | DME/DOL electrolyte | 常规 | 常规 ↔ 常规 |  | 无法判断 | 无可比依据 |  |  |  | 硫碳 | S8/CMK3；S:CMK3:Super C-65:PVDF=60:20:10:10 wt% | 1.5 | 直接（理论面载量约值） | / 60 | 15｜15 | 1.13（默认 d=12 mm） | 未写 | 8.85（含默认输入） |  | 计算（含默认输入），不进分析 |  |  | 未知（含默认输入） | 未写 | 1000｜默认 1000 | 200（含默认） | — / — |  |  | 79.6（含默认） |  | 扣式 CR2032 | 0.05C｜1.7–2.9 V；装配后静置 12 h；1C 定义未写 | 未写（按 1675） | 0.05 | 60｜直接 | TFSI / TFSI | 0.5 M / 无 | 锂库存未知 | 常规 | 未知 | <2 | 未报告 | ≤0.3C | 高温 | 未写 |  | 多硫化物溶解或穿梭 | 其他 |  |  | 定性（穿梭越少越好） | 60 °C 充放电曲线（含／不含 LiNO3） | 未取数（正文定性） | 未取数（正文定性） | 未报告 | A更好 |  | 作者提出黏度与 SEI 的竞争解释；未独立分离两者贡献 | 无法判断 |  | Fig. 1C/E、2C/D；p2、p4 | 有数据 | 穿梭 |  | 无 |  | In the case of the Li-S battery with DME/DOL electrolyte (without LiNO3), the shuttle effect is pronounced, preventing the battery from cycling from the start as shown in Fig. 1 (C). … Fig. 1(E) and (F) display the cycling performances of Li-S batteries in sulfolane electrolyte and DME/DOL electrolyte, both with 0.5 M LiNO3 additive at 60 ◦C. With the help of the LiNO3 additive, Li-S batteries cycling at elevated temperature show a minimized polysulfide shuttle effect in both electrolytes. | 🔶 | 🔶 方向或胜方无法判断；LiTFSI 浓度与 LiNO3 同时变化，不能视为纯添加剂单因素。 |  | 新论文首次提取（不属定向复核；复核看 🔶/⚠️ 行与优势一致性逐对复核）

## 矛盾对
对号 | 稳定键 | 行X（弱者胜） | 行Y（强者胜） | 同一篇 | 同一对配方 | 指标组相同 | 具体指标相同 | 取值点核对 | 指标 X / Y | 比较类型 X / Y | 公共刻度区间关系 | E/S（X / Y｜判定） | 载量（X / Y｜判定） | 倍率（X / Y｜判定） | 温度（X / Y｜判定） | 锂量（X / Y｜判定） | 正极类型（X / Y｜判定） | 盐阴离子（X / Y｜判定） | LiNO₃（X / Y｜判定） | 排序分（仅排核查顺序） | 双方已知项数 | 候选解释（预填） | 支持程度 | 控制了的条件 | 未控制或未知的条件 | 能判别的实验 | 复核 ✍
P01 | S32-C6¦S32-C4 | S32-C6 | S32-C4 | 是 | 是 | 否 | 否 | 指标不同（见③） | 循环保持率或寿命 / 其他 | 常规 ↔ 适中溶剂化 / 常规 ↔ 适中溶剂化 | 本篇 D1（Raman TFSI⁻ 峰：溶剂分隔离子对（SSIP）比例排序）：重叠；本篇 D2（Li2S6 饱和浓度（元素分析换算））：重叠；本篇 D3（Li2S6 在电解液中的溶液颜色深浅（定性））：重叠 | 8 / 8｜同 | 4 / 4｜同 | 0.2 / 0.2｜同 | 25 / 25｜同 | 厚 / 厚｜同 | 硫碳 / 硫碳｜同 | TFSI / TFSI｜同 | 2 wt% / 2 wt% / 2 wt% / 2 wt%｜同 | 8 | 8 | ③ 指标不同（循环保持率或寿命 vs 其他） | 仅发现差异（同一对配方，但指标或取值点不同） | E/S、载量、倍率、温度、锂量、正极类型、盐阴离子、LiNO₃ |  | 同一组电池同时报告两类指标（容量 / 寿命）
P02 | S32-C7¦S32-C4 | S32-C7 | S32-C4 | 是 | 是 | 否 | 否 | 指标不同（见③） | 全电池库仑效率 / 其他 | 常规 ↔ 适中溶剂化 / 常规 ↔ 适中溶剂化 | 本篇 D1（Raman TFSI⁻ 峰：溶剂分隔离子对（SSIP）比例排序）：重叠；本篇 D2（Li2S6 饱和浓度（元素分析换算））：重叠；本篇 D3（Li2S6 在电解液中的溶液颜色深浅（定性））：重叠 | 8 / 8｜同 | 4 / 4｜同 | 0.2 / 0.2｜同 | 25 / 25｜同 | 厚 / 厚｜同 | 硫碳 / 硫碳｜同 | TFSI / TFSI｜同 | 2 wt% / 2 wt% / 2 wt% / 2 wt%｜同 | 8 | 8 | ③ 指标不同（全电池库仑效率 vs 其他） | 仅发现差异（同一对配方，但指标或取值点不同） | E/S、载量、倍率、温度、锂量、正极类型、盐阴离子、LiNO₃ |  | 同一组电池同时报告两类指标（容量 / 寿命）
P03 | S32-C8¦S32-C4 | S32-C8 | S32-C4 | 是 | 是 | 是 | 否 | 指标不同（见③） | 过电位或动力学 / 其他 | 常规 ↔ 适中溶剂化 / 常规 ↔ 适中溶剂化 | 本篇 D1（Raman TFSI⁻ 峰：溶剂分隔离子对（SSIP）比例排序）：重叠；本篇 D2（Li2S6 饱和浓度（元素分析换算））：重叠；本篇 D3（Li2S6 在电解液中的溶液颜色深浅（定性））：重叠 | 8 / 8｜同 | 4 / 4｜同 | 0.2 / 0.2｜同 | 25 / 25｜同 | 厚 / 厚｜同 | 硫碳 / 硫碳｜同 | TFSI / TFSI｜同 | 2 wt% / 2 wt% / 2 wt% / 2 wt%｜同 | 8 | 8 | ③ 指标不同（过电位或动力学 vs 其他） | 仅发现差异（同一对配方，但指标或取值点不同） | E/S、载量、倍率、温度、锂量、正极类型、盐阴离子、LiNO₃ |  | 同一组电池同时报告两类指标（容量 / 寿命）
P04 | S32-C9¦S32-C4 | S32-C9 | S32-C4 | 是 | 是 | 是 | 是 | 取值点不同／待核可比性（第 100 圈后 vs C/20 化成首圈） | 其他 / 其他 | 常规 ↔ 适中溶剂化 / 常规 ↔ 适中溶剂化 | 本篇 D1（Raman TFSI⁻ 峰：溶剂分隔离子对（SSIP）比例排序）：重叠；本篇 D2（Li2S6 饱和浓度（元素分析换算））：重叠；本篇 D3（Li2S6 在电解液中的溶液颜色深浅（定性））：重叠 | 8 / 8｜同 | 4 / 4｜同 | 0.2 / 0.2｜同 | 25 / 25｜同 | 厚 / 厚｜同 | 硫碳 / 硫碳｜同 | TFSI / TFSI｜同 | 2 wt% / 2 wt% / 2 wt% / 2 wt%｜同 | 8 | 8 | 未能归因（关键条件均匹配或未知） | 仅发现差异（同一对配方，但指标或取值点不同） | E/S、载量、倍率、温度、锂量、正极类型、盐阴离子、LiNO₃ |  | 先补齐未知条件再定
P05 | S32-C10¦S32-C4 | S32-C10 | S32-C4 | 是 | 是 | 是 | 是 | 取值点不同／待核可比性（第 100 圈后 vs C/20 化成首圈） | 其他 / 其他 | 常规 ↔ 适中溶剂化 / 常规 ↔ 适中溶剂化 | 本篇 D1（Raman TFSI⁻ 峰：溶剂分隔离子对（SSIP）比例排序）：重叠；本篇 D2（Li2S6 饱和浓度（元素分析换算））：重叠；本篇 D3（Li2S6 在电解液中的溶液颜色深浅（定性））：重叠 | 8 / 8｜同 | 4 / 4｜同 | 0.2 / 0.2｜同 | 25 / 25｜同 | 厚 / 厚｜同 | 硫碳 / 硫碳｜同 | TFSI / TFSI｜同 | 2 wt% / 2 wt% / 2 wt% / 2 wt%｜同 | 8 | 8 | 未能归因（关键条件均匹配或未知） | 仅发现差异（同一对配方，但指标或取值点不同） | E/S、载量、倍率、温度、锂量、正极类型、盐阴离子、LiNO₃ |  | 先补齐未知条件再定
P06 | S32-C13¦S32-C4 | S32-C13 | S32-C4 | 是 | 是 | 否 | 否 | 指标不同（见③） | 自放电（容量损失） / 其他 | 常规 ↔ 适中溶剂化 / 常规 ↔ 适中溶剂化 | 本篇 D1（Raman TFSI⁻ 峰：溶剂分隔离子对（SSIP）比例排序）：重叠；本篇 D2（Li2S6 饱和浓度（元素分析换算））：重叠；本篇 D3（Li2S6 在电解液中的溶液颜色深浅（定性））：重叠 | 8 / 8｜同 | 4 / 4｜同 | 0.1 / 0.2｜同 | 25 / 25｜同 | 厚 / 厚｜同 | 硫碳 / 硫碳｜同 | TFSI / TFSI｜同 | 2 wt% / 2 wt% / 2 wt% / 2 wt%｜同 | 8 | 8 | ③ 指标不同（自放电（容量损失） vs 其他） | 仅发现差异（同一对配方，但指标或取值点不同） | E/S、载量、倍率、温度、锂量、正极类型、盐阴离子、LiNO₃ |  | 同一组电池同时报告两类指标（容量 / 寿命）
P07 | S32-C14¦S32-C4 | S32-C14 | S32-C4 | 是 | 是 | 否 | 否 | 指标不同（见③） | 自放电（容量损失） / 其他 | 常规 ↔ 适中溶剂化 / 常规 ↔ 适中溶剂化 | 本篇 D1（Raman TFSI⁻ 峰：溶剂分隔离子对（SSIP）比例排序）：重叠；本篇 D2（Li2S6 饱和浓度（元素分析换算））：重叠；本篇 D3（Li2S6 在电解液中的溶液颜色深浅（定性））：重叠 | 8 / 8｜同 | 4 / 4｜同 | 0.1 / 0.2｜同 | 25 / 25｜同 | 厚 / 厚｜同 | 硫碳 / 硫碳｜同 | TFSI / TFSI｜同 | 2 wt% / 2 wt% / 2 wt% / 2 wt%｜同 | 8 | 8 | ③ 指标不同（自放电（容量损失） vs 其他） | 仅发现差异（同一对配方，但指标或取值点不同） | E/S、载量、倍率、温度、锂量、正极类型、盐阴离子、LiNO₃ |  | 同一组电池同时报告两类指标（容量 / 寿命）
P08 | S32-C6¦S32-C5 | S32-C6 | S32-C5 | 是 | 是 | 否 | 否 | 指标不同（见③） | 循环保持率或寿命 / 首圈容量 | 常规 ↔ 适中溶剂化 / 常规 ↔ 适中溶剂化 | 本篇 D1（Raman TFSI⁻ 峰：溶剂分隔离子对（SSIP）比例排序）：重叠；本篇 D2（Li2S6 饱和浓度（元素分析换算））：重叠；本篇 D3（Li2S6 在电解液中的溶液颜色深浅（定性））：重叠 | 8 / 8｜同 | 4 / 4｜同 | 0.2 / 0.2｜同 | 25 / 25｜同 | 厚 / 厚｜同 | 硫碳 / 硫碳｜同 | TFSI / TFSI｜同 | 2 wt% / 2 wt% / 2 wt% / 2 wt%｜同 | 8 | 8 | ③ 指标不同（循环保持率或寿命 vs 首圈容量） | 仅发现差异（同一对配方，但指标或取值点不同） | E/S、载量、倍率、温度、锂量、正极类型、盐阴离子、LiNO₃ |  | 同一组电池同时报告两类指标（容量 / 寿命）
P09 | S32-C7¦S32-C5 | S32-C7 | S32-C5 | 是 | 是 | 否 | 否 | 指标不同（见③） | 全电池库仑效率 / 首圈容量 | 常规 ↔ 适中溶剂化 / 常规 ↔ 适中溶剂化 | 本篇 D1（Raman TFSI⁻ 峰：溶剂分隔离子对（SSIP）比例排序）：重叠；本篇 D2（Li2S6 饱和浓度（元素分析换算））：重叠；本篇 D3（Li2S6 在电解液中的溶液颜色深浅（定性））：重叠 | 8 / 8｜同 | 4 / 4｜同 | 0.2 / 0.2｜同 | 25 / 25｜同 | 厚 / 厚｜同 | 硫碳 / 硫碳｜同 | TFSI / TFSI｜同 | 2 wt% / 2 wt% / 2 wt% / 2 wt%｜同 | 8 | 8 | ③ 指标不同（全电池库仑效率 vs 首圈容量） | 仅发现差异（同一对配方，但指标或取值点不同） | E/S、载量、倍率、温度、锂量、正极类型、盐阴离子、LiNO₃ |  | 同一组电池同时报告两类指标（容量 / 寿命）
P10 | S32-C8¦S32-C5 | S32-C8 | S32-C5 | 是 | 是 | 否 | 否 | 指标不同（见③） | 过电位或动力学 / 首圈容量 | 常规 ↔ 适中溶剂化 / 常规 ↔ 适中溶剂化 | 本篇 D1（Raman TFSI⁻ 峰：溶剂分隔离子对（SSIP）比例排序）：重叠；本篇 D2（Li2S6 饱和浓度（元素分析换算））：重叠；本篇 D3（Li2S6 在电解液中的溶液颜色深浅（定性））：重叠 | 8 / 8｜同 | 4 / 4｜同 | 0.2 / 0.2｜同 | 25 / 25｜同 | 厚 / 厚｜同 | 硫碳 / 硫碳｜同 | TFSI / TFSI｜同 | 2 wt% / 2 wt% / 2 wt% / 2 wt%｜同 | 8 | 8 | ③ 指标不同（过电位或动力学 vs 首圈容量） | 仅发现差异（同一对配方，但指标或取值点不同） | E/S、载量、倍率、温度、锂量、正极类型、盐阴离子、LiNO₃ |  | 同一组电池同时报告两类指标（容量 / 寿命）
P11 | S32-C9¦S32-C5 | S32-C9 | S32-C5 | 是 | 是 | 否 | 否 | 指标不同（见③） | 其他 / 首圈容量 | 常规 ↔ 适中溶剂化 / 常规 ↔ 适中溶剂化 | 本篇 D1（Raman TFSI⁻ 峰：溶剂分隔离子对（SSIP）比例排序）：重叠；本篇 D2（Li2S6 饱和浓度（元素分析换算））：重叠；本篇 D3（Li2S6 在电解液中的溶液颜色深浅（定性））：重叠 | 8 / 8｜同 | 4 / 4｜同 | 0.2 / 0.2｜同 | 25 / 25｜同 | 厚 / 厚｜同 | 硫碳 / 硫碳｜同 | TFSI / TFSI｜同 | 2 wt% / 2 wt% / 2 wt% / 2 wt%｜同 | 8 | 8 | ③ 指标不同（其他 vs 首圈容量） | 仅发现差异（同一对配方，但指标或取值点不同） | E/S、载量、倍率、温度、锂量、正极类型、盐阴离子、LiNO₃ |  | 同一组电池同时报告两类指标（容量 / 寿命）
P12 | S32-C10¦S32-C5 | S32-C10 | S32-C5 | 是 | 是 | 否 | 否 | 指标不同（见③） | 其他 / 首圈容量 | 常规 ↔ 适中溶剂化 / 常规 ↔ 适中溶剂化 | 本篇 D1（Raman TFSI⁻ 峰：溶剂分隔离子对（SSIP）比例排序）：重叠；本篇 D2（Li2S6 饱和浓度（元素分析换算））：重叠；本篇 D3（Li2S6 在电解液中的溶液颜色深浅（定性））：重叠 | 8 / 8｜同 | 4 / 4｜同 | 0.2 / 0.2｜同 | 25 / 25｜同 | 厚 / 厚｜同 | 硫碳 / 硫碳｜同 | TFSI / TFSI｜同 | 2 wt% / 2 wt% / 2 wt% / 2 wt%｜同 | 8 | 8 | ③ 指标不同（其他 vs 首圈容量） | 仅发现差异（同一对配方，但指标或取值点不同） | E/S、载量、倍率、温度、锂量、正极类型、盐阴离子、LiNO₃ |  | 同一组电池同时报告两类指标（容量 / 寿命）
P13 | S32-C13¦S32-C5 | S32-C13 | S32-C5 | 是 | 是 | 否 | 否 | 指标不同（见③） | 自放电（容量损失） / 首圈容量 | 常规 ↔ 适中溶剂化 / 常规 ↔ 适中溶剂化 | 本篇 D1（Raman TFSI⁻ 峰：溶剂分隔离子对（SSIP）比例排序）：重叠；本篇 D2（Li2S6 饱和浓度（元素分析换算））：重叠；本篇 D3（Li2S6 在电解液中的溶液颜色深浅（定性））：重叠 | 8 / 8｜同 | 4 / 4｜同 | 0.1 / 0.2｜同 | 25 / 25｜同 | 厚 / 厚｜同 | 硫碳 / 硫碳｜同 | TFSI / TFSI｜同 | 2 wt% / 2 wt% / 2 wt% / 2 wt%｜同 | 8 | 8 | ③ 指标不同（自放电（容量损失） vs 首圈容量） | 仅发现差异（同一对配方，但指标或取值点不同） | E/S、载量、倍率、温度、锂量、正极类型、盐阴离子、LiNO₃ |  | 同一组电池同时报告两类指标（容量 / 寿命）
P14 | S32-C14¦S32-C5 | S32-C14 | S32-C5 | 是 | 是 | 否 | 否 | 指标不同（见③） | 自放电（容量损失） / 首圈容量 | 常规 ↔ 适中溶剂化 / 常规 ↔ 适中溶剂化 | 本篇 D1（Raman TFSI⁻ 峰：溶剂分隔离子对（SSIP）比例排序）：重叠；本篇 D2（Li2S6 饱和浓度（元素分析换算））：重叠；本篇 D3（Li2S6 在电解液中的溶液颜色深浅（定性））：重叠 | 8 / 8｜同 | 4 / 4｜同 | 0.1 / 0.2｜同 | 25 / 25｜同 | 厚 / 厚｜同 | 硫碳 / 硫碳｜同 | TFSI / TFSI｜同 | 2 wt% / 2 wt% / 2 wt% / 2 wt%｜同 | 8 | 8 | ③ 指标不同（自放电（容量损失） vs 首圈容量） | 仅发现差异（同一对配方，但指标或取值点不同） | E/S、载量、倍率、温度、锂量、正极类型、盐阴离子、LiNO₃ |  | 同一组电池同时报告两类指标（容量 / 寿命）
P15 | S32-C6¦S32-C11 | S32-C6 | S32-C11 | 是 | 否 | 是 | 否 | 指标不同（见③） | 循环保持率或寿命 / 指定圈数放电容量 | 常规 ↔ 适中溶剂化 / 适中溶剂化 ↔ 适中溶剂化 | 本篇 D1（Raman TFSI⁻ 峰：溶剂分隔离子对（SSIP）比例排序）：重叠；本篇 D2（Li2S6 饱和浓度（元素分析换算））：重叠；本篇 D3（Li2S6 在电解液中的溶液颜色深浅（定性））：重叠 | 8 / 8｜同 | 4 / 4｜同 | 0.2 / 0.2｜同 | 25 / 25｜同 | 厚 / 厚｜同 | 硫碳 / 硫碳｜同 | TFSI / TFSI｜同 | 2 wt% / 2 wt% / 2 wt% / 2 wt%｜同 | 8 | 8 | ③ 指标不同（循环保持率或寿命 vs 指定圈数放电容量） | 仅发现差异 | E/S、载量、倍率、温度、锂量、正极类型、盐阴离子、LiNO₃ |  | 同一组电池同时报告两类指标（容量 / 寿命）
P16 | S32-C7¦S32-C11 | S32-C7 | S32-C11 | 是 | 否 | 是 | 否 | 指标不同（见③） | 全电池库仑效率 / 指定圈数放电容量 | 常规 ↔ 适中溶剂化 / 适中溶剂化 ↔ 适中溶剂化 | 本篇 D1（Raman TFSI⁻ 峰：溶剂分隔离子对（SSIP）比例排序）：重叠；本篇 D2（Li2S6 饱和浓度（元素分析换算））：重叠；本篇 D3（Li2S6 在电解液中的溶液颜色深浅（定性））：重叠 | 8 / 8｜同 | 4 / 4｜同 | 0.2 / 0.2｜同 | 25 / 25｜同 | 厚 / 厚｜同 | 硫碳 / 硫碳｜同 | TFSI / TFSI｜同 | 2 wt% / 2 wt% / 2 wt% / 2 wt%｜同 | 8 | 8 | ③ 指标不同（全电池库仑效率 vs 指定圈数放电容量） | 仅发现差异 | E/S、载量、倍率、温度、锂量、正极类型、盐阴离子、LiNO₃ |  | 同一组电池同时报告两类指标（容量 / 寿命）
P17 | S32-C12¦S32-C11 | S32-C12 | S32-C11 | 是 | 是 | 是 | 否 | 指标不同（见③） | 循环保持率或寿命 / 指定圈数放电容量 | 适中溶剂化 ↔ 适中溶剂化 / 适中溶剂化 ↔ 适中溶剂化 | 本篇 D1（Raman TFSI⁻ 峰：溶剂分隔离子对（SSIP）比例排序）：重叠；本篇 D2（Li2S6 饱和浓度（元素分析换算））：重叠；本篇 D3（Li2S6 在电解液中的溶液颜色深浅（定性））：重叠 | 8 / 8｜同 | 4 / 4｜同 | 0.2 / 0.2｜同 | 25 / 25｜同 | 厚 / 厚｜同 | 硫碳 / 硫碳｜同 | TFSI / TFSI｜同 | 2 wt% / 2 wt% / 2 wt% / 2 wt%｜同 | 8 | 8 | ③ 指标不同（循环保持率或寿命 vs 指定圈数放电容量） | 仅发现差异（同一对配方，但指标或取值点不同） | E/S、载量、倍率、温度、锂量、正极类型、盐阴离子、LiNO₃ |  | 同一组电池同时报告两类指标（容量 / 寿命）
P18 | S32-C16¦S32-C15 | S32-C16 | S32-C15 | 是 | 是 | 否 | 否 | 指标不同（见③） | 循环保持率或寿命 / 能量密度 | 常规 ↔ 适中溶剂化 / 常规 ↔ 适中溶剂化 | 本篇 D1（Raman TFSI⁻ 峰：溶剂分隔离子对（SSIP）比例排序）：重叠；本篇 D2（Li2S6 饱和浓度（元素分析换算））：重叠；本篇 D3（Li2S6 在电解液中的溶液颜色深浅（定性））：重叠 | 5.2 / 5.2｜同 | 4 / 4｜同 | 0.06 / 0.06｜同 | 25 / 25｜同 | 中 / 中｜同 | 硫碳 / 硫碳｜同 | TFSI / TFSI｜同 | 2 wt% / 2 wt% / 2 wt% / 2 wt%｜同 | 8 | 8 | ③ 指标不同（循环保持率或寿命 vs 能量密度） | 仅发现差异（同一对配方，但指标或取值点不同） | E/S、载量、倍率、温度、锂量、正极类型、盐阴离子、LiNO₃ |  | 同一组电池同时报告两类指标（容量 / 寿命）
P19 | S11-C3¦S11-C2 | S11-C3 | S11-C2 | 是 | 是 | 否 | 否 | 指标不同（见③） | 循环保持率或寿命 / 首圈容量 | 常规 ↔ 适中溶剂化 / 常规 ↔ 适中溶剂化 | 本篇 D1（Li2S8 最大溶解量（电解液中））：重叠；本篇 D2（MD：S8²⁻ 周围 8 Å 处 HFE/DME 数密度比）：重叠 | 6.1 / 6.1｜同 | 4.3 / 4.3｜同 | 0.1 / 0.1｜同 | ? / ?｜缺 | 薄 / 薄｜同 | 硫碳 / 硫碳｜同 | TFSI / TFSI｜同 | 2 wt% / 2 wt% / 2 wt% / 2 wt%｜同 | 7 | 7 | ③ 指标不同（循环保持率或寿命 vs 首圈容量） | 仅发现差异（同一对配方，但指标或取值点不同） | E/S、载量、倍率、锂量、正极类型、盐阴离子、LiNO₃ | 温度 | 同一组电池同时报告两类指标（容量 / 寿命）
P20 | S11-C5¦S11-C2 | S11-C5 | S11-C2 | 是 | 是 | 否 | 否 | 指标不同（见③） | 全电池库仑效率 / 首圈容量 | 常规 ↔ 适中溶剂化 / 常规 ↔ 适中溶剂化 | 本篇 D1（Li2S8 最大溶解量（电解液中））：重叠；本篇 D2（MD：S8²⁻ 周围 8 Å 处 HFE/DME 数密度比）：重叠 | 6.1 / 6.1｜同 | 4.3 / 4.3｜同 | 0.1 / 0.1｜同 | ? / ?｜缺 | 薄 / 薄｜同 | 硫碳 / 硫碳｜同 | TFSI / TFSI｜同 | 2 wt% / 2 wt% / 2 wt% / 2 wt%｜同 | 7 | 7 | ③ 指标不同（全电池库仑效率 vs 首圈容量） | 仅发现差异（同一对配方，但指标或取值点不同） | E/S、载量、倍率、锂量、正极类型、盐阴离子、LiNO₃ | 温度 | 同一组电池同时报告两类指标（容量 / 寿命）
P21 | S11-C3¦S11-C4 | S11-C3 | S11-C4 | 是 | 否 | 是 | 是 | 取值点不同／待核可比性（取值圈数不同（146 vs 60） vs 寿命） | 循环保持率或寿命 / 循环保持率或寿命 | 常规 ↔ 适中溶剂化 / 适中溶剂化 ↔ 弱溶剂化 | 本篇 D1（Li2S8 最大溶解量（电解液中））：不重叠；本篇 D2（MD：S8²⁻ 周围 8 Å 处 HFE/DME 数密度比）：不重叠 | 6.1 / 6.1｜同 | 4.3 / 4.3｜同 | 0.1 / 0.1｜同 | ? / ?｜缺 | 薄 / 薄｜同 | 硫碳 / 硫碳｜同 | TFSI / TFSI｜同 | 2 wt% / 2 wt% / 2 wt% / 2 wt%｜同 | 7 | 7 | ② 研究区间不同 | 仅发现差异 | E/S、载量、倍率、锂量、正极类型、盐阴离子、LiNO₃ | 温度 | 先补齐未知条件再定
P22 | S11-C5¦S11-C4 | S11-C5 | S11-C4 | 是 | 否 | 是 | 否 | 指标不同（见③） | 全电池库仑效率 / 循环保持率或寿命 | 常规 ↔ 适中溶剂化 / 适中溶剂化 ↔ 弱溶剂化 | 本篇 D1（Li2S8 最大溶解量（电解液中））：不重叠；本篇 D2（MD：S8²⁻ 周围 8 Å 处 HFE/DME 数密度比）：不重叠 | 6.1 / 6.1｜同 | 4.3 / 4.3｜同 | 0.1 / 0.1｜同 | ? / ?｜缺 | 薄 / 薄｜同 | 硫碳 / 硫碳｜同 | TFSI / TFSI｜同 | 2 wt% / 2 wt% / 2 wt% / 2 wt%｜同 | 7 | 7 | ③ 指标不同（全电池库仑效率 vs 循环保持率或寿命）；② 研究区间不同 | 仅发现差异 | E/S、载量、倍率、锂量、正极类型、盐阴离子、LiNO₃ | 温度 | 同一组电池同时报告两类指标（容量 / 寿命）
P23 | S18-C1¦S18-C4 | S18-C1 | S18-C4 | 是 | 是 | 否 | 否 | 指标不同（见③） | 全电池库仑效率 / 过电位或动力学 | 常规 ↔ 弱溶剂化 / 常规 ↔ 弱溶剂化 | 本篇 D1（电解液 DN（²³Na NMR，10 mM NaTFSI 探针，DN = 2.052δ + 25.32 标定））：重叠 | 8.48 / 8.48｜同 | 4 / 4｜同 | 0.1 / 0.1｜同 | ? / ?｜缺 | 厚 / 厚｜同 | 硫碳 / 硫碳｜同 | TFSI / TFSI｜同 | 2 wt% / 2 wt% / 2 wt% / 2 wt%｜同 | 7 | 7 | ③ 指标不同（全电池库仑效率 vs 过电位或动力学） | 仅发现差异（同一对配方，但指标或取值点不同） | E/S、载量、倍率、锂量、正极类型、盐阴离子、LiNO₃ | 温度 | 同一组电池同时报告两类指标（容量 / 寿命）
P24 | S18-C2¦S18-C5 | S18-C2 | S18-C5 | 是 | 是 | 否 | 否 | 指标不同（见③） | 全电池库仑效率 / 过电位或动力学 | 常规 ↔ 弱溶剂化 / 常规 ↔ 弱溶剂化 | 本篇 D2（DIPE 体系 DN 排序（²³Na NMR，Fig. 3B2；正文只给趋势））：重叠 | 8.48 / 8.48｜同 | 4 / 4｜同 | 0.1 / 0.1｜同 | ? / ?｜缺 | 厚 / 厚｜同 | 硫碳 / 硫碳｜同 | TFSI / TFSI｜同 | 2 wt% / 2 wt% / 2 wt% / 2 wt%｜同 | 7 | 7 | ③ 指标不同（全电池库仑效率 vs 过电位或动力学） | 仅发现差异（同一对配方，但指标或取值点不同） | E/S、载量、倍率、锂量、正极类型、盐阴离子、LiNO₃ | 温度 | 同一组电池同时报告两类指标（容量 / 寿命）
P25 | S18-C3¦S18-C6 | S18-C3 | S18-C6 | 是 | 是 | 否 | 否 | 指标不同（见③） | 全电池库仑效率 / 过电位或动力学 | 常规 ↔ 弱溶剂化 / 常规 ↔ 弱溶剂化 | 本篇 D3（HME 体系 DN 排序（²³Na NMR，Fig. 3B3；正文只给趋势））：重叠 | 8.48 / 8.48｜同 | 4 / 4｜同 | 0.1 / 0.1｜同 | ? / ?｜缺 | 厚 / 厚｜同 | 硫碳 / 硫碳｜同 | TFSI / TFSI｜同 | 2 wt% / 2 wt% / 2 wt% / 2 wt%｜同 | 7 | 7 | ③ 指标不同（全电池库仑效率 vs 过电位或动力学） | 仅发现差异（同一对配方，但指标或取值点不同） | E/S、载量、倍率、锂量、正极类型、盐阴离子、LiNO₃ | 温度 | 同一组电池同时报告两类指标（容量 / 寿命）
P26 | S18-C2¦S18-C8 | S18-C2 | S18-C8 | 是 | 是 | 否 | 否 | 指标不同（见③） | 全电池库仑效率 / 过电位或动力学 | 常规 ↔ 弱溶剂化 / 常规 ↔ 弱溶剂化 | 本篇 D2（DIPE 体系 DN 排序（²³Na NMR，Fig. 3B2；正文只给趋势））：重叠 | 8.48 / 8.48｜同 | 4 / 4｜同 | 0.1 / 0.1｜同 | ? / ?｜缺 | 厚 / 厚｜同 | 硫碳 / 硫碳｜同 | TFSI / TFSI｜同 | 2 wt% / 2 wt% / 2 wt% / 2 wt%｜同 | 7 | 7 | ③ 指标不同（全电池库仑效率 vs 过电位或动力学） | 仅发现差异（同一对配方，但指标或取值点不同） | E/S、载量、倍率、锂量、正极类型、盐阴离子、LiNO₃ | 温度 | 同一组电池同时报告两类指标（容量 / 寿命）
P27 | S23-C8¦S23-C9 | S23-C8 | S23-C9 | 是 | 是 | 否 | 否 | 指标不同（见③） | 循环保持率或寿命 / 首圈容量 | 常规 ↔ 弱溶剂化 / 常规 ↔ 弱溶剂化 | 本篇 D1（⁷Li NMR 相对 BL 的低场位移（LiCl/D2O 内标））：重叠 | 6 / 6｜同 | 3.7 / 3.7｜同 | 0.33 / 0.33｜同 | ? / ?｜缺 | 薄 / 薄｜同 | 硫碳 / 硫碳｜同 | TFSI / TFSI｜同 | 0.2 M / 0.2 M / 0.2 M / 0.2 M｜同 | 7 | 7 | ③ 指标不同（循环保持率或寿命 vs 首圈容量） | 仅发现差异（同一对配方，但指标或取值点不同） | E/S、载量、倍率、锂量、正极类型、盐阴离子、LiNO₃ | 温度 | 同一组电池同时报告两类指标（容量 / 寿命）
P28 | S23-C11¦S23-C9 | S23-C11 | S23-C9 | 是 | 是 | 是 | 否 | 指标不同（见③） | 倍率容量 / 首圈容量 | 常规 ↔ 弱溶剂化 / 常规 ↔ 弱溶剂化 | 本篇 D1（⁷Li NMR 相对 BL 的低场位移（LiCl/D2O 内标））：重叠 | 6 / 6｜同 | 3.7 / 3.7｜同 | 0.5 / 0.33｜同 | ? / ?｜缺 | 薄 / 薄｜同 | 硫碳 / 硫碳｜同 | TFSI / TFSI｜同 | 0.2 M / 0.2 M / 0.2 M / 0.2 M｜同 | 7 | 7 | ③ 指标不同（倍率容量 vs 首圈容量） | 仅发现差异（同一对配方，但指标或取值点不同） | E/S、载量、倍率、锂量、正极类型、盐阴离子、LiNO₃ | 温度 | 同一组电池同时报告两类指标（容量 / 寿命）
P29 | S23-C13¦S23-C9 | S23-C13 | S23-C9 | 是 | 是 | 否 | 否 | 指标不同（见③） | 指定圈数放电容量 / 首圈容量 | 常规 ↔ 弱溶剂化 / 常规 ↔ 弱溶剂化 | 本篇 D1（⁷Li NMR 相对 BL 的低场位移（LiCl/D2O 内标））：重叠 | 6 / 6｜同 | 3.7 / 3.7｜同 | 0.33 / 0.33｜同 | ? / ?｜缺 | 薄 / 薄｜同 | 硫碳 / 硫碳｜同 | TFSI / TFSI｜同 | 0.2 M / 0.2 M / 0.2 M / 0.2 M｜同 | 7 | 7 | ③ 指标不同（指定圈数放电容量 vs 首圈容量） | 仅发现差异（同一对配方，但指标或取值点不同） | E/S、载量、倍率、锂量、正极类型、盐阴离子、LiNO₃ | 温度 | 同一组电池同时报告两类指标（容量 / 寿命）
P30 | S23-C8¦S23-C10 | S23-C8 | S23-C10 | 是 | 是 | 否 | 否 | 指标不同（见③） | 循环保持率或寿命 / 过电位或动力学 | 常规 ↔ 弱溶剂化 / 常规 ↔ 弱溶剂化 | 本篇 D1（⁷Li NMR 相对 BL 的低场位移（LiCl/D2O 内标））：重叠 | 6 / 6｜同 | 3.7 / 3.7｜同 | 0.33 / 0.33｜同 | ? / ?｜缺 | 薄 / 薄｜同 | 硫碳 / 硫碳｜同 | TFSI / TFSI｜同 | 0.2 M / 0.2 M / 0.2 M / 0.2 M｜同 | 7 | 7 | ③ 指标不同（循环保持率或寿命 vs 过电位或动力学） | 仅发现差异（同一对配方，但指标或取值点不同） | E/S、载量、倍率、锂量、正极类型、盐阴离子、LiNO₃ | 温度 | 同一组电池同时报告两类指标（容量 / 寿命）
P31 | S23-C11¦S23-C10 | S23-C11 | S23-C10 | 是 | 是 | 否 | 否 | 指标不同（见③） | 倍率容量 / 过电位或动力学 | 常规 ↔ 弱溶剂化 / 常规 ↔ 弱溶剂化 | 本篇 D1（⁷Li NMR 相对 BL 的低场位移（LiCl/D2O 内标））：重叠 | 6 / 6｜同 | 3.7 / 3.7｜同 | 0.5 / 0.33｜同 | ? / ?｜缺 | 薄 / 薄｜同 | 硫碳 / 硫碳｜同 | TFSI / TFSI｜同 | 0.2 M / 0.2 M / 0.2 M / 0.2 M｜同 | 7 | 7 | ③ 指标不同（倍率容量 vs 过电位或动力学） | 仅发现差异（同一对配方，但指标或取值点不同） | E/S、载量、倍率、锂量、正极类型、盐阴离子、LiNO₃ | 温度 | 同一组电池同时报告两类指标（容量 / 寿命）
P32 | S23-C13¦S23-C10 | S23-C13 | S23-C10 | 是 | 是 | 否 | 否 | 指标不同（见③） | 指定圈数放电容量 / 过电位或动力学 | 常规 ↔ 弱溶剂化 / 常规 ↔ 弱溶剂化 | 本篇 D1（⁷Li NMR 相对 BL 的低场位移（LiCl/D2O 内标））：重叠 | 6 / 6｜同 | 3.7 / 3.7｜同 | 0.33 / 0.33｜同 | ? / ?｜缺 | 薄 / 薄｜同 | 硫碳 / 硫碳｜同 | TFSI / TFSI｜同 | 0.2 M / 0.2 M / 0.2 M / 0.2 M｜同 | 7 | 7 | ③ 指标不同（指定圈数放电容量 vs 过电位或动力学） | 仅发现差异（同一对配方，但指标或取值点不同） | E/S、载量、倍率、锂量、正极类型、盐阴离子、LiNO₃ | 温度 | 同一组电池同时报告两类指标（容量 / 寿命）
P33 | S39-C5¦S39-C4 | S39-C5 | S39-C4 | 是 | 是 | 否 | 否 | 指标不同（见③） | 循环保持率或寿命 / 首圈容量 | 常规 ↔ 适中溶剂化 / 常规 ↔ 适中溶剂化 | 本篇 D1（Li2S6 溶解度（混合溶剂，溶解试验））：重叠；本篇 D2（¹⁹F NMR（TFSI⁻ 信号上移 = Li⁺–TFSI⁻ 配位更强 = Li⁺ 溶剂化更弱）排序）：重叠 | 10 / 10｜同 | 3.5 / 3.5｜同 | 0.07 / 0.07｜同 | ? / ?｜缺 | 中 / 中｜同 | 硫碳 / 硫碳｜同 | TFSI / TFSI｜同 | 0.2 M / 0.2 M / 0.2 M / 0.2 M｜同 | 7 | 7 | ③ 指标不同（循环保持率或寿命 vs 首圈容量） | 仅发现差异（同一对配方，但指标或取值点不同） | E/S、载量、倍率、锂量、正极类型、盐阴离子、LiNO₃ | 温度 | 同一组电池同时报告两类指标（容量 / 寿命）
P34 | S39-C6¦S39-C4 | S39-C6 | S39-C4 | 是 | 是 | 否 | 否 | 指标不同（见③） | 阻抗 / 首圈容量 | 常规 ↔ 适中溶剂化 / 常规 ↔ 适中溶剂化 | 本篇 D1（Li2S6 溶解度（混合溶剂，溶解试验））：重叠；本篇 D2（¹⁹F NMR（TFSI⁻ 信号上移 = Li⁺–TFSI⁻ 配位更强 = Li⁺ 溶剂化更弱）排序）：重叠 | 10 / 10｜同 | 3.5 / 3.5｜同 | 0.07 / 0.07｜同 | ? / ?｜缺 | 中 / 中｜同 | 硫碳 / 硫碳｜同 | TFSI / TFSI｜同 | 0.2 M / 0.2 M / 0.2 M / 0.2 M｜同 | 7 | 7 | ③ 指标不同（阻抗 vs 首圈容量） | 仅发现差异（同一对配方，但指标或取值点不同） | E/S、载量、倍率、锂量、正极类型、盐阴离子、LiNO₃ | 温度 | 同一组电池同时报告两类指标（容量 / 寿命）
P35 | S39-C7¦S39-C4 | S39-C7 | S39-C4 | 是 | 是 | 否 | 否 | 指标不同（见③） | 阻抗 / 首圈容量 | 常规 ↔ 适中溶剂化 / 常规 ↔ 适中溶剂化 | 本篇 D1（Li2S6 溶解度（混合溶剂，溶解试验））：重叠；本篇 D2（¹⁹F NMR（TFSI⁻ 信号上移 = Li⁺–TFSI⁻ 配位更强 = Li⁺ 溶剂化更弱）排序）：重叠 | 10 / 10｜同 | 3.5 / 3.5｜同 | 0.07 / 0.07｜同 | ? / ?｜缺 | 中 / 中｜同 | 硫碳 / 硫碳｜同 | TFSI / TFSI｜同 | 0.2 M / 0.2 M / 0.2 M / 0.2 M｜同 | 7 | 7 | ③ 指标不同（阻抗 vs 首圈容量） | 仅发现差异（同一对配方，但指标或取值点不同） | E/S、载量、倍率、锂量、正极类型、盐阴离子、LiNO₃ | 温度 | 同一组电池同时报告两类指标（容量 / 寿命）
P36 | S44-C1¦S44-C3 | S44-C1 | S44-C3 | 是 | 是 | 否 | 否 | 指标不同（见③） | 首圈容量 / 过电位或动力学 | 常规 ↔ 局部高浓 / 常规 ↔ 局部高浓 | 本篇 D1（Li2S6 饱和溶液颜色与 UV–vis 吸收（定性），及可配到的 Li2S6 上限（DOL/OCTO ≤ 0.5 M；DME/DOL 可配 6 M））：重叠 | 7 / 7｜同 | 4.5 / 4.5｜同 | 0.1 / 0.1｜同 | ? / ?｜缺 | 厚 / 厚｜同 | 硫碳 / 硫碳｜同 | TFSI / TFSI｜同 | 无 / 0.5 M / 无 / 0.5 M｜同 | 7 | 7 | ③ 指标不同（首圈容量 vs 过电位或动力学） | 仅发现差异（同一对配方，但指标或取值点不同） | E/S、载量、倍率、锂量、正极类型、盐阴离子、LiNO₃ | 温度 | 同一组电池同时报告两类指标（容量 / 寿命）
P37 | S44-C2¦S44-C3 | S44-C2 | S44-C3 | 是 | 是 | 否 | 否 | 指标不同（见③） | 循环保持率或寿命 / 过电位或动力学 | 常规 ↔ 局部高浓 / 常规 ↔ 局部高浓 | 本篇 D1（Li2S6 饱和溶液颜色与 UV–vis 吸收（定性），及可配到的 Li2S6 上限（DOL/OCTO ≤ 0.5 M；DME/DOL 可配 6 M））：重叠 | 7 / 7｜同 | 4.5 / 4.5｜同 | 0.1 / 0.1｜同 | ? / ?｜缺 | 厚 / 厚｜同 | 硫碳 / 硫碳｜同 | TFSI / TFSI｜同 | 无 / 0.5 M / 无 / 0.5 M｜同 | 7 | 7 | ③ 指标不同（循环保持率或寿命 vs 过电位或动力学） | 仅发现差异（同一对配方，但指标或取值点不同） | E/S、载量、倍率、锂量、正极类型、盐阴离子、LiNO₃ | 温度 | 同一组电池同时报告两类指标（容量 / 寿命）
P38 | S44-C4¦S44-C3 | S44-C4 | S44-C3 | 是 | 是 | 是 | 是 | 取值点不同／待核可比性（第 33 圈后 vs 前几圈） | 过电位或动力学 / 过电位或动力学 | 常规 ↔ 局部高浓 / 常规 ↔ 局部高浓 | 本篇 D1（Li2S6 饱和溶液颜色与 UV–vis 吸收（定性），及可配到的 Li2S6 上限（DOL/OCTO ≤ 0.5 M；DME/DOL 可配 6 M））：重叠 | 7 / 7｜同 | 4.5 / 4.5｜同 | 0.1 / 0.1｜同 | ? / ?｜缺 | 厚 / 厚｜同 | 硫碳 / 硫碳｜同 | TFSI / TFSI｜同 | 无 / 0.5 M / 无 / 0.5 M｜同 | 7 | 7 | 未能归因（关键条件均匹配或未知） | 仅发现差异（同一对配方，但指标或取值点不同） | E/S、载量、倍率、锂量、正极类型、盐阴离子、LiNO₃ | 温度 | 先补齐未知条件再定
P39 | S44-C5¦S44-C6 | S44-C5 | S44-C6 | 是 | 是 | 是 | 否 | 指标不同（见③） | 指定圈数放电容量 / 自放电（容量损失） | 常规 ↔ 局部高浓 / 常规 ↔ 局部高浓 | 本篇 D1（Li2S6 饱和溶液颜色与 UV–vis 吸收（定性），及可配到的 Li2S6 上限（DOL/OCTO ≤ 0.5 M；DME/DOL 可配 6 M））：重叠 | 7 / 7｜同 | 2.5 / 2.5｜同 | 0.05 / 0.05｜同 | ? / ?｜缺 | 厚 / 厚｜同 | 硫碳 / 硫碳｜同 | TFSI / TFSI｜同 | 无 / 0.5 M / 无 / 0.5 M｜同 | 7 | 7 | ③ 指标不同（指定圈数放电容量 vs 自放电（容量损失）） | 仅发现差异（同一对配方，但指标或取值点不同） | E/S、载量、倍率、锂量、正极类型、盐阴离子、LiNO₃ | 温度 | 同一组电池同时报告两类指标（容量 / 寿命）
P40 | S44-C8¦S44-C6 | S44-C8 | S44-C6 | 是 | 是 | 是 | 否 | 指标不同（见③） | 循环保持率或寿命 / 自放电（容量损失） | 常规 ↔ 局部高浓 / 常规 ↔ 局部高浓 | 本篇 D1（Li2S6 饱和溶液颜色与 UV–vis 吸收（定性），及可配到的 Li2S6 上限（DOL/OCTO ≤ 0.5 M；DME/DOL 可配 6 M））：重叠 | 7 / 7｜同 | 3 / 2.5｜同 | 0.1 / 0.05｜同 | ? / ?｜缺 | 厚 / 厚｜同 | 硫碳 / 硫碳｜同 | TFSI / TFSI｜同 | 无 / 0.5 M / 无 / 0.5 M｜同 | 7 | 7 | ③ 指标不同（循环保持率或寿命 vs 自放电（容量损失）） | 仅发现差异（同一对配方，但指标或取值点不同） | E/S、载量、倍率、锂量、正极类型、盐阴离子、LiNO₃ | 温度 | 同一组电池同时报告两类指标（容量 / 寿命）
P41 | S44-C5¦S44-C7 | S44-C5 | S44-C7 | 是 | 是 | 是 | 否 | 指标不同（见③） | 指定圈数放电容量 / 自放电（容量损失） | 常规 ↔ 局部高浓 / 常规 ↔ 局部高浓 | 本篇 D1（Li2S6 饱和溶液颜色与 UV–vis 吸收（定性），及可配到的 Li2S6 上限（DOL/OCTO ≤ 0.5 M；DME/DOL 可配 6 M））：重叠 | 7 / 7｜同 | 2.5 / 2.5｜同 | 0.05 / 0.05｜同 | ? / ?｜缺 | 厚 / 厚｜同 | 硫碳 / 硫碳｜同 | TFSI / TFSI｜同 | 无 / 0.5 M / 无 / 0.5 M｜同 | 7 | 7 | ③ 指标不同（指定圈数放电容量 vs 自放电（容量损失）） | 仅发现差异（同一对配方，但指标或取值点不同） | E/S、载量、倍率、锂量、正极类型、盐阴离子、LiNO₃ | 温度 | 同一组电池同时报告两类指标（容量 / 寿命）
P42 | S44-C8¦S44-C7 | S44-C8 | S44-C7 | 是 | 是 | 是 | 否 | 指标不同（见③） | 循环保持率或寿命 / 自放电（容量损失） | 常规 ↔ 局部高浓 / 常规 ↔ 局部高浓 | 本篇 D1（Li2S6 饱和溶液颜色与 UV–vis 吸收（定性），及可配到的 Li2S6 上限（DOL/OCTO ≤ 0.5 M；DME/DOL 可配 6 M））：重叠 | 7 / 7｜同 | 3 / 2.5｜同 | 0.1 / 0.05｜同 | ? / ?｜缺 | 厚 / 厚｜同 | 硫碳 / 硫碳｜同 | TFSI / TFSI｜同 | 无 / 0.5 M / 无 / 0.5 M｜同 | 7 | 7 | ③ 指标不同（循环保持率或寿命 vs 自放电（容量损失）） | 仅发现差异（同一对配方，但指标或取值点不同） | E/S、载量、倍率、锂量、正极类型、盐阴离子、LiNO₃ | 温度 | 同一组电池同时报告两类指标（容量 / 寿命）
P43 | S06-C3¦S06-C2 | S06-C3 | S06-C2 | 是 | 否 | 是 | 是 | 取值点相同 | 首圈容量 / 首圈容量 | 局部高浓 ↔ 局部高浓 / 常规 ↔ 局部高浓 | 本篇 D1（电解液 DN（CHCl3 ¹H NMR 位移换算，本文方法））：不重叠；本篇 D2（S8→Li2S8 还原峰电位（dQ/dV））：不重叠 | 2 / 2｜同 | 5 / 5｜同 | ? / ?｜缺 | 30 / 30｜同 | 中 / 中｜同 | 硫碳 / 硫碳｜同 | FSI/TFSI / FSI/TFSI｜同 | 未写 / 未写 / 未写 / 未写｜缺 | 6 | 6 | ② 研究区间不同 | 仅发现差异 | E/S、载量、温度、锂量、正极类型、盐阴离子 | 倍率、LiNO₃ | 先补齐未知条件再定
P44 | S10-C13¦S10-C21 | S10-C13 | S10-C21 | 是 | 是 | 否 | 否 | 指标不同（见③） | 循环保持率或寿命 / 首圈容量 | 强溶剂化 ↔ 常规 / 强溶剂化 ↔ 常规 | 本篇 D1（Li2S 溶解度（电解液中，Fig. S7））：重叠；本篇 D2（UV–vis 吸光度排序（1.6 M Li2S4 饱和上清稀释后））：重叠 | 5 / 5｜同 | 3 / 3｜同 | 0.2 / 0.2｜同 | ? / ?｜缺 | 未报告 / 未报告｜缺 | 硫碳 / 硫碳｜同 | Br（+ TFSI）/TFSI / Br（+ TFSI）/TFSI｜同 | 0.2 M / 0.2 M / 0.2 M / 0.2 M｜同 | 6 | 6 | ③ 指标不同（循环保持率或寿命 vs 首圈容量） | 仅发现差异（同一对配方，但指标或取值点不同） | E/S、载量、倍率、正极类型、盐阴离子、LiNO₃ | 温度、锂量 | 同一组电池同时报告两类指标（容量 / 寿命）
P45 | S10-C22¦S10-C21 | S10-C22 | S10-C21 | 是 | 是 | 否 | 否 | 指标不同（见③） | 指定圈数放电容量 / 首圈容量 | 强溶剂化 ↔ 常规 / 强溶剂化 ↔ 常规 | 本篇 D1（Li2S 溶解度（电解液中，Fig. S7））：重叠；本篇 D2（UV–vis 吸光度排序（1.6 M Li2S4 饱和上清稀释后））：重叠 | 5 / 5｜同 | 3 / 3｜同 | 0.2 / 0.2｜同 | ? / ?｜缺 | 未报告 / 未报告｜缺 | 硫碳 / 硫碳｜同 | Br（+ TFSI）/TFSI / Br（+ TFSI）/TFSI｜同 | 0.2 M / 0.2 M / 0.2 M / 0.2 M｜同 | 6 | 6 | ③ 指标不同（指定圈数放电容量 vs 首圈容量） | 仅发现差异（同一对配方，但指标或取值点不同） | E/S、载量、倍率、正极类型、盐阴离子、LiNO₃ | 温度、锂量 | 同一组电池同时报告两类指标（容量 / 寿命）
P46 | S11-C7¦S11-C8 | S11-C7 | S11-C8 | 是 | 否 | 是 | 是 | 取值点相同 | 循环保持率或寿命 / 循环保持率或寿命 | 常规 ↔ 适中溶剂化 / 适中溶剂化 ↔ 弱溶剂化 | 本篇 D1（Li2S8 最大溶解量（电解液中））：不重叠；本篇 D2（MD：S8²⁻ 周围 8 Å 处 HFE/DME 数密度比）：不重叠 | ? / ?｜缺 | 7.4 / 7.4｜同 | 0.03 / 0.03｜同 | ? / ?｜缺 | 薄 / 薄｜同 | 硫碳 / 硫碳｜同 | TFSI / TFSI｜同 | 2 wt% / 2 wt% / 2 wt% / 2 wt%｜同 | 6 | 6 | ② 研究区间不同 | 仅发现差异 | 载量、倍率、锂量、正极类型、盐阴离子、LiNO₃ | E/S、温度 | 先补齐未知条件再定
P47 | S23-C12¦S23-C9 | S23-C12 | S23-C9 | 是 | 是 | 否 | 否 | 指标不同（见③） | 循环保持率或寿命 / 首圈容量 | 常规 ↔ 弱溶剂化 / 常规 ↔ 弱溶剂化 | 本篇 D1（⁷Li NMR 相对 BL 的低场位移（LiCl/D2O 内标））：重叠 | 4 / 6｜异 | 3.5 / 3.7｜同 | 0.33 / 0.33｜同 | ? / ?｜缺 | 薄 / 薄｜同 | 硫碳 / 硫碳｜同 | TFSI / TFSI｜同 | 0.2 M / 0.2 M / 0.2 M / 0.2 M｜同 | 6 | 7 | ③ 指标不同（循环保持率或寿命 vs 首圈容量）；① 具体条件差异：E/S | 仅发现差异（同一对配方，但指标或取值点不同） | 载量、倍率、锂量、正极类型、盐阴离子、LiNO₃ | E/S、温度 | 同一对配方，其余条件固定，在两种 E/S 下各测；同一组电池同时报告两类指标（容量 / 寿命）
P48 | S23-C12¦S23-C10 | S23-C12 | S23-C10 | 是 | 是 | 否 | 否 | 指标不同（见③） | 循环保持率或寿命 / 过电位或动力学 | 常规 ↔ 弱溶剂化 / 常规 ↔ 弱溶剂化 | 本篇 D1（⁷Li NMR 相对 BL 的低场位移（LiCl/D2O 内标））：重叠 | 4 / 6｜异 | 3.5 / 3.7｜同 | 0.33 / 0.33｜同 | ? / ?｜缺 | 薄 / 薄｜同 | 硫碳 / 硫碳｜同 | TFSI / TFSI｜同 | 0.2 M / 0.2 M / 0.2 M / 0.2 M｜同 | 6 | 7 | ③ 指标不同（循环保持率或寿命 vs 过电位或动力学）；① 具体条件差异：E/S | 仅发现差异（同一对配方，但指标或取值点不同） | 载量、倍率、锂量、正极类型、盐阴离子、LiNO₃ | E/S、温度 | 同一对配方，其余条件固定，在两种 E/S 下各测；同一组电池同时报告两类指标（容量 / 寿命）
P49 | S33-C3¦S33-C2 | S33-C3 | S33-C2 | 是 | 是 | 是 | 否 | 指标不同（见③） | 多硫化物溶解或穿梭 / 过电位或动力学 | 强溶剂化 ↔ 适中溶剂化 / 强溶剂化 ↔ 适中溶剂化 | 本篇 D1（电解液 ⁷Li NMR 向高场位移排序（位移越大 = Li⁺ 溶剂化能力越弱））：重叠；本篇 D2（Li2S4 最大溶解度（UV–vis，电解液中）排序）：重叠 | 5 / 5｜同 | 3.8 / 3.8｜同 | 0.15 / 0.15｜同 | ? / ?｜缺 | 薄 / 薄｜同 | 硫碳 / 硫碳｜同 | FSI / FSI｜同 | 摩尔比 1.0（相对 DME 18.5） / 0.4 M / 摩尔比 1.0（相对 DME 18.5） / 0.4 M｜缺 | 6 | 6 | ③ 指标不同（多硫化物溶解或穿梭 vs 过电位或动力学） | 仅发现差异（同一对配方，但指标或取值点不同） | E/S、载量、倍率、锂量、正极类型、盐阴离子 | 温度、LiNO₃ | 同一组电池同时报告两类指标（容量 / 寿命）
P50 | S33-C12¦S33-C2 | S33-C12 | S33-C2 | 是 | 否 | 是 | 否 | 指标不同（见③） | 多硫化物溶解或穿梭 / 过电位或动力学 | 强溶剂化 ↔ 适中溶剂化 / 强溶剂化 ↔ 适中溶剂化 | 本篇 D1（电解液 ⁷Li NMR 向高场位移排序（位移越大 = Li⁺ 溶剂化能力越弱））：重叠；本篇 D2（Li2S4 最大溶解度（UV–vis，电解液中）排序）：重叠 | 5 / 5｜同 | 3.8 / 3.8｜同 | 0.15 / 0.15｜同 | ? / ?｜缺 | 薄 / 薄｜同 | 硫碳 / 硫碳｜同 | FSI / FSI｜同 | 摩尔比 1.0（相对 DME 18.5） / 0.4 M / 摩尔比 1.0（相对 DME 18.5） / 0.4 M｜缺 | 6 | 6 | ③ 指标不同（多硫化物溶解或穿梭 vs 过电位或动力学） | 仅发现差异 | E/S、载量、倍率、锂量、正极类型、盐阴离子 | 温度、LiNO₃ | 同一组电池同时报告两类指标（容量 / 寿命）
P51 | S33-C16¦S33-C2 | S33-C16 | S33-C2 | 是 | 否 | 是 | 否 | 指标不同（见③） | 其他 / 过电位或动力学 | 强溶剂化 ↔ 适中溶剂化 / 强溶剂化 ↔ 适中溶剂化 | 本篇 D1（电解液 ⁷Li NMR 向高场位移排序（位移越大 = Li⁺ 溶剂化能力越弱））：重叠；本篇 D2（Li2S4 最大溶解度（UV–vis，电解液中）排序）：重叠 | 5 / 5｜同 | 3.8 / 3.8｜同 | 0.15 / 0.15｜同 | ? / ?｜缺 | 薄 / 薄｜同 | 硫碳 / 硫碳｜同 | FSI / FSI｜同 | 摩尔比 1.0（相对 DME 18.5） / 0.4 M / 摩尔比 1.0（相对 DME 18.5） / 0.4 M｜缺 | 6 | 6 | ③ 指标不同（其他 vs 过电位或动力学） | 仅发现差异 | E/S、载量、倍率、锂量、正极类型、盐阴离子 | 温度、LiNO₃ | 同一组电池同时报告两类指标（容量 / 寿命）
P52 | S33-C17¦S33-C2 | S33-C17 | S33-C2 | 是 | 否 | 是 | 否 | 指标不同（见③） | 其他 / 过电位或动力学 | 强溶剂化 ↔ 适中溶剂化 / 强溶剂化 ↔ 适中溶剂化 | 本篇 D1（电解液 ⁷Li NMR 向高场位移排序（位移越大 = Li⁺ 溶剂化能力越弱））：重叠；本篇 D2（Li2S4 最大溶解度（UV–vis，电解液中）排序）：重叠 | 5 / 5｜同 | 3.8 / 3.8｜同 | 0.15 / 0.15｜同 | ? / ?｜缺 | 薄 / 薄｜同 | 硫碳 / 硫碳｜同 | FSI / FSI｜同 | 摩尔比 1.0（相对 DME 18.5） / 0.4 M / 摩尔比 1.0（相对 DME 18.5） / 0.4 M｜缺 | 6 | 6 | ③ 指标不同（其他 vs 过电位或动力学） | 仅发现差异 | E/S、载量、倍率、锂量、正极类型、盐阴离子 | 温度、LiNO₃ | 同一组电池同时报告两类指标（容量 / 寿命）
P53 | S33-C21¦S33-C2 | S33-C21 | S33-C2 | 是 | 否 | 是 | 否 | 指标不同（见③） | 多硫化物溶解或穿梭 / 过电位或动力学 | 强溶剂化 ↔ 适中溶剂化 / 强溶剂化 ↔ 适中溶剂化 | 本篇 D1（电解液 ⁷Li NMR 向高场位移排序（位移越大 = Li⁺ 溶剂化能力越弱））：重叠；本篇 D2（Li2S4 最大溶解度（UV–vis，电解液中）排序）：重叠 | 5 / 5｜同 | 3.8 / 3.8｜同 | 0.15 / 0.15｜同 | ? / ?｜缺 | 薄 / 薄｜同 | 硫碳 / 硫碳｜同 | FSI / FSI｜同 | 摩尔比 1.0（相对 DME 18.5） / 0.4 M / 摩尔比 1.0（相对 DME 18.5） / 0.4 M｜缺 | 6 | 6 | ③ 指标不同（多硫化物溶解或穿梭 vs 过电位或动力学） | 仅发现差异 | E/S、载量、倍率、锂量、正极类型、盐阴离子 | 温度、LiNO₃ | 同一组电池同时报告两类指标（容量 / 寿命）
P54 | S33-C25¦S33-C2 | S33-C25 | S33-C2 | 是 | 否 | 是 | 否 | 指标不同（见③） | 其他 / 过电位或动力学 | 强溶剂化 ↔ 适中溶剂化 / 强溶剂化 ↔ 适中溶剂化 | 本篇 D1（电解液 ⁷Li NMR 向高场位移排序（位移越大 = Li⁺ 溶剂化能力越弱））：重叠；本篇 D2（Li2S4 最大溶解度（UV–vis，电解液中）排序）：重叠 | 5 / 5｜同 | 3.8 / 3.8｜同 | 0.15 / 0.15｜同 | ? / ?｜缺 | 薄 / 薄｜同 | 硫碳 / 硫碳｜同 | FSI / FSI｜同 | 摩尔比 1.0（相对 DME 18.5） / 0.4 M / 摩尔比 1.0（相对 DME 18.5） / 0.4 M｜缺 | 6 | 6 | ③ 指标不同（其他 vs 过电位或动力学） | 仅发现差异 | E/S、载量、倍率、锂量、正极类型、盐阴离子 | 温度、LiNO₃ | 同一组电池同时报告两类指标（容量 / 寿命）
P55 | S33-C26¦S33-C2 | S33-C26 | S33-C2 | 是 | 否 | 是 | 否 | 指标不同（见③） | 其他 / 过电位或动力学 | 强溶剂化 ↔ 适中溶剂化 / 强溶剂化 ↔ 适中溶剂化 | 本篇 D1（电解液 ⁷Li NMR 向高场位移排序（位移越大 = Li⁺ 溶剂化能力越弱））：重叠；本篇 D2（Li2S4 最大溶解度（UV–vis，电解液中）排序）：重叠 | 5 / 5｜同 | 3.8 / 3.8｜同 | 0.15 / 0.15｜同 | ? / ?｜缺 | 薄 / 薄｜同 | 硫碳 / 硫碳｜同 | FSI / FSI｜同 | 摩尔比 1.0（相对 DME 18.5） / 0.4 M / 摩尔比 1.0（相对 DME 18.5） / 0.4 M｜缺 | 6 | 6 | ③ 指标不同（其他 vs 过电位或动力学） | 仅发现差异 | E/S、载量、倍率、锂量、正极类型、盐阴离子 | 温度、LiNO₃ | 同一组电池同时报告两类指标（容量 / 寿命）
P56 | S33-C27¦S33-C2 | S33-C27 | S33-C2 | 是 | 否 | 是 | 否 | 指标不同（见③） | 其他 / 过电位或动力学 | 强溶剂化 ↔ 适中溶剂化 / 强溶剂化 ↔ 适中溶剂化 | 本篇 D1（电解液 ⁷Li NMR 向高场位移排序（位移越大 = Li⁺ 溶剂化能力越弱））：重叠；本篇 D2（Li2S4 最大溶解度（UV–vis，电解液中）排序）：重叠 | 5 / 5｜同 | 3.8 / 3.8｜同 | 0.15 / 0.15｜同 | ? / ?｜缺 | 薄 / 薄｜同 | 硫碳 / 硫碳｜同 | FSI / FSI｜同 | 摩尔比 1.0（相对 DME 18.5） / 0.4 M / 摩尔比 1.0（相对 DME 18.5） / 0.4 M｜缺 | 6 | 6 | ③ 指标不同（其他 vs 过电位或动力学） | 仅发现差异 | E/S、载量、倍率、锂量、正极类型、盐阴离子 | 温度、LiNO₃ | 同一组电池同时报告两类指标（容量 / 寿命）
P57 | S33-C30¦S33-C2 | S33-C30 | S33-C2 | 是 | 否 | 是 | 否 | 指标不同（见③） | 多硫化物溶解或穿梭 / 过电位或动力学 | 强溶剂化 ↔ 弱溶剂化 / 强溶剂化 ↔ 适中溶剂化 | 本篇 D1（电解液 ⁷Li NMR 向高场位移排序（位移越大 = Li⁺ 溶剂化能力越弱））：重叠；本篇 D2（Li2S4 最大溶解度（UV–vis，电解液中）排序）：重叠 | 5 / 5｜同 | 3.8 / 3.8｜同 | 0.15 / 0.15｜同 | ? / ?｜缺 | 薄 / 薄｜同 | 硫碳 / 硫碳｜同 | FSI / FSI｜同 | 摩尔比 1.0（相对 DME 18.5） / 0.4 M / 摩尔比 1.0（相对 DME 18.5） / 0.4 M｜缺 | 6 | 6 | ③ 指标不同（多硫化物溶解或穿梭 vs 过电位或动力学） | 仅发现差异 | E/S、载量、倍率、锂量、正极类型、盐阴离子 | 温度、LiNO₃ | 同一组电池同时报告两类指标（容量 / 寿命）
P58 | S33-C3¦S33-C4 | S33-C3 | S33-C4 | 是 | 是 | 否 | 否 | 指标不同（见③） | 多硫化物溶解或穿梭 / 循环保持率或寿命 | 强溶剂化 ↔ 适中溶剂化 / 强溶剂化 ↔ 适中溶剂化 | 本篇 D1（电解液 ⁷Li NMR 向高场位移排序（位移越大 = Li⁺ 溶剂化能力越弱））：重叠；本篇 D2（Li2S4 最大溶解度（UV–vis，电解液中）排序）：重叠 | 5 / 5｜同 | 3.8 / 3.8｜同 | 0.15 / 0.15｜同 | ? / ?｜缺 | 薄 / 薄｜同 | 硫碳 / 硫碳｜同 | FSI / FSI｜同 | 摩尔比 1.0（相对 DME 18.5） / 0.4 M / 摩尔比 1.0（相对 DME 18.5） / 0.4 M｜缺 | 6 | 6 | ③ 指标不同（多硫化物溶解或穿梭 vs 循环保持率或寿命） | 仅发现差异（同一对配方，但指标或取值点不同） | E/S、载量、倍率、锂量、正极类型、盐阴离子 | 温度、LiNO₃ | 同一组电池同时报告两类指标（容量 / 寿命）
P59 | S33-C13¦S33-C4 | S33-C13 | S33-C4 | 是 | 否 | 是 | 是 | 取值点相同 | 循环保持率或寿命 / 循环保持率或寿命 | 强溶剂化 ↔ 适中溶剂化 / 强溶剂化 ↔ 适中溶剂化 | 本篇 D1（电解液 ⁷Li NMR 向高场位移排序（位移越大 = Li⁺ 溶剂化能力越弱））：重叠；本篇 D2（Li2S4 最大溶解度（UV–vis，电解液中）排序）：重叠 | 5 / 5｜同 | 3.8 / 3.8｜同 | 0.15 / 0.15｜同 | ? / ?｜缺 | 薄 / 薄｜同 | 硫碳 / 硫碳｜同 | FSI / FSI｜同 | 摩尔比 1.0（相对 DME 18.5） / 0.4 M / 摩尔比 1.0（相对 DME 18.5） / 0.4 M｜缺 | 6 | 6 | 未能归因（关键条件均匹配或未知） | 仅发现差异 | E/S、载量、倍率、锂量、正极类型、盐阴离子 | 温度、LiNO₃ | 先补齐未知条件再定
P60 | S33-C22¦S33-C4 | S33-C22 | S33-C4 | 是 | 否 | 是 | 是 | 取值点相同 | 循环保持率或寿命 / 循环保持率或寿命 | 强溶剂化 ↔ 适中溶剂化 / 强溶剂化 ↔ 适中溶剂化 | 本篇 D1（电解液 ⁷Li NMR 向高场位移排序（位移越大 = Li⁺ 溶剂化能力越弱））：重叠；本篇 D2（Li2S4 最大溶解度（UV–vis，电解液中）排序）：重叠 | 5 / 5｜同 | 3.8 / 3.8｜同 | 0.15 / 0.15｜同 | ? / ?｜缺 | 薄 / 薄｜同 | 硫碳 / 硫碳｜同 | FSI / FSI｜同 | 摩尔比 1.0（相对 DME 18.5） / 0.4 M / 摩尔比 1.0（相对 DME 18.5） / 0.4 M｜缺 | 6 | 6 | 未能归因（关键条件均匹配或未知） | 仅发现差异 | E/S、载量、倍率、锂量、正极类型、盐阴离子 | 温度、LiNO₃ | 先补齐未知条件再定
P61 | S33-C3¦S33-C7 | S33-C3 | S33-C7 | 是 | 是 | 是 | 否 | 指标不同（见③） | 多硫化物溶解或穿梭 / 其他 | 强溶剂化 ↔ 适中溶剂化 / 强溶剂化 ↔ 适中溶剂化 | 本篇 D1（电解液 ⁷Li NMR 向高场位移排序（位移越大 = Li⁺ 溶剂化能力越弱））：重叠；本篇 D2（Li2S4 最大溶解度（UV–vis，电解液中）排序）：重叠 | 5 / 5｜同 | 3.8 / 3.8｜同 | 0.15 / 0.15｜同 | ? / ?｜缺 | 薄 / 薄｜同 | 硫碳 / 硫碳｜同 | FSI / FSI｜同 | 摩尔比 1.0（相对 DME 18.5） / 0.4 M / 摩尔比 1.0（相对 DME 18.5） / 0.4 M｜缺 | 6 | 6 | ③ 指标不同（多硫化物溶解或穿梭 vs 其他） | 仅发现差异（同一对配方，但指标或取值点不同） | E/S、载量、倍率、锂量、正极类型、盐阴离子 | 温度、LiNO₃ | 同一组电池同时报告两类指标（容量 / 寿命）
P62 | S33-C12¦S33-C7 | S33-C12 | S33-C7 | 是 | 否 | 是 | 否 | 指标不同（见③） | 多硫化物溶解或穿梭 / 其他 | 强溶剂化 ↔ 适中溶剂化 / 强溶剂化 ↔ 适中溶剂化 | 本篇 D1（电解液 ⁷Li NMR 向高场位移排序（位移越大 = Li⁺ 溶剂化能力越弱））：重叠；本篇 D2（Li2S4 最大溶解度（UV–vis，电解液中）排序）：重叠 | 5 / 5｜同 | 3.8 / 3.8｜同 | 0.15 / 0.15｜同 | ? / ?｜缺 | 薄 / 薄｜同 | 硫碳 / 硫碳｜同 | FSI / FSI｜同 | 摩尔比 1.0（相对 DME 18.5） / 0.4 M / 摩尔比 1.0（相对 DME 18.5） / 0.4 M｜缺 | 6 | 6 | ③ 指标不同（多硫化物溶解或穿梭 vs 其他） | 仅发现差异 | E/S、载量、倍率、锂量、正极类型、盐阴离子 | 温度、LiNO₃ | 同一组电池同时报告两类指标（容量 / 寿命）
P63 | S33-C16¦S33-C7 | S33-C16 | S33-C7 | 是 | 否 | 是 | 是 | 取值点相同 | 其他 / 其他 | 强溶剂化 ↔ 适中溶剂化 / 强溶剂化 ↔ 适中溶剂化 | 本篇 D1（电解液 ⁷Li NMR 向高场位移排序（位移越大 = Li⁺ 溶剂化能力越弱））：重叠；本篇 D2（Li2S4 最大溶解度（UV–vis，电解液中）排序）：重叠 | 5 / 5｜同 | 3.8 / 3.8｜同 | 0.15 / 0.15｜同 | ? / ?｜缺 | 薄 / 薄｜同 | 硫碳 / 硫碳｜同 | FSI / FSI｜同 | 摩尔比 1.0（相对 DME 18.5） / 0.4 M / 摩尔比 1.0（相对 DME 18.5） / 0.4 M｜缺 | 6 | 6 | 未能归因（关键条件均匹配或未知） | 仅发现差异 | E/S、载量、倍率、锂量、正极类型、盐阴离子 | 温度、LiNO₃ | 先补齐未知条件再定
P64 | S33-C17¦S33-C7 | S33-C17 | S33-C7 | 是 | 否 | 是 | 是 | 取值点相同 | 其他 / 其他 | 强溶剂化 ↔ 适中溶剂化 / 强溶剂化 ↔ 适中溶剂化 | 本篇 D1（电解液 ⁷Li NMR 向高场位移排序（位移越大 = Li⁺ 溶剂化能力越弱））：重叠；本篇 D2（Li2S4 最大溶解度（UV–vis，电解液中）排序）：重叠 | 5 / 5｜同 | 3.8 / 3.8｜同 | 0.15 / 0.15｜同 | ? / ?｜缺 | 薄 / 薄｜同 | 硫碳 / 硫碳｜同 | FSI / FSI｜同 | 摩尔比 1.0（相对 DME 18.5） / 0.4 M / 摩尔比 1.0（相对 DME 18.5） / 0.4 M｜缺 | 6 | 6 | 未能归因（关键条件均匹配或未知） | 仅发现差异 | E/S、载量、倍率、锂量、正极类型、盐阴离子 | 温度、LiNO₃ | 先补齐未知条件再定
P65 | S33-C21¦S33-C7 | S33-C21 | S33-C7 | 是 | 否 | 是 | 否 | 指标不同（见③） | 多硫化物溶解或穿梭 / 其他 | 强溶剂化 ↔ 适中溶剂化 / 强溶剂化 ↔ 适中溶剂化 | 本篇 D1（电解液 ⁷Li NMR 向高场位移排序（位移越大 = Li⁺ 溶剂化能力越弱））：重叠；本篇 D2（Li2S4 最大溶解度（UV–vis，电解液中）排序）：重叠 | 5 / 5｜同 | 3.8 / 3.8｜同 | 0.15 / 0.15｜同 | ? / ?｜缺 | 薄 / 薄｜同 | 硫碳 / 硫碳｜同 | FSI / FSI｜同 | 摩尔比 1.0（相对 DME 18.5） / 0.4 M / 摩尔比 1.0（相对 DME 18.5） / 0.4 M｜缺 | 6 | 6 | ③ 指标不同（多硫化物溶解或穿梭 vs 其他） | 仅发现差异 | E/S、载量、倍率、锂量、正极类型、盐阴离子 | 温度、LiNO₃ | 同一组电池同时报告两类指标（容量 / 寿命）
P66 | S33-C25¦S33-C7 | S33-C25 | S33-C7 | 是 | 否 | 是 | 是 | 取值点相同 | 其他 / 其他 | 强溶剂化 ↔ 适中溶剂化 / 强溶剂化 ↔ 适中溶剂化 | 本篇 D1（电解液 ⁷Li NMR 向高场位移排序（位移越大 = Li⁺ 溶剂化能力越弱））：重叠；本篇 D2（Li2S4 最大溶解度（UV–vis，电解液中）排序）：重叠 | 5 / 5｜同 | 3.8 / 3.8｜同 | 0.15 / 0.15｜同 | ? / ?｜缺 | 薄 / 薄｜同 | 硫碳 / 硫碳｜同 | FSI / FSI｜同 | 摩尔比 1.0（相对 DME 18.5） / 0.4 M / 摩尔比 1.0（相对 DME 18.5） / 0.4 M｜缺 | 6 | 6 | 未能归因（关键条件均匹配或未知） | 仅发现差异 | E/S、载量、倍率、锂量、正极类型、盐阴离子 | 温度、LiNO₃ | 先补齐未知条件再定
P67 | S33-C26¦S33-C7 | S33-C26 | S33-C7 | 是 | 否 | 是 | 是 | 取值点相同 | 其他 / 其他 | 强溶剂化 ↔ 适中溶剂化 / 强溶剂化 ↔ 适中溶剂化 | 本篇 D1（电解液 ⁷Li NMR 向高场位移排序（位移越大 = Li⁺ 溶剂化能力越弱））：重叠；本篇 D2（Li2S4 最大溶解度（UV–vis，电解液中）排序）：重叠 | 5 / 5｜同 | 3.8 / 3.8｜同 | 0.15 / 0.15｜同 | ? / ?｜缺 | 薄 / 薄｜同 | 硫碳 / 硫碳｜同 | FSI / FSI｜同 | 摩尔比 1.0（相对 DME 18.5） / 0.4 M / 摩尔比 1.0（相对 DME 18.5） / 0.4 M｜缺 | 6 | 6 | 未能归因（关键条件均匹配或未知） | 仅发现差异 | E/S、载量、倍率、锂量、正极类型、盐阴离子 | 温度、LiNO₃ | 先补齐未知条件再定
P68 | S33-C27¦S33-C7 | S33-C27 | S33-C7 | 是 | 否 | 是 | 是 | 取值点相同 | 其他 / 其他 | 强溶剂化 ↔ 适中溶剂化 / 强溶剂化 ↔ 适中溶剂化 | 本篇 D1（电解液 ⁷Li NMR 向高场位移排序（位移越大 = Li⁺ 溶剂化能力越弱））：重叠；本篇 D2（Li2S4 最大溶解度（UV–vis，电解液中）排序）：重叠 | 5 / 5｜同 | 3.8 / 3.8｜同 | 0.15 / 0.15｜同 | ? / ?｜缺 | 薄 / 薄｜同 | 硫碳 / 硫碳｜同 | FSI / FSI｜同 | 摩尔比 1.0（相对 DME 18.5） / 0.4 M / 摩尔比 1.0（相对 DME 18.5） / 0.4 M｜缺 | 6 | 6 | 未能归因（关键条件均匹配或未知） | 仅发现差异 | E/S、载量、倍率、锂量、正极类型、盐阴离子 | 温度、LiNO₃ | 先补齐未知条件再定
P69 | S33-C30¦S33-C7 | S33-C30 | S33-C7 | 是 | 否 | 是 | 否 | 指标不同（见③） | 多硫化物溶解或穿梭 / 其他 | 强溶剂化 ↔ 弱溶剂化 / 强溶剂化 ↔ 适中溶剂化 | 本篇 D1（电解液 ⁷Li NMR 向高场位移排序（位移越大 = Li⁺ 溶剂化能力越弱））：重叠；本篇 D2（Li2S4 最大溶解度（UV–vis，电解液中）排序）：重叠 | 5 / 5｜同 | 3.8 / 3.8｜同 | 0.15 / 0.15｜同 | ? / ?｜缺 | 薄 / 薄｜同 | 硫碳 / 硫碳｜同 | FSI / FSI｜同 | 摩尔比 1.0（相对 DME 18.5） / 0.4 M / 摩尔比 1.0（相对 DME 18.5） / 0.4 M｜缺 | 6 | 6 | ③ 指标不同（多硫化物溶解或穿梭 vs 其他） | 仅发现差异 | E/S、载量、倍率、锂量、正极类型、盐阴离子 | 温度、LiNO₃ | 同一组电池同时报告两类指标（容量 / 寿命）
P70 | S33-C3¦S33-C8 | S33-C3 | S33-C8 | 是 | 是 | 是 | 否 | 指标不同（见③） | 多硫化物溶解或穿梭 / 其他 | 强溶剂化 ↔ 适中溶剂化 / 强溶剂化 ↔ 适中溶剂化 | 本篇 D1（电解液 ⁷Li NMR 向高场位移排序（位移越大 = Li⁺ 溶剂化能力越弱））：重叠；本篇 D2（Li2S4 最大溶解度（UV–vis，电解液中）排序）：重叠 | 5 / 5｜同 | 3.8 / 3.8｜同 | 0.15 / 0.15｜同 | ? / ?｜缺 | 薄 / 薄｜同 | 硫碳 / 硫碳｜同 | FSI / FSI｜同 | 摩尔比 1.0（相对 DME 18.5） / 0.4 M / 摩尔比 1.0（相对 DME 18.5） / 0.4 M｜缺 | 6 | 6 | ③ 指标不同（多硫化物溶解或穿梭 vs 其他） | 仅发现差异（同一对配方，但指标或取值点不同） | E/S、载量、倍率、锂量、正极类型、盐阴离子 | 温度、LiNO₃ | 同一组电池同时报告两类指标（容量 / 寿命）
P71 | S33-C12¦S33-C8 | S33-C12 | S33-C8 | 是 | 否 | 是 | 否 | 指标不同（见③） | 多硫化物溶解或穿梭 / 其他 | 强溶剂化 ↔ 适中溶剂化 / 强溶剂化 ↔ 适中溶剂化 | 本篇 D1（电解液 ⁷Li NMR 向高场位移排序（位移越大 = Li⁺ 溶剂化能力越弱））：重叠；本篇 D2（Li2S4 最大溶解度（UV–vis，电解液中）排序）：重叠 | 5 / 5｜同 | 3.8 / 3.8｜同 | 0.15 / 0.15｜同 | ? / ?｜缺 | 薄 / 薄｜同 | 硫碳 / 硫碳｜同 | FSI / FSI｜同 | 摩尔比 1.0（相对 DME 18.5） / 0.4 M / 摩尔比 1.0（相对 DME 18.5） / 0.4 M｜缺 | 6 | 6 | ③ 指标不同（多硫化物溶解或穿梭 vs 其他） | 仅发现差异 | E/S、载量、倍率、锂量、正极类型、盐阴离子 | 温度、LiNO₃ | 同一组电池同时报告两类指标（容量 / 寿命）
P72 | S33-C16¦S33-C8 | S33-C16 | S33-C8 | 是 | 否 | 是 | 是 | 取值点相同 | 其他 / 其他 | 强溶剂化 ↔ 适中溶剂化 / 强溶剂化 ↔ 适中溶剂化 | 本篇 D1（电解液 ⁷Li NMR 向高场位移排序（位移越大 = Li⁺ 溶剂化能力越弱））：重叠；本篇 D2（Li2S4 最大溶解度（UV–vis，电解液中）排序）：重叠 | 5 / 5｜同 | 3.8 / 3.8｜同 | 0.15 / 0.15｜同 | ? / ?｜缺 | 薄 / 薄｜同 | 硫碳 / 硫碳｜同 | FSI / FSI｜同 | 摩尔比 1.0（相对 DME 18.5） / 0.4 M / 摩尔比 1.0（相对 DME 18.5） / 0.4 M｜缺 | 6 | 6 | 未能归因（关键条件均匹配或未知） | 仅发现差异 | E/S、载量、倍率、锂量、正极类型、盐阴离子 | 温度、LiNO₃ | 先补齐未知条件再定
P73 | S33-C17¦S33-C8 | S33-C17 | S33-C8 | 是 | 否 | 是 | 是 | 取值点相同 | 其他 / 其他 | 强溶剂化 ↔ 适中溶剂化 / 强溶剂化 ↔ 适中溶剂化 | 本篇 D1（电解液 ⁷Li NMR 向高场位移排序（位移越大 = Li⁺ 溶剂化能力越弱））：重叠；本篇 D2（Li2S4 最大溶解度（UV–vis，电解液中）排序）：重叠 | 5 / 5｜同 | 3.8 / 3.8｜同 | 0.15 / 0.15｜同 | ? / ?｜缺 | 薄 / 薄｜同 | 硫碳 / 硫碳｜同 | FSI / FSI｜同 | 摩尔比 1.0（相对 DME 18.5） / 0.4 M / 摩尔比 1.0（相对 DME 18.5） / 0.4 M｜缺 | 6 | 6 | 未能归因（关键条件均匹配或未知） | 仅发现差异 | E/S、载量、倍率、锂量、正极类型、盐阴离子 | 温度、LiNO₃ | 先补齐未知条件再定
P74 | S33-C21¦S33-C8 | S33-C21 | S33-C8 | 是 | 否 | 是 | 否 | 指标不同（见③） | 多硫化物溶解或穿梭 / 其他 | 强溶剂化 ↔ 适中溶剂化 / 强溶剂化 ↔ 适中溶剂化 | 本篇 D1（电解液 ⁷Li NMR 向高场位移排序（位移越大 = Li⁺ 溶剂化能力越弱））：重叠；本篇 D2（Li2S4 最大溶解度（UV–vis，电解液中）排序）：重叠 | 5 / 5｜同 | 3.8 / 3.8｜同 | 0.15 / 0.15｜同 | ? / ?｜缺 | 薄 / 薄｜同 | 硫碳 / 硫碳｜同 | FSI / FSI｜同 | 摩尔比 1.0（相对 DME 18.5） / 0.4 M / 摩尔比 1.0（相对 DME 18.5） / 0.4 M｜缺 | 6 | 6 | ③ 指标不同（多硫化物溶解或穿梭 vs 其他） | 仅发现差异 | E/S、载量、倍率、锂量、正极类型、盐阴离子 | 温度、LiNO₃ | 同一组电池同时报告两类指标（容量 / 寿命）
P75 | S33-C25¦S33-C8 | S33-C25 | S33-C8 | 是 | 否 | 是 | 是 | 取值点相同 | 其他 / 其他 | 强溶剂化 ↔ 适中溶剂化 / 强溶剂化 ↔ 适中溶剂化 | 本篇 D1（电解液 ⁷Li NMR 向高场位移排序（位移越大 = Li⁺ 溶剂化能力越弱））：重叠；本篇 D2（Li2S4 最大溶解度（UV–vis，电解液中）排序）：重叠 | 5 / 5｜同 | 3.8 / 3.8｜同 | 0.15 / 0.15｜同 | ? / ?｜缺 | 薄 / 薄｜同 | 硫碳 / 硫碳｜同 | FSI / FSI｜同 | 摩尔比 1.0（相对 DME 18.5） / 0.4 M / 摩尔比 1.0（相对 DME 18.5） / 0.4 M｜缺 | 6 | 6 | 未能归因（关键条件均匹配或未知） | 仅发现差异 | E/S、载量、倍率、锂量、正极类型、盐阴离子 | 温度、LiNO₃ | 先补齐未知条件再定
P76 | S33-C26¦S33-C8 | S33-C26 | S33-C8 | 是 | 否 | 是 | 是 | 取值点相同 | 其他 / 其他 | 强溶剂化 ↔ 适中溶剂化 / 强溶剂化 ↔ 适中溶剂化 | 本篇 D1（电解液 ⁷Li NMR 向高场位移排序（位移越大 = Li⁺ 溶剂化能力越弱））：重叠；本篇 D2（Li2S4 最大溶解度（UV–vis，电解液中）排序）：重叠 | 5 / 5｜同 | 3.8 / 3.8｜同 | 0.15 / 0.15｜同 | ? / ?｜缺 | 薄 / 薄｜同 | 硫碳 / 硫碳｜同 | FSI / FSI｜同 | 摩尔比 1.0（相对 DME 18.5） / 0.4 M / 摩尔比 1.0（相对 DME 18.5） / 0.4 M｜缺 | 6 | 6 | 未能归因（关键条件均匹配或未知） | 仅发现差异 | E/S、载量、倍率、锂量、正极类型、盐阴离子 | 温度、LiNO₃ | 先补齐未知条件再定
P77 | S33-C27¦S33-C8 | S33-C27 | S33-C8 | 是 | 否 | 是 | 是 | 取值点相同 | 其他 / 其他 | 强溶剂化 ↔ 适中溶剂化 / 强溶剂化 ↔ 适中溶剂化 | 本篇 D1（电解液 ⁷Li NMR 向高场位移排序（位移越大 = Li⁺ 溶剂化能力越弱））：重叠；本篇 D2（Li2S4 最大溶解度（UV–vis，电解液中）排序）：重叠 | 5 / 5｜同 | 3.8 / 3.8｜同 | 0.15 / 0.15｜同 | ? / ?｜缺 | 薄 / 薄｜同 | 硫碳 / 硫碳｜同 | FSI / FSI｜同 | 摩尔比 1.0（相对 DME 18.5） / 0.4 M / 摩尔比 1.0（相对 DME 18.5） / 0.4 M｜缺 | 6 | 6 | 未能归因（关键条件均匹配或未知） | 仅发现差异 | E/S、载量、倍率、锂量、正极类型、盐阴离子 | 温度、LiNO₃ | 先补齐未知条件再定
P78 | S33-C30¦S33-C8 | S33-C30 | S33-C8 | 是 | 否 | 是 | 否 | 指标不同（见③） | 多硫化物溶解或穿梭 / 其他 | 强溶剂化 ↔ 弱溶剂化 / 强溶剂化 ↔ 适中溶剂化 | 本篇 D1（电解液 ⁷Li NMR 向高场位移排序（位移越大 = Li⁺ 溶剂化能力越弱））：重叠；本篇 D2（Li2S4 最大溶解度（UV–vis，电解液中）排序）：重叠 | 5 / 5｜同 | 3.8 / 3.8｜同 | 0.15 / 0.15｜同 | ? / ?｜缺 | 薄 / 薄｜同 | 硫碳 / 硫碳｜同 | FSI / FSI｜同 | 摩尔比 1.0（相对 DME 18.5） / 0.4 M / 摩尔比 1.0（相对 DME 18.5） / 0.4 M｜缺 | 6 | 6 | ③ 指标不同（多硫化物溶解或穿梭 vs 其他） | 仅发现差异 | E/S、载量、倍率、锂量、正极类型、盐阴离子 | 温度、LiNO₃ | 同一组电池同时报告两类指标（容量 / 寿命）
P79 | S33-C3¦S33-C9 | S33-C3 | S33-C9 | 是 | 是 | 是 | 否 | 指标不同（见③） | 多硫化物溶解或穿梭 / 其他 | 强溶剂化 ↔ 适中溶剂化 / 强溶剂化 ↔ 适中溶剂化 | 本篇 D1（电解液 ⁷Li NMR 向高场位移排序（位移越大 = Li⁺ 溶剂化能力越弱））：重叠；本篇 D2（Li2S4 最大溶解度（UV–vis，电解液中）排序）：重叠 | 5 / 5｜同 | 3.8 / 3.8｜同 | 0.15 / 0.15｜同 | ? / ?｜缺 | 薄 / 薄｜同 | 硫碳 / 硫碳｜同 | FSI / FSI｜同 | 摩尔比 1.0（相对 DME 18.5） / 0.4 M / 摩尔比 1.0（相对 DME 18.5） / 0.4 M｜缺 | 6 | 6 | ③ 指标不同（多硫化物溶解或穿梭 vs 其他） | 仅发现差异（同一对配方，但指标或取值点不同） | E/S、载量、倍率、锂量、正极类型、盐阴离子 | 温度、LiNO₃ | 同一组电池同时报告两类指标（容量 / 寿命）
P80 | S33-C12¦S33-C9 | S33-C12 | S33-C9 | 是 | 否 | 是 | 否 | 指标不同（见③） | 多硫化物溶解或穿梭 / 其他 | 强溶剂化 ↔ 适中溶剂化 / 强溶剂化 ↔ 适中溶剂化 | 本篇 D1（电解液 ⁷Li NMR 向高场位移排序（位移越大 = Li⁺ 溶剂化能力越弱））：重叠；本篇 D2（Li2S4 最大溶解度（UV–vis，电解液中）排序）：重叠 | 5 / 5｜同 | 3.8 / 3.8｜同 | 0.15 / 0.15｜同 | ? / ?｜缺 | 薄 / 薄｜同 | 硫碳 / 硫碳｜同 | FSI / FSI｜同 | 摩尔比 1.0（相对 DME 18.5） / 0.4 M / 摩尔比 1.0（相对 DME 18.5） / 0.4 M｜缺 | 6 | 6 | ③ 指标不同（多硫化物溶解或穿梭 vs 其他） | 仅发现差异 | E/S、载量、倍率、锂量、正极类型、盐阴离子 | 温度、LiNO₃ | 同一组电池同时报告两类指标（容量 / 寿命）
P81 | S33-C16¦S33-C9 | S33-C16 | S33-C9 | 是 | 否 | 是 | 是 | 取值点相同 | 其他 / 其他 | 强溶剂化 ↔ 适中溶剂化 / 强溶剂化 ↔ 适中溶剂化 | 本篇 D1（电解液 ⁷Li NMR 向高场位移排序（位移越大 = Li⁺ 溶剂化能力越弱））：重叠；本篇 D2（Li2S4 最大溶解度（UV–vis，电解液中）排序）：重叠 | 5 / 5｜同 | 3.8 / 3.8｜同 | 0.15 / 0.15｜同 | ? / ?｜缺 | 薄 / 薄｜同 | 硫碳 / 硫碳｜同 | FSI / FSI｜同 | 摩尔比 1.0（相对 DME 18.5） / 0.4 M / 摩尔比 1.0（相对 DME 18.5） / 0.4 M｜缺 | 6 | 6 | 未能归因（关键条件均匹配或未知） | 仅发现差异 | E/S、载量、倍率、锂量、正极类型、盐阴离子 | 温度、LiNO₃ | 先补齐未知条件再定
P82 | S33-C17¦S33-C9 | S33-C17 | S33-C9 | 是 | 否 | 是 | 是 | 取值点相同 | 其他 / 其他 | 强溶剂化 ↔ 适中溶剂化 / 强溶剂化 ↔ 适中溶剂化 | 本篇 D1（电解液 ⁷Li NMR 向高场位移排序（位移越大 = Li⁺ 溶剂化能力越弱））：重叠；本篇 D2（Li2S4 最大溶解度（UV–vis，电解液中）排序）：重叠 | 5 / 5｜同 | 3.8 / 3.8｜同 | 0.15 / 0.15｜同 | ? / ?｜缺 | 薄 / 薄｜同 | 硫碳 / 硫碳｜同 | FSI / FSI｜同 | 摩尔比 1.0（相对 DME 18.5） / 0.4 M / 摩尔比 1.0（相对 DME 18.5） / 0.4 M｜缺 | 6 | 6 | 未能归因（关键条件均匹配或未知） | 仅发现差异 | E/S、载量、倍率、锂量、正极类型、盐阴离子 | 温度、LiNO₃ | 先补齐未知条件再定
P83 | S33-C21¦S33-C9 | S33-C21 | S33-C9 | 是 | 否 | 是 | 否 | 指标不同（见③） | 多硫化物溶解或穿梭 / 其他 | 强溶剂化 ↔ 适中溶剂化 / 强溶剂化 ↔ 适中溶剂化 | 本篇 D1（电解液 ⁷Li NMR 向高场位移排序（位移越大 = Li⁺ 溶剂化能力越弱））：重叠；本篇 D2（Li2S4 最大溶解度（UV–vis，电解液中）排序）：重叠 | 5 / 5｜同 | 3.8 / 3.8｜同 | 0.15 / 0.15｜同 | ? / ?｜缺 | 薄 / 薄｜同 | 硫碳 / 硫碳｜同 | FSI / FSI｜同 | 摩尔比 1.0（相对 DME 18.5） / 0.4 M / 摩尔比 1.0（相对 DME 18.5） / 0.4 M｜缺 | 6 | 6 | ③ 指标不同（多硫化物溶解或穿梭 vs 其他） | 仅发现差异 | E/S、载量、倍率、锂量、正极类型、盐阴离子 | 温度、LiNO₃ | 同一组电池同时报告两类指标（容量 / 寿命）
P84 | S33-C25¦S33-C9 | S33-C25 | S33-C9 | 是 | 否 | 是 | 是 | 取值点相同 | 其他 / 其他 | 强溶剂化 ↔ 适中溶剂化 / 强溶剂化 ↔ 适中溶剂化 | 本篇 D1（电解液 ⁷Li NMR 向高场位移排序（位移越大 = Li⁺ 溶剂化能力越弱））：重叠；本篇 D2（Li2S4 最大溶解度（UV–vis，电解液中）排序）：重叠 | 5 / 5｜同 | 3.8 / 3.8｜同 | 0.15 / 0.15｜同 | ? / ?｜缺 | 薄 / 薄｜同 | 硫碳 / 硫碳｜同 | FSI / FSI｜同 | 摩尔比 1.0（相对 DME 18.5） / 0.4 M / 摩尔比 1.0（相对 DME 18.5） / 0.4 M｜缺 | 6 | 6 | 未能归因（关键条件均匹配或未知） | 仅发现差异 | E/S、载量、倍率、锂量、正极类型、盐阴离子 | 温度、LiNO₃ | 先补齐未知条件再定
P85 | S33-C26¦S33-C9 | S33-C26 | S33-C9 | 是 | 否 | 是 | 是 | 取值点相同 | 其他 / 其他 | 强溶剂化 ↔ 适中溶剂化 / 强溶剂化 ↔ 适中溶剂化 | 本篇 D1（电解液 ⁷Li NMR 向高场位移排序（位移越大 = Li⁺ 溶剂化能力越弱））：重叠；本篇 D2（Li2S4 最大溶解度（UV–vis，电解液中）排序）：重叠 | 5 / 5｜同 | 3.8 / 3.8｜同 | 0.15 / 0.15｜同 | ? / ?｜缺 | 薄 / 薄｜同 | 硫碳 / 硫碳｜同 | FSI / FSI｜同 | 摩尔比 1.0（相对 DME 18.5） / 0.4 M / 摩尔比 1.0（相对 DME 18.5） / 0.4 M｜缺 | 6 | 6 | 未能归因（关键条件均匹配或未知） | 仅发现差异 | E/S、载量、倍率、锂量、正极类型、盐阴离子 | 温度、LiNO₃ | 先补齐未知条件再定
P86 | S33-C27¦S33-C9 | S33-C27 | S33-C9 | 是 | 否 | 是 | 是 | 取值点相同 | 其他 / 其他 | 强溶剂化 ↔ 适中溶剂化 / 强溶剂化 ↔ 适中溶剂化 | 本篇 D1（电解液 ⁷Li NMR 向高场位移排序（位移越大 = Li⁺ 溶剂化能力越弱））：重叠；本篇 D2（Li2S4 最大溶解度（UV–vis，电解液中）排序）：重叠 | 5 / 5｜同 | 3.8 / 3.8｜同 | 0.15 / 0.15｜同 | ? / ?｜缺 | 薄 / 薄｜同 | 硫碳 / 硫碳｜同 | FSI / FSI｜同 | 摩尔比 1.0（相对 DME 18.5） / 0.4 M / 摩尔比 1.0（相对 DME 18.5） / 0.4 M｜缺 | 6 | 6 | 未能归因（关键条件均匹配或未知） | 仅发现差异 | E/S、载量、倍率、锂量、正极类型、盐阴离子 | 温度、LiNO₃ | 先补齐未知条件再定
P87 | S33-C30¦S33-C9 | S33-C30 | S33-C9 | 是 | 否 | 是 | 否 | 指标不同（见③） | 多硫化物溶解或穿梭 / 其他 | 强溶剂化 ↔ 弱溶剂化 / 强溶剂化 ↔ 适中溶剂化 | 本篇 D1（电解液 ⁷Li NMR 向高场位移排序（位移越大 = Li⁺ 溶剂化能力越弱））：重叠；本篇 D2（Li2S4 最大溶解度（UV–vis，电解液中）排序）：重叠 | 5 / 5｜同 | 3.8 / 3.8｜同 | 0.15 / 0.15｜同 | ? / ?｜缺 | 薄 / 薄｜同 | 硫碳 / 硫碳｜同 | FSI / FSI｜同 | 摩尔比 1.0（相对 DME 18.5） / 0.4 M / 摩尔比 1.0（相对 DME 18.5） / 0.4 M｜缺 | 6 | 6 | ③ 指标不同（多硫化物溶解或穿梭 vs 其他） | 仅发现差异 | E/S、载量、倍率、锂量、正极类型、盐阴离子 | 温度、LiNO₃ | 同一组电池同时报告两类指标（容量 / 寿命）
P88 | S33-C3¦S33-C11 | S33-C3 | S33-C11 | 是 | 否 | 是 | 否 | 指标不同（见③） | 多硫化物溶解或穿梭 / 过电位或动力学 | 强溶剂化 ↔ 适中溶剂化 / 强溶剂化 ↔ 适中溶剂化 | 本篇 D1（电解液 ⁷Li NMR 向高场位移排序（位移越大 = Li⁺ 溶剂化能力越弱））：重叠；本篇 D2（Li2S4 最大溶解度（UV–vis，电解液中）排序）：重叠 | 5 / 5｜同 | 3.8 / 3.8｜同 | 0.15 / 0.15｜同 | ? / ?｜缺 | 薄 / 薄｜同 | 硫碳 / 硫碳｜同 | FSI / FSI｜同 | 摩尔比 1.0（相对 DME 18.5） / 0.4 M / 摩尔比 1.0（相对 DME 18.5） / 0.4 M｜缺 | 6 | 6 | ③ 指标不同（多硫化物溶解或穿梭 vs 过电位或动力学） | 仅发现差异 | E/S、载量、倍率、锂量、正极类型、盐阴离子 | 温度、LiNO₃ | 同一组电池同时报告两类指标（容量 / 寿命）
P89 | S33-C12¦S33-C11 | S33-C12 | S33-C11 | 是 | 是 | 是 | 否 | 指标不同（见③） | 多硫化物溶解或穿梭 / 过电位或动力学 | 强溶剂化 ↔ 适中溶剂化 / 强溶剂化 ↔ 适中溶剂化 | 本篇 D1（电解液 ⁷Li NMR 向高场位移排序（位移越大 = Li⁺ 溶剂化能力越弱））：重叠；本篇 D2（Li2S4 最大溶解度（UV–vis，电解液中）排序）：重叠 | 5 / 5｜同 | 3.8 / 3.8｜同 | 0.15 / 0.15｜同 | ? / ?｜缺 | 薄 / 薄｜同 | 硫碳 / 硫碳｜同 | FSI / FSI｜同 | 摩尔比 1.0（相对 DME 18.5） / 0.4 M / 摩尔比 1.0（相对 DME 18.5） / 0.4 M｜缺 | 6 | 6 | ③ 指标不同（多硫化物溶解或穿梭 vs 过电位或动力学） | 仅发现差异（同一对配方，但指标或取值点不同） | E/S、载量、倍率、锂量、正极类型、盐阴离子 | 温度、LiNO₃ | 同一组电池同时报告两类指标（容量 / 寿命）
P90 | S33-C13¦S33-C11 | S33-C13 | S33-C11 | 是 | 是 | 否 | 否 | 指标不同（见③） | 循环保持率或寿命 / 过电位或动力学 | 强溶剂化 ↔ 适中溶剂化 / 强溶剂化 ↔ 适中溶剂化 | 本篇 D1（电解液 ⁷Li NMR 向高场位移排序（位移越大 = Li⁺ 溶剂化能力越弱））：重叠；本篇 D2（Li2S4 最大溶解度（UV–vis，电解液中）排序）：重叠 | 5 / 5｜同 | 3.8 / 3.8｜同 | 0.15 / 0.15｜同 | ? / ?｜缺 | 薄 / 薄｜同 | 硫碳 / 硫碳｜同 | FSI / FSI｜同 | 摩尔比 1.0（相对 DME 18.5） / 0.4 M / 摩尔比 1.0（相对 DME 18.5） / 0.4 M｜缺 | 6 | 6 | ③ 指标不同（循环保持率或寿命 vs 过电位或动力学） | 仅发现差异（同一对配方，但指标或取值点不同） | E/S、载量、倍率、锂量、正极类型、盐阴离子 | 温度、LiNO₃ | 同一组电池同时报告两类指标（容量 / 寿命）
P91 | S33-C16¦S33-C11 | S33-C16 | S33-C11 | 是 | 是 | 是 | 否 | 指标不同（见③） | 其他 / 过电位或动力学 | 强溶剂化 ↔ 适中溶剂化 / 强溶剂化 ↔ 适中溶剂化 | 本篇 D1（电解液 ⁷Li NMR 向高场位移排序（位移越大 = Li⁺ 溶剂化能力越弱））：重叠；本篇 D2（Li2S4 最大溶解度（UV–vis，电解液中）排序）：重叠 | 5 / 5｜同 | 3.8 / 3.8｜同 | 0.15 / 0.15｜同 | ? / ?｜缺 | 薄 / 薄｜同 | 硫碳 / 硫碳｜同 | FSI / FSI｜同 | 摩尔比 1.0（相对 DME 18.5） / 0.4 M / 摩尔比 1.0（相对 DME 18.5） / 0.4 M｜缺 | 6 | 6 | ③ 指标不同（其他 vs 过电位或动力学） | 仅发现差异（同一对配方，但指标或取值点不同） | E/S、载量、倍率、锂量、正极类型、盐阴离子 | 温度、LiNO₃ | 同一组电池同时报告两类指标（容量 / 寿命）
P92 | S33-C17¦S33-C11 | S33-C17 | S33-C11 | 是 | 是 | 是 | 否 | 指标不同（见③） | 其他 / 过电位或动力学 | 强溶剂化 ↔ 适中溶剂化 / 强溶剂化 ↔ 适中溶剂化 | 本篇 D1（电解液 ⁷Li NMR 向高场位移排序（位移越大 = Li⁺ 溶剂化能力越弱））：重叠；本篇 D2（Li2S4 最大溶解度（UV–vis，电解液中）排序）：重叠 | 5 / 5｜同 | 3.8 / 3.8｜同 | 0.15 / 0.15｜同 | ? / ?｜缺 | 薄 / 薄｜同 | 硫碳 / 硫碳｜同 | FSI / FSI｜同 | 摩尔比 1.0（相对 DME 18.5） / 0.4 M / 摩尔比 1.0（相对 DME 18.5） / 0.4 M｜缺 | 6 | 6 | ③ 指标不同（其他 vs 过电位或动力学） | 仅发现差异（同一对配方，但指标或取值点不同） | E/S、载量、倍率、锂量、正极类型、盐阴离子 | 温度、LiNO₃ | 同一组电池同时报告两类指标（容量 / 寿命）
P93 | S33-C21¦S33-C11 | S33-C21 | S33-C11 | 是 | 否 | 是 | 否 | 指标不同（见③） | 多硫化物溶解或穿梭 / 过电位或动力学 | 强溶剂化 ↔ 适中溶剂化 / 强溶剂化 ↔ 适中溶剂化 | 本篇 D1（电解液 ⁷Li NMR 向高场位移排序（位移越大 = Li⁺ 溶剂化能力越弱））：重叠；本篇 D2（Li2S4 最大溶解度（UV–vis，电解液中）排序）：重叠 | 5 / 5｜同 | 3.8 / 3.8｜同 | 0.15 / 0.15｜同 | ? / ?｜缺 | 薄 / 薄｜同 | 硫碳 / 硫碳｜同 | FSI / FSI｜同 | 摩尔比 1.0（相对 DME 18.5） / 0.4 M / 摩尔比 1.0（相对 DME 18.5） / 0.4 M｜缺 | 6 | 6 | ③ 指标不同（多硫化物溶解或穿梭 vs 过电位或动力学） | 仅发现差异 | E/S、载量、倍率、锂量、正极类型、盐阴离子 | 温度、LiNO₃ | 同一组电池同时报告两类指标（容量 / 寿命）
P94 | S33-C25¦S33-C11 | S33-C25 | S33-C11 | 是 | 否 | 是 | 否 | 指标不同（见③） | 其他 / 过电位或动力学 | 强溶剂化 ↔ 适中溶剂化 / 强溶剂化 ↔ 适中溶剂化 | 本篇 D1（电解液 ⁷Li NMR 向高场位移排序（位移越大 = Li⁺ 溶剂化能力越弱））：重叠；本篇 D2（Li2S4 最大溶解度（UV–vis，电解液中）排序）：重叠 | 5 / 5｜同 | 3.8 / 3.8｜同 | 0.15 / 0.15｜同 | ? / ?｜缺 | 薄 / 薄｜同 | 硫碳 / 硫碳｜同 | FSI / FSI｜同 | 摩尔比 1.0（相对 DME 18.5） / 0.4 M / 摩尔比 1.0（相对 DME 18.5） / 0.4 M｜缺 | 6 | 6 | ③ 指标不同（其他 vs 过电位或动力学） | 仅发现差异 | E/S、载量、倍率、锂量、正极类型、盐阴离子 | 温度、LiNO₃ | 同一组电池同时报告两类指标（容量 / 寿命）
P95 | S33-C26¦S33-C11 | S33-C26 | S33-C11 | 是 | 否 | 是 | 否 | 指标不同（见③） | 其他 / 过电位或动力学 | 强溶剂化 ↔ 适中溶剂化 / 强溶剂化 ↔ 适中溶剂化 | 本篇 D1（电解液 ⁷Li NMR 向高场位移排序（位移越大 = Li⁺ 溶剂化能力越弱））：重叠；本篇 D2（Li2S4 最大溶解度（UV–vis，电解液中）排序）：重叠 | 5 / 5｜同 | 3.8 / 3.8｜同 | 0.15 / 0.15｜同 | ? / ?｜缺 | 薄 / 薄｜同 | 硫碳 / 硫碳｜同 | FSI / FSI｜同 | 摩尔比 1.0（相对 DME 18.5） / 0.4 M / 摩尔比 1.0（相对 DME 18.5） / 0.4 M｜缺 | 6 | 6 | ③ 指标不同（其他 vs 过电位或动力学） | 仅发现差异 | E/S、载量、倍率、锂量、正极类型、盐阴离子 | 温度、LiNO₃ | 同一组电池同时报告两类指标（容量 / 寿命）
P96 | S33-C27¦S33-C11 | S33-C27 | S33-C11 | 是 | 否 | 是 | 否 | 指标不同（见③） | 其他 / 过电位或动力学 | 强溶剂化 ↔ 适中溶剂化 / 强溶剂化 ↔ 适中溶剂化 | 本篇 D1（电解液 ⁷Li NMR 向高场位移排序（位移越大 = Li⁺ 溶剂化能力越弱））：重叠；本篇 D2（Li2S4 最大溶解度（UV–vis，电解液中）排序）：重叠 | 5 / 5｜同 | 3.8 / 3.8｜同 | 0.15 / 0.15｜同 | ? / ?｜缺 | 薄 / 薄｜同 | 硫碳 / 硫碳｜同 | FSI / FSI｜同 | 摩尔比 1.0（相对 DME 18.5） / 0.4 M / 摩尔比 1.0（相对 DME 18.5） / 0.4 M｜缺 | 6 | 6 | ③ 指标不同（其他 vs 过电位或动力学） | 仅发现差异 | E/S、载量、倍率、锂量、正极类型、盐阴离子 | 温度、LiNO₃ | 同一组电池同时报告两类指标（容量 / 寿命）
P97 | S33-C30¦S33-C11 | S33-C30 | S33-C11 | 是 | 否 | 是 | 否 | 指标不同（见③） | 多硫化物溶解或穿梭 / 过电位或动力学 | 强溶剂化 ↔ 弱溶剂化 / 强溶剂化 ↔ 适中溶剂化 | 本篇 D1（电解液 ⁷Li NMR 向高场位移排序（位移越大 = Li⁺ 溶剂化能力越弱））：重叠；本篇 D2（Li2S4 最大溶解度（UV–vis，电解液中）排序）：重叠 | 5 / 5｜同 | 3.8 / 3.8｜同 | 0.15 / 0.15｜同 | ? / ?｜缺 | 薄 / 薄｜同 | 硫碳 / 硫碳｜同 | FSI / FSI｜同 | 摩尔比 1.0（相对 DME 18.5） / 0.4 M / 摩尔比 1.0（相对 DME 18.5） / 0.4 M｜缺 | 6 | 6 | ③ 指标不同（多硫化物溶解或穿梭 vs 过电位或动力学） | 仅发现差异 | E/S、载量、倍率、锂量、正极类型、盐阴离子 | 温度、LiNO₃ | 同一组电池同时报告两类指标（容量 / 寿命）
P98 | S33-C3¦S33-C18 | S33-C3 | S33-C18 | 是 | 否 | 是 | 否 | 指标不同（见③） | 多硫化物溶解或穿梭 / 其他 | 强溶剂化 ↔ 适中溶剂化 / 强溶剂化 ↔ 适中溶剂化 | 本篇 D1（电解液 ⁷Li NMR 向高场位移排序（位移越大 = Li⁺ 溶剂化能力越弱））：重叠；本篇 D2（Li2S4 最大溶解度（UV–vis，电解液中）排序）：重叠 | 5 / 5｜同 | 3.8 / 3.8｜同 | 0.15 / 0.15｜同 | ? / ?｜缺 | 薄 / 薄｜同 | 硫碳 / 硫碳｜同 | FSI / FSI｜同 | 摩尔比 1.0（相对 DME 18.5） / 0.4 M / 摩尔比 1.0（相对 DME 18.5） / 0.4 M｜缺 | 6 | 6 | ③ 指标不同（多硫化物溶解或穿梭 vs 其他） | 仅发现差异 | E/S、载量、倍率、锂量、正极类型、盐阴离子 | 温度、LiNO₃ | 同一组电池同时报告两类指标（容量 / 寿命）
P99 | S33-C12¦S33-C18 | S33-C12 | S33-C18 | 是 | 是 | 是 | 否 | 指标不同（见③） | 多硫化物溶解或穿梭 / 其他 | 强溶剂化 ↔ 适中溶剂化 / 强溶剂化 ↔ 适中溶剂化 | 本篇 D1（电解液 ⁷Li NMR 向高场位移排序（位移越大 = Li⁺ 溶剂化能力越弱））：重叠；本篇 D2（Li2S4 最大溶解度（UV–vis，电解液中）排序）：重叠 | 5 / 5｜同 | 3.8 / 3.8｜同 | 0.15 / 0.15｜同 | ? / ?｜缺 | 薄 / 薄｜同 | 硫碳 / 硫碳｜同 | FSI / FSI｜同 | 摩尔比 1.0（相对 DME 18.5） / 0.4 M / 摩尔比 1.0（相对 DME 18.5） / 0.4 M｜缺 | 6 | 6 | ③ 指标不同（多硫化物溶解或穿梭 vs 其他） | 仅发现差异（同一对配方，但指标或取值点不同） | E/S、载量、倍率、锂量、正极类型、盐阴离子 | 温度、LiNO₃ | 同一组电池同时报告两类指标（容量 / 寿命）
P100 | S33-C13¦S33-C18 | S33-C13 | S33-C18 | 是 | 是 | 否 | 否 | 指标不同（见③） | 循环保持率或寿命 / 其他 | 强溶剂化 ↔ 适中溶剂化 / 强溶剂化 ↔ 适中溶剂化 | 本篇 D1（电解液 ⁷Li NMR 向高场位移排序（位移越大 = Li⁺ 溶剂化能力越弱））：重叠；本篇 D2（Li2S4 最大溶解度（UV–vis，电解液中）排序）：重叠 | 5 / 5｜同 | 3.8 / 3.8｜同 | 0.15 / 0.15｜同 | ? / ?｜缺 | 薄 / 薄｜同 | 硫碳 / 硫碳｜同 | FSI / FSI｜同 | 摩尔比 1.0（相对 DME 18.5） / 0.4 M / 摩尔比 1.0（相对 DME 18.5） / 0.4 M｜缺 | 6 | 6 | ③ 指标不同（循环保持率或寿命 vs 其他） | 仅发现差异（同一对配方，但指标或取值点不同） | E/S、载量、倍率、锂量、正极类型、盐阴离子 | 温度、LiNO₃ | 同一组电池同时报告两类指标（容量 / 寿命）
P101 | S33-C16¦S33-C18 | S33-C16 | S33-C18 | 是 | 是 | 是 | 是 | 取值点相同 | 其他 / 其他 | 强溶剂化 ↔ 适中溶剂化 / 强溶剂化 ↔ 适中溶剂化 | 本篇 D1（电解液 ⁷Li NMR 向高场位移排序（位移越大 = Li⁺ 溶剂化能力越弱））：重叠；本篇 D2（Li2S4 最大溶解度（UV–vis，电解液中）排序）：重叠 | 5 / 5｜同 | 3.8 / 3.8｜同 | 0.15 / 0.15｜同 | ? / ?｜缺 | 薄 / 薄｜同 | 硫碳 / 硫碳｜同 | FSI / FSI｜同 | 摩尔比 1.0（相对 DME 18.5） / 0.4 M / 摩尔比 1.0（相对 DME 18.5） / 0.4 M｜缺 | 6 | 6 | 未能归因（关键条件均匹配或未知） | 待核：可能为同篇控制比较 | E/S、载量、倍率、锂量、正极类型、盐阴离子 | 温度、LiNO₃ | 先补齐未知条件再定
P102 | S33-C17¦S33-C18 | S33-C17 | S33-C18 | 是 | 是 | 是 | 是 | 取值点相同 | 其他 / 其他 | 强溶剂化 ↔ 适中溶剂化 / 强溶剂化 ↔ 适中溶剂化 | 本篇 D1（电解液 ⁷Li NMR 向高场位移排序（位移越大 = Li⁺ 溶剂化能力越弱））：重叠；本篇 D2（Li2S4 最大溶解度（UV–vis，电解液中）排序）：重叠 | 5 / 5｜同 | 3.8 / 3.8｜同 | 0.15 / 0.15｜同 | ? / ?｜缺 | 薄 / 薄｜同 | 硫碳 / 硫碳｜同 | FSI / FSI｜同 | 摩尔比 1.0（相对 DME 18.5） / 0.4 M / 摩尔比 1.0（相对 DME 18.5） / 0.4 M｜缺 | 6 | 6 | 未能归因（关键条件均匹配或未知） | 待核：可能为同篇控制比较 | E/S、载量、倍率、锂量、正极类型、盐阴离子 | 温度、LiNO₃ | 先补齐未知条件再定
P103 | S33-C21¦S33-C18 | S33-C21 | S33-C18 | 是 | 否 | 是 | 否 | 指标不同（见③） | 多硫化物溶解或穿梭 / 其他 | 强溶剂化 ↔ 适中溶剂化 / 强溶剂化 ↔ 适中溶剂化 | 本篇 D1（电解液 ⁷Li NMR 向高场位移排序（位移越大 = Li⁺ 溶剂化能力越弱））：重叠；本篇 D2（Li2S4 最大溶解度（UV–vis，电解液中）排序）：重叠 | 5 / 5｜同 | 3.8 / 3.8｜同 | 0.15 / 0.15｜同 | ? / ?｜缺 | 薄 / 薄｜同 | 硫碳 / 硫碳｜同 | FSI / FSI｜同 | 摩尔比 1.0（相对 DME 18.5） / 0.4 M / 摩尔比 1.0（相对 DME 18.5） / 0.4 M｜缺 | 6 | 6 | ③ 指标不同（多硫化物溶解或穿梭 vs 其他） | 仅发现差异 | E/S、载量、倍率、锂量、正极类型、盐阴离子 | 温度、LiNO₃ | 同一组电池同时报告两类指标（容量 / 寿命）
P104 | S33-C25¦S33-C18 | S33-C25 | S33-C18 | 是 | 否 | 是 | 是 | 取值点相同 | 其他 / 其他 | 强溶剂化 ↔ 适中溶剂化 / 强溶剂化 ↔ 适中溶剂化 | 本篇 D1（电解液 ⁷Li NMR 向高场位移排序（位移越大 = Li⁺ 溶剂化能力越弱））：重叠；本篇 D2（Li2S4 最大溶解度（UV–vis，电解液中）排序）：重叠 | 5 / 5｜同 | 3.8 / 3.8｜同 | 0.15 / 0.15｜同 | ? / ?｜缺 | 薄 / 薄｜同 | 硫碳 / 硫碳｜同 | FSI / FSI｜同 | 摩尔比 1.0（相对 DME 18.5） / 0.4 M / 摩尔比 1.0（相对 DME 18.5） / 0.4 M｜缺 | 6 | 6 | 未能归因（关键条件均匹配或未知） | 仅发现差异 | E/S、载量、倍率、锂量、正极类型、盐阴离子 | 温度、LiNO₃ | 先补齐未知条件再定
P105 | S33-C26¦S33-C18 | S33-C26 | S33-C18 | 是 | 否 | 是 | 是 | 取值点相同 | 其他 / 其他 | 强溶剂化 ↔ 适中溶剂化 / 强溶剂化 ↔ 适中溶剂化 | 本篇 D1（电解液 ⁷Li NMR 向高场位移排序（位移越大 = Li⁺ 溶剂化能力越弱））：重叠；本篇 D2（Li2S4 最大溶解度（UV–vis，电解液中）排序）：重叠 | 5 / 5｜同 | 3.8 / 3.8｜同 | 0.15 / 0.15｜同 | ? / ?｜缺 | 薄 / 薄｜同 | 硫碳 / 硫碳｜同 | FSI / FSI｜同 | 摩尔比 1.0（相对 DME 18.5） / 0.4 M / 摩尔比 1.0（相对 DME 18.5） / 0.4 M｜缺 | 6 | 6 | 未能归因（关键条件均匹配或未知） | 仅发现差异 | E/S、载量、倍率、锂量、正极类型、盐阴离子 | 温度、LiNO₃ | 先补齐未知条件再定
P106 | S33-C27¦S33-C18 | S33-C27 | S33-C18 | 是 | 否 | 是 | 是 | 取值点相同 | 其他 / 其他 | 强溶剂化 ↔ 适中溶剂化 / 强溶剂化 ↔ 适中溶剂化 | 本篇 D1（电解液 ⁷Li NMR 向高场位移排序（位移越大 = Li⁺ 溶剂化能力越弱））：重叠；本篇 D2（Li2S4 最大溶解度（UV–vis，电解液中）排序）：重叠 | 5 / 5｜同 | 3.8 / 3.8｜同 | 0.15 / 0.15｜同 | ? / ?｜缺 | 薄 / 薄｜同 | 硫碳 / 硫碳｜同 | FSI / FSI｜同 | 摩尔比 1.0（相对 DME 18.5） / 0.4 M / 摩尔比 1.0（相对 DME 18.5） / 0.4 M｜缺 | 6 | 6 | 未能归因（关键条件均匹配或未知） | 仅发现差异 | E/S、载量、倍率、锂量、正极类型、盐阴离子 | 温度、LiNO₃ | 先补齐未知条件再定
P107 | S33-C30¦S33-C18 | S33-C30 | S33-C18 | 是 | 否 | 是 | 否 | 指标不同（见③） | 多硫化物溶解或穿梭 / 其他 | 强溶剂化 ↔ 弱溶剂化 / 强溶剂化 ↔ 适中溶剂化 | 本篇 D1（电解液 ⁷Li NMR 向高场位移排序（位移越大 = Li⁺ 溶剂化能力越弱））：重叠；本篇 D2（Li2S4 最大溶解度（UV–vis，电解液中）排序）：重叠 | 5 / 5｜同 | 3.8 / 3.8｜同 | 0.15 / 0.15｜同 | ? / ?｜缺 | 薄 / 薄｜同 | 硫碳 / 硫碳｜同 | FSI / FSI｜同 | 摩尔比 1.0（相对 DME 18.5） / 0.4 M / 摩尔比 1.0（相对 DME 18.5） / 0.4 M｜缺 | 6 | 6 | ③ 指标不同（多硫化物溶解或穿梭 vs 其他） | 仅发现差异 | E/S、载量、倍率、锂量、正极类型、盐阴离子 | 温度、LiNO₃ | 同一组电池同时报告两类指标（容量 / 寿命）
P108 | S33-C3¦S33-C20 | S33-C3 | S33-C20 | 是 | 否 | 是 | 否 | 指标不同（见③） | 多硫化物溶解或穿梭 / 过电位或动力学 | 强溶剂化 ↔ 适中溶剂化 / 强溶剂化 ↔ 适中溶剂化 | 本篇 D1（电解液 ⁷Li NMR 向高场位移排序（位移越大 = Li⁺ 溶剂化能力越弱））：重叠；本篇 D2（Li2S4 最大溶解度（UV–vis，电解液中）排序）：重叠 | 5 / 5｜同 | 3.8 / 3.8｜同 | 0.15 / 0.15｜同 | ? / ?｜缺 | 薄 / 薄｜同 | 硫碳 / 硫碳｜同 | FSI / FSI｜同 | 摩尔比 1.0（相对 DME 18.5） / 0.4 M / 摩尔比 1.0（相对 DME 18.5） / 0.4 M｜缺 | 6 | 6 | ③ 指标不同（多硫化物溶解或穿梭 vs 过电位或动力学） | 仅发现差异 | E/S、载量、倍率、锂量、正极类型、盐阴离子 | 温度、LiNO₃ | 同一组电池同时报告两类指标（容量 / 寿命）
P109 | S33-C12¦S33-C20 | S33-C12 | S33-C20 | 是 | 否 | 是 | 否 | 指标不同（见③） | 多硫化物溶解或穿梭 / 过电位或动力学 | 强溶剂化 ↔ 适中溶剂化 / 强溶剂化 ↔ 适中溶剂化 | 本篇 D1（电解液 ⁷Li NMR 向高场位移排序（位移越大 = Li⁺ 溶剂化能力越弱））：重叠；本篇 D2（Li2S4 最大溶解度（UV–vis，电解液中）排序）：重叠 | 5 / 5｜同 | 3.8 / 3.8｜同 | 0.15 / 0.15｜同 | ? / ?｜缺 | 薄 / 薄｜同 | 硫碳 / 硫碳｜同 | FSI / FSI｜同 | 摩尔比 1.0（相对 DME 18.5） / 0.4 M / 摩尔比 1.0（相对 DME 18.5） / 0.4 M｜缺 | 6 | 6 | ③ 指标不同（多硫化物溶解或穿梭 vs 过电位或动力学） | 仅发现差异 | E/S、载量、倍率、锂量、正极类型、盐阴离子 | 温度、LiNO₃ | 同一组电池同时报告两类指标（容量 / 寿命）
P110 | S33-C16¦S33-C20 | S33-C16 | S33-C20 | 是 | 否 | 是 | 否 | 指标不同（见③） | 其他 / 过电位或动力学 | 强溶剂化 ↔ 适中溶剂化 / 强溶剂化 ↔ 适中溶剂化 | 本篇 D1（电解液 ⁷Li NMR 向高场位移排序（位移越大 = Li⁺ 溶剂化能力越弱））：重叠；本篇 D2（Li2S4 最大溶解度（UV–vis，电解液中）排序）：重叠 | 5 / 5｜同 | 3.8 / 3.8｜同 | 0.15 / 0.15｜同 | ? / ?｜缺 | 薄 / 薄｜同 | 硫碳 / 硫碳｜同 | FSI / FSI｜同 | 摩尔比 1.0（相对 DME 18.5） / 0.4 M / 摩尔比 1.0（相对 DME 18.5） / 0.4 M｜缺 | 6 | 6 | ③ 指标不同（其他 vs 过电位或动力学） | 仅发现差异 | E/S、载量、倍率、锂量、正极类型、盐阴离子 | 温度、LiNO₃ | 同一组电池同时报告两类指标（容量 / 寿命）
P111 | S33-C17¦S33-C20 | S33-C17 | S33-C20 | 是 | 否 | 是 | 否 | 指标不同（见③） | 其他 / 过电位或动力学 | 强溶剂化 ↔ 适中溶剂化 / 强溶剂化 ↔ 适中溶剂化 | 本篇 D1（电解液 ⁷Li NMR 向高场位移排序（位移越大 = Li⁺ 溶剂化能力越弱））：重叠；本篇 D2（Li2S4 最大溶解度（UV–vis，电解液中）排序）：重叠 | 5 / 5｜同 | 3.8 / 3.8｜同 | 0.15 / 0.15｜同 | ? / ?｜缺 | 薄 / 薄｜同 | 硫碳 / 硫碳｜同 | FSI / FSI｜同 | 摩尔比 1.0（相对 DME 18.5） / 0.4 M / 摩尔比 1.0（相对 DME 18.5） / 0.4 M｜缺 | 6 | 6 | ③ 指标不同（其他 vs 过电位或动力学） | 仅发现差异 | E/S、载量、倍率、锂量、正极类型、盐阴离子 | 温度、LiNO₃ | 同一组电池同时报告两类指标（容量 / 寿命）
P112 | S33-C21¦S33-C20 | S33-C21 | S33-C20 | 是 | 是 | 是 | 否 | 指标不同（见③） | 多硫化物溶解或穿梭 / 过电位或动力学 | 强溶剂化 ↔ 适中溶剂化 / 强溶剂化 ↔ 适中溶剂化 | 本篇 D1（电解液 ⁷Li NMR 向高场位移排序（位移越大 = Li⁺ 溶剂化能力越弱））：重叠；本篇 D2（Li2S4 最大溶解度（UV–vis，电解液中）排序）：重叠 | 5 / 5｜同 | 3.8 / 3.8｜同 | 0.15 / 0.15｜同 | ? / ?｜缺 | 薄 / 薄｜同 | 硫碳 / 硫碳｜同 | FSI / FSI｜同 | 摩尔比 1.0（相对 DME 18.5） / 0.4 M / 摩尔比 1.0（相对 DME 18.5） / 0.4 M｜缺 | 6 | 6 | ③ 指标不同（多硫化物溶解或穿梭 vs 过电位或动力学） | 仅发现差异（同一对配方，但指标或取值点不同） | E/S、载量、倍率、锂量、正极类型、盐阴离子 | 温度、LiNO₃ | 同一组电池同时报告两类指标（容量 / 寿命）
P113 | S33-C22¦S33-C20 | S33-C22 | S33-C20 | 是 | 是 | 否 | 否 | 指标不同（见③） | 循环保持率或寿命 / 过电位或动力学 | 强溶剂化 ↔ 适中溶剂化 / 强溶剂化 ↔ 适中溶剂化 | 本篇 D1（电解液 ⁷Li NMR 向高场位移排序（位移越大 = Li⁺ 溶剂化能力越弱））：重叠；本篇 D2（Li2S4 最大溶解度（UV–vis，电解液中）排序）：重叠 | 5 / 5｜同 | 3.8 / 3.8｜同 | 0.15 / 0.15｜同 | ? / ?｜缺 | 薄 / 薄｜同 | 硫碳 / 硫碳｜同 | FSI / FSI｜同 | 摩尔比 1.0（相对 DME 18.5） / 0.4 M / 摩尔比 1.0（相对 DME 18.5） / 0.4 M｜缺 | 6 | 6 | ③ 指标不同（循环保持率或寿命 vs 过电位或动力学） | 仅发现差异（同一对配方，但指标或取值点不同） | E/S、载量、倍率、锂量、正极类型、盐阴离子 | 温度、LiNO₃ | 同一组电池同时报告两类指标（容量 / 寿命）
P114 | S33-C25¦S33-C20 | S33-C25 | S33-C20 | 是 | 是 | 是 | 否 | 指标不同（见③） | 其他 / 过电位或动力学 | 强溶剂化 ↔ 适中溶剂化 / 强溶剂化 ↔ 适中溶剂化 | 本篇 D1（电解液 ⁷Li NMR 向高场位移排序（位移越大 = Li⁺ 溶剂化能力越弱））：重叠；本篇 D2（Li2S4 最大溶解度（UV–vis，电解液中）排序）：重叠 | 5 / 5｜同 | 3.8 / 3.8｜同 | 0.15 / 0.15｜同 | ? / ?｜缺 | 薄 / 薄｜同 | 硫碳 / 硫碳｜同 | FSI / FSI｜同 | 摩尔比 1.0（相对 DME 18.5） / 0.4 M / 摩尔比 1.0（相对 DME 18.5） / 0.4 M｜缺 | 6 | 6 | ③ 指标不同（其他 vs 过电位或动力学） | 仅发现差异（同一对配方，但指标或取值点不同） | E/S、载量、倍率、锂量、正极类型、盐阴离子 | 温度、LiNO₃ | 同一组电池同时报告两类指标（容量 / 寿命）
P115 | S33-C26¦S33-C20 | S33-C26 | S33-C20 | 是 | 是 | 是 | 否 | 指标不同（见③） | 其他 / 过电位或动力学 | 强溶剂化 ↔ 适中溶剂化 / 强溶剂化 ↔ 适中溶剂化 | 本篇 D1（电解液 ⁷Li NMR 向高场位移排序（位移越大 = Li⁺ 溶剂化能力越弱））：重叠；本篇 D2（Li2S4 最大溶解度（UV–vis，电解液中）排序）：重叠 | 5 / 5｜同 | 3.8 / 3.8｜同 | 0.15 / 0.15｜同 | ? / ?｜缺 | 薄 / 薄｜同 | 硫碳 / 硫碳｜同 | FSI / FSI｜同 | 摩尔比 1.0（相对 DME 18.5） / 0.4 M / 摩尔比 1.0（相对 DME 18.5） / 0.4 M｜缺 | 6 | 6 | ③ 指标不同（其他 vs 过电位或动力学） | 仅发现差异（同一对配方，但指标或取值点不同） | E/S、载量、倍率、锂量、正极类型、盐阴离子 | 温度、LiNO₃ | 同一组电池同时报告两类指标（容量 / 寿命）
P116 | S33-C27¦S33-C20 | S33-C27 | S33-C20 | 是 | 是 | 是 | 否 | 指标不同（见③） | 其他 / 过电位或动力学 | 强溶剂化 ↔ 适中溶剂化 / 强溶剂化 ↔ 适中溶剂化 | 本篇 D1（电解液 ⁷Li NMR 向高场位移排序（位移越大 = Li⁺ 溶剂化能力越弱））：重叠；本篇 D2（Li2S4 最大溶解度（UV–vis，电解液中）排序）：重叠 | 5 / 5｜同 | 3.8 / 3.8｜同 | 0.15 / 0.15｜同 | ? / ?｜缺 | 薄 / 薄｜同 | 硫碳 / 硫碳｜同 | FSI / FSI｜同 | 摩尔比 1.0（相对 DME 18.5） / 0.4 M / 摩尔比 1.0（相对 DME 18.5） / 0.4 M｜缺 | 6 | 6 | ③ 指标不同（其他 vs 过电位或动力学） | 仅发现差异（同一对配方，但指标或取值点不同） | E/S、载量、倍率、锂量、正极类型、盐阴离子 | 温度、LiNO₃ | 同一组电池同时报告两类指标（容量 / 寿命）
P117 | S33-C30¦S33-C20 | S33-C30 | S33-C20 | 是 | 否 | 是 | 否 | 指标不同（见③） | 多硫化物溶解或穿梭 / 过电位或动力学 | 强溶剂化 ↔ 弱溶剂化 / 强溶剂化 ↔ 适中溶剂化 | 本篇 D1（电解液 ⁷Li NMR 向高场位移排序（位移越大 = Li⁺ 溶剂化能力越弱））：重叠；本篇 D2（Li2S4 最大溶解度（UV–vis，电解液中）排序）：重叠 | 5 / 5｜同 | 3.8 / 3.8｜同 | 0.15 / 0.15｜同 | ? / ?｜缺 | 薄 / 薄｜同 | 硫碳 / 硫碳｜同 | FSI / FSI｜同 | 摩尔比 1.0（相对 DME 18.5） / 0.4 M / 摩尔比 1.0（相对 DME 18.5） / 0.4 M｜缺 | 6 | 6 | ③ 指标不同（多硫化物溶解或穿梭 vs 过电位或动力学） | 仅发现差异 | E/S、载量、倍率、锂量、正极类型、盐阴离子 | 温度、LiNO₃ | 同一组电池同时报告两类指标（容量 / 寿命）
P118 | S33-C30¦S33-C28 | S33-C30 | S33-C28 | 是 | 是 | 否 | 否 | 指标不同（见③） | 多硫化物溶解或穿梭 / 首圈容量 | 强溶剂化 ↔ 弱溶剂化 / 强溶剂化 ↔ 弱溶剂化 | 本篇 D1（电解液 ⁷Li NMR 向高场位移排序（位移越大 = Li⁺ 溶剂化能力越弱））：重叠；本篇 D2（Li2S4 最大溶解度（UV–vis，电解液中）排序）：重叠 | 5 / 5｜同 | 3.8 / 3.8｜同 | 0.15 / 0.15｜同 | ? / ?｜缺 | 薄 / 薄｜同 | 硫碳 / 硫碳｜同 | FSI / FSI｜同 | 摩尔比 1.0（相对 DME 18.5） / 0.4 M / 摩尔比 1.0（相对 DME 18.5） / 0.4 M｜缺 | 6 | 6 | ③ 指标不同（多硫化物溶解或穿梭 vs 首圈容量） | 仅发现差异（同一对配方，但指标或取值点不同） | E/S、载量、倍率、锂量、正极类型、盐阴离子 | 温度、LiNO₃ | 同一组电池同时报告两类指标（容量 / 寿命）
P119 | S33-C3¦S33-C29 | S33-C3 | S33-C29 | 是 | 否 | 是 | 否 | 指标不同（见③） | 多硫化物溶解或穿梭 / 过电位或动力学 | 强溶剂化 ↔ 适中溶剂化 / 强溶剂化 ↔ 弱溶剂化 | 本篇 D1（电解液 ⁷Li NMR 向高场位移排序（位移越大 = Li⁺ 溶剂化能力越弱））：重叠；本篇 D2（Li2S4 最大溶解度（UV–vis，电解液中）排序）：重叠 | 5 / 5｜同 | 3.8 / 3.8｜同 | 0.15 / 0.15｜同 | ? / ?｜缺 | 薄 / 薄｜同 | 硫碳 / 硫碳｜同 | FSI / FSI｜同 | 摩尔比 1.0（相对 DME 18.5） / 0.4 M / 摩尔比 1.0（相对 DME 18.5） / 0.4 M｜缺 | 6 | 6 | ③ 指标不同（多硫化物溶解或穿梭 vs 过电位或动力学） | 仅发现差异 | E/S、载量、倍率、锂量、正极类型、盐阴离子 | 温度、LiNO₃ | 同一组电池同时报告两类指标（容量 / 寿命）
P120 | S33-C12¦S33-C29 | S33-C12 | S33-C29 | 是 | 否 | 是 | 否 | 指标不同（见③） | 多硫化物溶解或穿梭 / 过电位或动力学 | 强溶剂化 ↔ 适中溶剂化 / 强溶剂化 ↔ 弱溶剂化 | 本篇 D1（电解液 ⁷Li NMR 向高场位移排序（位移越大 = Li⁺ 溶剂化能力越弱））：重叠；本篇 D2（Li2S4 最大溶解度（UV–vis，电解液中）排序）：重叠 | 5 / 5｜同 | 3.8 / 3.8｜同 | 0.15 / 0.15｜同 | ? / ?｜缺 | 薄 / 薄｜同 | 硫碳 / 硫碳｜同 | FSI / FSI｜同 | 摩尔比 1.0（相对 DME 18.5） / 0.4 M / 摩尔比 1.0（相对 DME 18.5） / 0.4 M｜缺 | 6 | 6 | ③ 指标不同（多硫化物溶解或穿梭 vs 过电位或动力学） | 仅发现差异 | E/S、载量、倍率、锂量、正极类型、盐阴离子 | 温度、LiNO₃ | 同一组电池同时报告两类指标（容量 / 寿命）
P121 | S33-C16¦S33-C29 | S33-C16 | S33-C29 | 是 | 否 | 是 | 否 | 指标不同（见③） | 其他 / 过电位或动力学 | 强溶剂化 ↔ 适中溶剂化 / 强溶剂化 ↔ 弱溶剂化 | 本篇 D1（电解液 ⁷Li NMR 向高场位移排序（位移越大 = Li⁺ 溶剂化能力越弱））：重叠；本篇 D2（Li2S4 最大溶解度（UV–vis，电解液中）排序）：重叠 | 5 / 5｜同 | 3.8 / 3.8｜同 | 0.15 / 0.15｜同 | ? / ?｜缺 | 薄 / 薄｜同 | 硫碳 / 硫碳｜同 | FSI / FSI｜同 | 摩尔比 1.0（相对 DME 18.5） / 0.4 M / 摩尔比 1.0（相对 DME 18.5） / 0.4 M｜缺 | 6 | 6 | ③ 指标不同（其他 vs 过电位或动力学） | 仅发现差异 | E/S、载量、倍率、锂量、正极类型、盐阴离子 | 温度、LiNO₃ | 同一组电池同时报告两类指标（容量 / 寿命）
P122 | S33-C17¦S33-C29 | S33-C17 | S33-C29 | 是 | 否 | 是 | 否 | 指标不同（见③） | 其他 / 过电位或动力学 | 强溶剂化 ↔ 适中溶剂化 / 强溶剂化 ↔ 弱溶剂化 | 本篇 D1（电解液 ⁷Li NMR 向高场位移排序（位移越大 = Li⁺ 溶剂化能力越弱））：重叠；本篇 D2（Li2S4 最大溶解度（UV–vis，电解液中）排序）：重叠 | 5 / 5｜同 | 3.8 / 3.8｜同 | 0.15 / 0.15｜同 | ? / ?｜缺 | 薄 / 薄｜同 | 硫碳 / 硫碳｜同 | FSI / FSI｜同 | 摩尔比 1.0（相对 DME 18.5） / 0.4 M / 摩尔比 1.0（相对 DME 18.5） / 0.4 M｜缺 | 6 | 6 | ③ 指标不同（其他 vs 过电位或动力学） | 仅发现差异 | E/S、载量、倍率、锂量、正极类型、盐阴离子 | 温度、LiNO₃ | 同一组电池同时报告两类指标（容量 / 寿命）
P123 | S33-C21¦S33-C29 | S33-C21 | S33-C29 | 是 | 否 | 是 | 否 | 指标不同（见③） | 多硫化物溶解或穿梭 / 过电位或动力学 | 强溶剂化 ↔ 适中溶剂化 / 强溶剂化 ↔ 弱溶剂化 | 本篇 D1（电解液 ⁷Li NMR 向高场位移排序（位移越大 = Li⁺ 溶剂化能力越弱））：重叠；本篇 D2（Li2S4 最大溶解度（UV–vis，电解液中）排序）：重叠 | 5 / 5｜同 | 3.8 / 3.8｜同 | 0.15 / 0.15｜同 | ? / ?｜缺 | 薄 / 薄｜同 | 硫碳 / 硫碳｜同 | FSI / FSI｜同 | 摩尔比 1.0（相对 DME 18.5） / 0.4 M / 摩尔比 1.0（相对 DME 18.5） / 0.4 M｜缺 | 6 | 6 | ③ 指标不同（多硫化物溶解或穿梭 vs 过电位或动力学） | 仅发现差异 | E/S、载量、倍率、锂量、正极类型、盐阴离子 | 温度、LiNO₃ | 同一组电池同时报告两类指标（容量 / 寿命）
P124 | S33-C25¦S33-C29 | S33-C25 | S33-C29 | 是 | 否 | 是 | 否 | 指标不同（见③） | 其他 / 过电位或动力学 | 强溶剂化 ↔ 适中溶剂化 / 强溶剂化 ↔ 弱溶剂化 | 本篇 D1（电解液 ⁷Li NMR 向高场位移排序（位移越大 = Li⁺ 溶剂化能力越弱））：重叠；本篇 D2（Li2S4 最大溶解度（UV–vis，电解液中）排序）：重叠 | 5 / 5｜同 | 3.8 / 3.8｜同 | 0.15 / 0.15｜同 | ? / ?｜缺 | 薄 / 薄｜同 | 硫碳 / 硫碳｜同 | FSI / FSI｜同 | 摩尔比 1.0（相对 DME 18.5） / 0.4 M / 摩尔比 1.0（相对 DME 18.5） / 0.4 M｜缺 | 6 | 6 | ③ 指标不同（其他 vs 过电位或动力学） | 仅发现差异 | E/S、载量、倍率、锂量、正极类型、盐阴离子 | 温度、LiNO₃ | 同一组电池同时报告两类指标（容量 / 寿命）
P125 | S33-C26¦S33-C29 | S33-C26 | S33-C29 | 是 | 否 | 是 | 否 | 指标不同（见③） | 其他 / 过电位或动力学 | 强溶剂化 ↔ 适中溶剂化 / 强溶剂化 ↔ 弱溶剂化 | 本篇 D1（电解液 ⁷Li NMR 向高场位移排序（位移越大 = Li⁺ 溶剂化能力越弱））：重叠；本篇 D2（Li2S4 最大溶解度（UV–vis，电解液中）排序）：重叠 | 5 / 5｜同 | 3.8 / 3.8｜同 | 0.15 / 0.15｜同 | ? / ?｜缺 | 薄 / 薄｜同 | 硫碳 / 硫碳｜同 | FSI / FSI｜同 | 摩尔比 1.0（相对 DME 18.5） / 0.4 M / 摩尔比 1.0（相对 DME 18.5） / 0.4 M｜缺 | 6 | 6 | ③ 指标不同（其他 vs 过电位或动力学） | 仅发现差异 | E/S、载量、倍率、锂量、正极类型、盐阴离子 | 温度、LiNO₃ | 同一组电池同时报告两类指标（容量 / 寿命）
P126 | S33-C27¦S33-C29 | S33-C27 | S33-C29 | 是 | 否 | 是 | 否 | 指标不同（见③） | 其他 / 过电位或动力学 | 强溶剂化 ↔ 适中溶剂化 / 强溶剂化 ↔ 弱溶剂化 | 本篇 D1（电解液 ⁷Li NMR 向高场位移排序（位移越大 = Li⁺ 溶剂化能力越弱））：重叠；本篇 D2（Li2S4 最大溶解度（UV–vis，电解液中）排序）：重叠 | 5 / 5｜同 | 3.8 / 3.8｜同 | 0.15 / 0.15｜同 | ? / ?｜缺 | 薄 / 薄｜同 | 硫碳 / 硫碳｜同 | FSI / FSI｜同 | 摩尔比 1.0（相对 DME 18.5） / 0.4 M / 摩尔比 1.0（相对 DME 18.5） / 0.4 M｜缺 | 6 | 6 | ③ 指标不同（其他 vs 过电位或动力学） | 仅发现差异 | E/S、载量、倍率、锂量、正极类型、盐阴离子 | 温度、LiNO₃ | 同一组电池同时报告两类指标（容量 / 寿命）
P127 | S33-C30¦S33-C29 | S33-C30 | S33-C29 | 是 | 是 | 是 | 否 | 指标不同（见③） | 多硫化物溶解或穿梭 / 过电位或动力学 | 强溶剂化 ↔ 弱溶剂化 / 强溶剂化 ↔ 弱溶剂化 | 本篇 D1（电解液 ⁷Li NMR 向高场位移排序（位移越大 = Li⁺ 溶剂化能力越弱））：重叠；本篇 D2（Li2S4 最大溶解度（UV–vis，电解液中）排序）：重叠 | 5 / 5｜同 | 3.8 / 3.8｜同 | 0.15 / 0.15｜同 | ? / ?｜缺 | 薄 / 薄｜同 | 硫碳 / 硫碳｜同 | FSI / FSI｜同 | 摩尔比 1.0（相对 DME 18.5） / 0.4 M / 摩尔比 1.0（相对 DME 18.5） / 0.4 M｜缺 | 6 | 6 | ③ 指标不同（多硫化物溶解或穿梭 vs 过电位或动力学） | 仅发现差异（同一对配方，但指标或取值点不同） | E/S、载量、倍率、锂量、正极类型、盐阴离子 | 温度、LiNO₃ | 同一组电池同时报告两类指标（容量 / 寿命）
P128 | S33-C13¦S33-C31 | S33-C13 | S33-C31 | 是 | 否 | 是 | 是 | 取值点相同 | 循环保持率或寿命 / 循环保持率或寿命 | 强溶剂化 ↔ 适中溶剂化 / 强溶剂化 ↔ 弱溶剂化 | 本篇 D1（电解液 ⁷Li NMR 向高场位移排序（位移越大 = Li⁺ 溶剂化能力越弱））：重叠；本篇 D2（Li2S4 最大溶解度（UV–vis，电解液中）排序）：重叠 | 5 / 5｜同 | 3.8 / 3.8｜同 | 0.15 / 0.15｜同 | ? / ?｜缺 | 薄 / 薄｜同 | 硫碳 / 硫碳｜同 | FSI / FSI｜同 | 摩尔比 1.0（相对 DME 18.5） / 0.4 M / 摩尔比 1.0（相对 DME 18.5） / 0.4 M｜缺 | 6 | 6 | 未能归因（关键条件均匹配或未知） | 仅发现差异 | E/S、载量、倍率、锂量、正极类型、盐阴离子 | 温度、LiNO₃ | 先补齐未知条件再定
P129 | S33-C22¦S33-C31 | S33-C22 | S33-C31 | 是 | 否 | 是 | 是 | 取值点相同 | 循环保持率或寿命 / 循环保持率或寿命 | 强溶剂化 ↔ 适中溶剂化 / 强溶剂化 ↔ 弱溶剂化 | 本篇 D1（电解液 ⁷Li NMR 向高场位移排序（位移越大 = Li⁺ 溶剂化能力越弱））：重叠；本篇 D2（Li2S4 最大溶解度（UV–vis，电解液中）排序）：重叠 | 5 / 5｜同 | 3.8 / 3.8｜同 | 0.15 / 0.15｜同 | ? / ?｜缺 | 薄 / 薄｜同 | 硫碳 / 硫碳｜同 | FSI / FSI｜同 | 摩尔比 1.0（相对 DME 18.5） / 0.4 M / 摩尔比 1.0（相对 DME 18.5） / 0.4 M｜缺 | 6 | 6 | 未能归因（关键条件均匹配或未知） | 仅发现差异 | E/S、载量、倍率、锂量、正极类型、盐阴离子 | 温度、LiNO₃ | 先补齐未知条件再定
P130 | S33-C30¦S33-C31 | S33-C30 | S33-C31 | 是 | 是 | 否 | 否 | 指标不同（见③） | 多硫化物溶解或穿梭 / 循环保持率或寿命 | 强溶剂化 ↔ 弱溶剂化 / 强溶剂化 ↔ 弱溶剂化 | 本篇 D1（电解液 ⁷Li NMR 向高场位移排序（位移越大 = Li⁺ 溶剂化能力越弱））：重叠；本篇 D2（Li2S4 最大溶解度（UV–vis，电解液中）排序）：重叠 | 5 / 5｜同 | 3.8 / 3.8｜同 | 0.15 / 0.15｜同 | ? / ?｜缺 | 薄 / 薄｜同 | 硫碳 / 硫碳｜同 | FSI / FSI｜同 | 摩尔比 1.0（相对 DME 18.5） / 0.4 M / 摩尔比 1.0（相对 DME 18.5） / 0.4 M｜缺 | 6 | 6 | ③ 指标不同（多硫化物溶解或穿梭 vs 循环保持率或寿命） | 仅发现差异（同一对配方，但指标或取值点不同） | E/S、载量、倍率、锂量、正极类型、盐阴离子 | 温度、LiNO₃ | 同一组电池同时报告两类指标（容量 / 寿命）
P131 | S44-C5¦S44-C3 | S44-C5 | S44-C3 | 是 | 是 | 否 | 否 | 指标不同（见③） | 指定圈数放电容量 / 过电位或动力学 | 常规 ↔ 局部高浓 / 常规 ↔ 局部高浓 | 本篇 D1（Li2S6 饱和溶液颜色与 UV–vis 吸收（定性），及可配到的 Li2S6 上限（DOL/OCTO ≤ 0.5 M；DME/DOL 可配 6 M））：重叠 | 7 / 7｜同 | 2.5 / 4.5｜异 | 0.05 / 0.1｜同 | ? / ?｜缺 | 厚 / 厚｜同 | 硫碳 / 硫碳｜同 | TFSI / TFSI｜同 | 无 / 0.5 M / 无 / 0.5 M｜同 | 6 | 7 | ③ 指标不同（指定圈数放电容量 vs 过电位或动力学）；① 具体条件差异：载量 | 仅发现差异（同一对配方，但指标或取值点不同） | E/S、倍率、锂量、正极类型、盐阴离子、LiNO₃ | 载量、温度 | 同一对配方，固定 E/S 与锂量，在两种硫载量下各测；同一组电池同时报告两类指标（容量 / 寿命）
P132 | S44-C8¦S44-C3 | S44-C8 | S44-C3 | 是 | 是 | 否 | 否 | 指标不同（见③） | 循环保持率或寿命 / 过电位或动力学 | 常规 ↔ 局部高浓 / 常规 ↔ 局部高浓 | 本篇 D1（Li2S6 饱和溶液颜色与 UV–vis 吸收（定性），及可配到的 Li2S6 上限（DOL/OCTO ≤ 0.5 M；DME/DOL 可配 6 M））：重叠 | 7 / 7｜同 | 3 / 4.5｜异 | 0.1 / 0.1｜同 | ? / ?｜缺 | 厚 / 厚｜同 | 硫碳 / 硫碳｜同 | TFSI / TFSI｜同 | 无 / 0.5 M / 无 / 0.5 M｜同 | 6 | 7 | ③ 指标不同（循环保持率或寿命 vs 过电位或动力学）；① 具体条件差异：载量 | 仅发现差异（同一对配方，但指标或取值点不同） | E/S、倍率、锂量、正极类型、盐阴离子、LiNO₃ | 载量、温度 | 同一对配方，固定 E/S 与锂量，在两种硫载量下各测；同一组电池同时报告两类指标（容量 / 寿命）
P133 | S44-C1¦S44-C6 | S44-C1 | S44-C6 | 是 | 是 | 否 | 否 | 指标不同（见③） | 首圈容量 / 自放电（容量损失） | 常规 ↔ 局部高浓 / 常规 ↔ 局部高浓 | 本篇 D1（Li2S6 饱和溶液颜色与 UV–vis 吸收（定性），及可配到的 Li2S6 上限（DOL/OCTO ≤ 0.5 M；DME/DOL 可配 6 M））：重叠 | 7 / 7｜同 | 4.5 / 2.5｜异 | 0.1 / 0.05｜同 | ? / ?｜缺 | 厚 / 厚｜同 | 硫碳 / 硫碳｜同 | TFSI / TFSI｜同 | 无 / 0.5 M / 无 / 0.5 M｜同 | 6 | 7 | ③ 指标不同（首圈容量 vs 自放电（容量损失））；① 具体条件差异：载量 | 仅发现差异（同一对配方，但指标或取值点不同） | E/S、倍率、锂量、正极类型、盐阴离子、LiNO₃ | 载量、温度 | 同一对配方，固定 E/S 与锂量，在两种硫载量下各测；同一组电池同时报告两类指标（容量 / 寿命）
P134 | S44-C2¦S44-C6 | S44-C2 | S44-C6 | 是 | 是 | 是 | 否 | 指标不同（见③） | 循环保持率或寿命 / 自放电（容量损失） | 常规 ↔ 局部高浓 / 常规 ↔ 局部高浓 | 本篇 D1（Li2S6 饱和溶液颜色与 UV–vis 吸收（定性），及可配到的 Li2S6 上限（DOL/OCTO ≤ 0.5 M；DME/DOL 可配 6 M））：重叠 | 7 / 7｜同 | 4.5 / 2.5｜异 | 0.1 / 0.05｜同 | ? / ?｜缺 | 厚 / 厚｜同 | 硫碳 / 硫碳｜同 | TFSI / TFSI｜同 | 无 / 0.5 M / 无 / 0.5 M｜同 | 6 | 7 | ③ 指标不同（循环保持率或寿命 vs 自放电（容量损失））；① 具体条件差异：载量 | 仅发现差异（同一对配方，但指标或取值点不同） | E/S、倍率、锂量、正极类型、盐阴离子、LiNO₃ | 载量、温度 | 同一对配方，固定 E/S 与锂量，在两种硫载量下各测；同一组电池同时报告两类指标（容量 / 寿命）
P135 | S44-C4¦S44-C6 | S44-C4 | S44-C6 | 是 | 是 | 否 | 否 | 指标不同（见③） | 过电位或动力学 / 自放电（容量损失） | 常规 ↔ 局部高浓 / 常规 ↔ 局部高浓 | 本篇 D1（Li2S6 饱和溶液颜色与 UV–vis 吸收（定性），及可配到的 Li2S6 上限（DOL/OCTO ≤ 0.5 M；DME/DOL 可配 6 M））：重叠 | 7 / 7｜同 | 4.5 / 2.5｜异 | 0.1 / 0.05｜同 | ? / ?｜缺 | 厚 / 厚｜同 | 硫碳 / 硫碳｜同 | TFSI / TFSI｜同 | 无 / 0.5 M / 无 / 0.5 M｜同 | 6 | 7 | ③ 指标不同（过电位或动力学 vs 自放电（容量损失））；① 具体条件差异：载量 | 仅发现差异（同一对配方，但指标或取值点不同） | E/S、倍率、锂量、正极类型、盐阴离子、LiNO₃ | 载量、温度 | 同一对配方，固定 E/S 与锂量，在两种硫载量下各测；同一组电池同时报告两类指标（容量 / 寿命）
P136 | S44-C1¦S44-C7 | S44-C1 | S44-C7 | 是 | 是 | 否 | 否 | 指标不同（见③） | 首圈容量 / 自放电（容量损失） | 常规 ↔ 局部高浓 / 常规 ↔ 局部高浓 | 本篇 D1（Li2S6 饱和溶液颜色与 UV–vis 吸收（定性），及可配到的 Li2S6 上限（DOL/OCTO ≤ 0.5 M；DME/DOL 可配 6 M））：重叠 | 7 / 7｜同 | 4.5 / 2.5｜异 | 0.1 / 0.05｜同 | ? / ?｜缺 | 厚 / 厚｜同 | 硫碳 / 硫碳｜同 | TFSI / TFSI｜同 | 无 / 0.5 M / 无 / 0.5 M｜同 | 6 | 7 | ③ 指标不同（首圈容量 vs 自放电（容量损失））；① 具体条件差异：载量 | 仅发现差异（同一对配方，但指标或取值点不同） | E/S、倍率、锂量、正极类型、盐阴离子、LiNO₃ | 载量、温度 | 同一对配方，固定 E/S 与锂量，在两种硫载量下各测；同一组电池同时报告两类指标（容量 / 寿命）
P137 | S44-C2¦S44-C7 | S44-C2 | S44-C7 | 是 | 是 | 是 | 否 | 指标不同（见③） | 循环保持率或寿命 / 自放电（容量损失） | 常规 ↔ 局部高浓 / 常规 ↔ 局部高浓 | 本篇 D1（Li2S6 饱和溶液颜色与 UV–vis 吸收（定性），及可配到的 Li2S6 上限（DOL/OCTO ≤ 0.5 M；DME/DOL 可配 6 M））：重叠 | 7 / 7｜同 | 4.5 / 2.5｜异 | 0.1 / 0.05｜同 | ? / ?｜缺 | 厚 / 厚｜同 | 硫碳 / 硫碳｜同 | TFSI / TFSI｜同 | 无 / 0.5 M / 无 / 0.5 M｜同 | 6 | 7 | ③ 指标不同（循环保持率或寿命 vs 自放电（容量损失））；① 具体条件差异：载量 | 仅发现差异（同一对配方，但指标或取值点不同） | E/S、倍率、锂量、正极类型、盐阴离子、LiNO₃ | 载量、温度 | 同一对配方，固定 E/S 与锂量，在两种硫载量下各测；同一组电池同时报告两类指标（容量 / 寿命）
P138 | S44-C4¦S44-C7 | S44-C4 | S44-C7 | 是 | 是 | 否 | 否 | 指标不同（见③） | 过电位或动力学 / 自放电（容量损失） | 常规 ↔ 局部高浓 / 常规 ↔ 局部高浓 | 本篇 D1（Li2S6 饱和溶液颜色与 UV–vis 吸收（定性），及可配到的 Li2S6 上限（DOL/OCTO ≤ 0.5 M；DME/DOL 可配 6 M））：重叠 | 7 / 7｜同 | 4.5 / 2.5｜异 | 0.1 / 0.05｜同 | ? / ?｜缺 | 厚 / 厚｜同 | 硫碳 / 硫碳｜同 | TFSI / TFSI｜同 | 无 / 0.5 M / 无 / 0.5 M｜同 | 6 | 7 | ③ 指标不同（过电位或动力学 vs 自放电（容量损失））；① 具体条件差异：载量 | 仅发现差异（同一对配方，但指标或取值点不同） | E/S、倍率、锂量、正极类型、盐阴离子、LiNO₃ | 载量、温度 | 同一对配方，固定 E/S 与锂量，在两种硫载量下各测；同一组电池同时报告两类指标（容量 / 寿命）
P139 | S06-C1¦S06-C2 | S06-C1 | S06-C2 | 是 | 否 | 是 | 是 | 取值点不同／待核可比性（首次放电（硫利用率 96% vs 20%） vs 首次放电） | 首圈容量 / 首圈容量 | 常规 ↔ 局部高浓 / 常规 ↔ 局部高浓 | 本篇 D1（电解液 DN（CHCl3 ¹H NMR 位移换算，本文方法））：重叠；本篇 D2（S8→Li2S8 还原峰电位（dQ/dV））：重叠 | 2 / 2｜同 | 5 / 5｜同 | ? / ?｜缺 | 30 / 30｜同 | 中 / 中｜同 | 硫碳 / 硫碳｜同 | FSI / FSI/TFSI｜异 | 未写 / 未写 / 未写 / 未写｜缺 | 5 | 6 | ① 具体条件差异：盐阴离子 | 仅发现差异 | E/S、载量、温度、锂量、正极类型 | 倍率、盐阴离子、LiNO₃ | 先补齐未知条件再定
P140 | S09-C1¦S09-C2 | S09-C1 | S09-C2 | 是 | 否 | 是 | 是 | 取值点相同 | 首圈容量 / 首圈容量 | 适中溶剂化 ↔ 其他 / 适中溶剂化 ↔ 弱溶剂化 | 本篇 D1（Li2S6 溶解度（纯溶剂中，ICP-OES；DD 为文献值））：不重叠；本篇 D3（正文给出的溶解度排序）：不重叠；本篇 D4（Li2S6 溶液颜色与饱和状态（纯溶剂，名义 0.1 M Li2S6，静置 7 d，目视））：不重叠 | 15 / 15｜同 | ? / ?｜缺 | 0.05 / 0.05｜同 | 25 / 25｜同 | 未报告 / 未报告｜缺 | 硫碳 / 硫碳｜同 | TFSI / TFSI｜同 | 未写（方法未列） / 未写（方法未列） / 未写（方法未列） / 未写（方法未列）｜缺 | 5 | 5 | ② 研究区间不同 | 仅发现差异 | E/S、倍率、温度、正极类型、盐阴离子 | 载量、锂量、LiNO₃ | 先补齐未知条件再定
P141 | S10-C13¦S10-C11 | S10-C13 | S10-C11 | 是 | 否 | 是 | 是 | 取值点不同／待核可比性（寿命 vs 寿命） | 循环保持率或寿命 / 循环保持率或寿命 | 强溶剂化 ↔ 常规 / 强溶剂化 ↔ 强溶剂化 | 本篇 D1（Li2S 溶解度（电解液中，Fig. S7））：不重叠；本篇 D2（UV–vis 吸光度排序（1.6 M Li2S4 饱和上清稀释后））：不重叠 | 5 / 5｜同 | 3 / 3｜同 | 0.2 / 0.2｜同 | ? / ?｜缺 | 未报告 / 未报告｜缺 | 硫碳 / 硫碳｜同 | Br（+ TFSI）/TFSI / Br（+ TFSI）/SCN（+ TFSI）｜异 | 0.2 M / 0.2 M / 0.2 M / 0.2 M｜同 | 5 | 6 | ② 研究区间不同；① 具体条件差异：盐阴离子 | 仅发现差异 | E/S、载量、倍率、正极类型、LiNO₃ | 温度、锂量、盐阴离子 | 先补齐未知条件再定
P142 | S10-C22¦S10-C11 | S10-C22 | S10-C11 | 是 | 否 | 是 | 否 | 指标不同（见③） | 指定圈数放电容量 / 循环保持率或寿命 | 强溶剂化 ↔ 常规 / 强溶剂化 ↔ 强溶剂化 | 本篇 D1（Li2S 溶解度（电解液中，Fig. S7））：不重叠；本篇 D2（UV–vis 吸光度排序（1.6 M Li2S4 饱和上清稀释后））：不重叠 | 5 / 5｜同 | 3 / 3｜同 | 0.2 / 0.2｜同 | ? / ?｜缺 | 未报告 / 未报告｜缺 | 硫碳 / 硫碳｜同 | Br（+ TFSI）/TFSI / Br（+ TFSI）/SCN（+ TFSI）｜异 | 0.2 M / 0.2 M / 0.2 M / 0.2 M｜同 | 5 | 6 | ③ 指标不同（指定圈数放电容量 vs 循环保持率或寿命）；② 研究区间不同；① 具体条件差异：盐阴离子 | 仅发现差异 | E/S、载量、倍率、正极类型、LiNO₃ | 温度、锂量、盐阴离子 | 同一组电池同时报告两类指标（容量 / 寿命）
P143 | S10-C13¦S10-C12 | S10-C13 | S10-C12 | 是 | 否 | 是 | 是 | 取值点不同／待核可比性（寿命 vs 寿命） | 循环保持率或寿命 / 循环保持率或寿命 | 强溶剂化 ↔ 常规 / 强溶剂化 ↔ 常规 | 本篇 D1（Li2S 溶解度（电解液中，Fig. S7））：重叠；本篇 D2（UV–vis 吸光度排序（1.6 M Li2S4 饱和上清稀释后））：重叠 | 5 / 5｜同 | 3 / 3｜同 | 0.2 / 0.2｜同 | ? / ?｜缺 | 未报告 / 未报告｜缺 | 硫碳 / 硫碳｜同 | Br（+ TFSI）/TFSI / SCN（+ TFSI）/TFSI｜异 | 0.2 M / 0.2 M / 0.2 M / 0.2 M｜同 | 5 | 6 | ① 具体条件差异：盐阴离子 | 仅发现差异 | E/S、载量、倍率、正极类型、LiNO₃ | 温度、锂量、盐阴离子 | 先补齐未知条件再定
P144 | S10-C22¦S10-C12 | S10-C22 | S10-C12 | 是 | 否 | 是 | 否 | 指标不同（见③） | 指定圈数放电容量 / 循环保持率或寿命 | 强溶剂化 ↔ 常规 / 强溶剂化 ↔ 常规 | 本篇 D1（Li2S 溶解度（电解液中，Fig. S7））：重叠；本篇 D2（UV–vis 吸光度排序（1.6 M Li2S4 饱和上清稀释后））：重叠 | 5 / 5｜同 | 3 / 3｜同 | 0.2 / 0.2｜同 | ? / ?｜缺 | 未报告 / 未报告｜缺 | 硫碳 / 硫碳｜同 | Br（+ TFSI）/TFSI / SCN（+ TFSI）/TFSI｜异 | 0.2 M / 0.2 M / 0.2 M / 0.2 M｜同 | 5 | 6 | ③ 指标不同（指定圈数放电容量 vs 循环保持率或寿命）；① 具体条件差异：盐阴离子 | 仅发现差异 | E/S、载量、倍率、正极类型、LiNO₃ | 温度、锂量、盐阴离子 | 同一组电池同时报告两类指标（容量 / 寿命）
P145 | S23-C8¦S23-C2 | S23-C8 | S23-C2 | 是 | 是 | 否 | 否 | 指标不同（见③） | 循环保持率或寿命 / 过电位或动力学 | 常规 ↔ 弱溶剂化 / 常规 ↔ 弱溶剂化 | 本篇 D1（⁷Li NMR 相对 BL 的低场位移（LiCl/D2O 内标））：重叠 | 6 / 8｜同 | 3.7 / 3.8｜同 | 0.33 / 0.05｜异 | ? / ?｜缺 | 薄 / 厚｜异 | 硫碳 / 硫碳｜同 | TFSI / TFSI｜同 | 0.2 M / 0.2 M / 0.2 M / 0.2 M｜同 | 5 | 7 | ③ 指标不同（循环保持率或寿命 vs 过电位或动力学）；① 具体条件差异：倍率、锂量 | 仅发现差异（同一对配方，但指标或取值点不同） | E/S、载量、正极类型、盐阴离子、LiNO₃ | 倍率、温度、锂量 | 同一对配方，在两种倍率下各测；同一对配方、固定硫载量，在薄锂与厚锂下各测；同一组电池同时报告两类指标（容量 / 寿命）
P146 | S23-C11¦S23-C2 | S23-C11 | S23-C2 | 是 | 是 | 否 | 否 | 指标不同（见③） | 倍率容量 / 过电位或动力学 | 常规 ↔ 弱溶剂化 / 常规 ↔ 弱溶剂化 | 本篇 D1（⁷Li NMR 相对 BL 的低场位移（LiCl/D2O 内标））：重叠 | 6 / 8｜同 | 3.7 / 3.8｜同 | 0.5 / 0.05｜异 | ? / ?｜缺 | 薄 / 厚｜异 | 硫碳 / 硫碳｜同 | TFSI / TFSI｜同 | 0.2 M / 0.2 M / 0.2 M / 0.2 M｜同 | 5 | 7 | ③ 指标不同（倍率容量 vs 过电位或动力学）；① 具体条件差异：倍率、锂量 | 仅发现差异（同一对配方，但指标或取值点不同） | E/S、载量、正极类型、盐阴离子、LiNO₃ | 倍率、温度、锂量 | 同一对配方，在两种倍率下各测；同一对配方、固定硫载量，在薄锂与厚锂下各测；同一组电池同时报告两类指标（容量 / 寿命）
P147 | S23-C13¦S23-C2 | S23-C13 | S23-C2 | 是 | 是 | 否 | 否 | 指标不同（见③） | 指定圈数放电容量 / 过电位或动力学 | 常规 ↔ 弱溶剂化 / 常规 ↔ 弱溶剂化 | 本篇 D1（⁷Li NMR 相对 BL 的低场位移（LiCl/D2O 内标））：重叠 | 6 / 8｜同 | 3.7 / 3.8｜同 | 0.33 / 0.05｜异 | ? / ?｜缺 | 薄 / 厚｜异 | 硫碳 / 硫碳｜同 | TFSI / TFSI｜同 | 0.2 M / 0.2 M / 0.2 M / 0.2 M｜同 | 5 | 7 | ③ 指标不同（指定圈数放电容量 vs 过电位或动力学）；① 具体条件差异：倍率、锂量 | 仅发现差异（同一对配方，但指标或取值点不同） | E/S、载量、正极类型、盐阴离子、LiNO₃ | 倍率、温度、锂量 | 同一对配方，在两种倍率下各测；同一对配方、固定硫载量，在薄锂与厚锂下各测；同一组电池同时报告两类指标（容量 / 寿命）
P148 | S33-C34¦S33-C20 | S33-C34 | S33-C20 | 是 | 是 | 否 | 否 | 指标不同（见③） | 循环保持率或寿命 / 过电位或动力学 | 强溶剂化 ↔ 适中溶剂化 / 强溶剂化 ↔ 适中溶剂化 | 本篇 D1（电解液 ⁷Li NMR 向高场位移排序（位移越大 = Li⁺ 溶剂化能力越弱））：重叠；本篇 D2（Li2S4 最大溶解度（UV–vis，电解液中）排序）：重叠 | 3.5 / 5｜同 | 2.5 / 3.8｜异 | 0.1 / 0.15｜同 | ? / ?｜缺 | 薄 / 薄｜同 | 硫碳 / 硫碳｜同 | FSI / FSI｜同 | 摩尔比 1.0（相对 DME 18.5） / 0.4 M / 摩尔比 1.0（相对 DME 18.5） / 0.4 M｜缺 | 5 | 6 | ③ 指标不同（循环保持率或寿命 vs 过电位或动力学）；① 具体条件差异：载量 | 仅发现差异（同一对配方，但指标或取值点不同） | E/S、倍率、锂量、正极类型、盐阴离子 | 载量、温度、LiNO₃ | 同一对配方，固定 E/S 与锂量，在两种硫载量下各测；同一组电池同时报告两类指标（容量 / 寿命）
P149 | S51-C5¦S51-C4 | S51-C5 | S51-C4 | 是 | 否 | 是 | 是 | 取值点相同 | 首圈容量 / 首圈容量 | 高浓 ↔ 其他 / 高浓 ↔ 其他 | 本篇 D1（名义 0.4 M Li2S4 在电解液中生成后的颜色与 UV–vis（定性））：重叠 | ? / ?｜缺 | 1 / 1｜同 | 0.05 / 0.05｜同 | ? / ?｜缺 | 未报告 / 未报告｜缺 | 硫碳 / 硫碳｜同 | TFSI / TFSI｜同 | 无 / 无 / 无 / 无｜同 | 5 | 5 | 未能归因（关键条件均匹配或未知） | 仅发现差异 | 载量、倍率、正极类型、盐阴离子、LiNO₃ | E/S、温度、锂量 | 先补齐未知条件再定
P150 | S51-C7¦S51-C4 | S51-C7 | S51-C4 | 是 | 是 | 否 | 否 | 指标不同（见③） | 循环保持率或寿命 / 首圈容量 | 高浓 ↔ 其他 / 高浓 ↔ 其他 | 本篇 D1（名义 0.4 M Li2S4 在电解液中生成后的颜色与 UV–vis（定性））：重叠 | ? / ?｜缺 | 1 / 1｜同 | 0.05 / 0.05｜同 | ? / ?｜缺 | 未报告 / 未报告｜缺 | 硫碳 / 硫碳｜同 | TFSI / TFSI｜同 | 无 / 无 / 无 / 无｜同 | 5 | 5 | ③ 指标不同（循环保持率或寿命 vs 首圈容量） | 仅发现差异（同一对配方，但指标或取值点不同） | 载量、倍率、正极类型、盐阴离子、LiNO₃ | E/S、温度、锂量 | 同一组电池同时报告两类指标（容量 / 寿命）
P151 | S51-C7¦S51-C10 | S51-C7 | S51-C10 | 是 | 是 | 否 | 否 | 指标不同（见③） | 循环保持率或寿命 / 过电位或动力学 | 高浓 ↔ 其他 / 高浓 ↔ 其他 | 本篇 D1（名义 0.4 M Li2S4 在电解液中生成后的颜色与 UV–vis（定性））：重叠 | ? / ?｜缺 | 1 / 1｜同 | 0.05 / 0.05｜同 | ? / ?｜缺 | 未报告 / 未报告｜缺 | 硫碳 / 硫碳｜同 | TFSI / TFSI｜同 | 无 / 无 / 无 / 无｜同 | 5 | 5 | ③ 指标不同（循环保持率或寿命 vs 过电位或动力学） | 仅发现差异（同一对配方，但指标或取值点不同） | 载量、倍率、正极类型、盐阴离子、LiNO₃ | E/S、温度、锂量 | 同一组电池同时报告两类指标（容量 / 寿命）
P152 | S51-C5¦S51-C11 | S51-C5 | S51-C11 | 是 | 是 | 否 | 否 | 指标不同（见③） | 首圈容量 / 过电位或动力学 | 高浓 ↔ 其他 / 高浓 ↔ 其他 | 本篇 D1（名义 0.4 M Li2S4 在电解液中生成后的颜色与 UV–vis（定性））：重叠 | ? / ?｜缺 | 1 / 1｜同 | 0.05 / 0.05｜同 | ? / ?｜缺 | 未报告 / 未报告｜缺 | 硫碳 / 硫碳｜同 | TFSI / TFSI｜同 | 无 / 无 / 无 / 无｜同 | 5 | 5 | ③ 指标不同（首圈容量 vs 过电位或动力学） | 仅发现差异（同一对配方，但指标或取值点不同） | 载量、倍率、正极类型、盐阴离子、LiNO₃ | E/S、温度、锂量 | 同一组电池同时报告两类指标（容量 / 寿命）
P153 | S51-C8¦S51-C11 | S51-C8 | S51-C11 | 是 | 是 | 否 | 否 | 指标不同（见③） | 循环保持率或寿命 / 过电位或动力学 | 高浓 ↔ 其他 / 高浓 ↔ 其他 | 本篇 D1（名义 0.4 M Li2S4 在电解液中生成后的颜色与 UV–vis（定性））：重叠 | ? / ?｜缺 | 1 / 1｜同 | 0.05 / 0.05｜同 | ? / ?｜缺 | 未报告 / 未报告｜缺 | 硫碳 / 硫碳｜同 | TFSI / TFSI｜同 | 无 / 无 / 无 / 无｜同 | 5 | 5 | ③ 指标不同（循环保持率或寿命 vs 过电位或动力学） | 仅发现差异（同一对配方，但指标或取值点不同） | 载量、倍率、正极类型、盐阴离子、LiNO₃ | E/S、温度、锂量 | 同一组电池同时报告两类指标（容量 / 寿命）
P154 | S51-C12¦S51-C11 | S51-C12 | S51-C11 | 是 | 是 | 否 | 否 | 指标不同（见③） | 全电池库仑效率 / 过电位或动力学 | 高浓 ↔ 其他 / 高浓 ↔ 其他 | 本篇 D1（名义 0.4 M Li2S4 在电解液中生成后的颜色与 UV–vis（定性））：重叠 | ? / ?｜缺 | 1 / 1｜同 | 0.05 / 0.05｜同 | ? / ?｜缺 | 未报告 / 未报告｜缺 | 硫碳 / 硫碳｜同 | TFSI / TFSI｜同 | 无 / 无 / 无 / 无｜同 | 5 | 5 | ③ 指标不同（全电池库仑效率 vs 过电位或动力学） | 仅发现差异（同一对配方，但指标或取值点不同） | 载量、倍率、正极类型、盐阴离子、LiNO₃ | E/S、温度、锂量 | 同一组电池同时报告两类指标（容量 / 寿命）
P155 | S09-C1¦S09-C4 | S09-C1 | S09-C4 | 是 | 否 | 是 | 否 | 指标不同（见③） | 首圈容量 / 平均放电容量 | 适中溶剂化 ↔ 其他 / 适中溶剂化 ↔ 适中溶剂化 | 本篇 D1（Li2S6 溶解度（纯溶剂中，ICP-OES；DD 为文献值））：不重叠；本篇 D3（正文给出的溶解度排序）：不重叠；本篇 D4（Li2S6 溶液颜色与饱和状态（纯溶剂，名义 0.1 M Li2S6，静置 7 d，目视））：不重叠 | 15 / 15｜同 | ? / ?｜缺 | 0.05 / ?｜缺 | 25 / 25｜同 | 未报告 / 未报告｜缺 | 硫碳 / 硫碳｜同 | TFSI / TFSI｜同 | 未写（方法未列） / 未写（方法未列） / 未写（方法未列） / 未写（方法未列）｜缺 | 4 | 4 | ③ 指标不同（首圈容量 vs 平均放电容量）；② 研究区间不同 | 仅发现差异 | E/S、温度、正极类型、盐阴离子 | 载量、倍率、锂量、LiNO₃ | 同一组电池同时报告两类指标（容量 / 寿命）
P156 | S09-C3¦S09-C4 | S09-C3 | S09-C4 | 是 | 是 | 否 | 否 | 指标不同（见③） | 循环保持率或寿命 / 平均放电容量 | 适中溶剂化 ↔ 适中溶剂化 / 适中溶剂化 ↔ 适中溶剂化 | 本篇 D1（Li2S6 溶解度（纯溶剂中，ICP-OES；DD 为文献值））：重叠；本篇 D2（MD：大 Li2S6 团簇出现频率（越高溶剂化越差））：重叠；本篇 D3（正文给出的溶解度排序）：重叠；本篇 D4（Li2S6 溶液颜色与饱和状态（纯溶剂，名义 0.1 M Li2S6，静置 7 d，目视））：重叠 | 15 / 15｜同 | ? / ?｜缺 | ? / ?｜缺 | 25 / 25｜同 | 未报告 / 未报告｜缺 | 硫碳 / 硫碳｜同 | TFSI / TFSI｜同 | 未写（方法未列） / 未写（方法未列） / 未写（方法未列） / 未写（方法未列）｜缺 | 4 | 4 | ③ 指标不同（循环保持率或寿命 vs 平均放电容量） | 仅发现差异（同一对配方，但指标或取值点不同） | E/S、温度、正极类型、盐阴离子 | 载量、倍率、锂量、LiNO₃ | 同一组电池同时报告两类指标（容量 / 寿命）
P157 | S09-C7¦S09-C5 | S09-C7 | S09-C5 | 是 | 否 | 是 | 否 | 指标不同（见③） | 平均放电容量 / 首圈容量 | 常规 ↔ 适中溶剂化 / 适中溶剂化 ↔ 弱溶剂化 | 本篇 D4（Li2S6 溶液颜色与饱和状态（纯溶剂，名义 0.1 M Li2S6，静置 7 d，目视））：不重叠 | 15 / 15｜同 | ? / ?｜缺 | ? / 0.05｜缺 | 60 / 60｜同 | 未报告 / 未报告｜缺 | 硫碳 / 硫碳｜同 | TFSI / TFSI｜同 | 未写（方法未列） / 1 wt% / 未写（方法未列） / 未写（方法未列）｜缺 | 4 | 4 | ③ 指标不同（平均放电容量 vs 首圈容量）；② 研究区间不同 | 仅发现差异 | E/S、温度、正极类型、盐阴离子 | 载量、倍率、锂量、LiNO₃ | 同一组电池同时报告两类指标（容量 / 寿命）
P158 | S09-C9¦S09-C5 | S09-C9 | S09-C5 | 是 | 否 | 是 | 否 | 指标不同（见③） | 平均放电容量 / 首圈容量 | 适中溶剂化 ↔ 适中溶剂化 / 适中溶剂化 ↔ 弱溶剂化 | 本篇 D1（Li2S6 溶解度（纯溶剂中，ICP-OES；DD 为文献值））：不重叠；本篇 D3（正文给出的溶解度排序）：不重叠；本篇 D4（Li2S6 溶液颜色与饱和状态（纯溶剂，名义 0.1 M Li2S6，静置 7 d，目视））：不重叠 | 15 / 15｜同 | ? / ?｜缺 | ? / 0.05｜缺 | 60 / 60｜同 | 未报告 / 未报告｜缺 | 硫碳 / 硫碳｜同 | TFSI / TFSI｜同 | 未写（方法未列） / 未写（方法未列） / 未写（方法未列） / 未写（方法未列）｜缺 | 4 | 4 | ③ 指标不同（平均放电容量 vs 首圈容量）；② 研究区间不同 | 仅发现差异 | E/S、温度、正极类型、盐阴离子 | 载量、倍率、锂量、LiNO₃ | 同一组电池同时报告两类指标（容量 / 寿命）
P159 | S09-C7¦S09-C8 | S09-C7 | S09-C8 | 是 | 否 | 是 | 是 | 取值点相同 | 平均放电容量 / 平均放电容量 | 常规 ↔ 适中溶剂化 / 适中溶剂化 ↔ 弱溶剂化 | 本篇 D4（Li2S6 溶液颜色与饱和状态（纯溶剂，名义 0.1 M Li2S6，静置 7 d，目视））：不重叠 | 15 / 15｜同 | ? / ?｜缺 | ? / ?｜缺 | 60 / 60｜同 | 未报告 / 未报告｜缺 | 硫碳 / 硫碳｜同 | TFSI / TFSI｜同 | 未写（方法未列） / 1 wt% / 未写（方法未列） / 未写（方法未列）｜缺 | 4 | 4 | ② 研究区间不同 | 仅发现差异 | E/S、温度、正极类型、盐阴离子 | 载量、倍率、锂量、LiNO₃ | 先补齐未知条件再定
P160 | S09-C9¦S09-C8 | S09-C9 | S09-C8 | 是 | 否 | 是 | 是 | 取值点相同 | 平均放电容量 / 平均放电容量 | 适中溶剂化 ↔ 适中溶剂化 / 适中溶剂化 ↔ 弱溶剂化 | 本篇 D1（Li2S6 溶解度（纯溶剂中，ICP-OES；DD 为文献值））：不重叠；本篇 D2（MD：大 Li2S6 团簇出现频率（越高溶剂化越差））：不重叠；本篇 D3（正文给出的溶解度排序）：不重叠；本篇 D4（Li2S6 溶液颜色与饱和状态（纯溶剂，名义 0.1 M Li2S6，静置 7 d，目视））：不重叠 | 15 / 15｜同 | ? / ?｜缺 | ? / ?｜缺 | 60 / 60｜同 | 未报告 / 未报告｜缺 | 硫碳 / 硫碳｜同 | TFSI / TFSI｜同 | 未写（方法未列） / 未写（方法未列） / 未写（方法未列） / 未写（方法未列）｜缺 | 4 | 4 | ② 研究区间不同 | 仅发现差异 | E/S、温度、正极类型、盐阴离子 | 载量、倍率、锂量、LiNO₃ | 先补齐未知条件再定
P161 | S10-C13¦S10-C5 | S10-C13 | S10-C5 | 是 | 是 | 否 | 否 | 指标不同（见③） | 循环保持率或寿命 / 首圈容量 | 强溶剂化 ↔ 常规 / 强溶剂化 ↔ 常规 | 本篇 D1（Li2S 溶解度（电解液中，Fig. S7））：重叠；本篇 D2（UV–vis 吸光度排序（1.6 M Li2S4 饱和上清稀释后））：重叠 | 5 / 20｜异 | 3 / 2｜同 | 0.2 / 0.4｜同 | ? / ?｜缺 | 未报告 / 未报告｜缺 | 硫碳 / 多硫化物预载碳纤维｜异 | Br（+ TFSI）/TFSI / Br（+ TFSI）/TFSI｜同 | 0.2 M / 0.2 M / 0.2 M / 0.2 M｜同 | 4 | 6 | ④ 口径不同（正极类型）；③ 指标不同（循环保持率或寿命 vs 首圈容量）；① 具体条件差异：E/S | 仅发现差异（同一对配方，但指标或取值点不同） | 载量、倍率、盐阴离子、LiNO₃ | E/S、温度、锂量、正极类型 | 同一对配方，其余条件固定，在两种 E/S 下各测；同一组电池同时报告两类指标（容量 / 寿命）
P162 | S10-C22¦S10-C5 | S10-C22 | S10-C5 | 是 | 是 | 否 | 否 | 指标不同（见③） | 指定圈数放电容量 / 首圈容量 | 强溶剂化 ↔ 常规 / 强溶剂化 ↔ 常规 | 本篇 D1（Li2S 溶解度（电解液中，Fig. S7））：重叠；本篇 D2（UV–vis 吸光度排序（1.6 M Li2S4 饱和上清稀释后））：重叠 | 5 / 20｜异 | 3 / 2｜同 | 0.2 / 0.4｜同 | ? / ?｜缺 | 未报告 / 未报告｜缺 | 硫碳 / 多硫化物预载碳纤维｜异 | Br（+ TFSI）/TFSI / Br（+ TFSI）/TFSI｜同 | 0.2 M / 0.2 M / 0.2 M / 0.2 M｜同 | 4 | 6 | ④ 口径不同（正极类型）；③ 指标不同（指定圈数放电容量 vs 首圈容量）；① 具体条件差异：E/S | 仅发现差异（同一对配方，但指标或取值点不同） | 载量、倍率、盐阴离子、LiNO₃ | E/S、温度、锂量、正极类型 | 同一对配方，其余条件固定，在两种 E/S 下各测；同一组电池同时报告两类指标（容量 / 寿命）
P163 | S11-C7¦S11-C2 | S11-C7 | S11-C2 | 是 | 是 | 否 | 否 | 指标不同（见③） | 循环保持率或寿命 / 首圈容量 | 常规 ↔ 适中溶剂化 / 常规 ↔ 适中溶剂化 | 本篇 D1（Li2S8 最大溶解量（电解液中））：重叠；本篇 D2（MD：S8²⁻ 周围 8 Å 处 HFE/DME 数密度比）：重叠 | ? / 6.1｜缺 | 7.4 / 4.3｜异 | 0.03 / 0.1｜异 | ? / ?｜缺 | 薄 / 薄｜同 | 硫碳 / 硫碳｜同 | TFSI / TFSI｜同 | 2 wt% / 2 wt% / 2 wt% / 2 wt%｜同 | 4 | 6 | ③ 指标不同（循环保持率或寿命 vs 首圈容量）；① 具体条件差异：载量、倍率 | 仅发现差异（同一对配方，但指标或取值点不同） | 锂量、正极类型、盐阴离子、LiNO₃ | E/S、载量、倍率、温度 | 同一对配方，固定 E/S 与锂量，在两种硫载量下各测；同一对配方，在两种倍率下各测；同一组电池同时报告两类指标（容量 / 寿命）
P164 | S23-C12¦S23-C2 | S23-C12 | S23-C2 | 是 | 是 | 否 | 否 | 指标不同（见③） | 循环保持率或寿命 / 过电位或动力学 | 常规 ↔ 弱溶剂化 / 常规 ↔ 弱溶剂化 | 本篇 D1（⁷Li NMR 相对 BL 的低场位移（LiCl/D2O 内标））：重叠 | 4 / 8｜异 | 3.5 / 3.8｜同 | 0.33 / 0.05｜异 | ? / ?｜缺 | 薄 / 厚｜异 | 硫碳 / 硫碳｜同 | TFSI / TFSI｜同 | 0.2 M / 0.2 M / 0.2 M / 0.2 M｜同 | 4 | 7 | ③ 指标不同（循环保持率或寿命 vs 过电位或动力学）；① 具体条件差异：E/S、倍率、锂量 | 仅发现差异（同一对配方，但指标或取值点不同） | 载量、正极类型、盐阴离子、LiNO₃ | E/S、倍率、温度、锂量 | 同一对配方，其余条件固定，在两种 E/S 下各测；同一对配方，在两种倍率下各测；同一对配方、固定硫载量，在薄锂与厚锂下各测；同一组电池同时报告两类指标（容量 / 寿命）
P165 | S25-C10¦S25-C20 | S25-C10 | S25-C20 | 是 | 是 | 否 | 否 | 指标不同（见③） | 首圈容量 / 过电位或动力学 | 常规 ↔ 适中溶剂化 / 常规 ↔ 适中溶剂化 | 本篇 D1（电解液 ⁷Li NMR 屏蔽排序（向低场移 = Li⁺–溶剂作用减弱））：重叠；本篇 D2（0.1 M Li2S6 溶液 ⁷Li NMR 排序（向低场移 = Li⁺–溶剂作用减弱、Li⁺–S6²⁻ 配对增多））：重叠 | 10 / ?｜缺 | 3.7 / ?｜缺 | 0.18 / 0.09｜同 | 21 / ?｜缺 | 未报告 / 未报告｜缺 | 硫碳 / 硫碳｜同 | TFSI / TFSI｜同 | 0.2 M / 0.2 M / 0.2 M / 0.2 M｜同 | 4 | 4 | ③ 指标不同（首圈容量 vs 过电位或动力学） | 仅发现差异（同一对配方，但指标或取值点不同） | 倍率、正极类型、盐阴离子、LiNO₃ | E/S、载量、温度、锂量 | 同一组电池同时报告两类指标（容量 / 寿命）
P166 | S25-C11¦S25-C20 | S25-C11 | S25-C20 | 是 | 是 | 否 | 否 | 指标不同（见③） | 指定圈数放电容量 / 过电位或动力学 | 常规 ↔ 适中溶剂化 / 常规 ↔ 适中溶剂化 | 本篇 D1（电解液 ⁷Li NMR 屏蔽排序（向低场移 = Li⁺–溶剂作用减弱））：重叠；本篇 D2（0.1 M Li2S6 溶液 ⁷Li NMR 排序（向低场移 = Li⁺–溶剂作用减弱、Li⁺–S6²⁻ 配对增多））：重叠 | 10 / ?｜缺 | 3.7 / ?｜缺 | 0.18 / 0.09｜同 | 21 / ?｜缺 | 未报告 / 未报告｜缺 | 硫碳 / 硫碳｜同 | TFSI / TFSI｜同 | 0.2 M / 0.2 M / 0.2 M / 0.2 M｜同 | 4 | 4 | ③ 指标不同（指定圈数放电容量 vs 过电位或动力学） | 仅发现差异（同一对配方，但指标或取值点不同） | 倍率、正极类型、盐阴离子、LiNO₃ | E/S、载量、温度、锂量 | 同一组电池同时报告两类指标（容量 / 寿命）
P167 | S25-C12¦S25-C20 | S25-C12 | S25-C20 | 是 | 是 | 否 | 否 | 指标不同（见③） | 循环保持率或寿命 / 过电位或动力学 | 常规 ↔ 适中溶剂化 / 常规 ↔ 适中溶剂化 | 本篇 D1（电解液 ⁷Li NMR 屏蔽排序（向低场移 = Li⁺–溶剂作用减弱））：重叠；本篇 D2（0.1 M Li2S6 溶液 ⁷Li NMR 排序（向低场移 = Li⁺–溶剂作用减弱、Li⁺–S6²⁻ 配对增多））：重叠 | 10 / ?｜缺 | 3.7 / ?｜缺 | 0.18 / 0.09｜同 | 21 / ?｜缺 | 未报告 / 未报告｜缺 | 硫碳 / 硫碳｜同 | TFSI / TFSI｜同 | 0.2 M / 0.2 M / 0.2 M / 0.2 M｜同 | 4 | 4 | ③ 指标不同（循环保持率或寿命 vs 过电位或动力学） | 仅发现差异（同一对配方，但指标或取值点不同） | 倍率、正极类型、盐阴离子、LiNO₃ | E/S、载量、温度、锂量 | 同一组电池同时报告两类指标（容量 / 寿命）
P168 | S25-C15¦S25-C20 | S25-C15 | S25-C20 | 是 | 是 | 否 | 否 | 指标不同（见③） | 全电池库仑效率 / 过电位或动力学 | 常规 ↔ 适中溶剂化 / 常规 ↔ 适中溶剂化 | 本篇 D1（电解液 ⁷Li NMR 屏蔽排序（向低场移 = Li⁺–溶剂作用减弱））：重叠；本篇 D2（0.1 M Li2S6 溶液 ⁷Li NMR 排序（向低场移 = Li⁺–溶剂作用减弱、Li⁺–S6²⁻ 配对增多））：重叠 | 10 / ?｜缺 | 3.6 / ?｜缺 | 0.18 / 0.09｜同 | 45 / ?｜缺 | 未报告 / 未报告｜缺 | 硫碳 / 硫碳｜同 | TFSI / TFSI｜同 | 0.2 M / 0.2 M / 0.2 M / 0.2 M｜同 | 4 | 4 | ③ 指标不同（全电池库仑效率 vs 过电位或动力学） | 仅发现差异（同一对配方，但指标或取值点不同） | 倍率、正极类型、盐阴离子、LiNO₃ | E/S、载量、温度、锂量 | 同一组电池同时报告两类指标（容量 / 寿命）
P169 | S25-C16¦S25-C20 | S25-C16 | S25-C20 | 是 | 是 | 否 | 否 | 指标不同（见③） | 指定圈数放电容量 / 过电位或动力学 | 常规 ↔ 适中溶剂化 / 常规 ↔ 适中溶剂化 | 本篇 D1（电解液 ⁷Li NMR 屏蔽排序（向低场移 = Li⁺–溶剂作用减弱））：重叠；本篇 D2（0.1 M Li2S6 溶液 ⁷Li NMR 排序（向低场移 = Li⁺–溶剂作用减弱、Li⁺–S6²⁻ 配对增多））：重叠 | 10 / ?｜缺 | 3.6 / ?｜缺 | 0.18 / 0.09｜同 | 45 / ?｜缺 | 未报告 / 未报告｜缺 | 硫碳 / 硫碳｜同 | TFSI / TFSI｜同 | 0.2 M / 0.2 M / 0.2 M / 0.2 M｜同 | 4 | 4 | ③ 指标不同（指定圈数放电容量 vs 过电位或动力学） | 仅发现差异（同一对配方，但指标或取值点不同） | 倍率、正极类型、盐阴离子、LiNO₃ | E/S、载量、温度、锂量 | 同一组电池同时报告两类指标（容量 / 寿命）
P170 | S25-C17¦S25-C20 | S25-C17 | S25-C20 | 是 | 是 | 否 | 否 | 指标不同（见③） | 全电池库仑效率 / 过电位或动力学 | 常规 ↔ 适中溶剂化 / 常规 ↔ 适中溶剂化 | 本篇 D1（电解液 ⁷Li NMR 屏蔽排序（向低场移 = Li⁺–溶剂作用减弱））：重叠；本篇 D2（0.1 M Li2S6 溶液 ⁷Li NMR 排序（向低场移 = Li⁺–溶剂作用减弱、Li⁺–S6²⁻ 配对增多））：重叠 | 10 / ?｜缺 | 3.6 / ?｜缺 | 0.18 / 0.09｜同 | 45 / ?｜缺 | 未报告 / 未报告｜缺 | 硫碳 / 硫碳｜同 | TFSI / TFSI｜同 | 0.2 M / 0.2 M / 0.2 M / 0.2 M｜同 | 4 | 4 | ③ 指标不同（全电池库仑效率 vs 过电位或动力学） | 仅发现差异（同一对配方，但指标或取值点不同） | 倍率、正极类型、盐阴离子、LiNO₃ | E/S、载量、温度、锂量 | 同一组电池同时报告两类指标（容量 / 寿命）
P171 | S25-C21¦S25-C20 | S25-C21 | S25-C20 | 是 | 是 | 是 | 是 | 取值点相同 | 过电位或动力学 / 过电位或动力学 | 常规 ↔ 适中溶剂化 / 常规 ↔ 适中溶剂化 | 本篇 D1（电解液 ⁷Li NMR 屏蔽排序（向低场移 = Li⁺–溶剂作用减弱））：重叠；本篇 D2（0.1 M Li2S6 溶液 ⁷Li NMR 排序（向低场移 = Li⁺–溶剂作用减弱、Li⁺–S6²⁻ 配对增多））：重叠 | ? / ?｜缺 | ? / ?｜缺 | 0.09 / 0.09｜同 | ? / ?｜缺 | 未报告 / 未报告｜缺 | 硫碳 / 硫碳｜同 | TFSI / TFSI｜同 | 0.2 M / 0.2 M / 0.2 M / 0.2 M｜同 | 4 | 4 | 未能归因（关键条件均匹配或未知） | 待核：可能为同篇控制比较 | 倍率、正极类型、盐阴离子、LiNO₃ | E/S、载量、温度、锂量 | 先补齐未知条件再定
P172 | S25-C10¦S25-C22 | S25-C10 | S25-C22 | 是 | 是 | 否 | 否 | 指标不同（见③） | 首圈容量 / 过电位或动力学 | 常规 ↔ 适中溶剂化 / 常规 ↔ 适中溶剂化 | 本篇 D1（电解液 ⁷Li NMR 屏蔽排序（向低场移 = Li⁺–溶剂作用减弱））：重叠；本篇 D2（0.1 M Li2S6 溶液 ⁷Li NMR 排序（向低场移 = Li⁺–溶剂作用减弱、Li⁺–S6²⁻ 配对增多））：重叠 | 10 / ?｜缺 | 3.7 / ?｜缺 | 0.18 / 0.09｜同 | 21 / ?｜缺 | 未报告 / 未报告｜缺 | 硫碳 / 硫碳｜同 | TFSI / TFSI｜同 | 0.2 M / 0.2 M / 0.2 M / 0.2 M｜同 | 4 | 4 | ③ 指标不同（首圈容量 vs 过电位或动力学） | 仅发现差异（同一对配方，但指标或取值点不同） | 倍率、正极类型、盐阴离子、LiNO₃ | E/S、载量、温度、锂量 | 同一组电池同时报告两类指标（容量 / 寿命）
P173 | S25-C11¦S25-C22 | S25-C11 | S25-C22 | 是 | 是 | 否 | 否 | 指标不同（见③） | 指定圈数放电容量 / 过电位或动力学 | 常规 ↔ 适中溶剂化 / 常规 ↔ 适中溶剂化 | 本篇 D1（电解液 ⁷Li NMR 屏蔽排序（向低场移 = Li⁺–溶剂作用减弱））：重叠；本篇 D2（0.1 M Li2S6 溶液 ⁷Li NMR 排序（向低场移 = Li⁺–溶剂作用减弱、Li⁺–S6²⁻ 配对增多））：重叠 | 10 / ?｜缺 | 3.7 / ?｜缺 | 0.18 / 0.09｜同 | 21 / ?｜缺 | 未报告 / 未报告｜缺 | 硫碳 / 硫碳｜同 | TFSI / TFSI｜同 | 0.2 M / 0.2 M / 0.2 M / 0.2 M｜同 | 4 | 4 | ③ 指标不同（指定圈数放电容量 vs 过电位或动力学） | 仅发现差异（同一对配方，但指标或取值点不同） | 倍率、正极类型、盐阴离子、LiNO₃ | E/S、载量、温度、锂量 | 同一组电池同时报告两类指标（容量 / 寿命）
P174 | S25-C12¦S25-C22 | S25-C12 | S25-C22 | 是 | 是 | 否 | 否 | 指标不同（见③） | 循环保持率或寿命 / 过电位或动力学 | 常规 ↔ 适中溶剂化 / 常规 ↔ 适中溶剂化 | 本篇 D1（电解液 ⁷Li NMR 屏蔽排序（向低场移 = Li⁺–溶剂作用减弱））：重叠；本篇 D2（0.1 M Li2S6 溶液 ⁷Li NMR 排序（向低场移 = Li⁺–溶剂作用减弱、Li⁺–S6²⁻ 配对增多））：重叠 | 10 / ?｜缺 | 3.7 / ?｜缺 | 0.18 / 0.09｜同 | 21 / ?｜缺 | 未报告 / 未报告｜缺 | 硫碳 / 硫碳｜同 | TFSI / TFSI｜同 | 0.2 M / 0.2 M / 0.2 M / 0.2 M｜同 | 4 | 4 | ③ 指标不同（循环保持率或寿命 vs 过电位或动力学） | 仅发现差异（同一对配方，但指标或取值点不同） | 倍率、正极类型、盐阴离子、LiNO₃ | E/S、载量、温度、锂量 | 同一组电池同时报告两类指标（容量 / 寿命）
P175 | S25-C15¦S25-C22 | S25-C15 | S25-C22 | 是 | 是 | 否 | 否 | 指标不同（见③） | 全电池库仑效率 / 过电位或动力学 | 常规 ↔ 适中溶剂化 / 常规 ↔ 适中溶剂化 | 本篇 D1（电解液 ⁷Li NMR 屏蔽排序（向低场移 = Li⁺–溶剂作用减弱））：重叠；本篇 D2（0.1 M Li2S6 溶液 ⁷Li NMR 排序（向低场移 = Li⁺–溶剂作用减弱、Li⁺–S6²⁻ 配对增多））：重叠 | 10 / ?｜缺 | 3.6 / ?｜缺 | 0.18 / 0.09｜同 | 45 / ?｜缺 | 未报告 / 未报告｜缺 | 硫碳 / 硫碳｜同 | TFSI / TFSI｜同 | 0.2 M / 0.2 M / 0.2 M / 0.2 M｜同 | 4 | 4 | ③ 指标不同（全电池库仑效率 vs 过电位或动力学） | 仅发现差异（同一对配方，但指标或取值点不同） | 倍率、正极类型、盐阴离子、LiNO₃ | E/S、载量、温度、锂量 | 同一组电池同时报告两类指标（容量 / 寿命）
P176 | S25-C16¦S25-C22 | S25-C16 | S25-C22 | 是 | 是 | 否 | 否 | 指标不同（见③） | 指定圈数放电容量 / 过电位或动力学 | 常规 ↔ 适中溶剂化 / 常规 ↔ 适中溶剂化 | 本篇 D1（电解液 ⁷Li NMR 屏蔽排序（向低场移 = Li⁺–溶剂作用减弱））：重叠；本篇 D2（0.1 M Li2S6 溶液 ⁷Li NMR 排序（向低场移 = Li⁺–溶剂作用减弱、Li⁺–S6²⁻ 配对增多））：重叠 | 10 / ?｜缺 | 3.6 / ?｜缺 | 0.18 / 0.09｜同 | 45 / ?｜缺 | 未报告 / 未报告｜缺 | 硫碳 / 硫碳｜同 | TFSI / TFSI｜同 | 0.2 M / 0.2 M / 0.2 M / 0.2 M｜同 | 4 | 4 | ③ 指标不同（指定圈数放电容量 vs 过电位或动力学） | 仅发现差异（同一对配方，但指标或取值点不同） | 倍率、正极类型、盐阴离子、LiNO₃ | E/S、载量、温度、锂量 | 同一组电池同时报告两类指标（容量 / 寿命）
P177 | S25-C17¦S25-C22 | S25-C17 | S25-C22 | 是 | 是 | 否 | 否 | 指标不同（见③） | 全电池库仑效率 / 过电位或动力学 | 常规 ↔ 适中溶剂化 / 常规 ↔ 适中溶剂化 | 本篇 D1（电解液 ⁷Li NMR 屏蔽排序（向低场移 = Li⁺–溶剂作用减弱））：重叠；本篇 D2（0.1 M Li2S6 溶液 ⁷Li NMR 排序（向低场移 = Li⁺–溶剂作用减弱、Li⁺–S6²⁻ 配对增多））：重叠 | 10 / ?｜缺 | 3.6 / ?｜缺 | 0.18 / 0.09｜同 | 45 / ?｜缺 | 未报告 / 未报告｜缺 | 硫碳 / 硫碳｜同 | TFSI / TFSI｜同 | 0.2 M / 0.2 M / 0.2 M / 0.2 M｜同 | 4 | 4 | ③ 指标不同（全电池库仑效率 vs 过电位或动力学） | 仅发现差异（同一对配方，但指标或取值点不同） | 倍率、正极类型、盐阴离子、LiNO₃ | E/S、载量、温度、锂量 | 同一组电池同时报告两类指标（容量 / 寿命）
P178 | S25-C21¦S25-C22 | S25-C21 | S25-C22 | 是 | 是 | 是 | 是 | 取值点相同 | 过电位或动力学 / 过电位或动力学 | 常规 ↔ 适中溶剂化 / 常规 ↔ 适中溶剂化 | 本篇 D1（电解液 ⁷Li NMR 屏蔽排序（向低场移 = Li⁺–溶剂作用减弱））：重叠；本篇 D2（0.1 M Li2S6 溶液 ⁷Li NMR 排序（向低场移 = Li⁺–溶剂作用减弱、Li⁺–S6²⁻ 配对增多））：重叠 | ? / ?｜缺 | ? / ?｜缺 | 0.09 / 0.09｜同 | ? / ?｜缺 | 未报告 / 未报告｜缺 | 硫碳 / 硫碳｜同 | TFSI / TFSI｜同 | 0.2 M / 0.2 M / 0.2 M / 0.2 M｜同 | 4 | 4 | 未能归因（关键条件均匹配或未知） | 待核：可能为同篇控制比较 | 倍率、正极类型、盐阴离子、LiNO₃ | E/S、载量、温度、锂量 | 先补齐未知条件再定
P179 | S51-C2¦S51-C4 | S51-C2 | S51-C4 | 是 | 是 | 否 | 否 | 指标不同（见③） | 自放电（容量损失） / 首圈容量 | 高浓 ↔ 其他 / 高浓 ↔ 其他 | 本篇 D1（名义 0.4 M Li2S4 在电解液中生成后的颜色与 UV–vis（定性））：重叠 | ? / ?｜缺 | 1 / 1｜同 | ? / 0.05｜缺 | ? / ?｜缺 | 未报告 / 未报告｜缺 | 硫碳 / 硫碳｜同 | TFSI / TFSI｜同 | 无 / 无 / 无 / 无｜同 | 4 | 4 | ③ 指标不同（自放电（容量损失） vs 首圈容量） | 仅发现差异（同一对配方，但指标或取值点不同） | 载量、正极类型、盐阴离子、LiNO₃ | E/S、倍率、温度、锂量 | 同一组电池同时报告两类指标（容量 / 寿命）
P180 | S51-C2¦S51-C10 | S51-C2 | S51-C10 | 是 | 是 | 否 | 否 | 指标不同（见③） | 自放电（容量损失） / 过电位或动力学 | 高浓 ↔ 其他 / 高浓 ↔ 其他 | 本篇 D1（名义 0.4 M Li2S4 在电解液中生成后的颜色与 UV–vis（定性））：重叠 | ? / ?｜缺 | 1 / 1｜同 | ? / 0.05｜缺 | ? / ?｜缺 | 未报告 / 未报告｜缺 | 硫碳 / 硫碳｜同 | TFSI / TFSI｜同 | 无 / 无 / 无 / 无｜同 | 4 | 4 | ③ 指标不同（自放电（容量损失） vs 过电位或动力学） | 仅发现差异（同一对配方，但指标或取值点不同） | 载量、正极类型、盐阴离子、LiNO₃ | E/S、倍率、温度、锂量 | 同一组电池同时报告两类指标（容量 / 寿命）
P181 | S51-C1¦S51-C11 | S51-C1 | S51-C11 | 是 | 是 | 否 | 否 | 指标不同（见③） | 自放电（容量损失） / 过电位或动力学 | 高浓 ↔ 其他 / 高浓 ↔ 其他 | 本篇 D1（名义 0.4 M Li2S4 在电解液中生成后的颜色与 UV–vis（定性））：重叠 | ? / ?｜缺 | 1 / 1｜同 | ? / 0.05｜缺 | ? / ?｜缺 | 未报告 / 未报告｜缺 | 硫碳 / 硫碳｜同 | TFSI / TFSI｜同 | 无 / 无 / 无 / 无｜同 | 4 | 4 | ③ 指标不同（自放电（容量损失） vs 过电位或动力学） | 仅发现差异（同一对配方，但指标或取值点不同） | 载量、正极类型、盐阴离子、LiNO₃ | E/S、倍率、温度、锂量 | 同一组电池同时报告两类指标（容量 / 寿命）
P182 | S09-C9¦S09-C4 | S09-C9 | S09-C4 | 是 | 是 | 是 | 是 | 取值点相同 | 平均放电容量 / 平均放电容量 | 适中溶剂化 ↔ 适中溶剂化 / 适中溶剂化 ↔ 适中溶剂化 | 本篇 D1（Li2S6 溶解度（纯溶剂中，ICP-OES；DD 为文献值））：重叠；本篇 D2（MD：大 Li2S6 团簇出现频率（越高溶剂化越差））：重叠；本篇 D3（正文给出的溶解度排序）：重叠；本篇 D4（Li2S6 溶液颜色与饱和状态（纯溶剂，名义 0.1 M Li2S6，静置 7 d，目视））：重叠 | 15 / 15｜同 | ? / ?｜缺 | ? / ?｜缺 | 60 / 25｜异 | 未报告 / 未报告｜缺 | 硫碳 / 硫碳｜同 | TFSI / TFSI｜同 | 未写（方法未列） / 未写（方法未列） / 未写（方法未列） / 未写（方法未列）｜缺 | 3 | 4 | ① 具体条件差异：温度 | 待核：可能为同篇控制比较 | E/S、正极类型、盐阴离子 | 载量、倍率、温度、锂量、LiNO₃ | 同一对配方，在两种温度下各测
P183 | S09-C10¦S09-C11 | S09-C10 | S09-C11 | 是 | 否 | 是 | 是 | 取值点相同 | Li‖Cu 库仑效率 / Li‖Cu 库仑效率 | 常规 ↔ 适中溶剂化 / 常规 ↔ 适中溶剂化 | 本篇 D4（Li2S6 溶液颜色与饱和状态（纯溶剂，名义 0.1 M Li2S6，静置 7 d，目视））：重叠 | ? / ?｜缺 | ? / ?｜缺 | ? / ?｜缺 | 60 / 60｜同 | 不适用 / 不适用｜缺 | 无（Li‖Cu） / 无（Li‖Cu）｜同 | TFSI / TFSI｜同 | 未写（方法未列） / 未写（方法部分说对照含 1 wt%，室温实验是否含不确定） / 未写（方法未列） / 未写（方法部分说对照含 1 wt%，室温实验是否含不确定）｜缺 | 3 | 3 | 未能归因（关键条件均匹配或未知） | 仅发现差异 | 温度、正极类型、盐阴离子 | E/S、载量、倍率、锂量、LiNO₃ | 先补齐未知条件再定
P184 | S10-C13¦S10-C2 | S10-C13 | S10-C2 | 是 | 是 | 否 | 否 | 指标不同（见③） | 循环保持率或寿命 / 首圈容量 | 强溶剂化 ↔ 常规 / 强溶剂化 ↔ 常规 | 本篇 D1（Li2S 溶解度（电解液中，Fig. S7））：重叠；本篇 D2（UV–vis 吸光度排序（1.6 M Li2S4 饱和上清稀释后））：重叠 | 5 / 20｜异 | 3 / 2｜同 | 0.2 / 0.05｜异 | ? / ?｜缺 | 未报告 / 未报告｜缺 | 硫碳 / 多硫化物预载碳纤维｜异 | Br（+ TFSI）/TFSI / Br（+ TFSI）/TFSI｜同 | 0.2 M / 0.2 M / 0.2 M / 0.2 M｜同 | 3 | 6 | ④ 口径不同（正极类型）；③ 指标不同（循环保持率或寿命 vs 首圈容量）；① 具体条件差异：E/S、倍率 | 仅发现差异（同一对配方，但指标或取值点不同） | 载量、盐阴离子、LiNO₃ | E/S、倍率、温度、锂量、正极类型 | 同一对配方，其余条件固定，在两种 E/S 下各测；同一对配方，在两种倍率下各测；同一组电池同时报告两类指标（容量 / 寿命）
P185 | S10-C22¦S10-C2 | S10-C22 | S10-C2 | 是 | 是 | 否 | 否 | 指标不同（见③） | 指定圈数放电容量 / 首圈容量 | 强溶剂化 ↔ 常规 / 强溶剂化 ↔ 常规 | 本篇 D1（Li2S 溶解度（电解液中，Fig. S7））：重叠；本篇 D2（UV–vis 吸光度排序（1.6 M Li2S4 饱和上清稀释后））：重叠 | 5 / 20｜异 | 3 / 2｜同 | 0.2 / 0.05｜异 | ? / ?｜缺 | 未报告 / 未报告｜缺 | 硫碳 / 多硫化物预载碳纤维｜异 | Br（+ TFSI）/TFSI / Br（+ TFSI）/TFSI｜同 | 0.2 M / 0.2 M / 0.2 M / 0.2 M｜同 | 3 | 6 | ④ 口径不同（正极类型）；③ 指标不同（指定圈数放电容量 vs 首圈容量）；① 具体条件差异：E/S、倍率 | 仅发现差异（同一对配方，但指标或取值点不同） | 载量、盐阴离子、LiNO₃ | E/S、倍率、温度、锂量、正极类型 | 同一对配方，其余条件固定，在两种 E/S 下各测；同一对配方，在两种倍率下各测；同一组电池同时报告两类指标（容量 / 寿命）
P186 | S19-C8¦S19-C7 | S19-C8 | S19-C7 | 是 | 否 | 是 | 是 | 取值点相同 | 锂对称电池寿命 / 锂对称电池寿命 | 强溶剂化 ↔ 常规 / 强溶剂化 ↔ 常规 | 本篇 D2（Li2S6 溶液外观（定性：20 mM 是否澄清））：重叠 | ? / ?｜缺 | ? / ?｜缺 | ? / ?｜缺 | ? / ?｜缺 | 不适用 / 不适用｜缺 | 无（Li‖Li） / 无（Li‖Li）｜同 | TFSI / TFSI｜同 | 0.4 M / 0.4 M / 0.4 M / 0.4 M｜同 | 3 | 3 | 未能归因（关键条件均匹配或未知） | 仅发现差异 | 正极类型、盐阴离子、LiNO₃ | E/S、载量、倍率、温度、锂量 | 先补齐未知条件再定
P187 | S19-C8¦S19-C9 | S19-C8 | S19-C9 | 是 | 否 | 是 | 是 | 取值点相同 | 锂对称电池寿命 / 锂对称电池寿命 | 强溶剂化 ↔ 常规 / 强溶剂化 ↔ 强溶剂化 | 本篇 D2（Li2S6 溶液外观（定性：20 mM 是否澄清））：重叠 | ? / ?｜缺 | ? / ?｜缺 | ? / ?｜缺 | ? / ?｜缺 | 不适用 / 不适用｜缺 | 无（Li‖Li） / 无（Li‖Li）｜同 | TFSI / TFSI｜同 | 0.4 M / 0.4 M / 0.4 M / 0.4 M｜同 | 3 | 3 | 未能归因（关键条件均匹配或未知） | 仅发现差异 | 正极类型、盐阴离子、LiNO₃ | E/S、载量、倍率、温度、锂量 | 先补齐未知条件再定
P188 | S25-C8¦S25-C20 | S25-C8 | S25-C20 | 是 | 是 | 否 | 否 | 指标不同（见③） | 指定圈数放电容量 / 过电位或动力学 | 常规 ↔ 适中溶剂化 / 常规 ↔ 适中溶剂化 | 本篇 D1（电解液 ⁷Li NMR 屏蔽排序（向低场移 = Li⁺–溶剂作用减弱））：重叠；本篇 D2（0.1 M Li2S6 溶液 ⁷Li NMR 排序（向低场移 = Li⁺–溶剂作用减弱、Li⁺–S6²⁻ 配对增多））：重叠 | ? / ?｜缺 | 2.2 / ?｜缺 | 0.3 / 0.09｜异 | 21 / ?｜缺 | 未报告 / 未报告｜缺 | 硫碳 / 硫碳｜同 | TFSI / TFSI｜同 | 0.2 M / 0.2 M / 0.2 M / 0.2 M｜同 | 3 | 4 | ③ 指标不同（指定圈数放电容量 vs 过电位或动力学）；① 具体条件差异：倍率 | 仅发现差异（同一对配方，但指标或取值点不同） | 正极类型、盐阴离子、LiNO₃ | E/S、载量、倍率、温度、锂量 | 同一对配方，在两种倍率下各测；同一组电池同时报告两类指标（容量 / 寿命）
P189 | S25-C9¦S25-C20 | S25-C9 | S25-C20 | 是 | 是 | 否 | 否 | 指标不同（见③） | 循环保持率或寿命 / 过电位或动力学 | 常规 ↔ 适中溶剂化 / 常规 ↔ 适中溶剂化 | 本篇 D1（电解液 ⁷Li NMR 屏蔽排序（向低场移 = Li⁺–溶剂作用减弱））：重叠；本篇 D2（0.1 M Li2S6 溶液 ⁷Li NMR 排序（向低场移 = Li⁺–溶剂作用减弱、Li⁺–S6²⁻ 配对增多））：重叠 | ? / ?｜缺 | 2.2 / ?｜缺 | 0.3 / 0.09｜异 | 21 / ?｜缺 | 未报告 / 未报告｜缺 | 硫碳 / 硫碳｜同 | TFSI / TFSI｜同 | 0.2 M / 0.2 M / 0.2 M / 0.2 M｜同 | 3 | 4 | ③ 指标不同（循环保持率或寿命 vs 过电位或动力学）；① 具体条件差异：倍率 | 仅发现差异（同一对配方，但指标或取值点不同） | 正极类型、盐阴离子、LiNO₃ | E/S、载量、倍率、温度、锂量 | 同一对配方，在两种倍率下各测；同一组电池同时报告两类指标（容量 / 寿命）
P190 | S25-C13¦S25-C20 | S25-C13 | S25-C20 | 是 | 是 | 否 | 否 | 指标不同（见③） | 倍率容量 / 过电位或动力学 | 常规 ↔ 适中溶剂化 / 常规 ↔ 适中溶剂化 | 本篇 D1（电解液 ⁷Li NMR 屏蔽排序（向低场移 = Li⁺–溶剂作用减弱））：重叠；本篇 D2（0.1 M Li2S6 溶液 ⁷Li NMR 排序（向低场移 = Li⁺–溶剂作用减弱、Li⁺–S6²⁻ 配对增多））：重叠 | 10 / ?｜缺 | 3.5 / ?｜缺 | ? / 0.09｜缺 | 21 / ?｜缺 | 未报告 / 未报告｜缺 | 硫碳 / 硫碳｜同 | TFSI / TFSI｜同 | 0.2 M / 0.2 M / 0.2 M / 0.2 M｜同 | 3 | 3 | ③ 指标不同（倍率容量 vs 过电位或动力学） | 仅发现差异（同一对配方，但指标或取值点不同） | 正极类型、盐阴离子、LiNO₃ | E/S、载量、倍率、温度、锂量 | 同一组电池同时报告两类指标（容量 / 寿命）
P191 | S25-C14¦S25-C20 | S25-C14 | S25-C20 | 是 | 是 | 否 | 否 | 指标不同（见③） | 倍率容量 / 过电位或动力学 | 常规 ↔ 适中溶剂化 / 常规 ↔ 适中溶剂化 | 本篇 D1（电解液 ⁷Li NMR 屏蔽排序（向低场移 = Li⁺–溶剂作用减弱））：重叠；本篇 D2（0.1 M Li2S6 溶液 ⁷Li NMR 排序（向低场移 = Li⁺–溶剂作用减弱、Li⁺–S6²⁻ 配对增多））：重叠 | 10 / ?｜缺 | 3.5 / ?｜缺 | ? / 0.09｜缺 | 21 / ?｜缺 | 未报告 / 未报告｜缺 | 硫碳 / 硫碳｜同 | TFSI / TFSI｜同 | 0.2 M / 0.2 M / 0.2 M / 0.2 M｜同 | 3 | 3 | ③ 指标不同（倍率容量 vs 过电位或动力学） | 仅发现差异（同一对配方，但指标或取值点不同） | 正极类型、盐阴离子、LiNO₃ | E/S、载量、倍率、温度、锂量 | 同一组电池同时报告两类指标（容量 / 寿命）
P192 | S25-C19¦S25-C20 | S25-C19 | S25-C20 | 是 | 是 | 是 | 否 | 指标不同（见③） | 多硫化物溶解或穿梭 / 过电位或动力学 | 常规 ↔ 适中溶剂化 / 常规 ↔ 适中溶剂化 | 本篇 D1（电解液 ⁷Li NMR 屏蔽排序（向低场移 = Li⁺–溶剂作用减弱））：重叠；本篇 D2（0.1 M Li2S6 溶液 ⁷Li NMR 排序（向低场移 = Li⁺–溶剂作用减弱、Li⁺–S6²⁻ 配对增多））：重叠 | ? / ?｜缺 | ? / ?｜缺 | ? / 0.09｜缺 | ? / ?｜缺 | 未报告 / 未报告｜缺 | 硫碳 / 硫碳｜同 | TFSI / TFSI｜同 | 0.2 M / 0.2 M / 0.2 M / 0.2 M｜同 | 3 | 3 | ③ 指标不同（多硫化物溶解或穿梭 vs 过电位或动力学） | 仅发现差异（同一对配方，但指标或取值点不同） | 正极类型、盐阴离子、LiNO₃ | E/S、载量、倍率、温度、锂量 | 同一组电池同时报告两类指标（容量 / 寿命）
P193 | S25-C8¦S25-C22 | S25-C8 | S25-C22 | 是 | 是 | 否 | 否 | 指标不同（见③） | 指定圈数放电容量 / 过电位或动力学 | 常规 ↔ 适中溶剂化 / 常规 ↔ 适中溶剂化 | 本篇 D1（电解液 ⁷Li NMR 屏蔽排序（向低场移 = Li⁺–溶剂作用减弱））：重叠；本篇 D2（0.1 M Li2S6 溶液 ⁷Li NMR 排序（向低场移 = Li⁺–溶剂作用减弱、Li⁺–S6²⁻ 配对增多））：重叠 | ? / ?｜缺 | 2.2 / ?｜缺 | 0.3 / 0.09｜异 | 21 / ?｜缺 | 未报告 / 未报告｜缺 | 硫碳 / 硫碳｜同 | TFSI / TFSI｜同 | 0.2 M / 0.2 M / 0.2 M / 0.2 M｜同 | 3 | 4 | ③ 指标不同（指定圈数放电容量 vs 过电位或动力学）；① 具体条件差异：倍率 | 仅发现差异（同一对配方，但指标或取值点不同） | 正极类型、盐阴离子、LiNO₃ | E/S、载量、倍率、温度、锂量 | 同一对配方，在两种倍率下各测；同一组电池同时报告两类指标（容量 / 寿命）
P194 | S25-C9¦S25-C22 | S25-C9 | S25-C22 | 是 | 是 | 否 | 否 | 指标不同（见③） | 循环保持率或寿命 / 过电位或动力学 | 常规 ↔ 适中溶剂化 / 常规 ↔ 适中溶剂化 | 本篇 D1（电解液 ⁷Li NMR 屏蔽排序（向低场移 = Li⁺–溶剂作用减弱））：重叠；本篇 D2（0.1 M Li2S6 溶液 ⁷Li NMR 排序（向低场移 = Li⁺–溶剂作用减弱、Li⁺–S6²⁻ 配对增多））：重叠 | ? / ?｜缺 | 2.2 / ?｜缺 | 0.3 / 0.09｜异 | 21 / ?｜缺 | 未报告 / 未报告｜缺 | 硫碳 / 硫碳｜同 | TFSI / TFSI｜同 | 0.2 M / 0.2 M / 0.2 M / 0.2 M｜同 | 3 | 4 | ③ 指标不同（循环保持率或寿命 vs 过电位或动力学）；① 具体条件差异：倍率 | 仅发现差异（同一对配方，但指标或取值点不同） | 正极类型、盐阴离子、LiNO₃ | E/S、载量、倍率、温度、锂量 | 同一对配方，在两种倍率下各测；同一组电池同时报告两类指标（容量 / 寿命）
P195 | S25-C13¦S25-C22 | S25-C13 | S25-C22 | 是 | 是 | 否 | 否 | 指标不同（见③） | 倍率容量 / 过电位或动力学 | 常规 ↔ 适中溶剂化 / 常规 ↔ 适中溶剂化 | 本篇 D1（电解液 ⁷Li NMR 屏蔽排序（向低场移 = Li⁺–溶剂作用减弱））：重叠；本篇 D2（0.1 M Li2S6 溶液 ⁷Li NMR 排序（向低场移 = Li⁺–溶剂作用减弱、Li⁺–S6²⁻ 配对增多））：重叠 | 10 / ?｜缺 | 3.5 / ?｜缺 | ? / 0.09｜缺 | 21 / ?｜缺 | 未报告 / 未报告｜缺 | 硫碳 / 硫碳｜同 | TFSI / TFSI｜同 | 0.2 M / 0.2 M / 0.2 M / 0.2 M｜同 | 3 | 3 | ③ 指标不同（倍率容量 vs 过电位或动力学） | 仅发现差异（同一对配方，但指标或取值点不同） | 正极类型、盐阴离子、LiNO₃ | E/S、载量、倍率、温度、锂量 | 同一组电池同时报告两类指标（容量 / 寿命）
P196 | S25-C14¦S25-C22 | S25-C14 | S25-C22 | 是 | 是 | 否 | 否 | 指标不同（见③） | 倍率容量 / 过电位或动力学 | 常规 ↔ 适中溶剂化 / 常规 ↔ 适中溶剂化 | 本篇 D1（电解液 ⁷Li NMR 屏蔽排序（向低场移 = Li⁺–溶剂作用减弱））：重叠；本篇 D2（0.1 M Li2S6 溶液 ⁷Li NMR 排序（向低场移 = Li⁺–溶剂作用减弱、Li⁺–S6²⁻ 配对增多））：重叠 | 10 / ?｜缺 | 3.5 / ?｜缺 | ? / 0.09｜缺 | 21 / ?｜缺 | 未报告 / 未报告｜缺 | 硫碳 / 硫碳｜同 | TFSI / TFSI｜同 | 0.2 M / 0.2 M / 0.2 M / 0.2 M｜同 | 3 | 3 | ③ 指标不同（倍率容量 vs 过电位或动力学） | 仅发现差异（同一对配方，但指标或取值点不同） | 正极类型、盐阴离子、LiNO₃ | E/S、载量、倍率、温度、锂量 | 同一组电池同时报告两类指标（容量 / 寿命）
P197 | S25-C19¦S25-C22 | S25-C19 | S25-C22 | 是 | 是 | 是 | 否 | 指标不同（见③） | 多硫化物溶解或穿梭 / 过电位或动力学 | 常规 ↔ 适中溶剂化 / 常规 ↔ 适中溶剂化 | 本篇 D1（电解液 ⁷Li NMR 屏蔽排序（向低场移 = Li⁺–溶剂作用减弱））：重叠；本篇 D2（0.1 M Li2S6 溶液 ⁷Li NMR 排序（向低场移 = Li⁺–溶剂作用减弱、Li⁺–S6²⁻ 配对增多））：重叠 | ? / ?｜缺 | ? / ?｜缺 | ? / 0.09｜缺 | ? / ?｜缺 | 未报告 / 未报告｜缺 | 硫碳 / 硫碳｜同 | TFSI / TFSI｜同 | 0.2 M / 0.2 M / 0.2 M / 0.2 M｜同 | 3 | 3 | ③ 指标不同（多硫化物溶解或穿梭 vs 过电位或动力学） | 仅发现差异（同一对配方，但指标或取值点不同） | 正极类型、盐阴离子、LiNO₃ | E/S、载量、倍率、温度、锂量 | 同一组电池同时报告两类指标（容量 / 寿命）
P198 | S25-C25¦S25-C24 | S25-C25 | S25-C24 | 是 | 是 | 是 | 否 | 指标不同（见③） | 过电位或动力学 / 阻抗 | 常规 ↔ 适中溶剂化 / 常规 ↔ 适中溶剂化 | 本篇 D1（电解液 ⁷Li NMR 屏蔽排序（向低场移 = Li⁺–溶剂作用减弱））：重叠；本篇 D2（0.1 M Li2S6 溶液 ⁷Li NMR 排序（向低场移 = Li⁺–溶剂作用减弱、Li⁺–S6²⁻ 配对增多））：重叠 | ? / ?｜缺 | ? / ?｜缺 | ? / ?｜缺 | ? / ?｜缺 | 未报告 / 未报告｜缺 | 溶液正极 / 溶液正极｜同 | TFSI / TFSI｜同 | 0.2 M / 0.2 M / 0.2 M / 0.2 M｜同 | 3 | 3 | ③ 指标不同（过电位或动力学 vs 阻抗） | 仅发现差异（同一对配方，但指标或取值点不同） | 正极类型、盐阴离子、LiNO₃ | E/S、载量、倍率、温度、锂量 | 同一组电池同时报告两类指标（容量 / 寿命）
P199 | S32-C1¦S32-C4 | S32-C1 | S32-C4 | 是 | 是 | 否 | 否 | 指标不同（见③） | Li‖Cu 库仑效率 / 其他 | 常规 ↔ 适中溶剂化 / 常规 ↔ 适中溶剂化 | 本篇 D1（Raman TFSI⁻ 峰：溶剂分隔离子对（SSIP）比例排序）：重叠；本篇 D2（Li2S6 饱和浓度（元素分析换算））：重叠；本篇 D3（Li2S6 在电解液中的溶液颜色深浅（定性））：重叠 | ? / 8｜缺 | ? / 4｜缺 | ? / 0.2｜缺 | 25 / 25｜同 | 不适用 / 厚｜缺 | 无（Li‖Cu） / 硫碳｜异 | TFSI / TFSI｜同 | 2 wt% / 2 wt% / 2 wt% / 2 wt%｜同 | 3 | 4 | ④ 口径不同（正极类型）；③ 指标不同（Li‖Cu 库仑效率 vs 其他） | 仅发现差异（同一对配方，但指标或取值点不同） | 温度、盐阴离子、LiNO₃ | E/S、载量、倍率、锂量、正极类型 | 同一组电池同时报告两类指标（容量 / 寿命）
P200 | S32-C1¦S32-C5 | S32-C1 | S32-C5 | 是 | 是 | 否 | 否 | 指标不同（见③） | Li‖Cu 库仑效率 / 首圈容量 | 常规 ↔ 适中溶剂化 / 常规 ↔ 适中溶剂化 | 本篇 D1（Raman TFSI⁻ 峰：溶剂分隔离子对（SSIP）比例排序）：重叠；本篇 D2（Li2S6 饱和浓度（元素分析换算））：重叠；本篇 D3（Li2S6 在电解液中的溶液颜色深浅（定性））：重叠 | ? / 8｜缺 | ? / 4｜缺 | ? / 0.2｜缺 | 25 / 25｜同 | 不适用 / 厚｜缺 | 无（Li‖Cu） / 硫碳｜异 | TFSI / TFSI｜同 | 2 wt% / 2 wt% / 2 wt% / 2 wt%｜同 | 3 | 4 | ④ 口径不同（正极类型）；③ 指标不同（Li‖Cu 库仑效率 vs 首圈容量） | 仅发现差异（同一对配方，但指标或取值点不同） | 温度、盐阴离子、LiNO₃ | E/S、载量、倍率、锂量、正极类型 | 同一组电池同时报告两类指标（容量 / 寿命）
P201 | S39-C8¦S39-C4 | S39-C8 | S39-C4 | 是 | 是 | 否 | 否 | 指标不同（见③） | 其他 / 首圈容量 | 常规 ↔ 适中溶剂化 / 常规 ↔ 适中溶剂化 | 本篇 D1（Li2S6 溶解度（混合溶剂，溶解试验））：重叠；本篇 D2（¹⁹F NMR（TFSI⁻ 信号上移 = Li⁺–TFSI⁻ 配位更强 = Li⁺ 溶剂化更弱）排序）：重叠 | ? / 10｜缺 | ? / 3.5｜缺 | ? / 0.07｜缺 | ? / ?｜缺 | 中 / 中｜同 | 浸泡试验 / 硫碳｜异 | TFSI / TFSI｜同 | 0.2 M / 0.2 M / 0.2 M / 0.2 M｜同 | 3 | 4 | ④ 口径不同（正极类型）；③ 指标不同（其他 vs 首圈容量） | 仅发现差异（同一对配方，但指标或取值点不同） | 锂量、盐阴离子、LiNO₃ | E/S、载量、倍率、温度、正极类型 | 同一组电池同时报告两类指标（容量 / 寿命）
P202 | S10-C18¦S10-C2 | S10-C18 | S10-C2 | 是 | 是 | 否 | 否 | 指标不同（见③） | 锂对称电池寿命 / 首圈容量 | 强溶剂化 ↔ 常规 / 强溶剂化 ↔ 常规 | 本篇 D1（Li2S 溶解度（电解液中，Fig. S7））：重叠；本篇 D2（UV–vis 吸光度排序（1.6 M Li2S4 饱和上清稀释后））：重叠 | ? / 20｜缺 | ? / 2｜缺 | ? / 0.05｜缺 | ? / ?｜缺 | 不适用 / 未报告｜缺 | 无（Li‖Li） / 多硫化物预载碳纤维｜异 | Br（+ TFSI）/TFSI / Br（+ TFSI）/TFSI｜同 | 0.2 M / 0.2 M / 0.2 M / 0.2 M｜同 | 2 | 3 | ④ 口径不同（正极类型）；③ 指标不同（锂对称电池寿命 vs 首圈容量） | 仅发现差异（同一对配方，但指标或取值点不同） | 盐阴离子、LiNO₃ | E/S、载量、倍率、温度、锂量、正极类型 | 同一组电池同时报告两类指标（容量 / 寿命）
P203 | S10-C18¦S10-C5 | S10-C18 | S10-C5 | 是 | 是 | 否 | 否 | 指标不同（见③） | 锂对称电池寿命 / 首圈容量 | 强溶剂化 ↔ 常规 / 强溶剂化 ↔ 常规 | 本篇 D1（Li2S 溶解度（电解液中，Fig. S7））：重叠；本篇 D2（UV–vis 吸光度排序（1.6 M Li2S4 饱和上清稀释后））：重叠 | ? / 20｜缺 | ? / 2｜缺 | ? / 0.4｜缺 | ? / ?｜缺 | 不适用 / 未报告｜缺 | 无（Li‖Li） / 多硫化物预载碳纤维｜异 | Br（+ TFSI）/TFSI / Br（+ TFSI）/TFSI｜同 | 0.2 M / 0.2 M / 0.2 M / 0.2 M｜同 | 2 | 3 | ④ 口径不同（正极类型）；③ 指标不同（锂对称电池寿命 vs 首圈容量） | 仅发现差异（同一对配方，但指标或取值点不同） | 盐阴离子、LiNO₃ | E/S、载量、倍率、温度、锂量、正极类型 | 同一组电池同时报告两类指标（容量 / 寿命）
P204 | S10-C13¦S10-C7 | S10-C13 | S10-C7 | 是 | 是 | 否 | 否 | 指标不同（见③） | 循环保持率或寿命 / 过电位或动力学 | 强溶剂化 ↔ 常规 / 强溶剂化 ↔ 常规 | 本篇 D1（Li2S 溶解度（电解液中，Fig. S7））：重叠；本篇 D2（UV–vis 吸光度排序（1.6 M Li2S4 饱和上清稀释后））：重叠 | 5 / ?｜缺 | 3 / ?｜缺 | 0.2 / ?｜缺 | ? / ?｜缺 | 未报告 / 厚｜缺 | 硫碳 / 溶液正极｜异 | Br（+ TFSI）/TFSI / Br（+ TFSI）/TFSI｜同 | 0.2 M / 0.2 M / 0.2 M / 0.2 M｜同 | 2 | 3 | ④ 口径不同（正极类型）；③ 指标不同（循环保持率或寿命 vs 过电位或动力学） | 仅发现差异（同一对配方，但指标或取值点不同） | 盐阴离子、LiNO₃ | E/S、载量、倍率、温度、锂量、正极类型 | 同一组电池同时报告两类指标（容量 / 寿命）
P205 | S10-C18¦S10-C7 | S10-C18 | S10-C7 | 是 | 是 | 否 | 否 | 指标不同（见③） | 锂对称电池寿命 / 过电位或动力学 | 强溶剂化 ↔ 常规 / 强溶剂化 ↔ 常规 | 本篇 D1（Li2S 溶解度（电解液中，Fig. S7））：重叠；本篇 D2（UV–vis 吸光度排序（1.6 M Li2S4 饱和上清稀释后））：重叠 | ? / ?｜缺 | ? / ?｜缺 | ? / ?｜缺 | ? / ?｜缺 | 不适用 / 厚｜缺 | 无（Li‖Li） / 溶液正极｜异 | Br（+ TFSI）/TFSI / Br（+ TFSI）/TFSI｜同 | 0.2 M / 0.2 M / 0.2 M / 0.2 M｜同 | 2 | 3 | ④ 口径不同（正极类型）；③ 指标不同（锂对称电池寿命 vs 过电位或动力学） | 仅发现差异（同一对配方，但指标或取值点不同） | 盐阴离子、LiNO₃ | E/S、载量、倍率、温度、锂量、正极类型 | 同一组电池同时报告两类指标（容量 / 寿命）
P206 | S10-C22¦S10-C7 | S10-C22 | S10-C7 | 是 | 是 | 否 | 否 | 指标不同（见③） | 指定圈数放电容量 / 过电位或动力学 | 强溶剂化 ↔ 常规 / 强溶剂化 ↔ 常规 | 本篇 D1（Li2S 溶解度（电解液中，Fig. S7））：重叠；本篇 D2（UV–vis 吸光度排序（1.6 M Li2S4 饱和上清稀释后））：重叠 | 5 / ?｜缺 | 3 / ?｜缺 | 0.2 / ?｜缺 | ? / ?｜缺 | 未报告 / 厚｜缺 | 硫碳 / 溶液正极｜异 | Br（+ TFSI）/TFSI / Br（+ TFSI）/TFSI｜同 | 0.2 M / 0.2 M / 0.2 M / 0.2 M｜同 | 2 | 3 | ④ 口径不同（正极类型）；③ 指标不同（指定圈数放电容量 vs 过电位或动力学） | 仅发现差异（同一对配方，但指标或取值点不同） | 盐阴离子、LiNO₃ | E/S、载量、倍率、温度、锂量、正极类型 | 同一组电池同时报告两类指标（容量 / 寿命）
P207 | S10-C18¦S10-C19 | S10-C18 | S10-C19 | 是 | 否 | 是 | 是 | 取值点相同 | 锂对称电池寿命 / 锂对称电池寿命 | 强溶剂化 ↔ 常规 / 强溶剂化 ↔ 常规 | 本篇 D1（Li2S 溶解度（电解液中，Fig. S7））：重叠；本篇 D2（UV–vis 吸光度排序（1.6 M Li2S4 饱和上清稀释后））：重叠 | ? / ?｜缺 | ? / ?｜缺 | ? / ?｜缺 | ? / ?｜缺 | 不适用 / 不适用｜缺 | 无（Li‖Li） / 无（Li‖Li）｜同 | Br（+ TFSI）/TFSI / SCN（+ TFSI）/TFSI｜异 | 0.2 M / 0.2 M / 0.2 M / 0.2 M｜同 | 2 | 3 | ① 具体条件差异：盐阴离子 | 仅发现差异 | 正极类型、LiNO₃ | E/S、载量、倍率、温度、锂量、盐阴离子 | 先补齐未知条件再定
P208 | S10-C18¦S10-C20 | S10-C18 | S10-C20 | 是 | 否 | 是 | 是 | 取值点相同 | 锂对称电池寿命 / 锂对称电池寿命 | 强溶剂化 ↔ 常规 / 强溶剂化 ↔ 强溶剂化 | 本篇 D1（Li2S 溶解度（电解液中，Fig. S7））：不重叠；本篇 D2（UV–vis 吸光度排序（1.6 M Li2S4 饱和上清稀释后））：不重叠 | ? / ?｜缺 | ? / ?｜缺 | ? / ?｜缺 | ? / ?｜缺 | 不适用 / 不适用｜缺 | 无（Li‖Li） / 无（Li‖Li）｜同 | Br（+ TFSI）/TFSI / Br（+ TFSI）/SCN（+ TFSI）｜异 | 0.2 M / 0.2 M / 0.2 M / 0.2 M｜同 | 2 | 3 | ② 研究区间不同；① 具体条件差异：盐阴离子 | 仅发现差异 | 正极类型、LiNO₃ | E/S、载量、倍率、温度、锂量、盐阴离子 | 先补齐未知条件再定
P209 | S10-C18¦S10-C21 | S10-C18 | S10-C21 | 是 | 是 | 否 | 否 | 指标不同（见③） | 锂对称电池寿命 / 首圈容量 | 强溶剂化 ↔ 常规 / 强溶剂化 ↔ 常规 | 本篇 D1（Li2S 溶解度（电解液中，Fig. S7））：重叠；本篇 D2（UV–vis 吸光度排序（1.6 M Li2S4 饱和上清稀释后））：重叠 | ? / 5｜缺 | ? / 3｜缺 | ? / 0.2｜缺 | ? / ?｜缺 | 不适用 / 未报告｜缺 | 无（Li‖Li） / 硫碳｜异 | Br（+ TFSI）/TFSI / Br（+ TFSI）/TFSI｜同 | 0.2 M / 0.2 M / 0.2 M / 0.2 M｜同 | 2 | 3 | ④ 口径不同（正极类型）；③ 指标不同（锂对称电池寿命 vs 首圈容量） | 仅发现差异（同一对配方，但指标或取值点不同） | 盐阴离子、LiNO₃ | E/S、载量、倍率、温度、锂量、正极类型 | 同一组电池同时报告两类指标（容量 / 寿命）
P210 | S18-C1¦S18-C10 | S18-C1 | S18-C10 | 是 | 是 | 否 | 否 | 指标不同（见③） | 全电池库仑效率 / 阻抗 | 常规 ↔ 弱溶剂化 / 常规 ↔ 弱溶剂化 | 本篇 D1（电解液 DN（²³Na NMR，10 mM NaTFSI 探针，DN = 2.052δ + 25.32 标定））：重叠 | 8.48 / ?｜缺 | 4 / ?｜缺 | 0.1 / ?｜缺 | ? / 25｜缺 | 厚 / 未报告｜缺 | 硫碳 / 多硫化物对称电池｜异 | TFSI / TFSI｜同 | 2 wt% / 2 wt% / 2 wt% / 2 wt%｜同 | 2 | 3 | ④ 口径不同（正极类型）；③ 指标不同（全电池库仑效率 vs 阻抗） | 仅发现差异（同一对配方，但指标或取值点不同） | 盐阴离子、LiNO₃ | E/S、载量、倍率、温度、锂量、正极类型 | 同一组电池同时报告两类指标（容量 / 寿命）
P211 | S19-C8¦S19-C2 | S19-C8 | S19-C2 | 是 | 是 | 否 | 否 | 指标不同（见③） | 锂对称电池寿命 / 首圈容量 | 强溶剂化 ↔ 常规 / 强溶剂化 ↔ 常规 | 本篇 D2（Li2S6 溶液外观（定性：20 mM 是否澄清））：重叠 | ? / 19｜缺 | ? / 1.4｜缺 | ? / 0.1｜缺 | ? / ?｜缺 | 不适用 / 未报告｜缺 | 无（Li‖Li） / 溶液正极｜异 | TFSI / TFSI｜同 | 0.4 M / 0.4 M / 0.4 M / 0.4 M｜同 | 2 | 3 | ④ 口径不同（正极类型）；③ 指标不同（锂对称电池寿命 vs 首圈容量） | 仅发现差异（同一对配方，但指标或取值点不同） | 盐阴离子、LiNO₃ | E/S、载量、倍率、温度、锂量、正极类型 | 同一组电池同时报告两类指标（容量 / 寿命）
P212 | S23-C6¦S23-C2 | S23-C6 | S23-C2 | 是 | 是 | 是 | 是 | 取值点不同／待核可比性（测试结束时 vs DoD ≈ 20%） | 过电位或动力学 / 过电位或动力学 | 常规 ↔ 弱溶剂化 / 常规 ↔ 弱溶剂化 | 本篇 D1（⁷Li NMR 相对 BL 的低场位移（LiCl/D2O 内标））：重叠 | ? / 8｜缺 | ? / 3.8｜缺 | ? / 0.05｜缺 | ? / ?｜缺 | 不适用 / 厚｜缺 | 无（Li‖Li） / 硫碳｜异 | TFSI / TFSI｜同 | 0.2 M / 0.2 M / 0.2 M / 0.2 M｜同 | 2 | 3 | ④ 口径不同（正极类型） | 仅发现差异（同一对配方，但指标或取值点不同） | 盐阴离子、LiNO₃ | E/S、载量、倍率、温度、锂量、正极类型 | 先补齐未知条件再定
P213 | S23-C7¦S23-C2 | S23-C7 | S23-C2 | 是 | 是 | 否 | 否 | 指标不同（见③） | Li‖Cu 库仑效率 / 过电位或动力学 | 常规 ↔ 弱溶剂化 / 常规 ↔ 弱溶剂化 | 本篇 D1（⁷Li NMR 相对 BL 的低场位移（LiCl/D2O 内标））：重叠 | ? / 8｜缺 | ? / 3.8｜缺 | ? / 0.05｜缺 | ? / ?｜缺 | 不适用 / 厚｜缺 | 无（Li‖Cu） / 硫碳｜异 | TFSI / TFSI｜同 | 0.2 M / 0.2 M / 0.2 M / 0.2 M｜同 | 2 | 3 | ④ 口径不同（正极类型）；③ 指标不同（Li‖Cu 库仑效率 vs 过电位或动力学） | 仅发现差异（同一对配方，但指标或取值点不同） | 盐阴离子、LiNO₃ | E/S、载量、倍率、温度、锂量、正极类型 | 同一组电池同时报告两类指标（容量 / 寿命）
P214 | S23-C6¦S23-C9 | S23-C6 | S23-C9 | 是 | 是 | 否 | 否 | 指标不同（见③） | 过电位或动力学 / 首圈容量 | 常规 ↔ 弱溶剂化 / 常规 ↔ 弱溶剂化 | 本篇 D1（⁷Li NMR 相对 BL 的低场位移（LiCl/D2O 内标））：重叠 | ? / 6｜缺 | ? / 3.7｜缺 | ? / 0.33｜缺 | ? / ?｜缺 | 不适用 / 薄｜缺 | 无（Li‖Li） / 硫碳｜异 | TFSI / TFSI｜同 | 0.2 M / 0.2 M / 0.2 M / 0.2 M｜同 | 2 | 3 | ④ 口径不同（正极类型）；③ 指标不同（过电位或动力学 vs 首圈容量） | 仅发现差异（同一对配方，但指标或取值点不同） | 盐阴离子、LiNO₃ | E/S、载量、倍率、温度、锂量、正极类型 | 同一组电池同时报告两类指标（容量 / 寿命）
P215 | S23-C7¦S23-C9 | S23-C7 | S23-C9 | 是 | 是 | 否 | 否 | 指标不同（见③） | Li‖Cu 库仑效率 / 首圈容量 | 常规 ↔ 弱溶剂化 / 常规 ↔ 弱溶剂化 | 本篇 D1（⁷Li NMR 相对 BL 的低场位移（LiCl/D2O 内标））：重叠 | ? / 6｜缺 | ? / 3.7｜缺 | ? / 0.33｜缺 | ? / ?｜缺 | 不适用 / 薄｜缺 | 无（Li‖Cu） / 硫碳｜异 | TFSI / TFSI｜同 | 0.2 M / 0.2 M / 0.2 M / 0.2 M｜同 | 2 | 3 | ④ 口径不同（正极类型）；③ 指标不同（Li‖Cu 库仑效率 vs 首圈容量） | 仅发现差异（同一对配方，但指标或取值点不同） | 盐阴离子、LiNO₃ | E/S、载量、倍率、温度、锂量、正极类型 | 同一组电池同时报告两类指标（容量 / 寿命）
P216 | S23-C6¦S23-C10 | S23-C6 | S23-C10 | 是 | 是 | 是 | 是 | 取值点不同／待核可比性（测试结束时 vs 第 150 圈之前） | 过电位或动力学 / 过电位或动力学 | 常规 ↔ 弱溶剂化 / 常规 ↔ 弱溶剂化 | 本篇 D1（⁷Li NMR 相对 BL 的低场位移（LiCl/D2O 内标））：重叠 | ? / 6｜缺 | ? / 3.7｜缺 | ? / 0.33｜缺 | ? / ?｜缺 | 不适用 / 薄｜缺 | 无（Li‖Li） / 硫碳｜异 | TFSI / TFSI｜同 | 0.2 M / 0.2 M / 0.2 M / 0.2 M｜同 | 2 | 3 | ④ 口径不同（正极类型） | 仅发现差异（同一对配方，但指标或取值点不同） | 盐阴离子、LiNO₃ | E/S、载量、倍率、温度、锂量、正极类型 | 先补齐未知条件再定
P217 | S23-C7¦S23-C10 | S23-C7 | S23-C10 | 是 | 是 | 否 | 否 | 指标不同（见③） | Li‖Cu 库仑效率 / 过电位或动力学 | 常规 ↔ 弱溶剂化 / 常规 ↔ 弱溶剂化 | 本篇 D1（⁷Li NMR 相对 BL 的低场位移（LiCl/D2O 内标））：重叠 | ? / 6｜缺 | ? / 3.7｜缺 | ? / 0.33｜缺 | ? / ?｜缺 | 不适用 / 薄｜缺 | 无（Li‖Cu） / 硫碳｜异 | TFSI / TFSI｜同 | 0.2 M / 0.2 M / 0.2 M / 0.2 M｜同 | 2 | 3 | ④ 口径不同（正极类型）；③ 指标不同（Li‖Cu 库仑效率 vs 过电位或动力学） | 仅发现差异（同一对配方，但指标或取值点不同） | 盐阴离子、LiNO₃ | E/S、载量、倍率、温度、锂量、正极类型 | 同一组电池同时报告两类指标（容量 / 寿命）
P218 | S25-C1¦S25-C20 | S25-C1 | S25-C20 | 是 | 是 | 否 | 否 | 指标不同（见③） | Li‖Cu 库仑效率 / 过电位或动力学 | 常规 ↔ 适中溶剂化 / 常规 ↔ 适中溶剂化 | 本篇 D1（电解液 ⁷Li NMR 屏蔽排序（向低场移 = Li⁺–溶剂作用减弱））：重叠；本篇 D2（0.1 M Li2S6 溶液 ⁷Li NMR 排序（向低场移 = Li⁺–溶剂作用减弱、Li⁺–S6²⁻ 配对增多））：重叠 | ? / ?｜缺 | ? / ?｜缺 | ? / 0.09｜缺 | ? / ?｜缺 | 不适用 / 未报告｜缺 | 无（Li‖Cu） / 硫碳｜异 | TFSI / TFSI｜同 | 0.2 M / 0.2 M / 0.2 M / 0.2 M｜同 | 2 | 3 | ④ 口径不同（正极类型）；③ 指标不同（Li‖Cu 库仑效率 vs 过电位或动力学） | 仅发现差异（同一对配方，但指标或取值点不同） | 盐阴离子、LiNO₃ | E/S、载量、倍率、温度、锂量、正极类型 | 同一组电池同时报告两类指标（容量 / 寿命）
P219 | S25-C3¦S25-C20 | S25-C3 | S25-C20 | 是 | 是 | 是 | 否 | 指标不同（见③） | 其他 / 过电位或动力学 | 常规 ↔ 适中溶剂化 / 常规 ↔ 适中溶剂化 | 本篇 D1（电解液 ⁷Li NMR 屏蔽排序（向低场移 = Li⁺–溶剂作用减弱））：重叠；本篇 D2（0.1 M Li2S6 溶液 ⁷Li NMR 排序（向低场移 = Li⁺–溶剂作用减弱、Li⁺–S6²⁻ 配对增多））：重叠 | ? / ?｜缺 | ? / ?｜缺 | ? / 0.09｜缺 | ? / ?｜缺 | 不适用 / 未报告｜缺 | 无（Li‖Li） / 硫碳｜异 | TFSI / TFSI｜同 | 0.2 M / 0.2 M / 0.2 M / 0.2 M｜同 | 2 | 3 | ④ 口径不同（正极类型）；③ 指标不同（其他 vs 过电位或动力学） | 仅发现差异（同一对配方，但指标或取值点不同） | 盐阴离子、LiNO₃ | E/S、载量、倍率、温度、锂量、正极类型 | 同一组电池同时报告两类指标（容量 / 寿命）
P220 | S25-C4¦S25-C20 | S25-C4 | S25-C20 | 是 | 是 | 是 | 否 | 指标不同（见③） | 阻抗 / 过电位或动力学 | 常规 ↔ 适中溶剂化 / 常规 ↔ 适中溶剂化 | 本篇 D1（电解液 ⁷Li NMR 屏蔽排序（向低场移 = Li⁺–溶剂作用减弱））：重叠；本篇 D2（0.1 M Li2S6 溶液 ⁷Li NMR 排序（向低场移 = Li⁺–溶剂作用减弱、Li⁺–S6²⁻ 配对增多））：重叠 | ? / ?｜缺 | ? / ?｜缺 | ? / 0.09｜缺 | ? / ?｜缺 | 不适用 / 未报告｜缺 | 无（Li‖Li） / 硫碳｜异 | TFSI / TFSI｜同 | 0.2 M / 0.2 M / 0.2 M / 0.2 M｜同 | 2 | 3 | ④ 口径不同（正极类型）；③ 指标不同（阻抗 vs 过电位或动力学） | 仅发现差异（同一对配方，但指标或取值点不同） | 盐阴离子、LiNO₃ | E/S、载量、倍率、温度、锂量、正极类型 | 同一组电池同时报告两类指标（容量 / 寿命）
P221 | S25-C5¦S25-C20 | S25-C5 | S25-C20 | 是 | 是 | 是 | 是 | 取值点不同／待核可比性（新鲜电池，Rct 的 Arrhenius 拟合 vs 约 25% DOD） | 过电位或动力学 / 过电位或动力学 | 常规 ↔ 适中溶剂化 / 常规 ↔ 适中溶剂化 | 本篇 D1（电解液 ⁷Li NMR 屏蔽排序（向低场移 = Li⁺–溶剂作用减弱））：重叠；本篇 D2（0.1 M Li2S6 溶液 ⁷Li NMR 排序（向低场移 = Li⁺–溶剂作用减弱、Li⁺–S6²⁻ 配对增多））：重叠 | ? / ?｜缺 | ? / ?｜缺 | ? / 0.09｜缺 | ? / ?｜缺 | 不适用 / 未报告｜缺 | 无（Li‖Li） / 硫碳｜异 | TFSI / TFSI｜同 | 0.2 M / 0.2 M / 0.2 M / 0.2 M｜同 | 2 | 3 | ④ 口径不同（正极类型） | 仅发现差异（同一对配方，但指标或取值点不同） | 盐阴离子、LiNO₃ | E/S、载量、倍率、温度、锂量、正极类型 | 先补齐未知条件再定
P222 | S25-C6¦S25-C20 | S25-C6 | S25-C20 | 是 | 是 | 否 | 否 | 指标不同（见③） | 锂对称电池寿命 / 过电位或动力学 | 常规 ↔ 适中溶剂化 / 常规 ↔ 适中溶剂化 | 本篇 D1（电解液 ⁷Li NMR 屏蔽排序（向低场移 = Li⁺–溶剂作用减弱））：重叠；本篇 D2（0.1 M Li2S6 溶液 ⁷Li NMR 排序（向低场移 = Li⁺–溶剂作用减弱、Li⁺–S6²⁻ 配对增多））：重叠 | ? / ?｜缺 | ? / ?｜缺 | ? / 0.09｜缺 | ? / ?｜缺 | 不适用 / 未报告｜缺 | 无（Li‖Li） / 硫碳｜异 | TFSI / TFSI｜同 | 0.2 M / 0.2 M / 0.2 M / 0.2 M｜同 | 2 | 3 | ④ 口径不同（正极类型）；③ 指标不同（锂对称电池寿命 vs 过电位或动力学） | 仅发现差异（同一对配方，但指标或取值点不同） | 盐阴离子、LiNO₃ | E/S、载量、倍率、温度、锂量、正极类型 | 同一组电池同时报告两类指标（容量 / 寿命）
P223 | S25-C23¦S25-C20 | S25-C23 | S25-C20 | 是 | 是 | 是 | 否 | 指标不同（见③） | 其他 / 过电位或动力学 | 常规 ↔ 适中溶剂化 / 常规 ↔ 适中溶剂化 | 本篇 D1（电解液 ⁷Li NMR 屏蔽排序（向低场移 = Li⁺–溶剂作用减弱））：重叠；本篇 D2（0.1 M Li2S6 溶液 ⁷Li NMR 排序（向低场移 = Li⁺–溶剂作用减弱、Li⁺–S6²⁻ 配对增多））：重叠 | ? / ?｜缺 | ? / ?｜缺 | ? / 0.09｜缺 | ? / ?｜缺 | 未报告 / 未报告｜缺 | 溶液正极 / 硫碳｜异 | TFSI / TFSI｜同 | 0.2 M / 0.2 M / 0.2 M / 0.2 M｜同 | 2 | 3 | ④ 口径不同（正极类型）；③ 指标不同（其他 vs 过电位或动力学） | 仅发现差异（同一对配方，但指标或取值点不同） | 盐阴离子、LiNO₃ | E/S、载量、倍率、温度、锂量、正极类型 | 同一组电池同时报告两类指标（容量 / 寿命）
P224 | S25-C1¦S25-C22 | S25-C1 | S25-C22 | 是 | 是 | 否 | 否 | 指标不同（见③） | Li‖Cu 库仑效率 / 过电位或动力学 | 常规 ↔ 适中溶剂化 / 常规 ↔ 适中溶剂化 | 本篇 D1（电解液 ⁷Li NMR 屏蔽排序（向低场移 = Li⁺–溶剂作用减弱））：重叠；本篇 D2（0.1 M Li2S6 溶液 ⁷Li NMR 排序（向低场移 = Li⁺–溶剂作用减弱、Li⁺–S6²⁻ 配对增多））：重叠 | ? / ?｜缺 | ? / ?｜缺 | ? / 0.09｜缺 | ? / ?｜缺 | 不适用 / 未报告｜缺 | 无（Li‖Cu） / 硫碳｜异 | TFSI / TFSI｜同 | 0.2 M / 0.2 M / 0.2 M / 0.2 M｜同 | 2 | 3 | ④ 口径不同（正极类型）；③ 指标不同（Li‖Cu 库仑效率 vs 过电位或动力学） | 仅发现差异（同一对配方，但指标或取值点不同） | 盐阴离子、LiNO₃ | E/S、载量、倍率、温度、锂量、正极类型 | 同一组电池同时报告两类指标（容量 / 寿命）
P225 | S25-C3¦S25-C22 | S25-C3 | S25-C22 | 是 | 是 | 是 | 否 | 指标不同（见③） | 其他 / 过电位或动力学 | 常规 ↔ 适中溶剂化 / 常规 ↔ 适中溶剂化 | 本篇 D1（电解液 ⁷Li NMR 屏蔽排序（向低场移 = Li⁺–溶剂作用减弱））：重叠；本篇 D2（0.1 M Li2S6 溶液 ⁷Li NMR 排序（向低场移 = Li⁺–溶剂作用减弱、Li⁺–S6²⁻ 配对增多））：重叠 | ? / ?｜缺 | ? / ?｜缺 | ? / 0.09｜缺 | ? / ?｜缺 | 不适用 / 未报告｜缺 | 无（Li‖Li） / 硫碳｜异 | TFSI / TFSI｜同 | 0.2 M / 0.2 M / 0.2 M / 0.2 M｜同 | 2 | 3 | ④ 口径不同（正极类型）；③ 指标不同（其他 vs 过电位或动力学） | 仅发现差异（同一对配方，但指标或取值点不同） | 盐阴离子、LiNO₃ | E/S、载量、倍率、温度、锂量、正极类型 | 同一组电池同时报告两类指标（容量 / 寿命）
P226 | S25-C4¦S25-C22 | S25-C4 | S25-C22 | 是 | 是 | 是 | 否 | 指标不同（见③） | 阻抗 / 过电位或动力学 | 常规 ↔ 适中溶剂化 / 常规 ↔ 适中溶剂化 | 本篇 D1（电解液 ⁷Li NMR 屏蔽排序（向低场移 = Li⁺–溶剂作用减弱））：重叠；本篇 D2（0.1 M Li2S6 溶液 ⁷Li NMR 排序（向低场移 = Li⁺–溶剂作用减弱、Li⁺–S6²⁻ 配对增多））：重叠 | ? / ?｜缺 | ? / ?｜缺 | ? / 0.09｜缺 | ? / ?｜缺 | 不适用 / 未报告｜缺 | 无（Li‖Li） / 硫碳｜异 | TFSI / TFSI｜同 | 0.2 M / 0.2 M / 0.2 M / 0.2 M｜同 | 2 | 3 | ④ 口径不同（正极类型）；③ 指标不同（阻抗 vs 过电位或动力学） | 仅发现差异（同一对配方，但指标或取值点不同） | 盐阴离子、LiNO₃ | E/S、载量、倍率、温度、锂量、正极类型 | 同一组电池同时报告两类指标（容量 / 寿命）
P227 | S25-C5¦S25-C22 | S25-C5 | S25-C22 | 是 | 是 | 是 | 是 | 取值点不同／待核可比性（新鲜电池，Rct 的 Arrhenius 拟合 vs 约 25% DOD） | 过电位或动力学 / 过电位或动力学 | 常规 ↔ 适中溶剂化 / 常规 ↔ 适中溶剂化 | 本篇 D1（电解液 ⁷Li NMR 屏蔽排序（向低场移 = Li⁺–溶剂作用减弱））：重叠；本篇 D2（0.1 M Li2S6 溶液 ⁷Li NMR 排序（向低场移 = Li⁺–溶剂作用减弱、Li⁺–S6²⁻ 配对增多））：重叠 | ? / ?｜缺 | ? / ?｜缺 | ? / 0.09｜缺 | ? / ?｜缺 | 不适用 / 未报告｜缺 | 无（Li‖Li） / 硫碳｜异 | TFSI / TFSI｜同 | 0.2 M / 0.2 M / 0.2 M / 0.2 M｜同 | 2 | 3 | ④ 口径不同（正极类型） | 仅发现差异（同一对配方，但指标或取值点不同） | 盐阴离子、LiNO₃ | E/S、载量、倍率、温度、锂量、正极类型 | 先补齐未知条件再定
P228 | S25-C6¦S25-C22 | S25-C6 | S25-C22 | 是 | 是 | 否 | 否 | 指标不同（见③） | 锂对称电池寿命 / 过电位或动力学 | 常规 ↔ 适中溶剂化 / 常规 ↔ 适中溶剂化 | 本篇 D1（电解液 ⁷Li NMR 屏蔽排序（向低场移 = Li⁺–溶剂作用减弱））：重叠；本篇 D2（0.1 M Li2S6 溶液 ⁷Li NMR 排序（向低场移 = Li⁺–溶剂作用减弱、Li⁺–S6²⁻ 配对增多））：重叠 | ? / ?｜缺 | ? / ?｜缺 | ? / 0.09｜缺 | ? / ?｜缺 | 不适用 / 未报告｜缺 | 无（Li‖Li） / 硫碳｜异 | TFSI / TFSI｜同 | 0.2 M / 0.2 M / 0.2 M / 0.2 M｜同 | 2 | 3 | ④ 口径不同（正极类型）；③ 指标不同（锂对称电池寿命 vs 过电位或动力学） | 仅发现差异（同一对配方，但指标或取值点不同） | 盐阴离子、LiNO₃ | E/S、载量、倍率、温度、锂量、正极类型 | 同一组电池同时报告两类指标（容量 / 寿命）
P229 | S25-C23¦S25-C22 | S25-C23 | S25-C22 | 是 | 是 | 是 | 否 | 指标不同（见③） | 其他 / 过电位或动力学 | 常规 ↔ 适中溶剂化 / 常规 ↔ 适中溶剂化 | 本篇 D1（电解液 ⁷Li NMR 屏蔽排序（向低场移 = Li⁺–溶剂作用减弱））：重叠；本篇 D2（0.1 M Li2S6 溶液 ⁷Li NMR 排序（向低场移 = Li⁺–溶剂作用减弱、Li⁺–S6²⁻ 配对增多））：重叠 | ? / ?｜缺 | ? / ?｜缺 | ? / 0.09｜缺 | ? / ?｜缺 | 未报告 / 未报告｜缺 | 溶液正极 / 硫碳｜异 | TFSI / TFSI｜同 | 0.2 M / 0.2 M / 0.2 M / 0.2 M｜同 | 2 | 3 | ④ 口径不同（正极类型）；③ 指标不同（其他 vs 过电位或动力学） | 仅发现差异（同一对配方，但指标或取值点不同） | 盐阴离子、LiNO₃ | E/S、载量、倍率、温度、锂量、正极类型 | 同一组电池同时报告两类指标（容量 / 寿命）
P230 | S28-C1¦S28-C4 | S28-C1 | S28-C4 | 是 | 是 | 是 | 是 | 取值点不同／待核可比性（第 400 h vs 首次放电） | 过电位或动力学 / 过电位或动力学 | 常规 ↔ 适中溶剂化 / 常规 ↔ 适中溶剂化 | 本篇 D1（⁷Li NMR 屏蔽（0.1 M Li2S6，混合溶剂）排序）：重叠；本篇 D2（10 mM Li2Sx（x = 2、4、6、8）在混合溶剂中是否沉淀（定性））：重叠 | ? / ?｜缺 | ? / ?｜缺 | ? / 0.2｜缺 | ? / ?｜缺 | 不适用 / 未报告｜缺 | 无（Li‖Li） / 硫碳｜异 | TFSI / TFSI｜同 | 0.2（摩尔比） / 0.2 M / 0.2（摩尔比） / 0.2 M｜同 | 2 | 3 | ④ 口径不同（正极类型） | 仅发现差异（同一对配方，但指标或取值点不同） | 盐阴离子、LiNO₃ | E/S、载量、倍率、温度、锂量、正极类型 | 先补齐未知条件再定
P231 | S28-C1¦S28-C5 | S28-C1 | S28-C5 | 是 | 是 | 是 | 否 | 指标不同（见③） | 过电位或动力学 / 其他 | 常规 ↔ 适中溶剂化 / 常规 ↔ 适中溶剂化 | 本篇 D1（⁷Li NMR 屏蔽（0.1 M Li2S6，混合溶剂）排序）：重叠；本篇 D2（10 mM Li2Sx（x = 2、4、6、8）在混合溶剂中是否沉淀（定性））：重叠 | ? / ?｜缺 | ? / ?｜缺 | ? / 0.2｜缺 | ? / ?｜缺 | 不适用 / 未报告｜缺 | 无（Li‖Li） / 硫碳｜异 | TFSI / TFSI｜同 | 0.2（摩尔比） / 0.2 M / 0.2（摩尔比） / 0.2 M｜同 | 2 | 3 | ④ 口径不同（正极类型）；③ 指标不同（过电位或动力学 vs 其他） | 仅发现差异（同一对配方，但指标或取值点不同） | 盐阴离子、LiNO₃ | E/S、载量、倍率、温度、锂量、正极类型 | 同一组电池同时报告两类指标（容量 / 寿命）
P232 | S28-C1¦S28-C6 | S28-C1 | S28-C6 | 是 | 是 | 否 | 否 | 指标不同（见③） | 过电位或动力学 / 全电池库仑效率 | 常规 ↔ 适中溶剂化 / 常规 ↔ 适中溶剂化 | 本篇 D1（⁷Li NMR 屏蔽（0.1 M Li2S6，混合溶剂）排序）：重叠；本篇 D2（10 mM Li2Sx（x = 2、4、6、8）在混合溶剂中是否沉淀（定性））：重叠 | ? / ?｜缺 | ? / ?｜缺 | ? / 0.2｜缺 | ? / ?｜缺 | 不适用 / 未报告｜缺 | 无（Li‖Li） / 硫碳｜异 | TFSI / TFSI｜同 | 0.2（摩尔比） / 0.2 M / 0.2（摩尔比） / 0.2 M｜同 | 2 | 3 | ④ 口径不同（正极类型）；③ 指标不同（过电位或动力学 vs 全电池库仑效率） | 仅发现差异（同一对配方，但指标或取值点不同） | 盐阴离子、LiNO₃ | E/S、载量、倍率、温度、锂量、正极类型 | 同一组电池同时报告两类指标（容量 / 寿命）
P233 | S28-C1¦S28-C7 | S28-C1 | S28-C7 | 是 | 是 | 否 | 否 | 指标不同（见③） | 过电位或动力学 / 平均放电容量 | 常规 ↔ 适中溶剂化 / 常规 ↔ 适中溶剂化 | 本篇 D1（⁷Li NMR 屏蔽（0.1 M Li2S6，混合溶剂）排序）：重叠；本篇 D2（10 mM Li2Sx（x = 2、4、6、8）在混合溶剂中是否沉淀（定性））：重叠 | ? / ?｜缺 | ? / ?｜缺 | ? / 0.2｜缺 | ? / ?｜缺 | 不适用 / 未报告｜缺 | 无（Li‖Li） / 硫碳｜异 | TFSI / TFSI｜同 | 0.2（摩尔比） / 0.2 M / 0.2（摩尔比） / 0.2 M｜同 | 2 | 3 | ④ 口径不同（正极类型）；③ 指标不同（过电位或动力学 vs 平均放电容量） | 仅发现差异（同一对配方，但指标或取值点不同） | 盐阴离子、LiNO₃ | E/S、载量、倍率、温度、锂量、正极类型 | 同一组电池同时报告两类指标（容量 / 寿命）
P234 | S28-C1¦S28-C36 | S28-C1 | S28-C36 | 是 | 是 | 是 | 否 | 指标不同（见③） | 过电位或动力学 / 其他 | 常规 ↔ 适中溶剂化 / 常规 ↔ 适中溶剂化 | 本篇 D1（⁷Li NMR 屏蔽（0.1 M Li2S6，混合溶剂）排序）：重叠；本篇 D2（10 mM Li2Sx（x = 2、4、6、8）在混合溶剂中是否沉淀（定性））：重叠 | ? / ?｜缺 | ? / ?｜缺 | ? / ?｜缺 | ? / ?｜缺 | 不适用 / 未报告｜缺 | 无（Li‖Li） / 溶液正极｜异 | TFSI / TFSI｜同 | 0.2（摩尔比） / 0.2 M / 0.2（摩尔比） / 0.2 M｜同 | 2 | 3 | ④ 口径不同（正极类型）；③ 指标不同（过电位或动力学 vs 其他） | 仅发现差异（同一对配方，但指标或取值点不同） | 盐阴离子、LiNO₃ | E/S、载量、倍率、温度、锂量、正极类型 | 同一组电池同时报告两类指标（容量 / 寿命）
P235 | S28-C1¦S28-C37 | S28-C1 | S28-C37 | 是 | 是 | 是 | 否 | 指标不同（见③） | 过电位或动力学 / 其他 | 常规 ↔ 适中溶剂化 / 常规 ↔ 适中溶剂化 | 本篇 D1（⁷Li NMR 屏蔽（0.1 M Li2S6，混合溶剂）排序）：重叠；本篇 D2（10 mM Li2Sx（x = 2、4、6、8）在混合溶剂中是否沉淀（定性））：重叠 | ? / ?｜缺 | ? / ?｜缺 | ? / ?｜缺 | ? / ?｜缺 | 不适用 / 未报告｜缺 | 无（Li‖Li） / 溶液正极｜异 | TFSI / TFSI｜同 | 0.2（摩尔比） / 0.2 M / 0.2（摩尔比） / 0.2 M｜同 | 2 | 3 | ④ 口径不同（正极类型）；③ 指标不同（过电位或动力学 vs 其他） | 仅发现差异（同一对配方，但指标或取值点不同） | 盐阴离子、LiNO₃ | E/S、载量、倍率、温度、锂量、正极类型 | 同一组电池同时报告两类指标（容量 / 寿命）
P236 | S28-C1¦S28-C38 | S28-C1 | S28-C38 | 是 | 是 | 是 | 是 | 取值点不同／待核可比性（第 400 h vs 首圈） | 过电位或动力学 / 过电位或动力学 | 常规 ↔ 适中溶剂化 / 常规 ↔ 适中溶剂化 | 本篇 D1（⁷Li NMR 屏蔽（0.1 M Li2S6，混合溶剂）排序）：重叠；本篇 D2（10 mM Li2Sx（x = 2、4、6、8）在混合溶剂中是否沉淀（定性））：重叠 | ? / 7.4｜缺 | ? / 3｜缺 | ? / 0.1｜缺 | ? / ?｜缺 | 不适用 / 未报告｜缺 | 无（Li‖Li） / 硫碳｜异 | TFSI / TFSI｜同 | 0.2（摩尔比） / 0.2 M / 0.2（摩尔比） / 0.2 M｜同 | 2 | 3 | ④ 口径不同（正极类型） | 仅发现差异（同一对配方，但指标或取值点不同） | 盐阴离子、LiNO₃ | E/S、载量、倍率、温度、锂量、正极类型 | 先补齐未知条件再定
P237 | S28-C1¦S28-C39 | S28-C1 | S28-C39 | 是 | 是 | 是 | 是 | 取值点不同／待核可比性（第 400 h vs 第 130 圈后） | 过电位或动力学 / 过电位或动力学 | 常规 ↔ 适中溶剂化 / 常规 ↔ 适中溶剂化 | 本篇 D1（⁷Li NMR 屏蔽（0.1 M Li2S6，混合溶剂）排序）：重叠；本篇 D2（10 mM Li2Sx（x = 2、4、6、8）在混合溶剂中是否沉淀（定性））：重叠 | ? / 7.4｜缺 | ? / 3｜缺 | ? / 0.1｜缺 | ? / ?｜缺 | 不适用 / 未报告｜缺 | 无（Li‖Li） / 硫碳｜异 | TFSI / TFSI｜同 | 0.2（摩尔比） / 0.2 M / 0.2（摩尔比） / 0.2 M｜同 | 2 | 3 | ④ 口径不同（正极类型） | 仅发现差异（同一对配方，但指标或取值点不同） | 盐阴离子、LiNO₃ | E/S、载量、倍率、温度、锂量、正极类型 | 先补齐未知条件再定
P238 | S33-C6¦S33-C5 | S33-C6 | S33-C5 | 是 | 是 | 是 | 是 | 取值点不同／待核可比性（100 圈平均 CE vs Aurbach 法 CE） | Li‖Cu 库仑效率 / Li‖Cu 库仑效率 | 强溶剂化 ↔ 适中溶剂化 / 强溶剂化 ↔ 适中溶剂化 | 本篇 D1（电解液 ⁷Li NMR 向高场位移排序（位移越大 = Li⁺ 溶剂化能力越弱））：重叠；本篇 D2（Li2S4 最大溶解度（UV–vis，电解液中）排序）：重叠 | ? / ?｜缺 | ? / ?｜缺 | ? / ?｜缺 | ? / ?｜缺 | 不适用 / 不适用｜缺 | 无（Li‖Cu） / 无（Li‖Cu）｜同 | FSI / FSI｜同 | 摩尔比 1.0（相对 DME 18.5） / 0.4 M / 摩尔比 1.0（相对 DME 18.5） / 0.4 M｜缺 | 2 | 2 | 未能归因（关键条件均匹配或未知） | 仅发现差异（同一对配方，但指标或取值点不同） | 正极类型、盐阴离子 | E/S、载量、倍率、温度、锂量、LiNO₃ | 先补齐未知条件再定
P239 | S33-C14¦S33-C5 | S33-C14 | S33-C5 | 是 | 否 | 是 | 是 | 取值点相同 | Li‖Cu 库仑效率 / Li‖Cu 库仑效率 | 强溶剂化 ↔ 适中溶剂化 / 强溶剂化 ↔ 适中溶剂化 | 本篇 D1（电解液 ⁷Li NMR 向高场位移排序（位移越大 = Li⁺ 溶剂化能力越弱））：重叠；本篇 D2（Li2S4 最大溶解度（UV–vis，电解液中）排序）：重叠 | ? / ?｜缺 | ? / ?｜缺 | ? / ?｜缺 | ? / ?｜缺 | 不适用 / 不适用｜缺 | 无（Li‖Cu） / 无（Li‖Cu）｜同 | FSI / FSI｜同 | 摩尔比 1.0（相对 DME 18.5） / 0.4 M / 摩尔比 1.0（相对 DME 18.5） / 0.4 M｜缺 | 2 | 2 | 未能归因（关键条件均匹配或未知） | 仅发现差异 | 正极类型、盐阴离子 | E/S、载量、倍率、温度、锂量、LiNO₃ | 先补齐未知条件再定
P240 | S33-C23¦S33-C5 | S33-C23 | S33-C5 | 是 | 否 | 是 | 是 | 取值点相同 | Li‖Cu 库仑效率 / Li‖Cu 库仑效率 | 强溶剂化 ↔ 适中溶剂化 / 强溶剂化 ↔ 适中溶剂化 | 本篇 D1（电解液 ⁷Li NMR 向高场位移排序（位移越大 = Li⁺ 溶剂化能力越弱））：重叠；本篇 D2（Li2S4 最大溶解度（UV–vis，电解液中）排序）：重叠 | ? / ?｜缺 | ? / ?｜缺 | ? / ?｜缺 | ? / ?｜缺 | 不适用 / 不适用｜缺 | 无（Li‖Cu） / 无（Li‖Cu）｜同 | FSI / FSI｜同 | 摩尔比 1.0（相对 DME 18.5） / 0.4 M / 摩尔比 1.0（相对 DME 18.5） / 0.4 M｜缺 | 2 | 2 | 未能归因（关键条件均匹配或未知） | 仅发现差异 | 正极类型、盐阴离子 | E/S、载量、倍率、温度、锂量、LiNO₃ | 先补齐未知条件再定
P241 | S33-C32¦S33-C5 | S33-C32 | S33-C5 | 是 | 否 | 是 | 是 | 取值点相同 | Li‖Cu 库仑效率 / Li‖Cu 库仑效率 | 强溶剂化 ↔ 弱溶剂化 / 强溶剂化 ↔ 适中溶剂化 | 本篇 D1（电解液 ⁷Li NMR 向高场位移排序（位移越大 = Li⁺ 溶剂化能力越弱））：重叠；本篇 D2（Li2S4 最大溶解度（UV–vis，电解液中）排序）：重叠 | ? / ?｜缺 | ? / ?｜缺 | ? / ?｜缺 | ? / ?｜缺 | 不适用 / 不适用｜缺 | 无（Li‖Cu） / 无（Li‖Cu）｜同 | FSI / FSI｜同 | 摩尔比 1.0（相对 DME 18.5） / 0.4 M / 摩尔比 1.0（相对 DME 18.5） / 0.4 M｜缺 | 2 | 2 | 未能归因（关键条件均匹配或未知） | 仅发现差异 | 正极类型、盐阴离子 | E/S、载量、倍率、温度、锂量、LiNO₃ | 先补齐未知条件再定
P242 | S33-C35¦S33-C20 | S33-C35 | S33-C20 | 是 | 是 | 否 | 否 | 指标不同（见③） | 循环保持率或寿命 / 过电位或动力学 | 强溶剂化 ↔ 适中溶剂化 / 强溶剂化 ↔ 适中溶剂化 | 本篇 D1（电解液 ⁷Li NMR 向高场位移排序（位移越大 = Li⁺ 溶剂化能力越弱））：重叠；本篇 D2（Li2S4 最大溶解度（UV–vis，电解液中）排序）：重叠 | 2 / 5｜异 | 2.5 / 3.8｜异 | 0.05 / 0.15｜异 | ? / ?｜缺 | 未报告 / 薄｜缺 | 硫碳 / 硫碳｜同 | FSI / FSI｜同 | 摩尔比 1.0（相对 DME 18.5） / 0.4 M / 摩尔比 1.0（相对 DME 18.5） / 0.4 M｜缺 | 2 | 5 | ③ 指标不同（循环保持率或寿命 vs 过电位或动力学）；① 具体条件差异：E/S、载量、倍率 | 仅发现差异（同一对配方，但指标或取值点不同） | 正极类型、盐阴离子 | E/S、载量、倍率、温度、锂量、LiNO₃ | 同一对配方，其余条件固定，在两种 E/S 下各测；同一对配方，固定 E/S 与锂量，在两种硫载量下各测；同一对配方，在两种倍率下各测；同一组电池同时报告两类指标（容量 / 寿命）
P243 | S51-C13¦S51-C11 | S51-C13 | S51-C11 | 是 | 是 | 是 | 否 | 指标不同（见③） | 其他 / 过电位或动力学 | 高浓 ↔ 其他 / 高浓 ↔ 其他 | 本篇 D1（名义 0.4 M Li2S4 在电解液中生成后的颜色与 UV–vis（定性））：重叠 | ? / ?｜缺 | ? / 1｜缺 | ? / 0.05｜缺 | ? / ?｜缺 | 不适用 / 未报告｜缺 | 无（Li‖Li） / 硫碳｜异 | TFSI / TFSI｜同 | 无 / 无 / 无 / 无｜同 | 2 | 3 | ④ 口径不同（正极类型）；③ 指标不同（其他 vs 过电位或动力学） | 仅发现差异（同一对配方，但指标或取值点不同） | 盐阴离子、LiNO₃ | E/S、载量、倍率、温度、锂量、正极类型 | 同一组电池同时报告两类指标（容量 / 寿命）
P244 | S33-C6¦S33-C2 | S33-C6 | S33-C2 | 是 | 是 | 否 | 否 | 指标不同（见③） | Li‖Cu 库仑效率 / 过电位或动力学 | 强溶剂化 ↔ 适中溶剂化 / 强溶剂化 ↔ 适中溶剂化 | 本篇 D1（电解液 ⁷Li NMR 向高场位移排序（位移越大 = Li⁺ 溶剂化能力越弱））：重叠；本篇 D2（Li2S4 最大溶解度（UV–vis，电解液中）排序）：重叠 | ? / 5｜缺 | ? / 3.8｜缺 | ? / 0.15｜缺 | ? / ?｜缺 | 不适用 / 薄｜缺 | 无（Li‖Cu） / 硫碳｜异 | FSI / FSI｜同 | 摩尔比 1.0（相对 DME 18.5） / 0.4 M / 摩尔比 1.0（相对 DME 18.5） / 0.4 M｜缺 | 1 | 2 | ④ 口径不同（正极类型）；③ 指标不同（Li‖Cu 库仑效率 vs 过电位或动力学） | 仅发现差异（同一对配方，但指标或取值点不同） | 盐阴离子 | E/S、载量、倍率、温度、锂量、正极类型、LiNO₃ | 同一组电池同时报告两类指标（容量 / 寿命）
P245 | S33-C6¦S33-C4 | S33-C6 | S33-C4 | 是 | 是 | 否 | 否 | 指标不同（见③） | Li‖Cu 库仑效率 / 循环保持率或寿命 | 强溶剂化 ↔ 适中溶剂化 / 强溶剂化 ↔ 适中溶剂化 | 本篇 D1（电解液 ⁷Li NMR 向高场位移排序（位移越大 = Li⁺ 溶剂化能力越弱））：重叠；本篇 D2（Li2S4 最大溶解度（UV–vis，电解液中）排序）：重叠 | ? / 5｜缺 | ? / 3.8｜缺 | ? / 0.15｜缺 | ? / ?｜缺 | 不适用 / 薄｜缺 | 无（Li‖Cu） / 硫碳｜异 | FSI / FSI｜同 | 摩尔比 1.0（相对 DME 18.5） / 0.4 M / 摩尔比 1.0（相对 DME 18.5） / 0.4 M｜缺 | 1 | 2 | ④ 口径不同（正极类型）；③ 指标不同（Li‖Cu 库仑效率 vs 循环保持率或寿命） | 仅发现差异（同一对配方，但指标或取值点不同） | 盐阴离子 | E/S、载量、倍率、温度、锂量、正极类型、LiNO₃ | 同一组电池同时报告两类指标（容量 / 寿命）
P246 | S33-C3¦S33-C5 | S33-C3 | S33-C5 | 是 | 是 | 否 | 否 | 指标不同（见③） | 多硫化物溶解或穿梭 / Li‖Cu 库仑效率 | 强溶剂化 ↔ 适中溶剂化 / 强溶剂化 ↔ 适中溶剂化 | 本篇 D1（电解液 ⁷Li NMR 向高场位移排序（位移越大 = Li⁺ 溶剂化能力越弱））：重叠；本篇 D2（Li2S4 最大溶解度（UV–vis，电解液中）排序）：重叠 | 5 / ?｜缺 | 3.8 / ?｜缺 | 0.15 / ?｜缺 | ? / ?｜缺 | 薄 / 不适用｜缺 | 硫碳 / 无（Li‖Cu）｜异 | FSI / FSI｜同 | 摩尔比 1.0（相对 DME 18.5） / 0.4 M / 摩尔比 1.0（相对 DME 18.5） / 0.4 M｜缺 | 1 | 2 | ④ 口径不同（正极类型）；③ 指标不同（多硫化物溶解或穿梭 vs Li‖Cu 库仑效率） | 仅发现差异（同一对配方，但指标或取值点不同） | 盐阴离子 | E/S、载量、倍率、温度、锂量、正极类型、LiNO₃ | 同一组电池同时报告两类指标（容量 / 寿命）
P247 | S33-C6¦S33-C7 | S33-C6 | S33-C7 | 是 | 是 | 否 | 否 | 指标不同（见③） | Li‖Cu 库仑效率 / 其他 | 强溶剂化 ↔ 适中溶剂化 / 强溶剂化 ↔ 适中溶剂化 | 本篇 D1（电解液 ⁷Li NMR 向高场位移排序（位移越大 = Li⁺ 溶剂化能力越弱））：重叠；本篇 D2（Li2S4 最大溶解度（UV–vis，电解液中）排序）：重叠 | ? / 5｜缺 | ? / 3.8｜缺 | ? / 0.15｜缺 | ? / ?｜缺 | 不适用 / 薄｜缺 | 无（Li‖Cu） / 硫碳｜异 | FSI / FSI｜同 | 摩尔比 1.0（相对 DME 18.5） / 0.4 M / 摩尔比 1.0（相对 DME 18.5） / 0.4 M｜缺 | 1 | 2 | ④ 口径不同（正极类型）；③ 指标不同（Li‖Cu 库仑效率 vs 其他） | 仅发现差异（同一对配方，但指标或取值点不同） | 盐阴离子 | E/S、载量、倍率、温度、锂量、正极类型、LiNO₃ | 同一组电池同时报告两类指标（容量 / 寿命）
P248 | S33-C6¦S33-C8 | S33-C6 | S33-C8 | 是 | 是 | 否 | 否 | 指标不同（见③） | Li‖Cu 库仑效率 / 其他 | 强溶剂化 ↔ 适中溶剂化 / 强溶剂化 ↔ 适中溶剂化 | 本篇 D1（电解液 ⁷Li NMR 向高场位移排序（位移越大 = Li⁺ 溶剂化能力越弱））：重叠；本篇 D2（Li2S4 最大溶解度（UV–vis，电解液中）排序）：重叠 | ? / 5｜缺 | ? / 3.8｜缺 | ? / 0.15｜缺 | ? / ?｜缺 | 不适用 / 薄｜缺 | 无（Li‖Cu） / 硫碳｜异 | FSI / FSI｜同 | 摩尔比 1.0（相对 DME 18.5） / 0.4 M / 摩尔比 1.0（相对 DME 18.5） / 0.4 M｜缺 | 1 | 2 | ④ 口径不同（正极类型）；③ 指标不同（Li‖Cu 库仑效率 vs 其他） | 仅发现差异（同一对配方，但指标或取值点不同） | 盐阴离子 | E/S、载量、倍率、温度、锂量、正极类型、LiNO₃ | 同一组电池同时报告两类指标（容量 / 寿命）
P249 | S33-C6¦S33-C9 | S33-C6 | S33-C9 | 是 | 是 | 否 | 否 | 指标不同（见③） | Li‖Cu 库仑效率 / 其他 | 强溶剂化 ↔ 适中溶剂化 / 强溶剂化 ↔ 适中溶剂化 | 本篇 D1（电解液 ⁷Li NMR 向高场位移排序（位移越大 = Li⁺ 溶剂化能力越弱））：重叠；本篇 D2（Li2S4 最大溶解度（UV–vis，电解液中）排序）：重叠 | ? / 5｜缺 | ? / 3.8｜缺 | ? / 0.15｜缺 | ? / ?｜缺 | 不适用 / 薄｜缺 | 无（Li‖Cu） / 硫碳｜异 | FSI / FSI｜同 | 摩尔比 1.0（相对 DME 18.5） / 0.4 M / 摩尔比 1.0（相对 DME 18.5） / 0.4 M｜缺 | 1 | 2 | ④ 口径不同（正极类型）；③ 指标不同（Li‖Cu 库仑效率 vs 其他） | 仅发现差异（同一对配方，但指标或取值点不同） | 盐阴离子 | E/S、载量、倍率、温度、锂量、正极类型、LiNO₃ | 同一组电池同时报告两类指标（容量 / 寿命）
P250 | S33-C14¦S33-C11 | S33-C14 | S33-C11 | 是 | 是 | 否 | 否 | 指标不同（见③） | Li‖Cu 库仑效率 / 过电位或动力学 | 强溶剂化 ↔ 适中溶剂化 / 强溶剂化 ↔ 适中溶剂化 | 本篇 D1（电解液 ⁷Li NMR 向高场位移排序（位移越大 = Li⁺ 溶剂化能力越弱））：重叠；本篇 D2（Li2S4 最大溶解度（UV–vis，电解液中）排序）：重叠 | ? / 5｜缺 | ? / 3.8｜缺 | ? / 0.15｜缺 | ? / ?｜缺 | 不适用 / 薄｜缺 | 无（Li‖Cu） / 硫碳｜异 | FSI / FSI｜同 | 摩尔比 1.0（相对 DME 18.5） / 0.4 M / 摩尔比 1.0（相对 DME 18.5） / 0.4 M｜缺 | 1 | 2 | ④ 口径不同（正极类型）；③ 指标不同（Li‖Cu 库仑效率 vs 过电位或动力学） | 仅发现差异（同一对配方，但指标或取值点不同） | 盐阴离子 | E/S、载量、倍率、温度、锂量、正极类型、LiNO₃ | 同一组电池同时报告两类指标（容量 / 寿命）
P251 | S33-C15¦S33-C11 | S33-C15 | S33-C11 | 是 | 是 | 否 | 否 | 指标不同（见③） | Li‖Cu 库仑效率 / 过电位或动力学 | 强溶剂化 ↔ 适中溶剂化 / 强溶剂化 ↔ 适中溶剂化 | 本篇 D1（电解液 ⁷Li NMR 向高场位移排序（位移越大 = Li⁺ 溶剂化能力越弱））：重叠；本篇 D2（Li2S4 最大溶解度（UV–vis，电解液中）排序）：重叠 | ? / 5｜缺 | ? / 3.8｜缺 | ? / 0.15｜缺 | ? / ?｜缺 | 不适用 / 薄｜缺 | 无（Li‖Cu） / 硫碳｜异 | FSI / FSI｜同 | 摩尔比 1.0（相对 DME 18.5） / 0.4 M / 摩尔比 1.0（相对 DME 18.5） / 0.4 M｜缺 | 1 | 2 | ④ 口径不同（正极类型）；③ 指标不同（Li‖Cu 库仑效率 vs 过电位或动力学） | 仅发现差异（同一对配方，但指标或取值点不同） | 盐阴离子 | E/S、载量、倍率、温度、锂量、正极类型、LiNO₃ | 同一组电池同时报告两类指标（容量 / 寿命）
P252 | S33-C14¦S33-C18 | S33-C14 | S33-C18 | 是 | 是 | 否 | 否 | 指标不同（见③） | Li‖Cu 库仑效率 / 其他 | 强溶剂化 ↔ 适中溶剂化 / 强溶剂化 ↔ 适中溶剂化 | 本篇 D1（电解液 ⁷Li NMR 向高场位移排序（位移越大 = Li⁺ 溶剂化能力越弱））：重叠；本篇 D2（Li2S4 最大溶解度（UV–vis，电解液中）排序）：重叠 | ? / 5｜缺 | ? / 3.8｜缺 | ? / 0.15｜缺 | ? / ?｜缺 | 不适用 / 薄｜缺 | 无（Li‖Cu） / 硫碳｜异 | FSI / FSI｜同 | 摩尔比 1.0（相对 DME 18.5） / 0.4 M / 摩尔比 1.0（相对 DME 18.5） / 0.4 M｜缺 | 1 | 2 | ④ 口径不同（正极类型）；③ 指标不同（Li‖Cu 库仑效率 vs 其他） | 仅发现差异（同一对配方，但指标或取值点不同） | 盐阴离子 | E/S、载量、倍率、温度、锂量、正极类型、LiNO₃ | 同一组电池同时报告两类指标（容量 / 寿命）
P253 | S33-C15¦S33-C18 | S33-C15 | S33-C18 | 是 | 是 | 否 | 否 | 指标不同（见③） | Li‖Cu 库仑效率 / 其他 | 强溶剂化 ↔ 适中溶剂化 / 强溶剂化 ↔ 适中溶剂化 | 本篇 D1（电解液 ⁷Li NMR 向高场位移排序（位移越大 = Li⁺ 溶剂化能力越弱））：重叠；本篇 D2（Li2S4 最大溶解度（UV–vis，电解液中）排序）：重叠 | ? / 5｜缺 | ? / 3.8｜缺 | ? / 0.15｜缺 | ? / ?｜缺 | 不适用 / 薄｜缺 | 无（Li‖Cu） / 硫碳｜异 | FSI / FSI｜同 | 摩尔比 1.0（相对 DME 18.5） / 0.4 M / 摩尔比 1.0（相对 DME 18.5） / 0.4 M｜缺 | 1 | 2 | ④ 口径不同（正极类型）；③ 指标不同（Li‖Cu 库仑效率 vs 其他） | 仅发现差异（同一对配方，但指标或取值点不同） | 盐阴离子 | E/S、载量、倍率、温度、锂量、正极类型、LiNO₃ | 同一组电池同时报告两类指标（容量 / 寿命）
P254 | S33-C23¦S33-C20 | S33-C23 | S33-C20 | 是 | 是 | 否 | 否 | 指标不同（见③） | Li‖Cu 库仑效率 / 过电位或动力学 | 强溶剂化 ↔ 适中溶剂化 / 强溶剂化 ↔ 适中溶剂化 | 本篇 D1（电解液 ⁷Li NMR 向高场位移排序（位移越大 = Li⁺ 溶剂化能力越弱））：重叠；本篇 D2（Li2S4 最大溶解度（UV–vis，电解液中）排序）：重叠 | ? / 5｜缺 | ? / 3.8｜缺 | ? / 0.15｜缺 | ? / ?｜缺 | 不适用 / 薄｜缺 | 无（Li‖Cu） / 硫碳｜异 | FSI / FSI｜同 | 摩尔比 1.0（相对 DME 18.5） / 0.4 M / 摩尔比 1.0（相对 DME 18.5） / 0.4 M｜缺 | 1 | 2 | ④ 口径不同（正极类型）；③ 指标不同（Li‖Cu 库仑效率 vs 过电位或动力学） | 仅发现差异（同一对配方，但指标或取值点不同） | 盐阴离子 | E/S、载量、倍率、温度、锂量、正极类型、LiNO₃ | 同一组电池同时报告两类指标（容量 / 寿命）
P255 | S33-C24¦S33-C20 | S33-C24 | S33-C20 | 是 | 是 | 否 | 否 | 指标不同（见③） | Li‖Cu 库仑效率 / 过电位或动力学 | 强溶剂化 ↔ 适中溶剂化 / 强溶剂化 ↔ 适中溶剂化 | 本篇 D1（电解液 ⁷Li NMR 向高场位移排序（位移越大 = Li⁺ 溶剂化能力越弱））：重叠；本篇 D2（Li2S4 最大溶解度（UV–vis，电解液中）排序）：重叠 | ? / 5｜缺 | ? / 3.8｜缺 | ? / 0.15｜缺 | ? / ?｜缺 | 不适用 / 薄｜缺 | 无（Li‖Cu） / 硫碳｜异 | FSI / FSI｜同 | 摩尔比 1.0（相对 DME 18.5） / 0.4 M / 摩尔比 1.0（相对 DME 18.5） / 0.4 M｜缺 | 1 | 2 | ④ 口径不同（正极类型）；③ 指标不同（Li‖Cu 库仑效率 vs 过电位或动力学） | 仅发现差异（同一对配方，但指标或取值点不同） | 盐阴离子 | E/S、载量、倍率、温度、锂量、正极类型、LiNO₃ | 同一组电池同时报告两类指标（容量 / 寿命）
P256 | S33-C32¦S33-C28 | S33-C32 | S33-C28 | 是 | 是 | 否 | 否 | 指标不同（见③） | Li‖Cu 库仑效率 / 首圈容量 | 强溶剂化 ↔ 弱溶剂化 / 强溶剂化 ↔ 弱溶剂化 | 本篇 D1（电解液 ⁷Li NMR 向高场位移排序（位移越大 = Li⁺ 溶剂化能力越弱））：重叠；本篇 D2（Li2S4 最大溶解度（UV–vis，电解液中）排序）：重叠 | ? / 5｜缺 | ? / 3.8｜缺 | ? / 0.15｜缺 | ? / ?｜缺 | 不适用 / 薄｜缺 | 无（Li‖Cu） / 硫碳｜异 | FSI / FSI｜同 | 摩尔比 1.0（相对 DME 18.5） / 0.4 M / 摩尔比 1.0（相对 DME 18.5） / 0.4 M｜缺 | 1 | 2 | ④ 口径不同（正极类型）；③ 指标不同（Li‖Cu 库仑效率 vs 首圈容量） | 仅发现差异（同一对配方，但指标或取值点不同） | 盐阴离子 | E/S、载量、倍率、温度、锂量、正极类型、LiNO₃ | 同一组电池同时报告两类指标（容量 / 寿命）
P257 | S33-C33¦S33-C28 | S33-C33 | S33-C28 | 是 | 是 | 否 | 否 | 指标不同（见③） | Li‖Cu 库仑效率 / 首圈容量 | 强溶剂化 ↔ 弱溶剂化 / 强溶剂化 ↔ 弱溶剂化 | 本篇 D1（电解液 ⁷Li NMR 向高场位移排序（位移越大 = Li⁺ 溶剂化能力越弱））：重叠；本篇 D2（Li2S4 最大溶解度（UV–vis，电解液中）排序）：重叠 | ? / 5｜缺 | ? / 3.8｜缺 | ? / 0.15｜缺 | ? / ?｜缺 | 不适用 / 薄｜缺 | 无（Li‖Cu） / 硫碳｜异 | FSI / FSI｜同 | 摩尔比 1.0（相对 DME 18.5） / 0.4 M / 摩尔比 1.0（相对 DME 18.5） / 0.4 M｜缺 | 1 | 2 | ④ 口径不同（正极类型）；③ 指标不同（Li‖Cu 库仑效率 vs 首圈容量） | 仅发现差异（同一对配方，但指标或取值点不同） | 盐阴离子 | E/S、载量、倍率、温度、锂量、正极类型、LiNO₃ | 同一组电池同时报告两类指标（容量 / 寿命）
P258 | S33-C32¦S33-C29 | S33-C32 | S33-C29 | 是 | 是 | 否 | 否 | 指标不同（见③） | Li‖Cu 库仑效率 / 过电位或动力学 | 强溶剂化 ↔ 弱溶剂化 / 强溶剂化 ↔ 弱溶剂化 | 本篇 D1（电解液 ⁷Li NMR 向高场位移排序（位移越大 = Li⁺ 溶剂化能力越弱））：重叠；本篇 D2（Li2S4 最大溶解度（UV–vis，电解液中）排序）：重叠 | ? / 5｜缺 | ? / 3.8｜缺 | ? / 0.15｜缺 | ? / ?｜缺 | 不适用 / 薄｜缺 | 无（Li‖Cu） / 硫碳｜异 | FSI / FSI｜同 | 摩尔比 1.0（相对 DME 18.5） / 0.4 M / 摩尔比 1.0（相对 DME 18.5） / 0.4 M｜缺 | 1 | 2 | ④ 口径不同（正极类型）；③ 指标不同（Li‖Cu 库仑效率 vs 过电位或动力学） | 仅发现差异（同一对配方，但指标或取值点不同） | 盐阴离子 | E/S、载量、倍率、温度、锂量、正极类型、LiNO₃ | 同一组电池同时报告两类指标（容量 / 寿命）
P259 | S33-C33¦S33-C29 | S33-C33 | S33-C29 | 是 | 是 | 否 | 否 | 指标不同（见③） | Li‖Cu 库仑效率 / 过电位或动力学 | 强溶剂化 ↔ 弱溶剂化 / 强溶剂化 ↔ 弱溶剂化 | 本篇 D1（电解液 ⁷Li NMR 向高场位移排序（位移越大 = Li⁺ 溶剂化能力越弱））：重叠；本篇 D2（Li2S4 最大溶解度（UV–vis，电解液中）排序）：重叠 | ? / 5｜缺 | ? / 3.8｜缺 | ? / 0.15｜缺 | ? / ?｜缺 | 不适用 / 薄｜缺 | 无（Li‖Cu） / 硫碳｜异 | FSI / FSI｜同 | 摩尔比 1.0（相对 DME 18.5） / 0.4 M / 摩尔比 1.0（相对 DME 18.5） / 0.4 M｜缺 | 1 | 2 | ④ 口径不同（正极类型）；③ 指标不同（Li‖Cu 库仑效率 vs 过电位或动力学） | 仅发现差异（同一对配方，但指标或取值点不同） | 盐阴离子 | E/S、载量、倍率、温度、锂量、正极类型、LiNO₃ | 同一组电池同时报告两类指标（容量 / 寿命）
P260 | S33-C32¦S33-C31 | S33-C32 | S33-C31 | 是 | 是 | 否 | 否 | 指标不同（见③） | Li‖Cu 库仑效率 / 循环保持率或寿命 | 强溶剂化 ↔ 弱溶剂化 / 强溶剂化 ↔ 弱溶剂化 | 本篇 D1（电解液 ⁷Li NMR 向高场位移排序（位移越大 = Li⁺ 溶剂化能力越弱））：重叠；本篇 D2（Li2S4 最大溶解度（UV–vis，电解液中）排序）：重叠 | ? / 5｜缺 | ? / 3.8｜缺 | ? / 0.15｜缺 | ? / ?｜缺 | 不适用 / 薄｜缺 | 无（Li‖Cu） / 硫碳｜异 | FSI / FSI｜同 | 摩尔比 1.0（相对 DME 18.5） / 0.4 M / 摩尔比 1.0（相对 DME 18.5） / 0.4 M｜缺 | 1 | 2 | ④ 口径不同（正极类型）；③ 指标不同（Li‖Cu 库仑效率 vs 循环保持率或寿命） | 仅发现差异（同一对配方，但指标或取值点不同） | 盐阴离子 | E/S、载量、倍率、温度、锂量、正极类型、LiNO₃ | 同一组电池同时报告两类指标（容量 / 寿命）
P261 | S33-C33¦S33-C31 | S33-C33 | S33-C31 | 是 | 是 | 否 | 否 | 指标不同（见③） | Li‖Cu 库仑效率 / 循环保持率或寿命 | 强溶剂化 ↔ 弱溶剂化 / 强溶剂化 ↔ 弱溶剂化 | 本篇 D1（电解液 ⁷Li NMR 向高场位移排序（位移越大 = Li⁺ 溶剂化能力越弱））：重叠；本篇 D2（Li2S4 最大溶解度（UV–vis，电解液中）排序）：重叠 | ? / 5｜缺 | ? / 3.8｜缺 | ? / 0.15｜缺 | ? / ?｜缺 | 不适用 / 薄｜缺 | 无（Li‖Cu） / 硫碳｜异 | FSI / FSI｜同 | 摩尔比 1.0（相对 DME 18.5） / 0.4 M / 摩尔比 1.0（相对 DME 18.5） / 0.4 M｜缺 | 1 | 2 | ④ 口径不同（正极类型）；③ 指标不同（Li‖Cu 库仑效率 vs 循环保持率或寿命） | 仅发现差异（同一对配方，但指标或取值点不同） | 盐阴离子 | E/S、载量、倍率、温度、锂量、正极类型、LiNO₃ | 同一组电池同时报告两类指标（容量 / 寿命）
P262 | S23-C11¦S11-C1 | S23-C11 | S11-C1 | 否 | 否 | 是 | 是 | 取值点不同／待核可比性（C/2（1C = 1000 mAh/g） vs 0.5C） | 倍率容量 / 倍率容量 | 常规 ↔ 弱溶剂化 / 常规 ↔ 弱溶剂化 | 无法判断（无共同刻度） | 6 / 6.1｜同 | 3.7 / 4.3｜同 | 0.5 / 0.5｜同 | ? / ?｜缺 | 薄 / 薄｜同 | 硫碳 / 硫碳｜同 | TFSI / TFSI｜同 | 0.2 M / 0.2 M / 2 wt% / 2 wt%｜缺 | 6 | 6 | 未能归因（关键条件均匹配或未知） | 仅发现差异 | E/S、载量、倍率、锂量、正极类型、盐阴离子 | 温度、LiNO₃ | 先补齐未知条件再定
P263 | S18-C1¦S11-C4 | S18-C1 | S11-C4 | 否 | 否 | 是 | 否 | 指标不同（见③） | 全电池库仑效率 / 循环保持率或寿命 | 常规 ↔ 弱溶剂化 / 适中溶剂化 ↔ 弱溶剂化 | 无法判断（无共同刻度） | 8.48 / 6.1｜同 | 4 / 4.3｜同 | 0.1 / 0.1｜同 | ? / ?｜缺 | 厚 / 薄｜异 | 硫碳 / 硫碳｜同 | TFSI / TFSI｜同 | 2 wt% / 2 wt% / 2 wt% / 2 wt%｜同 | 6 | 7 | ③ 指标不同（全电池库仑效率 vs 循环保持率或寿命）；① 具体条件差异：锂量 | 仅发现差异 | E/S、载量、倍率、正极类型、盐阴离子、LiNO₃ | 温度、锂量 | 同一对配方、固定硫载量，在薄锂与厚锂下各测；同一组电池同时报告两类指标（容量 / 寿命）
P264 | S32-C13¦S11-C4 | S32-C13 | S11-C4 | 否 | 否 | 是 | 否 | 指标不同（见③） | 自放电（容量损失） / 循环保持率或寿命 | 常规 ↔ 适中溶剂化 / 适中溶剂化 ↔ 弱溶剂化 | 无法判断（无共同刻度） | 8 / 6.1｜同 | 4 / 4.3｜同 | 0.1 / 0.1｜同 | 25 / ?｜缺 | 厚 / 薄｜异 | 硫碳 / 硫碳｜同 | TFSI / TFSI｜同 | 2 wt% / 2 wt% / 2 wt% / 2 wt%｜同 | 6 | 7 | ③ 指标不同（自放电（容量损失） vs 循环保持率或寿命）；① 具体条件差异：锂量 | 仅发现差异 | E/S、载量、倍率、正极类型、盐阴离子、LiNO₃ | 温度、锂量 | 同一对配方、固定硫载量，在薄锂与厚锂下各测；同一组电池同时报告两类指标（容量 / 寿命）
P265 | S25-C11¦S16-C1 | S25-C11 | S16-C1 | 否 | 否 | 是 | 是 | 取值点不同／待核可比性（第 180 圈 vs 第 100 圈） | 指定圈数放电容量 / 指定圈数放电容量 | 常规 ↔ 适中溶剂化 / 强溶剂化 ↔ 常规 | 无法判断（无共同刻度） | 10 / 10｜同 | 3.7 / 3.2｜同 | 0.18 / 0.1｜同 | 21 / 25｜同 | 未报告 / 未报告｜缺 | 硫碳 / 硫碳｜同 | TFSI / TFSI｜同 | 0.2 M / 0.2 M / 0.8 M / 0.8 M｜异 | 6 | 7 | ① 具体条件差异：LiNO₃ | 仅发现差异 | E/S、载量、倍率、温度、正极类型、盐阴离子 | 锂量、LiNO₃ | 先补齐未知条件再定
P266 | S32-C6¦S16-C1 | S32-C6 | S16-C1 | 否 | 否 | 是 | 否 | 指标不同（见③） | 循环保持率或寿命 / 指定圈数放电容量 | 常规 ↔ 适中溶剂化 / 强溶剂化 ↔ 常规 | 无法判断（无共同刻度） | 8 / 10｜同 | 4 / 3.2｜同 | 0.2 / 0.1｜同 | 25 / 25｜同 | 厚 / 未报告｜缺 | 硫碳 / 硫碳｜同 | TFSI / TFSI｜同 | 2 wt% / 2 wt% / 0.8 M / 0.8 M｜缺 | 6 | 6 | ③ 指标不同（循环保持率或寿命 vs 指定圈数放电容量） | 仅发现差异 | E/S、载量、倍率、温度、正极类型、盐阴离子 | 锂量、LiNO₃ | 同一组电池同时报告两类指标（容量 / 寿命）
P267 | S32-C8¦S18-C4 | S32-C8 | S18-C4 | 否 | 否 | 是 | 是 | 取值点不同／待核可比性（第 1 → 250 圈 vs 两平台之间最低电压） | 过电位或动力学 / 过电位或动力学 | 常规 ↔ 适中溶剂化 / 常规 ↔ 弱溶剂化 | 无法判断（无共同刻度） | 8 / 8.48｜同 | 4 / 4｜同 | 0.2 / 0.1｜异 | 25 / ?｜缺 | 厚 / 厚｜同 | 硫碳 / 硫碳｜同 | TFSI / TFSI｜同 | 2 wt% / 2 wt% / 2 wt% / 2 wt%｜同 | 6 | 7 | ① 具体条件差异：倍率 | 仅发现差异 | E/S、载量、锂量、正极类型、盐阴离子、LiNO₃ | 倍率、温度 | 同一对配方，在两种倍率下各测
P268 | S44-C4¦S18-C4 | S44-C4 | S18-C4 | 否 | 否 | 是 | 是 | 取值点不同／待核可比性（第 33 圈后 vs 两平台之间最低电压） | 过电位或动力学 / 过电位或动力学 | 常规 ↔ 局部高浓 / 常规 ↔ 弱溶剂化 | 无法判断（无共同刻度） | 7 / 8.48｜同 | 4.5 / 4｜同 | 0.1 / 0.1｜同 | ? / ?｜缺 | 厚 / 厚｜同 | 硫碳 / 硫碳｜同 | TFSI / TFSI｜同 | 无 / 0.5 M / 2 wt% / 2 wt%｜异 | 6 | 7 | ① 具体条件差异：LiNO₃ | 仅发现差异 | E/S、载量、倍率、锂量、正极类型、盐阴离子 | 温度、LiNO₃ | 先补齐未知条件再定
P269 | S39-C6¦S23-C1 | S39-C6 | S23-C1 | 否 | 否 | 是 | 否 | 指标不同（见③） | 阻抗 / 过电位或动力学 | 常规 ↔ 适中溶剂化 / 常规 ↔ 弱溶剂化 | 无法判断（无共同刻度） | 10 / 8｜同 | 3.5 / 3.8｜同 | 0.07 / 0.05｜同 | ? / ?｜缺 | 中 / 厚｜异 | 硫碳 / 硫碳｜同 | TFSI / TFSI｜同 | 0.2 M / 0.2 M / 0.2 M / 0.2 M｜同 | 6 | 7 | ③ 指标不同（阻抗 vs 过电位或动力学）；① 具体条件差异：锂量 | 仅发现差异 | E/S、载量、倍率、正极类型、盐阴离子、LiNO₃ | 温度、锂量 | 同一对配方、固定硫载量，在薄锂与厚锂下各测；同一组电池同时报告两类指标（容量 / 寿命）
P270 | S44-C4¦S23-C1 | S44-C4 | S23-C1 | 否 | 否 | 是 | 是 | 取值点不同／待核可比性（第 33 圈后 vs DoD ≈ 20%） | 过电位或动力学 / 过电位或动力学 | 常规 ↔ 局部高浓 / 常规 ↔ 弱溶剂化 | 无法判断（无共同刻度） | 7 / 8｜同 | 4.5 / 3.8｜同 | 0.1 / 0.05｜同 | ? / ?｜缺 | 厚 / 厚｜同 | 硫碳 / 硫碳｜同 | TFSI / TFSI｜同 | 无 / 0.5 M / 0.2 M / 0.2 M｜异 | 6 | 7 | ① 具体条件差异：LiNO₃ | 仅发现差异 | E/S、载量、倍率、锂量、正极类型、盐阴离子 | 温度、LiNO₃ | 先补齐未知条件再定
P271 | S44-C4¦S32-C4 | S44-C4 | S32-C4 | 否 | 否 | 是 | 否 | 指标不同（见③） | 过电位或动力学 / 其他 | 常规 ↔ 局部高浓 / 常规 ↔ 适中溶剂化 | 无法判断（无共同刻度） | 7 / 8｜同 | 4.5 / 4｜同 | 0.1 / 0.2｜同 | ? / 25｜缺 | 厚 / 厚｜同 | 硫碳 / 硫碳｜同 | TFSI / TFSI｜同 | 无 / 0.5 M / 2 wt% / 2 wt%｜异 | 6 | 7 | ③ 指标不同（过电位或动力学 vs 其他）；① 具体条件差异：LiNO₃ | 仅发现差异 | E/S、载量、倍率、锂量、正极类型、盐阴离子 | 温度、LiNO₃ | 同一组电池同时报告两类指标（容量 / 寿命）
P272 | S44-C1¦S32-C5 | S44-C1 | S32-C5 | 否 | 否 | 是 | 是 | 取值点不同／待核可比性（C/10 首圈 vs C/5 初始） | 首圈容量 / 首圈容量 | 常规 ↔ 局部高浓 / 常规 ↔ 适中溶剂化 | 无法判断（无共同刻度） | 7 / 8｜同 | 4.5 / 4｜同 | 0.1 / 0.2｜同 | ? / 25｜缺 | 厚 / 厚｜同 | 硫碳 / 硫碳｜同 | TFSI / TFSI｜同 | 无 / 0.5 M / 2 wt% / 2 wt%｜异 | 6 | 7 | ① 具体条件差异：LiNO₃ | 仅发现差异 | E/S、载量、倍率、锂量、正极类型、盐阴离子 | 温度、LiNO₃ | 先补齐未知条件再定
P273 | S25-C10¦S32-C5 | S25-C10 | S32-C5 | 否 | 否 | 是 | 是 | 取值点不同／待核可比性（C/5 首圈 vs C/5 初始） | 首圈容量 / 首圈容量 | 常规 ↔ 适中溶剂化 / 常规 ↔ 适中溶剂化 | 无法判断（无共同刻度） | 10 / 8｜同 | 3.7 / 4｜同 | 0.18 / 0.2｜同 | 21 / 25｜同 | 未报告 / 厚｜缺 | 硫碳 / 硫碳｜同 | TFSI / TFSI｜同 | 0.2 M / 0.2 M / 2 wt% / 2 wt%｜缺 | 6 | 6 | 未能归因（关键条件均匹配或未知） | 仅发现差异 | E/S、载量、倍率、温度、正极类型、盐阴离子 | 锂量、LiNO₃ | 先补齐未知条件再定
P274 | S18-C1¦S32-C11 | S18-C1 | S32-C11 | 否 | 否 | 是 | 否 | 指标不同（见③） | 全电池库仑效率 / 指定圈数放电容量 | 常规 ↔ 弱溶剂化 / 适中溶剂化 ↔ 适中溶剂化 | 无法判断（无共同刻度） | 8.48 / 8｜同 | 4 / 4｜同 | 0.1 / 0.2｜异 | ? / 25｜缺 | 厚 / 厚｜同 | 硫碳 / 硫碳｜同 | TFSI / TFSI｜同 | 2 wt% / 2 wt% / 2 wt% / 2 wt%｜同 | 6 | 7 | ③ 指标不同（全电池库仑效率 vs 指定圈数放电容量）；① 具体条件差异：倍率 | 仅发现差异 | E/S、载量、锂量、正极类型、盐阴离子、LiNO₃ | 倍率、温度 | 同一对配方，在两种倍率下各测；同一组电池同时报告两类指标（容量 / 寿命）
P275 | S44-C2¦S32-C11 | S44-C2 | S32-C11 | 否 | 否 | 是 | 否 | 指标不同（见③） | 循环保持率或寿命 / 指定圈数放电容量 | 常规 ↔ 局部高浓 / 适中溶剂化 ↔ 适中溶剂化 | 无法判断（无共同刻度） | 7 / 8｜同 | 4.5 / 4｜同 | 0.1 / 0.2｜同 | ? / 25｜缺 | 厚 / 厚｜同 | 硫碳 / 硫碳｜同 | TFSI / TFSI｜同 | 无 / 0.5 M / 2 wt% / 2 wt%｜异 | 6 | 7 | ③ 指标不同（循环保持率或寿命 vs 指定圈数放电容量）；① 具体条件差异：LiNO₃ | 仅发现差异 | E/S、载量、倍率、锂量、正极类型、盐阴离子 | 温度、LiNO₃ | 同一组电池同时报告两类指标（容量 / 寿命）
P276 | S25-C11¦S32-C11 | S25-C11 | S32-C11 | 否 | 否 | 是 | 是 | 取值点不同／待核可比性（第 180 圈 vs C/5 循环中（作者概括，Fig. 3d）） | 指定圈数放电容量 / 指定圈数放电容量 | 常规 ↔ 适中溶剂化 / 适中溶剂化 ↔ 适中溶剂化 | 无法判断（无共同刻度） | 10 / 8｜同 | 3.7 / 4｜同 | 0.18 / 0.2｜同 | 21 / 25｜同 | 未报告 / 厚｜缺 | 硫碳 / 硫碳｜同 | TFSI / TFSI｜同 | 0.2 M / 0.2 M / 2 wt% / 2 wt%｜缺 | 6 | 6 | 未能归因（关键条件均匹配或未知） | 仅发现差异 | E/S、载量、倍率、温度、正极类型、盐阴离子 | 锂量、LiNO₃ | 先补齐未知条件再定
P277 | S23-C8¦S10-C11 | S23-C8 | S10-C11 | 否 | 否 | 是 | 是 | 取值点不同／待核可比性（寿命 vs 寿命） | 循环保持率或寿命 / 循环保持率或寿命 | 常规 ↔ 弱溶剂化 / 强溶剂化 ↔ 强溶剂化 | 无法判断（无共同刻度） | 6 / 5｜同 | 3.7 / 3｜同 | 0.33 / 0.2｜同 | ? / ?｜缺 | 薄 / 未报告｜缺 | 硫碳 / 硫碳｜同 | TFSI / Br（+ TFSI）/SCN（+ TFSI）｜异 | 0.2 M / 0.2 M / 0.2 M / 0.2 M｜同 | 5 | 6 | ① 具体条件差异：盐阴离子 | 仅发现差异 | E/S、载量、倍率、正极类型、LiNO₃ | 温度、锂量、盐阴离子 | 先补齐未知条件再定
P278 | S32-C2¦S11-C1 | S32-C2 | S11-C1 | 否 | 否 | 是 | 是 | 取值点不同／待核可比性（放电 C/2 vs 0.5C） | 倍率容量 / 倍率容量 | 常规 ↔ 适中溶剂化 / 常规 ↔ 弱溶剂化 | 无法判断（无共同刻度） | 8 / 6.1｜同 | 4 / 4.3｜同 | ? / 0.5｜缺 | 25 / ?｜缺 | 厚 / 薄｜异 | 硫碳 / 硫碳｜同 | TFSI / TFSI｜同 | 2 wt% / 2 wt% / 2 wt% / 2 wt%｜同 | 5 | 6 | ① 具体条件差异：锂量 | 仅发现差异 | E/S、载量、正极类型、盐阴离子、LiNO₃ | 倍率、温度、锂量 | 同一对配方、固定硫载量，在薄锂与厚锂下各测
P279 | S09-C14¦S11-C2 | S09-C14 | S11-C2 | 否 | 否 | 是 | 是 | 取值点不同／待核可比性（首次放电 vs 循环测试首圈，0.1C） | 首圈容量 / 首圈容量 | 常规 ↔ 适中溶剂化 / 常规 ↔ 适中溶剂化 | 无法判断（无共同刻度） | ? / 6.1｜缺 | 4 / 4.3｜同 | 0.05 / 0.1｜同 | 60 / ?｜缺 | 薄 / 薄｜同 | 硫碳 / 硫碳｜同 | TFSI / TFSI｜同 | 未写（方法未列） / 1 wt% / 2 wt% / 2 wt%｜缺 | 5 | 5 | 未能归因（关键条件均匹配或未知） | 仅发现差异 | 载量、倍率、锂量、正极类型、盐阴离子 | E/S、温度、LiNO₃ | 先补齐未知条件再定
P280 | S44-C2¦S11-C4 | S44-C2 | S11-C4 | 否 | 否 | 是 | 是 | 取值点不同／待核可比性（循环寿命（DOL/OCTO 第 100 圈保持 65%） vs 寿命） | 循环保持率或寿命 / 循环保持率或寿命 | 常规 ↔ 局部高浓 / 适中溶剂化 ↔ 弱溶剂化 | 无法判断（无共同刻度） | 7 / 6.1｜同 | 4.5 / 4.3｜同 | 0.1 / 0.1｜同 | ? / ?｜缺 | 厚 / 薄｜异 | 硫碳 / 硫碳｜同 | TFSI / TFSI｜同 | 无 / 0.5 M / 2 wt% / 2 wt%｜异 | 5 | 7 | ① 具体条件差异：锂量、LiNO₃ | 仅发现差异 | E/S、载量、倍率、正极类型、盐阴离子 | 温度、锂量、LiNO₃ | 同一对配方、固定硫载量，在薄锂与厚锂下各测
P281 | S39-C5¦S16-C1 | S39-C5 | S16-C1 | 否 | 否 | 是 | 否 | 指标不同（见③） | 循环保持率或寿命 / 指定圈数放电容量 | 常规 ↔ 适中溶剂化 / 强溶剂化 ↔ 常规 | 无法判断（无共同刻度） | 10 / 10｜同 | 3.5 / 3.2｜同 | 0.07 / 0.1｜同 | ? / 25｜缺 | 中 / 未报告｜缺 | 硫碳 / 硫碳｜同 | TFSI / TFSI｜同 | 0.2 M / 0.2 M / 0.8 M / 0.8 M｜异 | 5 | 6 | ③ 指标不同（循环保持率或寿命 vs 指定圈数放电容量）；① 具体条件差异：LiNO₃ | 仅发现差异 | E/S、载量、倍率、正极类型、盐阴离子 | 温度、锂量、LiNO₃ | 同一组电池同时报告两类指标（容量 / 寿命）
P282 | S24-C6¦S16-C9 | S24-C6 | S16-C9 | 否 | 否 | 是 | 是 | 取值点不同／待核可比性（首次放电 vs 0.1C 首圈） | 首圈容量 / 首圈容量 | 常规 ↔ 适中溶剂化 / 强溶剂化 ↔ 常规 | 无法判断（无共同刻度） | 3 / 4｜同 | 4 / 5.5｜同 | ? / 0.1｜缺 | 25 / 25｜同 | 未报告 / 未报告｜缺 | 硫碳 / 硫碳｜同 | TFSI / TFSI｜同 | 未写 / 未写 / 0.8 M / 0.8 M｜缺 | 5 | 5 | 未能归因（关键条件均匹配或未知） | 仅发现差异 | E/S、载量、温度、正极类型、盐阴离子 | 倍率、锂量、LiNO₃ | 先补齐未知条件再定
P283 | S11-C3¦S16-C11 | S11-C3 | S16-C11 | 否 | 否 | 是 | 是 | 取值点不同／待核可比性（取值圈数不同（146 vs 60） vs 第 20 圈） | 循环保持率或寿命 / 循环保持率或寿命 | 常规 ↔ 适中溶剂化 / 强溶剂化 ↔ 常规 | 无法判断（无共同刻度） | 6.1 / 4｜异 | 4.3 / 4.6｜同 | 0.1 / 0.1｜同 | ? / 25｜缺 | 薄 / 薄｜同 | 硫碳 / 硫碳｜同 | TFSI / TFSI｜同 | 2 wt% / 2 wt% / 0.8 M / 0.8 M｜缺 | 5 | 6 | ① 具体条件差异：E/S | 仅发现差异 | 载量、倍率、锂量、正极类型、盐阴离子 | E/S、温度、LiNO₃ | 同一对配方，其余条件固定，在两种 E/S 下各测
P284 | S33-C13¦S16-C11 | S33-C13 | S16-C11 | 否 | 否 | 是 | 是 | 取值点不同／待核可比性（保持率 70% vs 第 20 圈） | 循环保持率或寿命 / 循环保持率或寿命 | 强溶剂化 ↔ 适中溶剂化 / 强溶剂化 ↔ 常规 | 无法判断（无共同刻度） | 5 / 4｜同 | 3.8 / 4.6｜同 | 0.15 / 0.1｜同 | ? / 25｜缺 | 薄 / 薄｜同 | 硫碳 / 硫碳｜同 | FSI / TFSI｜异 | 摩尔比 1.0（相对 DME 18.5） / 0.4 M / 0.8 M / 0.8 M｜缺 | 5 | 6 | ① 具体条件差异：盐阴离子 | 仅发现差异 | E/S、载量、倍率、锂量、正极类型 | 温度、盐阴离子、LiNO₃ | 先补齐未知条件再定
P285 | S39-C6¦S18-C4 | S39-C6 | S18-C4 | 否 | 否 | 是 | 否 | 指标不同（见③） | 阻抗 / 过电位或动力学 | 常规 ↔ 适中溶剂化 / 常规 ↔ 弱溶剂化 | 无法判断（无共同刻度） | 10 / 8.48｜同 | 3.5 / 4｜同 | 0.07 / 0.1｜同 | ? / ?｜缺 | 中 / 厚｜异 | 硫碳 / 硫碳｜同 | TFSI / TFSI｜同 | 0.2 M / 0.2 M / 2 wt% / 2 wt%｜缺 | 5 | 6 | ③ 指标不同（阻抗 vs 过电位或动力学）；① 具体条件差异：锂量 | 仅发现差异 | E/S、载量、倍率、正极类型、盐阴离子 | 温度、锂量、LiNO₃ | 同一对配方、固定硫载量，在薄锂与厚锂下各测；同一组电池同时报告两类指标（容量 / 寿命）
P286 | S11-C3¦S19-C6 | S11-C3 | S19-C6 | 否 | 否 | 是 | 是 | 取值点不同／待核可比性（取值圈数不同（146 vs 60） vs 第 80 圈） | 循环保持率或寿命 / 循环保持率或寿命 | 常规 ↔ 适中溶剂化 / 强溶剂化 ↔ 常规 | 无法判断（无共同刻度） | 6.1 / 5｜同 | 4.3 / 4.4｜同 | 0.1 / 0.1｜同 | ? / ?｜缺 | 薄 / 未报告｜缺 | 硫碳 / 硫碳｜同 | TFSI / TFSI｜同 | 2 wt% / 2 wt% / 0.4 M / 0.4 M｜缺 | 5 | 5 | 未能归因（关键条件均匹配或未知） | 仅发现差异 | E/S、载量、倍率、正极类型、盐阴离子 | 温度、锂量、LiNO₃ | 先补齐未知条件再定
P287 | S32-C16¦S19-C6 | S32-C16 | S19-C6 | 否 | 否 | 是 | 是 | 取值点不同／待核可比性（C/10 循环（E-baseline 40 圈后过电位大） vs 第 80 圈） | 循环保持率或寿命 / 循环保持率或寿命 | 常规 ↔ 适中溶剂化 / 强溶剂化 ↔ 常规 | 无法判断（无共同刻度） | 5.2 / 5｜同 | 4 / 4.4｜同 | 0.06 / 0.1｜同 | 25 / ?｜缺 | 中 / 未报告｜缺 | 硫碳 / 硫碳｜同 | TFSI / TFSI｜同 | 2 wt% / 2 wt% / 0.4 M / 0.4 M｜缺 | 5 | 5 | 未能归因（关键条件均匹配或未知） | 仅发现差异 | E/S、载量、倍率、正极类型、盐阴离子 | 温度、锂量、LiNO₃ | 先补齐未知条件再定
P288 | S32-C8¦S23-C1 | S32-C8 | S23-C1 | 否 | 否 | 是 | 是 | 取值点不同／待核可比性（第 1 → 250 圈 vs DoD ≈ 20%） | 过电位或动力学 / 过电位或动力学 | 常规 ↔ 适中溶剂化 / 常规 ↔ 弱溶剂化 | 无法判断（无共同刻度） | 8 / 8｜同 | 4 / 3.8｜同 | 0.2 / 0.05｜异 | 25 / ?｜缺 | 厚 / 厚｜同 | 硫碳 / 硫碳｜同 | TFSI / TFSI｜同 | 2 wt% / 2 wt% / 0.2 M / 0.2 M｜缺 | 5 | 6 | ① 具体条件差异：倍率 | 仅发现差异 | E/S、载量、锂量、正极类型、盐阴离子 | 倍率、温度、LiNO₃ | 同一对配方，在两种倍率下各测
P289 | S25-C10¦S23-C9 | S25-C10 | S23-C9 | 否 | 否 | 是 | 是 | 取值点不同／待核可比性（C/5 首圈 vs 初始几圈） | 首圈容量 / 首圈容量 | 常规 ↔ 适中溶剂化 / 常规 ↔ 弱溶剂化 | 无法判断（无共同刻度） | 10 / 6｜异 | 3.7 / 3.7｜同 | 0.18 / 0.33｜同 | 21 / ?｜缺 | 未报告 / 薄｜缺 | 硫碳 / 硫碳｜同 | TFSI / TFSI｜同 | 0.2 M / 0.2 M / 0.2 M / 0.2 M｜同 | 5 | 6 | ① 具体条件差异：E/S | 仅发现差异 | 载量、倍率、正极类型、盐阴离子、LiNO₃ | E/S、温度、锂量 | 同一对配方，其余条件固定，在两种 E/S 下各测
P290 | S11-C3¦S33-C4 | S11-C3 | S33-C4 | 否 | 否 | 是 | 是 | 取值点不同／待核可比性（取值圈数不同（146 vs 60） vs 保持率 70%） | 循环保持率或寿命 / 循环保持率或寿命 | 常规 ↔ 适中溶剂化 / 强溶剂化 ↔ 适中溶剂化 | 无法判断（无共同刻度） | 6.1 / 5｜同 | 4.3 / 3.8｜同 | 0.1 / 0.15｜同 | ? / ?｜缺 | 薄 / 薄｜同 | 硫碳 / 硫碳｜同 | TFSI / FSI｜异 | 2 wt% / 2 wt% / 摩尔比 1.0（相对 DME 18.5） / 0.4 M｜缺 | 5 | 6 | ① 具体条件差异：盐阴离子 | 仅发现差异 | E/S、载量、倍率、锂量、正极类型 | 温度、盐阴离子、LiNO₃ | 先补齐未知条件再定
P291 | S44-C1¦S39-C4 | S44-C1 | S39-C4 | 否 | 否 | 是 | 是 | 取值点不同／待核可比性（C/10 首圈 vs GITT 首次放电 / 0.05C） | 首圈容量 / 首圈容量 | 常规 ↔ 局部高浓 / 常规 ↔ 适中溶剂化 | 无法判断（无共同刻度） | 7 / 10｜同 | 4.5 / 3.5｜同 | 0.1 / 0.07｜同 | ? / ?｜缺 | 厚 / 中｜异 | 硫碳 / 硫碳｜同 | TFSI / TFSI｜同 | 无 / 0.5 M / 0.2 M / 0.2 M｜异 | 5 | 7 | ① 具体条件差异：锂量、LiNO₃ | 仅发现差异 | E/S、载量、倍率、正极类型、盐阴离子 | 温度、锂量、LiNO₃ | 同一对配方、固定硫载量，在薄锂与厚锂下各测
P292 | S25-C10¦S39-C4 | S25-C10 | S39-C4 | 否 | 否 | 是 | 是 | 取值点不同／待核可比性（C/5 首圈 vs GITT 首次放电 / 0.05C） | 首圈容量 / 首圈容量 | 常规 ↔ 适中溶剂化 / 常规 ↔ 适中溶剂化 | 无法判断（无共同刻度） | 10 / 10｜同 | 3.7 / 3.5｜同 | 0.18 / 0.07｜异 | 21 / ?｜缺 | 未报告 / 中｜缺 | 硫碳 / 硫碳｜同 | TFSI / TFSI｜同 | 0.2 M / 0.2 M / 0.2 M / 0.2 M｜同 | 5 | 6 | ① 具体条件差异：倍率 | 仅发现差异 | E/S、载量、正极类型、盐阴离子、LiNO₃ | 倍率、温度、锂量 | 同一对配方，在两种倍率下各测
P293 | S21-C3¦S44-C3 | S21-C3 | S44-C3 | 否 | 否 | 是 | 是 | 取值点不同／待核可比性（0.1C 首圈 vs 前几圈） | 过电位或动力学 / 过电位或动力学 | 常规 ↔ 弱溶剂化 / 常规 ↔ 局部高浓 | 无法判断（无共同刻度） | 14.6 / 7｜异 | 1.2 / 4.5｜异 | 0.1 / 0.1｜同 | ? / ?｜缺 | 厚 / 厚｜同 | 硫碳 / 硫碳｜同 | TFSI / TFSI｜同 | 无 / 无 / 无 / 0.5 M｜同 | 5 | 7 | ① 具体条件差异：E/S、载量 | 仅发现差异 | 倍率、锂量、正极类型、盐阴离子、LiNO₃ | E/S、载量、温度 | 同一对配方，其余条件固定，在两种 E/S 下各测；同一对配方，固定 E/S 与锂量，在两种硫载量下各测
P294 | S18-C1¦S44-C6 | S18-C1 | S44-C6 | 否 | 否 | 是 | 否 | 指标不同（见③） | 全电池库仑效率 / 自放电（容量损失） | 常规 ↔ 弱溶剂化 / 常规 ↔ 局部高浓 | 无法判断（无共同刻度） | 8.48 / 7｜同 | 4 / 2.5｜异 | 0.1 / 0.05｜同 | ? / ?｜缺 | 厚 / 厚｜同 | 硫碳 / 硫碳｜同 | TFSI / TFSI｜同 | 2 wt% / 2 wt% / 无 / 0.5 M｜异 | 5 | 7 | ③ 指标不同（全电池库仑效率 vs 自放电（容量损失））；① 具体条件差异：载量、LiNO₃ | 仅发现差异 | E/S、倍率、锂量、正极类型、盐阴离子 | 载量、温度、LiNO₃ | 同一对配方，固定 E/S 与锂量，在两种硫载量下各测；同一组电池同时报告两类指标（容量 / 寿命）
P295 | S21-C2¦S44-C6 | S21-C2 | S44-C6 | 否 | 否 | 是 | 否 | 指标不同（见③） | 全电池库仑效率 / 自放电（容量损失） | 常规 ↔ 弱溶剂化 / 常规 ↔ 局部高浓 | 无法判断（无共同刻度） | 14.6 / 7｜异 | 1.2 / 2.5｜异 | 0.1 / 0.05｜同 | ? / ?｜缺 | 厚 / 厚｜同 | 硫碳 / 硫碳｜同 | TFSI / TFSI｜同 | 无 / 无 / 无 / 0.5 M｜同 | 5 | 7 | ③ 指标不同（全电池库仑效率 vs 自放电（容量损失））；① 具体条件差异：E/S、载量 | 仅发现差异 | 倍率、锂量、正极类型、盐阴离子、LiNO₃ | E/S、载量、温度 | 同一对配方，其余条件固定，在两种 E/S 下各测；同一对配方，固定 E/S 与锂量，在两种硫载量下各测；同一组电池同时报告两类指标（容量 / 寿命）
P296 | S39-C5¦S44-C6 | S39-C5 | S44-C6 | 否 | 否 | 是 | 否 | 指标不同（见③） | 循环保持率或寿命 / 自放电（容量损失） | 常规 ↔ 适中溶剂化 / 常规 ↔ 局部高浓 | 无法判断（无共同刻度） | 10 / 7｜同 | 3.5 / 2.5｜同 | 0.07 / 0.05｜同 | ? / ?｜缺 | 中 / 厚｜异 | 硫碳 / 硫碳｜同 | TFSI / TFSI｜同 | 0.2 M / 0.2 M / 无 / 0.5 M｜异 | 5 | 7 | ③ 指标不同（循环保持率或寿命 vs 自放电（容量损失））；① 具体条件差异：锂量、LiNO₃ | 仅发现差异 | E/S、载量、倍率、正极类型、盐阴离子 | 温度、锂量、LiNO₃ | 同一对配方、固定硫载量，在薄锂与厚锂下各测；同一组电池同时报告两类指标（容量 / 寿命）
P297 | S24-C6¦S06-C2 | S24-C6 | S06-C2 | 否 | 否 | 是 | 是 | 取值点相同 | 首圈容量 / 首圈容量 | 常规 ↔ 适中溶剂化 / 常规 ↔ 局部高浓 | 无法判断（无共同刻度） | 3 / 2｜同 | 4 / 5｜同 | ? / ?｜缺 | 25 / 30｜同 | 未报告 / 中｜缺 | 硫碳 / 硫碳｜同 | TFSI / FSI/TFSI｜异 | 未写 / 未写 / 未写 / 未写｜缺 | 4 | 5 | ① 具体条件差异：盐阴离子 | 仅发现差异 | E/S、载量、温度、正极类型 | 倍率、锂量、盐阴离子、LiNO₃ | 先补齐未知条件再定
P298 | S21-C1¦S09-C2 | S21-C1 | S09-C2 | 否 | 否 | 是 | 是 | 取值点不同／待核可比性（0.1C 首圈 vs 0.05C 首次放电） | 首圈容量 / 首圈容量 | 常规 ↔ 弱溶剂化 / 适中溶剂化 ↔ 弱溶剂化 | 无法判断（无共同刻度） | 14.6 / 15｜同 | 1.2 / ?｜缺 | 0.1 / 0.05｜同 | ? / 25｜缺 | 厚 / 未报告｜缺 | 硫碳 / 硫碳｜同 | TFSI / TFSI｜同 | 无 / 无 / 未写（方法未列） / 未写（方法未列）｜缺 | 4 | 4 | 未能归因（关键条件均匹配或未知） | 仅发现差异 | E/S、倍率、正极类型、盐阴离子 | 载量、温度、锂量、LiNO₃ | 先补齐未知条件再定
P299 | S25-C11¦S10-C11 | S25-C11 | S10-C11 | 否 | 否 | 是 | 否 | 指标不同（见③） | 指定圈数放电容量 / 循环保持率或寿命 | 常规 ↔ 适中溶剂化 / 强溶剂化 ↔ 强溶剂化 | 无法判断（无共同刻度） | 10 / 5｜异 | 3.7 / 3｜同 | 0.18 / 0.2｜同 | 21 / ?｜缺 | 未报告 / 未报告｜缺 | 硫碳 / 硫碳｜同 | TFSI / Br（+ TFSI）/SCN（+ TFSI）｜异 | 0.2 M / 0.2 M / 0.2 M / 0.2 M｜同 | 4 | 6 | ③ 指标不同（指定圈数放电容量 vs 循环保持率或寿命）；① 具体条件差异：E/S、盐阴离子 | 仅发现差异 | 载量、倍率、正极类型、LiNO₃ | E/S、温度、锂量、盐阴离子 | 同一对配方，其余条件固定，在两种 E/S 下各测；同一组电池同时报告两类指标（容量 / 寿命）
P300 | S44-C2¦S10-C11 | S44-C2 | S10-C11 | 否 | 否 | 是 | 是 | 取值点不同／待核可比性（循环寿命（DOL/OCTO 第 100 圈保持 65%） vs 寿命） | 循环保持率或寿命 / 循环保持率或寿命 | 常规 ↔ 局部高浓 / 强溶剂化 ↔ 强溶剂化 | 无法判断（无共同刻度） | 7 / 5｜同 | 4.5 / 3｜同 | 0.1 / 0.2｜同 | ? / ?｜缺 | 厚 / 未报告｜缺 | 硫碳 / 硫碳｜同 | TFSI / Br（+ TFSI）/SCN（+ TFSI）｜异 | 无 / 0.5 M / 0.2 M / 0.2 M｜异 | 4 | 6 | ① 具体条件差异：盐阴离子、LiNO₃ | 仅发现差异 | E/S、载量、倍率、正极类型 | 温度、锂量、盐阴离子、LiNO₃ | 先补齐未知条件再定
P301 | S33-C13¦S10-C12 | S33-C13 | S10-C12 | 否 | 否 | 是 | 是 | 取值点不同／待核可比性（保持率 70% vs 寿命） | 循环保持率或寿命 / 循环保持率或寿命 | 强溶剂化 ↔ 适中溶剂化 / 强溶剂化 ↔ 常规 | 无法判断（无共同刻度） | 5 / 5｜同 | 3.8 / 3｜同 | 0.15 / 0.2｜同 | ? / ?｜缺 | 薄 / 未报告｜缺 | 硫碳 / 硫碳｜同 | FSI / SCN（+ TFSI）/TFSI｜异 | 摩尔比 1.0（相对 DME 18.5） / 0.4 M / 0.2 M / 0.2 M｜缺 | 4 | 5 | ① 具体条件差异：盐阴离子 | 仅发现差异 | E/S、载量、倍率、正极类型 | 温度、锂量、盐阴离子、LiNO₃ | 先补齐未知条件再定
P302 | S32-C6¦S10-C14 | S32-C6 | S10-C14 | 否 | 否 | 是 | 是 | 取值点不同／待核可比性（循环寿命 vs 寿命） | 循环保持率或寿命 / 循环保持率或寿命 | 常规 ↔ 适中溶剂化 / 强溶剂化 ↔ 强溶剂化 | 无法判断（无共同刻度） | 8 / 8｜同 | 4 / 3｜同 | 0.2 / 0.3｜同 | 25 / ?｜缺 | 厚 / 未报告｜缺 | 硫碳 / 硫碳｜同 | TFSI / Br（+ TFSI）/SCN（+ TFSI）｜异 | 2 wt% / 2 wt% / 0.2 M / 0.2 M｜缺 | 4 | 5 | ① 具体条件差异：盐阴离子 | 仅发现差异 | E/S、载量、倍率、正极类型 | 温度、锂量、盐阴离子、LiNO₃ | 先补齐未知条件再定
P303 | S44-C1¦S11-C1 | S44-C1 | S11-C1 | 否 | 否 | 是 | 否 | 指标不同（见③） | 首圈容量 / 倍率容量 | 常规 ↔ 局部高浓 / 常规 ↔ 弱溶剂化 | 无法判断（无共同刻度） | 7 / 6.1｜同 | 4.5 / 4.3｜同 | 0.1 / 0.5｜异 | ? / ?｜缺 | 厚 / 薄｜异 | 硫碳 / 硫碳｜同 | TFSI / TFSI｜同 | 无 / 0.5 M / 2 wt% / 2 wt%｜异 | 4 | 7 | ③ 指标不同（首圈容量 vs 倍率容量）；① 具体条件差异：倍率、锂量、LiNO₃ | 仅发现差异 | E/S、载量、正极类型、盐阴离子 | 倍率、温度、锂量、LiNO₃ | 同一对配方，在两种倍率下各测；同一对配方、固定硫载量，在薄锂与厚锂下各测；同一组电池同时报告两类指标（容量 / 寿命）
P304 | S25-C10¦S11-C2 | S25-C10 | S11-C2 | 否 | 否 | 是 | 是 | 取值点不同／待核可比性（C/5 首圈 vs 循环测试首圈，0.1C） | 首圈容量 / 首圈容量 | 常规 ↔ 适中溶剂化 / 常规 ↔ 适中溶剂化 | 无法判断（无共同刻度） | 10 / 6.1｜异 | 3.7 / 4.3｜同 | 0.18 / 0.1｜同 | 21 / ?｜缺 | 未报告 / 薄｜缺 | 硫碳 / 硫碳｜同 | TFSI / TFSI｜同 | 0.2 M / 0.2 M / 2 wt% / 2 wt%｜缺 | 4 | 5 | ① 具体条件差异：E/S | 仅发现差异 | 载量、倍率、正极类型、盐阴离子 | E/S、温度、锂量、LiNO₃ | 同一对配方，其余条件固定，在两种 E/S 下各测
P305 | S09-C15¦S11-C8 | S09-C15 | S11-C8 | 否 | 否 | 是 | 否 | 指标不同（见③） | 全电池库仑效率 / 循环保持率或寿命 | 常规 ↔ 适中溶剂化 / 适中溶剂化 ↔ 弱溶剂化 | 无法判断（无共同刻度） | ? / ?｜缺 | 4 / 7.4｜异 | 0.05 / 0.03｜同 | 60 / ?｜缺 | 薄 / 薄｜同 | 硫碳 / 硫碳｜同 | TFSI / TFSI｜同 | 未写（方法未列） / 1 wt% / 2 wt% / 2 wt%｜缺 | 4 | 5 | ③ 指标不同（全电池库仑效率 vs 循环保持率或寿命）；① 具体条件差异：载量 | 仅发现差异 | 倍率、锂量、正极类型、盐阴离子 | E/S、载量、温度、LiNO₃ | 同一对配方，固定 E/S 与锂量，在两种硫载量下各测；同一组电池同时报告两类指标（容量 / 寿命）
P306 | S44-C1¦S16-C9 | S44-C1 | S16-C9 | 否 | 否 | 是 | 是 | 取值点不同／待核可比性（C/10 首圈 vs 0.1C 首圈） | 首圈容量 / 首圈容量 | 常规 ↔ 局部高浓 / 强溶剂化 ↔ 常规 | 无法判断（无共同刻度） | 7 / 4｜异 | 4.5 / 5.5｜同 | 0.1 / 0.1｜同 | ? / 25｜缺 | 厚 / 未报告｜缺 | 硫碳 / 硫碳｜同 | TFSI / TFSI｜同 | 无 / 0.5 M / 0.8 M / 0.8 M｜异 | 4 | 6 | ① 具体条件差异：E/S、LiNO₃ | 仅发现差异 | 载量、倍率、正极类型、盐阴离子 | E/S、温度、锂量、LiNO₃ | 同一对配方，其余条件固定，在两种 E/S 下各测
P307 | S09-C1¦S16-C9 | S09-C1 | S16-C9 | 否 | 否 | 是 | 是 | 取值点不同／待核可比性（0.05C 首次放电 vs 0.1C 首圈） | 首圈容量 / 首圈容量 | 适中溶剂化 ↔ 其他 / 强溶剂化 ↔ 常规 | 无法判断（无共同刻度） | 15 / 4｜异 | ? / 5.5｜缺 | 0.05 / 0.1｜同 | 25 / 25｜同 | 未报告 / 未报告｜缺 | 硫碳 / 硫碳｜同 | TFSI / TFSI｜同 | 未写（方法未列） / 未写（方法未列） / 0.8 M / 0.8 M｜缺 | 4 | 5 | ① 具体条件差异：E/S | 仅发现差异 | 倍率、温度、正极类型、盐阴离子 | E/S、载量、锂量、LiNO₃ | 同一对配方，其余条件固定，在两种 E/S 下各测
P308 | S23-C8¦S16-C10 | S23-C8 | S16-C10 | 否 | 否 | 是 | 是 | 取值点不同／待核可比性（寿命 vs 第 65 圈） | 循环保持率或寿命 / 循环保持率或寿命 | 常规 ↔ 弱溶剂化 / 强溶剂化 ↔ 常规 | 无法判断（无共同刻度） | 6 / 4｜同 | 3.7 / 5.5｜同 | 0.33 / 0.1｜异 | ? / 25｜缺 | 薄 / 未报告｜缺 | 硫碳 / 硫碳｜同 | TFSI / TFSI｜同 | 0.2 M / 0.2 M / 0.8 M / 0.8 M｜异 | 4 | 6 | ① 具体条件差异：倍率、LiNO₃ | 仅发现差异 | E/S、载量、正极类型、盐阴离子 | 倍率、温度、锂量、LiNO₃ | 同一对配方，在两种倍率下各测
P309 | S44-C2¦S16-C10 | S44-C2 | S16-C10 | 否 | 否 | 是 | 是 | 取值点不同／待核可比性（循环寿命（DOL/OCTO 第 100 圈保持 65%） vs 第 65 圈） | 循环保持率或寿命 / 循环保持率或寿命 | 常规 ↔ 局部高浓 / 强溶剂化 ↔ 常规 | 无法判断（无共同刻度） | 7 / 4｜异 | 4.5 / 5.5｜同 | 0.1 / 0.1｜同 | ? / 25｜缺 | 厚 / 未报告｜缺 | 硫碳 / 硫碳｜同 | TFSI / TFSI｜同 | 无 / 0.5 M / 0.8 M / 0.8 M｜异 | 4 | 6 | ① 具体条件差异：E/S、LiNO₃ | 仅发现差异 | 载量、倍率、正极类型、盐阴离子 | E/S、温度、锂量、LiNO₃ | 同一对配方，其余条件固定，在两种 E/S 下各测
P310 | S09-C12¦S16-C10 | S09-C12 | S16-C10 | 否 | 否 | 是 | 是 | 取值点不同／待核可比性（第 50 圈（相对 0.2C 首圈） vs 第 65 圈） | 循环保持率或寿命 / 循环保持率或寿命 | 常规 ↔ 适中溶剂化 / 强溶剂化 ↔ 常规 | 无法判断（无共同刻度） | 5 / 4｜同 | ? / 5.5｜缺 | 0.2 / 0.1｜同 | 60 / 25｜异 | 未报告 / 未报告｜缺 | 硫碳 / 硫碳｜同 | TFSI / TFSI｜同 | 未写（方法未列） / 1 wt% / 0.8 M / 0.8 M｜缺 | 4 | 5 | ① 具体条件差异：温度 | 仅发现差异 | E/S、倍率、正极类型、盐阴离子 | 载量、温度、锂量、LiNO₃ | 同一对配方，在两种温度下各测
P311 | S18-C1¦S16-C11 | S18-C1 | S16-C11 | 否 | 否 | 是 | 否 | 指标不同（见③） | 全电池库仑效率 / 循环保持率或寿命 | 常规 ↔ 弱溶剂化 / 强溶剂化 ↔ 常规 | 无法判断（无共同刻度） | 8.48 / 4｜异 | 4 / 4.6｜同 | 0.1 / 0.1｜同 | ? / 25｜缺 | 厚 / 薄｜异 | 硫碳 / 硫碳｜同 | TFSI / TFSI｜同 | 2 wt% / 2 wt% / 0.8 M / 0.8 M｜缺 | 4 | 6 | ③ 指标不同（全电池库仑效率 vs 循环保持率或寿命）；① 具体条件差异：E/S、锂量 | 仅发现差异 | 载量、倍率、正极类型、盐阴离子 | E/S、温度、锂量、LiNO₃ | 同一对配方，其余条件固定，在两种 E/S 下各测；同一对配方、固定硫载量，在薄锂与厚锂下各测；同一组电池同时报告两类指标（容量 / 寿命）
P312 | S21-C3¦S18-C5 | S21-C3 | S18-C5 | 否 | 否 | 是 | 是 | 取值点不同／待核可比性（0.1C 首圈 vs 两平台之间最低电压） | 过电位或动力学 / 过电位或动力学 | 常规 ↔ 弱溶剂化 / 常规 ↔ 弱溶剂化 | 无法判断（无共同刻度） | 14.6 / 8.48｜异 | 1.2 / 4｜异 | 0.1 / 0.1｜同 | ? / ?｜缺 | 厚 / 厚｜同 | 硫碳 / 硫碳｜同 | TFSI / TFSI｜同 | 无 / 无 / 2 wt% / 2 wt%｜异 | 4 | 7 | ① 具体条件差异：E/S、载量、LiNO₃ | 仅发现差异 | 倍率、锂量、正极类型、盐阴离子 | E/S、载量、温度、LiNO₃ | 同一对配方，其余条件固定，在两种 E/S 下各测；同一对配方，固定 E/S 与锂量，在两种硫载量下各测
P313 | S21-C1¦S19-C1 | S21-C1 | S19-C1 | 否 | 否 | 是 | 是 | 取值点不同／待核可比性（0.1C 首圈 vs 0.1C 首次放电） | 首圈容量 / 首圈容量 | 常规 ↔ 弱溶剂化 / 强溶剂化 ↔ 常规 | 无法判断（无共同刻度） | 14.6 / 19｜同 | 1.2 / 1.4｜同 | 0.1 / 0.1｜同 | ? / ?｜缺 | 厚 / 未报告｜缺 | 硫碳 / 溶液正极｜异 | TFSI / TFSI｜同 | 无 / 无 / 0.4 M / 0.4 M｜异 | 4 | 6 | ④ 口径不同（正极类型）；① 具体条件差异：LiNO₃ | 仅发现差异 | E/S、载量、倍率、盐阴离子 | 温度、锂量、正极类型、LiNO₃ | 先补齐未知条件再定
P314 | S21-C2¦S19-C3 | S21-C2 | S19-C3 | 否 | 否 | 是 | 否 | 指标不同（见③） | 全电池库仑效率 / 循环保持率或寿命 | 常规 ↔ 弱溶剂化 / 强溶剂化 ↔ 常规 | 无法判断（无共同刻度） | 14.6 / 19｜同 | 1.2 / 1.4｜同 | 0.1 / 0.1｜同 | ? / ?｜缺 | 厚 / 未报告｜缺 | 硫碳 / 溶液正极｜异 | TFSI / TFSI｜同 | 无 / 无 / 0.4 M / 0.4 M｜异 | 4 | 6 | ④ 口径不同（正极类型）；③ 指标不同（全电池库仑效率 vs 循环保持率或寿命）；① 具体条件差异：LiNO₃ | 仅发现差异 | E/S、载量、倍率、盐阴离子 | 温度、锂量、正极类型、LiNO₃ | 同一组电池同时报告两类指标（容量 / 寿命）
P315 | S18-C1¦S19-C6 | S18-C1 | S19-C6 | 否 | 否 | 是 | 否 | 指标不同（见③） | 全电池库仑效率 / 循环保持率或寿命 | 常规 ↔ 弱溶剂化 / 强溶剂化 ↔ 常规 | 无法判断（无共同刻度） | 8.48 / 5｜异 | 4 / 4.4｜同 | 0.1 / 0.1｜同 | ? / ?｜缺 | 厚 / 未报告｜缺 | 硫碳 / 硫碳｜同 | TFSI / TFSI｜同 | 2 wt% / 2 wt% / 0.4 M / 0.4 M｜缺 | 4 | 5 | ③ 指标不同（全电池库仑效率 vs 循环保持率或寿命）；① 具体条件差异：E/S | 仅发现差异 | 载量、倍率、正极类型、盐阴离子 | E/S、温度、锂量、LiNO₃ | 同一对配方，其余条件固定，在两种 E/S 下各测；同一组电池同时报告两类指标（容量 / 寿命）
P316 | S21-C3¦S23-C2 | S21-C3 | S23-C2 | 否 | 否 | 是 | 是 | 取值点不同／待核可比性（0.1C 首圈 vs DoD ≈ 20%） | 过电位或动力学 / 过电位或动力学 | 常规 ↔ 弱溶剂化 / 常规 ↔ 弱溶剂化 | 无法判断（无共同刻度） | 14.6 / 8｜异 | 1.2 / 3.8｜异 | 0.1 / 0.05｜同 | ? / ?｜缺 | 厚 / 厚｜同 | 硫碳 / 硫碳｜同 | TFSI / TFSI｜同 | 无 / 无 / 0.2 M / 0.2 M｜异 | 4 | 7 | ① 具体条件差异：E/S、载量、LiNO₃ | 仅发现差异 | 倍率、锂量、正极类型、盐阴离子 | E/S、载量、温度、LiNO₃ | 同一对配方，其余条件固定，在两种 E/S 下各测；同一对配方，固定 E/S 与锂量，在两种硫载量下各测
P317 | S25-C21¦S23-C2 | S25-C21 | S23-C2 | 否 | 否 | 是 | 是 | 取值点不同／待核可比性（约 25% DOD vs DoD ≈ 20%） | 过电位或动力学 / 过电位或动力学 | 常规 ↔ 适中溶剂化 / 常规 ↔ 弱溶剂化 | 无法判断（无共同刻度） | ? / 8｜缺 | ? / 3.8｜缺 | 0.09 / 0.05｜同 | ? / ?｜缺 | 未报告 / 厚｜缺 | 硫碳 / 硫碳｜同 | TFSI / TFSI｜同 | 0.2 M / 0.2 M / 0.2 M / 0.2 M｜同 | 4 | 4 | 未能归因（关键条件均匹配或未知） | 仅发现差异 | 倍率、正极类型、盐阴离子、LiNO₃ | E/S、载量、温度、锂量 | 先补齐未知条件再定
P318 | S44-C1¦S23-C9 | S44-C1 | S23-C9 | 否 | 否 | 是 | 是 | 取值点不同／待核可比性（C/10 首圈 vs 初始几圈） | 首圈容量 / 首圈容量 | 常规 ↔ 局部高浓 / 常规 ↔ 弱溶剂化 | 无法判断（无共同刻度） | 7 / 6｜同 | 4.5 / 3.7｜同 | 0.1 / 0.33｜异 | ? / ?｜缺 | 厚 / 薄｜异 | 硫碳 / 硫碳｜同 | TFSI / TFSI｜同 | 无 / 0.5 M / 0.2 M / 0.2 M｜异 | 4 | 7 | ① 具体条件差异：倍率、锂量、LiNO₃ | 仅发现差异 | E/S、载量、正极类型、盐阴离子 | 倍率、温度、锂量、LiNO₃ | 同一对配方，在两种倍率下各测；同一对配方、固定硫载量，在薄锂与厚锂下各测
P319 | S32-C2¦S23-C9 | S32-C2 | S23-C9 | 否 | 否 | 是 | 否 | 指标不同（见③） | 倍率容量 / 首圈容量 | 常规 ↔ 适中溶剂化 / 常规 ↔ 弱溶剂化 | 无法判断（无共同刻度） | 8 / 6｜同 | 4 / 3.7｜同 | ? / 0.33｜缺 | 25 / ?｜缺 | 厚 / 薄｜异 | 硫碳 / 硫碳｜同 | TFSI / TFSI｜同 | 2 wt% / 2 wt% / 0.2 M / 0.2 M｜缺 | 4 | 5 | ③ 指标不同（倍率容量 vs 首圈容量）；① 具体条件差异：锂量 | 仅发现差异 | E/S、载量、正极类型、盐阴离子 | 倍率、温度、锂量、LiNO₃ | 同一对配方、固定硫载量，在薄锂与厚锂下各测；同一组电池同时报告两类指标（容量 / 寿命）
P320 | S39-C6¦S25-C20 | S39-C6 | S25-C20 | 否 | 否 | 是 | 否 | 指标不同（见③） | 阻抗 / 过电位或动力学 | 常规 ↔ 适中溶剂化 / 常规 ↔ 适中溶剂化 | 无法判断（无共同刻度） | 10 / ?｜缺 | 3.5 / ?｜缺 | 0.07 / 0.09｜同 | ? / ?｜缺 | 中 / 未报告｜缺 | 硫碳 / 硫碳｜同 | TFSI / TFSI｜同 | 0.2 M / 0.2 M / 0.2 M / 0.2 M｜同 | 4 | 4 | ③ 指标不同（阻抗 vs 过电位或动力学） | 仅发现差异 | 倍率、正极类型、盐阴离子、LiNO₃ | E/S、载量、温度、锂量 | 同一组电池同时报告两类指标（容量 / 寿命）
P321 | S21-C3¦S28-C3 | S21-C3 | S28-C3 | 否 | 否 | 是 | 否 | 指标不同（见③） | 过电位或动力学 / 多硫化物溶解或穿梭 | 常规 ↔ 弱溶剂化 / 常规 ↔ 适中溶剂化 | 无法判断（无共同刻度） | 14.6 / 12.64｜同 | 1.2 / 1.4｜同 | 0.1 / ?｜缺 | ? / ?｜缺 | 厚 / 未报告｜缺 | 硫碳 / 溶液正极｜异 | TFSI / TFSI｜同 | 无 / 无 / 无 / 无｜同 | 4 | 5 | ④ 口径不同（正极类型）；③ 指标不同（过电位或动力学 vs 多硫化物溶解或穿梭） | 仅发现差异 | E/S、载量、盐阴离子、LiNO₃ | 倍率、温度、锂量、正极类型 | 同一组电池同时报告两类指标（容量 / 寿命）
P322 | S21-C3¦S32-C4 | S21-C3 | S32-C4 | 否 | 否 | 是 | 否 | 指标不同（见③） | 过电位或动力学 / 其他 | 常规 ↔ 弱溶剂化 / 常规 ↔ 适中溶剂化 | 无法判断（无共同刻度） | 14.6 / 8｜异 | 1.2 / 4｜异 | 0.1 / 0.2｜同 | ? / 25｜缺 | 厚 / 厚｜同 | 硫碳 / 硫碳｜同 | TFSI / TFSI｜同 | 无 / 无 / 2 wt% / 2 wt%｜异 | 4 | 7 | ③ 指标不同（过电位或动力学 vs 其他）；① 具体条件差异：E/S、载量、LiNO₃ | 仅发现差异 | 倍率、锂量、正极类型、盐阴离子 | E/S、载量、温度、LiNO₃ | 同一对配方，其余条件固定，在两种 E/S 下各测；同一对配方，固定 E/S 与锂量，在两种硫载量下各测；同一组电池同时报告两类指标（容量 / 寿命）
P323 | S39-C6¦S32-C4 | S39-C6 | S32-C4 | 否 | 否 | 是 | 否 | 指标不同（见③） | 阻抗 / 其他 | 常规 ↔ 适中溶剂化 / 常规 ↔ 适中溶剂化 | 无法判断（无共同刻度） | 10 / 8｜同 | 3.5 / 4｜同 | 0.07 / 0.2｜异 | ? / 25｜缺 | 中 / 厚｜异 | 硫碳 / 硫碳｜同 | TFSI / TFSI｜同 | 0.2 M / 0.2 M / 2 wt% / 2 wt%｜缺 | 4 | 6 | ③ 指标不同（阻抗 vs 其他）；① 具体条件差异：倍率、锂量 | 仅发现差异 | E/S、载量、正极类型、盐阴离子 | 倍率、温度、锂量、LiNO₃ | 同一对配方，在两种倍率下各测；同一对配方、固定硫载量，在薄锂与厚锂下各测；同一组电池同时报告两类指标（容量 / 寿命）
P324 | S21-C1¦S32-C5 | S21-C1 | S32-C5 | 否 | 否 | 是 | 是 | 取值点不同／待核可比性（0.1C 首圈 vs C/5 初始） | 首圈容量 / 首圈容量 | 常规 ↔ 弱溶剂化 / 常规 ↔ 适中溶剂化 | 无法判断（无共同刻度） | 14.6 / 8｜异 | 1.2 / 4｜异 | 0.1 / 0.2｜同 | ? / 25｜缺 | 厚 / 厚｜同 | 硫碳 / 硫碳｜同 | TFSI / TFSI｜同 | 无 / 无 / 2 wt% / 2 wt%｜异 | 4 | 7 | ① 具体条件差异：E/S、载量、LiNO₃ | 仅发现差异 | 倍率、锂量、正极类型、盐阴离子 | E/S、载量、温度、LiNO₃ | 同一对配方，其余条件固定，在两种 E/S 下各测；同一对配方，固定 E/S 与锂量，在两种硫载量下各测
P325 | S24-C6¦S32-C15 | S24-C6 | S32-C15 | 否 | 否 | 是 | 否 | 指标不同（见③） | 首圈容量 / 能量密度 | 常规 ↔ 适中溶剂化 / 常规 ↔ 适中溶剂化 | 无法判断（无共同刻度） | 3 / 5.2｜异 | 4 / 4｜同 | ? / 0.06｜缺 | 25 / 25｜同 | 未报告 / 中｜缺 | 硫碳 / 硫碳｜同 | TFSI / TFSI｜同 | 未写 / 未写 / 2 wt% / 2 wt%｜缺 | 4 | 5 | ③ 指标不同（首圈容量 vs 能量密度）；① 具体条件差异：E/S | 仅发现差异 | 载量、温度、正极类型、盐阴离子 | E/S、倍率、锂量、LiNO₃ | 同一对配方，其余条件固定，在两种 E/S 下各测；同一组电池同时报告两类指标（容量 / 寿命）
P326 | S44-C4¦S33-C2 | S44-C4 | S33-C2 | 否 | 否 | 是 | 是 | 取值点不同／待核可比性（第 33 圈后 vs 预循环后 0.15C 首圈） | 过电位或动力学 / 过电位或动力学 | 常规 ↔ 局部高浓 / 强溶剂化 ↔ 适中溶剂化 | 无法判断（无共同刻度） | 7 / 5｜同 | 4.5 / 3.8｜同 | 0.1 / 0.15｜同 | ? / ?｜缺 | 厚 / 薄｜异 | 硫碳 / 硫碳｜同 | TFSI / FSI｜异 | 无 / 0.5 M / 摩尔比 1.0（相对 DME 18.5） / 0.4 M｜缺 | 4 | 6 | ① 具体条件差异：锂量、盐阴离子 | 仅发现差异 | E/S、载量、倍率、正极类型 | 温度、锂量、盐阴离子、LiNO₃ | 同一对配方、固定硫载量，在薄锂与厚锂下各测
P327 | S23-C8¦S33-C4 | S23-C8 | S33-C4 | 否 | 否 | 是 | 是 | 取值点不同／待核可比性（寿命 vs 保持率 70%） | 循环保持率或寿命 / 循环保持率或寿命 | 常规 ↔ 弱溶剂化 / 强溶剂化 ↔ 适中溶剂化 | 无法判断（无共同刻度） | 6 / 5｜同 | 3.7 / 3.8｜同 | 0.33 / 0.15｜异 | ? / ?｜缺 | 薄 / 薄｜同 | 硫碳 / 硫碳｜同 | TFSI / FSI｜异 | 0.2 M / 0.2 M / 摩尔比 1.0（相对 DME 18.5） / 0.4 M｜缺 | 4 | 6 | ① 具体条件差异：倍率、盐阴离子 | 仅发现差异 | E/S、载量、锂量、正极类型 | 倍率、温度、盐阴离子、LiNO₃ | 同一对配方，在两种倍率下各测
P328 | S44-C2¦S33-C4 | S44-C2 | S33-C4 | 否 | 否 | 是 | 是 | 取值点不同／待核可比性（循环寿命（DOL/OCTO 第 100 圈保持 65%） vs 保持率 70%） | 循环保持率或寿命 / 循环保持率或寿命 | 常规 ↔ 局部高浓 / 强溶剂化 ↔ 适中溶剂化 | 无法判断（无共同刻度） | 7 / 5｜同 | 4.5 / 3.8｜同 | 0.1 / 0.15｜同 | ? / ?｜缺 | 厚 / 薄｜异 | 硫碳 / 硫碳｜同 | TFSI / FSI｜异 | 无 / 0.5 M / 摩尔比 1.0（相对 DME 18.5） / 0.4 M｜缺 | 4 | 6 | ① 具体条件差异：锂量、盐阴离子 | 仅发现差异 | E/S、载量、倍率、正极类型 | 温度、锂量、盐阴离子、LiNO₃ | 同一对配方、固定硫载量，在薄锂与厚锂下各测
P329 | S23-C11¦S33-C28 | S23-C11 | S33-C28 | 否 | 否 | 是 | 否 | 指标不同（见③） | 倍率容量 / 首圈容量 | 常规 ↔ 弱溶剂化 / 强溶剂化 ↔ 弱溶剂化 | 无法判断（无共同刻度） | 6 / 5｜同 | 3.7 / 3.8｜同 | 0.5 / 0.15｜异 | ? / ?｜缺 | 薄 / 薄｜同 | 硫碳 / 硫碳｜同 | TFSI / FSI｜异 | 0.2 M / 0.2 M / 摩尔比 1.0（相对 DME 18.5） / 0.4 M｜缺 | 4 | 6 | ③ 指标不同（倍率容量 vs 首圈容量）；① 具体条件差异：倍率、盐阴离子 | 仅发现差异 | E/S、载量、锂量、正极类型 | 倍率、温度、盐阴离子、LiNO₃ | 同一对配方，在两种倍率下各测；同一组电池同时报告两类指标（容量 / 寿命）
P330 | S44-C1¦S33-C28 | S44-C1 | S33-C28 | 否 | 否 | 是 | 是 | 取值点不同／待核可比性（C/10 首圈 vs 预循环后 0.15C 首圈） | 首圈容量 / 首圈容量 | 常规 ↔ 局部高浓 / 强溶剂化 ↔ 弱溶剂化 | 无法判断（无共同刻度） | 7 / 5｜同 | 4.5 / 3.8｜同 | 0.1 / 0.15｜同 | ? / ?｜缺 | 厚 / 薄｜异 | 硫碳 / 硫碳｜同 | TFSI / FSI｜异 | 无 / 0.5 M / 摩尔比 1.0（相对 DME 18.5） / 0.4 M｜缺 | 4 | 6 | ① 具体条件差异：锂量、盐阴离子 | 仅发现差异 | E/S、载量、倍率、正极类型 | 温度、锂量、盐阴离子、LiNO₃ | 同一对配方、固定硫载量，在薄锂与厚锂下各测
P331 | S21-C1¦S39-C4 | S21-C1 | S39-C4 | 否 | 否 | 是 | 是 | 取值点不同／待核可比性（0.1C 首圈 vs GITT 首次放电 / 0.05C） | 首圈容量 / 首圈容量 | 常规 ↔ 弱溶剂化 / 常规 ↔ 适中溶剂化 | 无法判断（无共同刻度） | 14.6 / 10｜同 | 1.2 / 3.5｜异 | 0.1 / 0.07｜同 | ? / ?｜缺 | 厚 / 中｜异 | 硫碳 / 硫碳｜同 | TFSI / TFSI｜同 | 无 / 无 / 0.2 M / 0.2 M｜异 | 4 | 7 | ① 具体条件差异：载量、锂量、LiNO₃ | 仅发现差异 | E/S、倍率、正极类型、盐阴离子 | 载量、温度、锂量、LiNO₃ | 同一对配方，固定 E/S 与锂量，在两种硫载量下各测；同一对配方、固定硫载量，在薄锂与厚锂下各测
P332 | S23-C8¦S44-C7 | S23-C8 | S44-C7 | 否 | 否 | 是 | 否 | 指标不同（见③） | 循环保持率或寿命 / 自放电（容量损失） | 常规 ↔ 弱溶剂化 / 常规 ↔ 局部高浓 | 无法判断（无共同刻度） | 6 / 7｜同 | 3.7 / 2.5｜同 | 0.33 / 0.05｜异 | ? / ?｜缺 | 薄 / 厚｜异 | 硫碳 / 硫碳｜同 | TFSI / TFSI｜同 | 0.2 M / 0.2 M / 无 / 0.5 M｜异 | 4 | 7 | ③ 指标不同（循环保持率或寿命 vs 自放电（容量损失））；① 具体条件差异：倍率、锂量、LiNO₃ | 仅发现差异 | E/S、载量、正极类型、盐阴离子 | 倍率、温度、锂量、LiNO₃ | 同一对配方，在两种倍率下各测；同一对配方、固定硫载量，在薄锂与厚锂下各测；同一组电池同时报告两类指标（容量 / 寿命）
P333 | S25-C11¦S44-C7 | S25-C11 | S44-C7 | 否 | 否 | 是 | 否 | 指标不同（见③） | 指定圈数放电容量 / 自放电（容量损失） | 常规 ↔ 适中溶剂化 / 常规 ↔ 局部高浓 | 无法判断（无共同刻度） | 10 / 7｜同 | 3.7 / 2.5｜同 | 0.18 / 0.05｜异 | 21 / ?｜缺 | 未报告 / 厚｜缺 | 硫碳 / 硫碳｜同 | TFSI / TFSI｜同 | 0.2 M / 0.2 M / 无 / 0.5 M｜异 | 4 | 6 | ③ 指标不同（指定圈数放电容量 vs 自放电（容量损失））；① 具体条件差异：倍率、LiNO₃ | 仅发现差异 | E/S、载量、正极类型、盐阴离子 | 倍率、温度、锂量、LiNO₃ | 同一对配方，在两种倍率下各测；同一组电池同时报告两类指标（容量 / 寿命）
P334 | S51-C7¦S44-C7 | S51-C7 | S44-C7 | 否 | 否 | 是 | 否 | 指标不同（见③） | 循环保持率或寿命 / 自放电（容量损失） | 高浓 ↔ 其他 / 常规 ↔ 局部高浓 | 无法判断（无共同刻度） | ? / 7｜缺 | 1 / 2.5｜异 | 0.05 / 0.05｜同 | ? / ?｜缺 | 未报告 / 厚｜缺 | 硫碳 / 硫碳｜同 | TFSI / TFSI｜同 | 无 / 无 / 无 / 0.5 M｜同 | 4 | 5 | ③ 指标不同（循环保持率或寿命 vs 自放电（容量损失））；① 具体条件差异：载量 | 仅发现差异 | 倍率、正极类型、盐阴离子、LiNO₃ | E/S、载量、温度、锂量 | 同一对配方，固定 E/S 与锂量，在两种硫载量下各测；同一组电池同时报告两类指标（容量 / 寿命）
P335 | S21-C1¦S51-C4 | S21-C1 | S51-C4 | 否 | 否 | 是 | 是 | 取值点不同／待核可比性（0.1C 首圈 vs 0.05C 首圈） | 首圈容量 / 首圈容量 | 常规 ↔ 弱溶剂化 / 高浓 ↔ 其他 | 无法判断（无共同刻度） | 14.6 / ?｜缺 | 1.2 / 1｜同 | 0.1 / 0.05｜异 | ? / ?｜缺 | 厚 / 未报告｜缺 | 硫碳 / 硫碳｜同 | TFSI / TFSI｜同 | 无 / 无 / 无 / 无｜同 | 4 | 5 | ① 具体条件差异：倍率 | 仅发现差异 | 载量、正极类型、盐阴离子、LiNO₃ | E/S、倍率、温度、锂量 | 同一对配方，在两种倍率下各测
P336 | S21-C3¦S51-C10 | S21-C3 | S51-C10 | 否 | 否 | 是 | 是 | 取值点不同／待核可比性（0.1C 首圈 vs 第 2 圈） | 过电位或动力学 / 过电位或动力学 | 常规 ↔ 弱溶剂化 / 高浓 ↔ 其他 | 无法判断（无共同刻度） | 14.6 / ?｜缺 | 1.2 / 1｜同 | 0.1 / 0.05｜异 | ? / ?｜缺 | 厚 / 未报告｜缺 | 硫碳 / 硫碳｜同 | TFSI / TFSI｜同 | 无 / 无 / 无 / 无｜同 | 4 | 5 | ① 具体条件差异：倍率 | 仅发现差异 | 载量、正极类型、盐阴离子、LiNO₃ | E/S、倍率、温度、锂量 | 同一对配方，在两种倍率下各测
P337 | S32-C2¦S06-C2 | S32-C2 | S06-C2 | 否 | 否 | 是 | 否 | 指标不同（见③） | 倍率容量 / 首圈容量 | 常规 ↔ 适中溶剂化 / 常规 ↔ 局部高浓 | 无法判断（无共同刻度） | 8 / 2｜异 | 4 / 5｜同 | ? / ?｜缺 | 25 / 30｜同 | 厚 / 中｜异 | 硫碳 / 硫碳｜同 | TFSI / FSI/TFSI｜异 | 2 wt% / 2 wt% / 未写 / 未写｜缺 | 3 | 6 | ③ 指标不同（倍率容量 vs 首圈容量）；① 具体条件差异：E/S、锂量、盐阴离子 | 仅发现差异 | 载量、温度、正极类型 | E/S、倍率、锂量、盐阴离子、LiNO₃ | 同一对配方，其余条件固定，在两种 E/S 下各测；同一对配方、固定硫载量，在薄锂与厚锂下各测；同一组电池同时报告两类指标（容量 / 寿命）
P338 | S25-C10¦S09-C2 | S25-C10 | S09-C2 | 否 | 否 | 是 | 是 | 取值点不同／待核可比性（C/5 首圈 vs 0.05C 首次放电） | 首圈容量 / 首圈容量 | 常规 ↔ 适中溶剂化 / 适中溶剂化 ↔ 弱溶剂化 | 无法判断（无共同刻度） | 10 / 15｜异 | 3.7 / ?｜缺 | 0.18 / 0.05｜异 | 21 / 25｜同 | 未报告 / 未报告｜缺 | 硫碳 / 硫碳｜同 | TFSI / TFSI｜同 | 0.2 M / 0.2 M / 未写（方法未列） / 未写（方法未列）｜缺 | 3 | 5 | ① 具体条件差异：E/S、倍率 | 仅发现差异 | 温度、正极类型、盐阴离子 | E/S、载量、倍率、锂量、LiNO₃ | 同一对配方，其余条件固定，在两种 E/S 下各测；同一对配方，在两种倍率下各测
P339 | S24-C6¦S09-C2 | S24-C6 | S09-C2 | 否 | 否 | 是 | 是 | 取值点不同／待核可比性（首次放电 vs 0.05C 首次放电） | 首圈容量 / 首圈容量 | 常规 ↔ 适中溶剂化 / 适中溶剂化 ↔ 弱溶剂化 | 无法判断（无共同刻度） | 3 / 15｜异 | 4 / ?｜缺 | ? / 0.05｜缺 | 25 / 25｜同 | 未报告 / 未报告｜缺 | 硫碳 / 硫碳｜同 | TFSI / TFSI｜同 | 未写 / 未写 / 未写（方法未列） / 未写（方法未列）｜缺 | 3 | 4 | ① 具体条件差异：E/S | 仅发现差异 | 温度、正极类型、盐阴离子 | E/S、载量、倍率、锂量、LiNO₃ | 同一对配方，其余条件固定，在两种 E/S 下各测
P340 | S32-C2¦S09-C4 | S32-C2 | S09-C4 | 否 | 否 | 是 | 否 | 指标不同（见③） | 倍率容量 / 平均放电容量 | 常规 ↔ 适中溶剂化 / 适中溶剂化 ↔ 适中溶剂化 | 无法判断（无共同刻度） | 8 / 15｜异 | 4 / ?｜缺 | ? / ?｜缺 | 25 / 25｜同 | 厚 / 未报告｜缺 | 硫碳 / 硫碳｜同 | TFSI / TFSI｜同 | 2 wt% / 2 wt% / 未写（方法未列） / 未写（方法未列）｜缺 | 3 | 4 | ③ 指标不同（倍率容量 vs 平均放电容量）；① 具体条件差异：E/S | 仅发现差异 | 温度、正极类型、盐阴离子 | E/S、载量、倍率、锂量、LiNO₃ | 同一对配方，其余条件固定，在两种 E/S 下各测；同一组电池同时报告两类指标（容量 / 寿命）
P341 | S51-C5¦S09-C5 | S51-C5 | S09-C5 | 否 | 否 | 是 | 是 | 取值点不同／待核可比性（0.05C 首圈 vs 0.05C 首次放电） | 首圈容量 / 首圈容量 | 高浓 ↔ 其他 / 适中溶剂化 ↔ 弱溶剂化 | 无法判断（无共同刻度） | ? / 15｜缺 | 1 / ?｜缺 | 0.05 / 0.05｜同 | ? / 60｜缺 | 未报告 / 未报告｜缺 | 硫碳 / 硫碳｜同 | TFSI / TFSI｜同 | 无 / 无 / 未写（方法未列） / 未写（方法未列）｜缺 | 3 | 3 | 未能归因（关键条件均匹配或未知） | 仅发现差异 | 倍率、正极类型、盐阴离子 | E/S、载量、温度、锂量、LiNO₃ | 先补齐未知条件再定
P342 | S39-C5¦S10-C12 | S39-C5 | S10-C12 | 否 | 否 | 是 | 是 | 取值点不同／待核可比性（寿命（DOL/DME 第 55 圈后快速衰减） vs 寿命） | 循环保持率或寿命 / 循环保持率或寿命 | 常规 ↔ 适中溶剂化 / 强溶剂化 ↔ 常规 | 无法判断（无共同刻度） | 10 / 5｜异 | 3.5 / 3｜同 | 0.07 / 0.2｜异 | ? / ?｜缺 | 中 / 未报告｜缺 | 硫碳 / 硫碳｜同 | TFSI / SCN（+ TFSI）/TFSI｜异 | 0.2 M / 0.2 M / 0.2 M / 0.2 M｜同 | 3 | 6 | ① 具体条件差异：E/S、倍率、盐阴离子 | 仅发现差异 | 载量、正极类型、LiNO₃ | E/S、倍率、温度、锂量、盐阴离子 | 同一对配方，其余条件固定，在两种 E/S 下各测；同一对配方，在两种倍率下各测
P343 | S11-C3¦S10-C12 | S11-C3 | S10-C12 | 否 | 否 | 是 | 是 | 取值点不同／待核可比性（取值圈数不同（146 vs 60） vs 寿命） | 循环保持率或寿命 / 循环保持率或寿命 | 常规 ↔ 适中溶剂化 / 强溶剂化 ↔ 常规 | 无法判断（无共同刻度） | 6.1 / 5｜同 | 4.3 / 3｜同 | 0.1 / 0.2｜异 | ? / ?｜缺 | 薄 / 未报告｜缺 | 硫碳 / 硫碳｜同 | TFSI / SCN（+ TFSI）/TFSI｜异 | 2 wt% / 2 wt% / 0.2 M / 0.2 M｜缺 | 3 | 5 | ① 具体条件差异：倍率、盐阴离子 | 仅发现差异 | E/S、载量、正极类型 | 倍率、温度、锂量、盐阴离子、LiNO₃ | 同一对配方，在两种倍率下各测
P344 | S18-C1¦S10-C14 | S18-C1 | S10-C14 | 否 | 否 | 是 | 否 | 指标不同（见③） | 全电池库仑效率 / 循环保持率或寿命 | 常规 ↔ 弱溶剂化 / 强溶剂化 ↔ 强溶剂化 | 无法判断（无共同刻度） | 8.48 / 8｜同 | 4 / 3｜同 | 0.1 / 0.3｜异 | ? / ?｜缺 | 厚 / 未报告｜缺 | 硫碳 / 硫碳｜同 | TFSI / Br（+ TFSI）/SCN（+ TFSI）｜异 | 2 wt% / 2 wt% / 0.2 M / 0.2 M｜缺 | 3 | 5 | ③ 指标不同（全电池库仑效率 vs 循环保持率或寿命）；① 具体条件差异：倍率、盐阴离子 | 仅发现差异 | E/S、载量、正极类型 | 倍率、温度、锂量、盐阴离子、LiNO₃ | 同一对配方，在两种倍率下各测；同一组电池同时报告两类指标（容量 / 寿命）
P345 | S21-C1¦S11-C2 | S21-C1 | S11-C2 | 否 | 否 | 是 | 是 | 取值点不同／待核可比性（0.1C 首圈 vs 循环测试首圈，0.1C） | 首圈容量 / 首圈容量 | 常规 ↔ 弱溶剂化 / 常规 ↔ 适中溶剂化 | 无法判断（无共同刻度） | 14.6 / 6.1｜异 | 1.2 / 4.3｜异 | 0.1 / 0.1｜同 | ? / ?｜缺 | 厚 / 薄｜异 | 硫碳 / 硫碳｜同 | TFSI / TFSI｜同 | 无 / 无 / 2 wt% / 2 wt%｜异 | 3 | 7 | ① 具体条件差异：E/S、载量、锂量、LiNO₃ | 仅发现差异 | 倍率、正极类型、盐阴离子 | E/S、载量、温度、锂量、LiNO₃ | 同一对配方，其余条件固定，在两种 E/S 下各测；同一对配方，固定 E/S 与锂量，在两种硫载量下各测；同一对配方、固定硫载量，在薄锂与厚锂下各测
P346 | S23-C8¦S11-C8 | S23-C8 | S11-C8 | 否 | 否 | 是 | 是 | 取值点相同 | 循环保持率或寿命 / 循环保持率或寿命 | 常规 ↔ 弱溶剂化 / 适中溶剂化 ↔ 弱溶剂化 | 无法判断（无共同刻度） | 6 / ?｜缺 | 3.7 / 7.4｜异 | 0.33 / 0.03｜异 | ? / ?｜缺 | 薄 / 薄｜同 | 硫碳 / 硫碳｜同 | TFSI / TFSI｜同 | 0.2 M / 0.2 M / 2 wt% / 2 wt%｜缺 | 3 | 5 | ① 具体条件差异：载量、倍率 | 仅发现差异 | 锂量、正极类型、盐阴离子 | E/S、载量、倍率、温度、LiNO₃ | 同一对配方，固定 E/S 与锂量，在两种硫载量下各测；同一对配方，在两种倍率下各测
P347 | S51-C7¦S11-C8 | S51-C7 | S11-C8 | 否 | 否 | 是 | 是 | 取值点不同／待核可比性（50 圈内（3 M 稳定在约 950 mAh/g） vs 寿命） | 循环保持率或寿命 / 循环保持率或寿命 | 高浓 ↔ 其他 / 适中溶剂化 ↔ 弱溶剂化 | 无法判断（无共同刻度） | ? / ?｜缺 | 1 / 7.4｜异 | 0.05 / 0.03｜同 | ? / ?｜缺 | 未报告 / 薄｜缺 | 硫碳 / 硫碳｜同 | TFSI / TFSI｜同 | 无 / 无 / 2 wt% / 2 wt%｜异 | 3 | 5 | ① 具体条件差异：载量、LiNO₃ | 仅发现差异 | 倍率、正极类型、盐阴离子 | E/S、载量、温度、锂量、LiNO₃ | 同一对配方，固定 E/S 与锂量，在两种硫载量下各测
P348 | S21-C11¦S11-C9 | S21-C11 | S11-C9 | 否 | 否 | 是 | 是 | 取值点不同／待核可比性（2.08 V 恒电位 vs 2.05 V 恒电位成核） | 过电位或动力学 / 过电位或动力学 | 常规 ↔ 弱溶剂化 / 常规 ↔ 弱溶剂化 | 无法判断（无共同刻度） | ? / ?｜缺 | ? / ?｜缺 | ? / ?｜缺 | ? / ?｜缺 | 厚 / 厚｜同 | 溶液正极 / 溶液正极｜同 | TFSI / TFSI｜同 | 无 / 无 / 2 wt% / 2 wt%｜异 | 3 | 4 | ① 具体条件差异：LiNO₃ | 仅发现差异 | 锂量、正极类型、盐阴离子 | E/S、载量、倍率、温度、LiNO₃ | 先补齐未知条件再定
P349 | S32-C8¦S11-C9 | S32-C8 | S11-C9 | 否 | 否 | 是 | 是 | 取值点不同／待核可比性（第 1 → 250 圈 vs 2.05 V 恒电位成核） | 过电位或动力学 / 过电位或动力学 | 常规 ↔ 适中溶剂化 / 常规 ↔ 弱溶剂化 | 无法判断（无共同刻度） | 8 / ?｜缺 | 4 / ?｜缺 | 0.2 / ?｜缺 | 25 / ?｜缺 | 厚 / 厚｜同 | 硫碳 / 溶液正极｜异 | TFSI / TFSI｜同 | 2 wt% / 2 wt% / 2 wt% / 2 wt%｜同 | 3 | 4 | ④ 口径不同（正极类型） | 仅发现差异 | 锂量、盐阴离子、LiNO₃ | E/S、载量、倍率、温度、正极类型 | 先补齐未知条件再定
P350 | S21-C4¦S16-C5 | S21-C4 | S16-C5 | 否 | 否 | 是 | 是 | 取值点不同／待核可比性（5C vs 3.0C） | 倍率容量 / 倍率容量 | 常规 ↔ 弱溶剂化 / 强溶剂化 ↔ 常规 | 无法判断（无共同刻度） | 14.6 / ?｜缺 | 1.2 / ?｜缺 | 5 / 3｜同 | ? / ?｜缺 | 厚 / 未报告｜缺 | 硫碳 / 硫碳｜同 | TFSI / TFSI｜同 | 无 / 无 / 0.8 M / 0.8 M｜异 | 3 | 4 | ① 具体条件差异：LiNO₃ | 仅发现差异 | 倍率、正极类型、盐阴离子 | E/S、载量、温度、锂量、LiNO₃ | 先补齐未知条件再定
P351 | S33-C3¦S18-C5 | S33-C3 | S18-C5 | 否 | 否 | 是 | 否 | 指标不同（见③） | 多硫化物溶解或穿梭 / 过电位或动力学 | 强溶剂化 ↔ 适中溶剂化 / 常规 ↔ 弱溶剂化 | 无法判断（无共同刻度） | 5 / 8.48｜异 | 3.8 / 4｜同 | 0.15 / 0.1｜同 | ? / ?｜缺 | 薄 / 厚｜异 | 硫碳 / 硫碳｜同 | FSI / TFSI｜异 | 摩尔比 1.0（相对 DME 18.5） / 0.4 M / 2 wt% / 2 wt%｜缺 | 3 | 6 | ③ 指标不同（多硫化物溶解或穿梭 vs 过电位或动力学）；① 具体条件差异：E/S、锂量、盐阴离子 | 仅发现差异 | 载量、倍率、正极类型 | E/S、温度、锂量、盐阴离子、LiNO₃ | 同一对配方，其余条件固定，在两种 E/S 下各测；同一对配方、固定硫载量，在薄锂与厚锂下各测；同一组电池同时报告两类指标（容量 / 寿命）
P352 | S24-C10¦S18-C5 | S24-C10 | S18-C5 | 否 | 否 | 是 | 是 | 取值点不同／待核可比性（第一放电平台过电位 vs 两平台之间最低电压） | 过电位或动力学 / 过电位或动力学 | 常规 ↔ 适中溶剂化 / 常规 ↔ 弱溶剂化 | 无法判断（无共同刻度） | ? / 8.48｜缺 | ? / 4｜缺 | 0.1 / 0.1｜同 | 25 / ?｜缺 | 未报告 / 厚｜缺 | 硫碳 / 硫碳｜同 | TFSI / TFSI｜同 | 未写 / 未写 / 2 wt% / 2 wt%｜缺 | 3 | 3 | 未能归因（关键条件均匹配或未知） | 仅发现差异 | 倍率、正极类型、盐阴离子 | E/S、载量、温度、锂量、LiNO₃ | 先补齐未知条件再定
P353 | S25-C21¦S18-C6 | S25-C21 | S18-C6 | 否 | 否 | 是 | 是 | 取值点不同／待核可比性（约 25% DOD vs 两平台之间最低电压） | 过电位或动力学 / 过电位或动力学 | 常规 ↔ 适中溶剂化 / 常规 ↔ 弱溶剂化 | 无法判断（无共同刻度） | ? / 8.48｜缺 | ? / 4｜缺 | 0.09 / 0.1｜同 | ? / ?｜缺 | 未报告 / 厚｜缺 | 硫碳 / 硫碳｜同 | TFSI / TFSI｜同 | 0.2 M / 0.2 M / 2 wt% / 2 wt%｜缺 | 3 | 3 | 未能归因（关键条件均匹配或未知） | 仅发现差异 | 倍率、正极类型、盐阴离子 | E/S、载量、温度、锂量、LiNO₃ | 先补齐未知条件再定
P354 | S25-C10¦S19-C1 | S25-C10 | S19-C1 | 否 | 否 | 是 | 是 | 取值点不同／待核可比性（C/5 首圈 vs 0.1C 首次放电） | 首圈容量 / 首圈容量 | 常规 ↔ 适中溶剂化 / 强溶剂化 ↔ 常规 | 无法判断（无共同刻度） | 10 / 19｜异 | 3.7 / 1.4｜异 | 0.18 / 0.1｜同 | 21 / ?｜缺 | 未报告 / 未报告｜缺 | 硫碳 / 溶液正极｜异 | TFSI / TFSI｜同 | 0.2 M / 0.2 M / 0.4 M / 0.4 M｜同 | 3 | 6 | ④ 口径不同（正极类型）；① 具体条件差异：E/S、载量 | 仅发现差异 | 倍率、盐阴离子、LiNO₃ | E/S、载量、温度、锂量、正极类型 | 同一对配方，其余条件固定，在两种 E/S 下各测；同一对配方，固定 E/S 与锂量，在两种硫载量下各测
P355 | S09-C1¦S19-C1 | S09-C1 | S19-C1 | 否 | 否 | 是 | 是 | 取值点不同／待核可比性（0.05C 首次放电 vs 0.1C 首次放电） | 首圈容量 / 首圈容量 | 适中溶剂化 ↔ 其他 / 强溶剂化 ↔ 常规 | 无法判断（无共同刻度） | 15 / 19｜同 | ? / 1.4｜缺 | 0.05 / 0.1｜同 | 25 / ?｜缺 | 未报告 / 未报告｜缺 | 硫碳 / 溶液正极｜异 | TFSI / TFSI｜同 | 未写（方法未列） / 未写（方法未列） / 0.4 M / 0.4 M｜缺 | 3 | 4 | ④ 口径不同（正极类型） | 仅发现差异 | E/S、倍率、盐阴离子 | 载量、温度、锂量、正极类型、LiNO₃ | 先补齐未知条件再定
P356 | S25-C11¦S19-C3 | S25-C11 | S19-C3 | 否 | 否 | 是 | 否 | 指标不同（见③） | 指定圈数放电容量 / 循环保持率或寿命 | 常规 ↔ 适中溶剂化 / 强溶剂化 ↔ 常规 | 无法判断（无共同刻度） | 10 / 19｜异 | 3.7 / 1.4｜异 | 0.18 / 0.1｜同 | 21 / ?｜缺 | 未报告 / 未报告｜缺 | 硫碳 / 溶液正极｜异 | TFSI / TFSI｜同 | 0.2 M / 0.2 M / 0.4 M / 0.4 M｜同 | 3 | 6 | ④ 口径不同（正极类型）；③ 指标不同（指定圈数放电容量 vs 循环保持率或寿命）；① 具体条件差异：E/S、载量 | 仅发现差异 | 倍率、盐阴离子、LiNO₃ | E/S、载量、温度、锂量、正极类型 | 同一对配方，其余条件固定，在两种 E/S 下各测；同一对配方，固定 E/S 与锂量，在两种硫载量下各测；同一组电池同时报告两类指标（容量 / 寿命）
P357 | S39-C5¦S19-C3 | S39-C5 | S19-C3 | 否 | 否 | 是 | 是 | 取值点不同／待核可比性（寿命（DOL/DME 第 55 圈后快速衰减） vs 寿命） | 循环保持率或寿命 / 循环保持率或寿命 | 常规 ↔ 适中溶剂化 / 强溶剂化 ↔ 常规 | 无法判断（无共同刻度） | 10 / 19｜异 | 3.5 / 1.4｜异 | 0.07 / 0.1｜同 | ? / ?｜缺 | 中 / 未报告｜缺 | 硫碳 / 溶液正极｜异 | TFSI / TFSI｜同 | 0.2 M / 0.2 M / 0.4 M / 0.4 M｜同 | 3 | 6 | ④ 口径不同（正极类型）；① 具体条件差异：E/S、载量 | 仅发现差异 | 倍率、盐阴离子、LiNO₃ | E/S、载量、温度、锂量、正极类型 | 同一对配方，其余条件固定，在两种 E/S 下各测；同一对配方，固定 E/S 与锂量，在两种硫载量下各测
P358 | S10-C13¦S19-C5 | S10-C13 | S19-C5 | 否 | 否 | 是 | 否 | 指标不同（见③） | 循环保持率或寿命 / 指定圈数放电容量 | 强溶剂化 ↔ 常规 / 强溶剂化 ↔ 常规 | 无法判断（无共同刻度） | 5 / 12.8｜异 | 3 / 2.1｜同 | 0.2 / ?｜缺 | ? / ?｜缺 | 未报告 / 未报告｜缺 | 硫碳 / 硫碳｜同 | Br（+ TFSI）/TFSI / TFSI｜异 | 0.2 M / 0.2 M / 0.4 M / 0.4 M｜同 | 3 | 5 | ③ 指标不同（循环保持率或寿命 vs 指定圈数放电容量）；① 具体条件差异：E/S、盐阴离子 | 仅发现差异 | 载量、正极类型、LiNO₃ | E/S、倍率、温度、锂量、盐阴离子 | 同一对配方，其余条件固定，在两种 E/S 下各测；同一组电池同时报告两类指标（容量 / 寿命）
P359 | S23-C8¦S19-C5 | S23-C8 | S19-C5 | 否 | 否 | 是 | 否 | 指标不同（见③） | 循环保持率或寿命 / 指定圈数放电容量 | 常规 ↔ 弱溶剂化 / 强溶剂化 ↔ 常规 | 无法判断（无共同刻度） | 6 / 12.8｜异 | 3.7 / 2.1｜异 | 0.33 / ?｜缺 | ? / ?｜缺 | 薄 / 未报告｜缺 | 硫碳 / 硫碳｜同 | TFSI / TFSI｜同 | 0.2 M / 0.2 M / 0.4 M / 0.4 M｜同 | 3 | 5 | ③ 指标不同（循环保持率或寿命 vs 指定圈数放电容量）；① 具体条件差异：E/S、载量 | 仅发现差异 | 正极类型、盐阴离子、LiNO₃ | E/S、载量、倍率、温度、锂量 | 同一对配方，其余条件固定，在两种 E/S 下各测；同一对配方，固定 E/S 与锂量，在两种硫载量下各测；同一组电池同时报告两类指标（容量 / 寿命）
P360 | S44-C5¦S19-C5 | S44-C5 | S19-C5 | 否 | 否 | 是 | 是 | 取值点不同／待核可比性（预循环两圈后 C/20（静置前，7 天组） vs 第 100 圈） | 指定圈数放电容量 / 指定圈数放电容量 | 常规 ↔ 局部高浓 / 强溶剂化 ↔ 常规 | 无法判断（无共同刻度） | 7 / 12.8｜异 | 2.5 / 2.1｜同 | 0.05 / ?｜缺 | ? / ?｜缺 | 厚 / 未报告｜缺 | 硫碳 / 硫碳｜同 | TFSI / TFSI｜同 | 无 / 0.5 M / 0.4 M / 0.4 M｜异 | 3 | 5 | ① 具体条件差异：E/S、LiNO₃ | 仅发现差异 | 载量、正极类型、盐阴离子 | E/S、倍率、温度、锂量、LiNO₃ | 同一对配方，其余条件固定，在两种 E/S 下各测
P361 | S25-C6¦S19-C7 | S25-C6 | S19-C7 | 否 | 否 | 是 | 是 | 取值点不同／待核可比性（失效时间 vs 过电位骤升前） | 锂对称电池寿命 / 锂对称电池寿命 | 常规 ↔ 适中溶剂化 / 强溶剂化 ↔ 常规 | 无法判断（无共同刻度） | ? / ?｜缺 | ? / ?｜缺 | ? / ?｜缺 | ? / ?｜缺 | 不适用 / 不适用｜缺 | 无（Li‖Li） / 无（Li‖Li）｜同 | TFSI / TFSI｜同 | 0.2 M / 0.2 M / 0.4 M / 0.4 M｜同 | 3 | 3 | 未能归因（关键条件均匹配或未知） | 仅发现差异 | 正极类型、盐阴离子、LiNO₃ | E/S、载量、倍率、温度、锂量 | 先补齐未知条件再定
P362 | S24-C10¦S23-C2 | S24-C10 | S23-C2 | 否 | 否 | 是 | 是 | 取值点不同／待核可比性（第一放电平台过电位 vs DoD ≈ 20%） | 过电位或动力学 / 过电位或动力学 | 常规 ↔ 适中溶剂化 / 常规 ↔ 弱溶剂化 | 无法判断（无共同刻度） | ? / 8｜缺 | ? / 3.8｜缺 | 0.1 / 0.05｜同 | 25 / ?｜缺 | 未报告 / 厚｜缺 | 硫碳 / 硫碳｜同 | TFSI / TFSI｜同 | 未写 / 未写 / 0.2 M / 0.2 M｜缺 | 3 | 3 | 未能归因（关键条件均匹配或未知） | 仅发现差异 | 倍率、正极类型、盐阴离子 | E/S、载量、温度、锂量、LiNO₃ | 先补齐未知条件再定
P363 | S21-C3¦S25-C20 | S21-C3 | S25-C20 | 否 | 否 | 是 | 是 | 取值点不同／待核可比性（0.1C 首圈 vs 约 25% DOD） | 过电位或动力学 / 过电位或动力学 | 常规 ↔ 弱溶剂化 / 常规 ↔ 适中溶剂化 | 无法判断（无共同刻度） | 14.6 / ?｜缺 | 1.2 / ?｜缺 | 0.1 / 0.09｜同 | ? / ?｜缺 | 厚 / 未报告｜缺 | 硫碳 / 硫碳｜同 | TFSI / TFSI｜同 | 无 / 无 / 0.2 M / 0.2 M｜异 | 3 | 4 | ① 具体条件差异：LiNO₃ | 仅发现差异 | 倍率、正极类型、盐阴离子 | E/S、载量、温度、锂量、LiNO₃ | 先补齐未知条件再定
P364 | S44-C4¦S25-C20 | S44-C4 | S25-C20 | 否 | 否 | 是 | 是 | 取值点不同／待核可比性（第 33 圈后 vs 约 25% DOD） | 过电位或动力学 / 过电位或动力学 | 常规 ↔ 局部高浓 / 常规 ↔ 适中溶剂化 | 无法判断（无共同刻度） | 7 / ?｜缺 | 4.5 / ?｜缺 | 0.1 / 0.09｜同 | ? / ?｜缺 | 厚 / 未报告｜缺 | 硫碳 / 硫碳｜同 | TFSI / TFSI｜同 | 无 / 0.5 M / 0.2 M / 0.2 M｜异 | 3 | 4 | ① 具体条件差异：LiNO₃ | 仅发现差异 | 倍率、正极类型、盐阴离子 | E/S、载量、温度、锂量、LiNO₃ | 先补齐未知条件再定
P365 | S24-C10¦S25-C22 | S24-C10 | S25-C22 | 否 | 否 | 是 | 是 | 取值点不同／待核可比性（第一放电平台过电位 vs 约 25% DOD） | 过电位或动力学 / 过电位或动力学 | 常规 ↔ 适中溶剂化 / 常规 ↔ 适中溶剂化 | 无法判断（无共同刻度） | ? / ?｜缺 | ? / ?｜缺 | 0.1 / 0.09｜同 | 25 / ?｜缺 | 未报告 / 未报告｜缺 | 硫碳 / 硫碳｜同 | TFSI / TFSI｜同 | 未写 / 未写 / 0.2 M / 0.2 M｜缺 | 3 | 3 | 未能归因（关键条件均匹配或未知） | 仅发现差异 | 倍率、正极类型、盐阴离子 | E/S、载量、温度、锂量、LiNO₃ | 先补齐未知条件再定
P366 | S32-C8¦S28-C4 | S32-C8 | S28-C4 | 否 | 否 | 是 | 是 | 取值点不同／待核可比性（第 1 → 250 圈 vs 首次放电） | 过电位或动力学 / 过电位或动力学 | 常规 ↔ 适中溶剂化 / 常规 ↔ 适中溶剂化 | 无法判断（无共同刻度） | 8 / ?｜缺 | 4 / ?｜缺 | 0.2 / 0.2｜同 | 25 / ?｜缺 | 厚 / 未报告｜缺 | 硫碳 / 硫碳｜同 | TFSI / TFSI｜同 | 2 wt% / 2 wt% / 0.2（摩尔比） / 0.2 M｜缺 | 3 | 3 | 未能归因（关键条件均匹配或未知） | 仅发现差异 | 倍率、正极类型、盐阴离子 | E/S、载量、温度、锂量、LiNO₃ | 先补齐未知条件再定
P367 | S21-C2¦S28-C6 | S21-C2 | S28-C6 | 否 | 否 | 是 | 是 | 取值点不同／待核可比性（首圈 vs 100 圈平均） | 全电池库仑效率 / 全电池库仑效率 | 常规 ↔ 弱溶剂化 / 常规 ↔ 适中溶剂化 | 无法判断（无共同刻度） | 14.6 / ?｜缺 | 1.2 / ?｜缺 | 0.1 / 0.2｜同 | ? / ?｜缺 | 厚 / 未报告｜缺 | 硫碳 / 硫碳｜同 | TFSI / TFSI｜同 | 无 / 无 / 0.2（摩尔比） / 0.2 M｜异 | 3 | 4 | ① 具体条件差异：LiNO₃ | 仅发现差异 | 倍率、正极类型、盐阴离子 | E/S、载量、温度、锂量、LiNO₃ | 先补齐未知条件再定
P368 | S44-C2¦S28-C6 | S44-C2 | S28-C6 | 否 | 否 | 是 | 否 | 指标不同（见③） | 循环保持率或寿命 / 全电池库仑效率 | 常规 ↔ 局部高浓 / 常规 ↔ 适中溶剂化 | 无法判断（无共同刻度） | 7 / ?｜缺 | 4.5 / ?｜缺 | 0.1 / 0.2｜同 | ? / ?｜缺 | 厚 / 未报告｜缺 | 硫碳 / 硫碳｜同 | TFSI / TFSI｜同 | 无 / 0.5 M / 0.2（摩尔比） / 0.2 M｜异 | 3 | 4 | ③ 指标不同（循环保持率或寿命 vs 全电池库仑效率）；① 具体条件差异：LiNO₃ | 仅发现差异 | 倍率、正极类型、盐阴离子 | E/S、载量、温度、锂量、LiNO₃ | 同一组电池同时报告两类指标（容量 / 寿命）
P369 | S09-C12¦S28-C6 | S09-C12 | S28-C6 | 否 | 否 | 是 | 否 | 指标不同（见③） | 循环保持率或寿命 / 全电池库仑效率 | 常规 ↔ 适中溶剂化 / 常规 ↔ 适中溶剂化 | 无法判断（无共同刻度） | 5 / ?｜缺 | ? / ?｜缺 | 0.2 / 0.2｜同 | 60 / ?｜缺 | 未报告 / 未报告｜缺 | 硫碳 / 硫碳｜同 | TFSI / TFSI｜同 | 未写（方法未列） / 1 wt% / 0.2（摩尔比） / 0.2 M｜缺 | 3 | 3 | ③ 指标不同（循环保持率或寿命 vs 全电池库仑效率） | 仅发现差异 | 倍率、正极类型、盐阴离子 | E/S、载量、温度、锂量、LiNO₃ | 同一组电池同时报告两类指标（容量 / 寿命）
P370 | S21-C1¦S28-C7 | S21-C1 | S28-C7 | 否 | 否 | 是 | 否 | 指标不同（见③） | 首圈容量 / 平均放电容量 | 常规 ↔ 弱溶剂化 / 常规 ↔ 适中溶剂化 | 无法判断（无共同刻度） | 14.6 / ?｜缺 | 1.2 / ?｜缺 | 0.1 / 0.2｜同 | ? / ?｜缺 | 厚 / 未报告｜缺 | 硫碳 / 硫碳｜同 | TFSI / TFSI｜同 | 无 / 无 / 0.2（摩尔比） / 0.2 M｜异 | 3 | 4 | ③ 指标不同（首圈容量 vs 平均放电容量）；① 具体条件差异：LiNO₃ | 仅发现差异 | 倍率、正极类型、盐阴离子 | E/S、载量、温度、锂量、LiNO₃ | 同一组电池同时报告两类指标（容量 / 寿命）
P371 | S44-C1¦S28-C7 | S44-C1 | S28-C7 | 否 | 否 | 是 | 否 | 指标不同（见③） | 首圈容量 / 平均放电容量 | 常规 ↔ 局部高浓 / 常规 ↔ 适中溶剂化 | 无法判断（无共同刻度） | 7 / ?｜缺 | 4.5 / ?｜缺 | 0.1 / 0.2｜同 | ? / ?｜缺 | 厚 / 未报告｜缺 | 硫碳 / 硫碳｜同 | TFSI / TFSI｜同 | 无 / 0.5 M / 0.2（摩尔比） / 0.2 M｜异 | 3 | 4 | ③ 指标不同（首圈容量 vs 平均放电容量）；① 具体条件差异：LiNO₃ | 仅发现差异 | 倍率、正极类型、盐阴离子 | E/S、载量、温度、锂量、LiNO₃ | 同一组电池同时报告两类指标（容量 / 寿命）
P372 | S25-C10¦S28-C7 | S25-C10 | S28-C7 | 否 | 否 | 是 | 否 | 指标不同（见③） | 首圈容量 / 平均放电容量 | 常规 ↔ 适中溶剂化 / 常规 ↔ 适中溶剂化 | 无法判断（无共同刻度） | 10 / ?｜缺 | 3.7 / ?｜缺 | 0.18 / 0.2｜同 | 21 / ?｜缺 | 未报告 / 未报告｜缺 | 硫碳 / 硫碳｜同 | TFSI / TFSI｜同 | 0.2 M / 0.2 M / 0.2（摩尔比） / 0.2 M｜缺 | 3 | 3 | ③ 指标不同（首圈容量 vs 平均放电容量） | 仅发现差异 | 倍率、正极类型、盐阴离子 | E/S、载量、温度、锂量、LiNO₃ | 同一组电池同时报告两类指标（容量 / 寿命）
P373 | S51-C5¦S32-C15 | S51-C5 | S32-C15 | 否 | 否 | 是 | 否 | 指标不同（见③） | 首圈容量 / 能量密度 | 高浓 ↔ 其他 / 常规 ↔ 适中溶剂化 | 无法判断（无共同刻度） | ? / 5.2｜缺 | 1 / 4｜异 | 0.05 / 0.06｜同 | ? / 25｜缺 | 未报告 / 中｜缺 | 硫碳 / 硫碳｜同 | TFSI / TFSI｜同 | 无 / 无 / 2 wt% / 2 wt%｜异 | 3 | 5 | ③ 指标不同（首圈容量 vs 能量密度）；① 具体条件差异：载量、LiNO₃ | 仅发现差异 | 倍率、正极类型、盐阴离子 | E/S、载量、温度、锂量、LiNO₃ | 同一对配方，固定 E/S 与锂量，在两种硫载量下各测；同一组电池同时报告两类指标（容量 / 寿命）
P374 | S32-C8¦S33-C2 | S32-C8 | S33-C2 | 否 | 否 | 是 | 是 | 取值点不同／待核可比性（第 1 → 250 圈 vs 预循环后 0.15C 首圈） | 过电位或动力学 / 过电位或动力学 | 常规 ↔ 适中溶剂化 / 强溶剂化 ↔ 适中溶剂化 | 无法判断（无共同刻度） | 8 / 5｜异 | 4 / 3.8｜同 | 0.2 / 0.15｜同 | 25 / ?｜缺 | 厚 / 薄｜异 | 硫碳 / 硫碳｜同 | TFSI / FSI｜异 | 2 wt% / 2 wt% / 摩尔比 1.0（相对 DME 18.5） / 0.4 M｜缺 | 3 | 6 | ① 具体条件差异：E/S、锂量、盐阴离子 | 仅发现差异 | 载量、倍率、正极类型 | E/S、温度、锂量、盐阴离子、LiNO₃ | 同一对配方，其余条件固定，在两种 E/S 下各测；同一对配方、固定硫载量，在薄锂与厚锂下各测
P375 | S06-C1¦S33-C28 | S06-C1 | S33-C28 | 否 | 否 | 是 | 是 | 取值点不同／待核可比性（首次放电（硫利用率 96% vs 20%） vs 预循环后 0.15C 首圈） | 首圈容量 / 首圈容量 | 常规 ↔ 局部高浓 / 强溶剂化 ↔ 弱溶剂化 | 无法判断（无共同刻度） | 2 / 5｜异 | 5 / 3.8｜同 | ? / 0.15｜缺 | 30 / ?｜缺 | 中 / 薄｜异 | 硫碳 / 硫碳｜同 | FSI / FSI｜同 | 未写 / 未写 / 摩尔比 1.0（相对 DME 18.5） / 0.4 M｜缺 | 3 | 5 | ① 具体条件差异：E/S、锂量 | 仅发现差异 | 载量、正极类型、盐阴离子 | E/S、倍率、温度、锂量、LiNO₃ | 同一对配方，其余条件固定，在两种 E/S 下各测；同一对配方、固定硫载量，在薄锂与厚锂下各测
P376 | S18-C1¦S33-C31 | S18-C1 | S33-C31 | 否 | 否 | 是 | 否 | 指标不同（见③） | 全电池库仑效率 / 循环保持率或寿命 | 常规 ↔ 弱溶剂化 / 强溶剂化 ↔ 弱溶剂化 | 无法判断（无共同刻度） | 8.48 / 5｜异 | 4 / 3.8｜同 | 0.1 / 0.15｜同 | ? / ?｜缺 | 厚 / 薄｜异 | 硫碳 / 硫碳｜同 | TFSI / FSI｜异 | 2 wt% / 2 wt% / 摩尔比 1.0（相对 DME 18.5） / 0.4 M｜缺 | 3 | 6 | ③ 指标不同（全电池库仑效率 vs 循环保持率或寿命）；① 具体条件差异：E/S、锂量、盐阴离子 | 仅发现差异 | 载量、倍率、正极类型 | E/S、温度、锂量、盐阴离子、LiNO₃ | 同一对配方，其余条件固定，在两种 E/S 下各测；同一对配方、固定硫载量，在薄锂与厚锂下各测；同一组电池同时报告两类指标（容量 / 寿命）
P377 | S32-C6¦S33-C31 | S32-C6 | S33-C31 | 否 | 否 | 是 | 是 | 取值点不同／待核可比性（循环寿命 vs 保持率 70%） | 循环保持率或寿命 / 循环保持率或寿命 | 常规 ↔ 适中溶剂化 / 强溶剂化 ↔ 弱溶剂化 | 无法判断（无共同刻度） | 8 / 5｜异 | 4 / 3.8｜同 | 0.2 / 0.15｜同 | 25 / ?｜缺 | 厚 / 薄｜异 | 硫碳 / 硫碳｜同 | TFSI / FSI｜异 | 2 wt% / 2 wt% / 摩尔比 1.0（相对 DME 18.5） / 0.4 M｜缺 | 3 | 6 | ① 具体条件差异：E/S、锂量、盐阴离子 | 仅发现差异 | 载量、倍率、正极类型 | E/S、温度、锂量、盐阴离子、LiNO₃ | 同一对配方，其余条件固定，在两种 E/S 下各测；同一对配方、固定硫载量，在薄锂与厚锂下各测
P378 | S09-C15¦S33-C31 | S09-C15 | S33-C31 | 否 | 否 | 是 | 否 | 指标不同（见③） | 全电池库仑效率 / 循环保持率或寿命 | 常规 ↔ 适中溶剂化 / 强溶剂化 ↔ 弱溶剂化 | 无法判断（无共同刻度） | ? / 5｜缺 | 4 / 3.8｜同 | 0.05 / 0.15｜异 | 60 / ?｜缺 | 薄 / 薄｜同 | 硫碳 / 硫碳｜同 | TFSI / FSI｜异 | 未写（方法未列） / 1 wt% / 摩尔比 1.0（相对 DME 18.5） / 0.4 M｜缺 | 3 | 5 | ③ 指标不同（全电池库仑效率 vs 循环保持率或寿命）；① 具体条件差异：倍率、盐阴离子 | 仅发现差异 | 载量、锂量、正极类型 | E/S、倍率、温度、盐阴离子、LiNO₃ | 同一对配方，在两种倍率下各测；同一组电池同时报告两类指标（容量 / 寿命）
P379 | S24-C10¦S44-C3 | S24-C10 | S44-C3 | 否 | 否 | 是 | 是 | 取值点不同／待核可比性（第一放电平台过电位 vs 前几圈） | 过电位或动力学 / 过电位或动力学 | 常规 ↔ 适中溶剂化 / 常规 ↔ 局部高浓 | 无法判断（无共同刻度） | ? / 7｜缺 | ? / 4.5｜缺 | 0.1 / 0.1｜同 | 25 / ?｜缺 | 未报告 / 厚｜缺 | 硫碳 / 硫碳｜同 | TFSI / TFSI｜同 | 未写 / 未写 / 无 / 0.5 M｜缺 | 3 | 3 | 未能归因（关键条件均匹配或未知） | 仅发现差异 | 倍率、正极类型、盐阴离子 | E/S、载量、温度、锂量、LiNO₃ | 先补齐未知条件再定
P380 | S44-C1¦S51-C4 | S44-C1 | S51-C4 | 否 | 否 | 是 | 是 | 取值点不同／待核可比性（C/10 首圈 vs 0.05C 首圈） | 首圈容量 / 首圈容量 | 常规 ↔ 局部高浓 / 高浓 ↔ 其他 | 无法判断（无共同刻度） | 7 / ?｜缺 | 4.5 / 1｜异 | 0.1 / 0.05｜异 | ? / ?｜缺 | 厚 / 未报告｜缺 | 硫碳 / 硫碳｜同 | TFSI / TFSI｜同 | 无 / 0.5 M / 无 / 无｜同 | 3 | 5 | ① 具体条件差异：载量、倍率 | 仅发现差异 | 正极类型、盐阴离子、LiNO₃ | E/S、载量、倍率、温度、锂量 | 同一对配方，固定 E/S 与锂量，在两种硫载量下各测；同一对配方，在两种倍率下各测
P381 | S24-C10¦S51-C10 | S24-C10 | S51-C10 | 否 | 否 | 是 | 是 | 取值点不同／待核可比性（第一放电平台过电位 vs 第 2 圈） | 过电位或动力学 / 过电位或动力学 | 常规 ↔ 适中溶剂化 / 高浓 ↔ 其他 | 无法判断（无共同刻度） | ? / ?｜缺 | ? / 1｜缺 | 0.1 / 0.05｜同 | 25 / ?｜缺 | 未报告 / 未报告｜缺 | 硫碳 / 硫碳｜同 | TFSI / TFSI｜同 | 未写 / 未写 / 无 / 无｜缺 | 3 | 3 | 未能归因（关键条件均匹配或未知） | 仅发现差异 | 倍率、正极类型、盐阴离子 | E/S、载量、温度、锂量、LiNO₃ | 先补齐未知条件再定
P382 | S09-C14¦S06-C2 | S09-C14 | S06-C2 | 否 | 否 | 是 | 是 | 取值点相同 | 首圈容量 / 首圈容量 | 常规 ↔ 适中溶剂化 / 常规 ↔ 局部高浓 | 无法判断（无共同刻度） | ? / 2｜缺 | 4 / 5｜同 | 0.05 / ?｜缺 | 60 / 30｜异 | 薄 / 中｜异 | 硫碳 / 硫碳｜同 | TFSI / FSI/TFSI｜异 | 未写（方法未列） / 1 wt% / 未写 / 未写｜缺 | 2 | 5 | ① 具体条件差异：温度、锂量、盐阴离子 | 仅发现差异 | 载量、正极类型 | E/S、倍率、温度、锂量、盐阴离子、LiNO₃ | 同一对配方，在两种温度下各测；同一对配方、固定硫载量，在薄锂与厚锂下各测
P383 | S23-C11¦S09-C4 | S23-C11 | S09-C4 | 否 | 否 | 是 | 否 | 指标不同（见③） | 倍率容量 / 平均放电容量 | 常规 ↔ 弱溶剂化 / 适中溶剂化 ↔ 适中溶剂化 | 无法判断（无共同刻度） | 6 / 15｜异 | 3.7 / ?｜缺 | 0.5 / ?｜缺 | ? / 25｜缺 | 薄 / 未报告｜缺 | 硫碳 / 硫碳｜同 | TFSI / TFSI｜同 | 0.2 M / 0.2 M / 未写（方法未列） / 未写（方法未列）｜缺 | 2 | 3 | ③ 指标不同（倍率容量 vs 平均放电容量）；① 具体条件差异：E/S | 仅发现差异 | 正极类型、盐阴离子 | E/S、载量、倍率、温度、锂量、LiNO₃ | 同一对配方，其余条件固定，在两种 E/S 下各测；同一组电池同时报告两类指标（容量 / 寿命）
P384 | S44-C1¦S09-C4 | S44-C1 | S09-C4 | 否 | 否 | 是 | 否 | 指标不同（见③） | 首圈容量 / 平均放电容量 | 常规 ↔ 局部高浓 / 适中溶剂化 ↔ 适中溶剂化 | 无法判断（无共同刻度） | 7 / 15｜异 | 4.5 / ?｜缺 | 0.1 / ?｜缺 | ? / 25｜缺 | 厚 / 未报告｜缺 | 硫碳 / 硫碳｜同 | TFSI / TFSI｜同 | 无 / 0.5 M / 未写（方法未列） / 未写（方法未列）｜缺 | 2 | 3 | ③ 指标不同（首圈容量 vs 平均放电容量）；① 具体条件差异：E/S | 仅发现差异 | 正极类型、盐阴离子 | E/S、载量、倍率、温度、锂量、LiNO₃ | 同一对配方，其余条件固定，在两种 E/S 下各测；同一组电池同时报告两类指标（容量 / 寿命）
P385 | S32-C1¦S09-C11 | S32-C1 | S09-C11 | 否 | 否 | 是 | 是 | 取值点不同／待核可比性（平均 CE（Aurbach 法 3） vs Aurbach 平均 CE） | Li‖Cu 库仑效率 / Li‖Cu 库仑效率 | 常规 ↔ 适中溶剂化 / 常规 ↔ 适中溶剂化 | 无法判断（无共同刻度） | ? / ?｜缺 | ? / ?｜缺 | ? / ?｜缺 | 25 / 60｜异 | 不适用 / 不适用｜缺 | 无（Li‖Cu） / 无（Li‖Cu）｜同 | TFSI / TFSI｜同 | 2 wt% / 2 wt% / 未写（方法未列） / 未写（方法部分说对照含 1 wt%，室温实验是否含不确定）｜缺 | 2 | 3 | ① 具体条件差异：温度 | 仅发现差异 | 正极类型、盐阴离子 | E/S、载量、倍率、温度、锂量、LiNO₃ | 同一对配方，在两种温度下各测
P386 | S37-C1¦S09-C11 | S37-C1 | S09-C11 | 否 | 否 | 是 | 是 | 取值点不同／待核可比性（改进 Aurbach 法 CE（无多硫化物） vs Aurbach 平均 CE） | Li‖Cu 库仑效率 / Li‖Cu 库仑效率 | 常规 ↔ 局部高浓 / 常规 ↔ 适中溶剂化 | 无法判断（无共同刻度） | ? / ?｜缺 | ? / ?｜缺 | ? / ?｜缺 | 25 / 60｜异 | 不适用 / 不适用｜缺 | 无（Li‖Cu） / 无（Li‖Cu）｜同 | TFSI / TFSI｜同 | 无 / 无 / 未写（方法未列） / 未写（方法部分说对照含 1 wt%，室温实验是否含不确定）｜缺 | 2 | 3 | ① 具体条件差异：温度 | 仅发现差异 | 正极类型、盐阴离子 | E/S、载量、倍率、温度、锂量、LiNO₃ | 同一对配方，在两种温度下各测
P387 | S23-C7¦S09-C11 | S23-C7 | S09-C11 | 否 | 否 | 是 | 是 | 取值点不同／待核可比性（平均 CE（改进测法） vs Aurbach 平均 CE） | Li‖Cu 库仑效率 / Li‖Cu 库仑效率 | 常规 ↔ 弱溶剂化 / 常规 ↔ 适中溶剂化 | 无法判断（无共同刻度） | ? / ?｜缺 | ? / ?｜缺 | ? / ?｜缺 | ? / 60｜缺 | 不适用 / 不适用｜缺 | 无（Li‖Cu） / 无（Li‖Cu）｜同 | TFSI / TFSI｜同 | 0.2 M / 0.2 M / 未写（方法未列） / 未写（方法部分说对照含 1 wt%，室温实验是否含不确定）｜缺 | 2 | 2 | 未能归因（关键条件均匹配或未知） | 仅发现差异 | 正极类型、盐阴离子 | E/S、载量、倍率、温度、锂量、LiNO₃ | 先补齐未知条件再定
P388 | S21-C1¦S10-C1 | S21-C1 | S10-C1 | 否 | 否 | 是 | 是 | 取值点不同／待核可比性（0.1C 首圈 vs 0.05C 首次放电） | 首圈容量 / 首圈容量 | 常规 ↔ 弱溶剂化 / 强溶剂化 ↔ 常规 | 无法判断（无共同刻度） | 14.6 / 20｜同 | 1.2 / 2｜异 | 0.1 / 0.05｜同 | ? / ?｜缺 | 厚 / 未报告｜缺 | 硫碳 / 多硫化物预载碳纤维｜异 | TFSI / SCN（+ TFSI）/TFSI｜异 | 无 / 无 / 0.2 M / 0.2 M｜异 | 2 | 6 | ④ 口径不同（正极类型）；① 具体条件差异：载量、盐阴离子、LiNO₃ | 仅发现差异 | E/S、倍率 | 载量、温度、锂量、正极类型、盐阴离子、LiNO₃ | 同一对配方，固定 E/S 与锂量，在两种硫载量下各测
P389 | S09-C1¦S10-C1 | S09-C1 | S10-C1 | 否 | 否 | 是 | 是 | 取值点相同 | 首圈容量 / 首圈容量 | 适中溶剂化 ↔ 其他 / 强溶剂化 ↔ 常规 | 无法判断（无共同刻度） | 15 / 20｜同 | ? / 2｜缺 | 0.05 / 0.05｜同 | 25 / ?｜缺 | 未报告 / 未报告｜缺 | 硫碳 / 多硫化物预载碳纤维｜异 | TFSI / SCN（+ TFSI）/TFSI｜异 | 未写（方法未列） / 未写（方法未列） / 0.2 M / 0.2 M｜缺 | 2 | 4 | ④ 口径不同（正极类型）；① 具体条件差异：盐阴离子 | 仅发现差异 | E/S、倍率 | 载量、温度、锂量、正极类型、盐阴离子、LiNO₃ | 先补齐未知条件再定
P390 | S21-C11¦S10-C7 | S21-C11 | S10-C7 | 否 | 否 | 是 | 是 | 取值点不同／待核可比性（2.08 V 恒电位 vs 2.0 V 恒电位） | 过电位或动力学 / 过电位或动力学 | 常规 ↔ 弱溶剂化 / 强溶剂化 ↔ 常规 | 无法判断（无共同刻度） | ? / ?｜缺 | ? / ?｜缺 | ? / ?｜缺 | ? / ?｜缺 | 厚 / 厚｜同 | 溶液正极 / 溶液正极｜同 | TFSI / Br（+ TFSI）/TFSI｜异 | 无 / 无 / 0.2 M / 0.2 M｜异 | 2 | 4 | ① 具体条件差异：盐阴离子、LiNO₃ | 仅发现差异 | 锂量、正极类型 | E/S、载量、倍率、温度、盐阴离子、LiNO₃ | 先补齐未知条件再定
P391 | S25-C23¦S10-C7 | S25-C23 | S10-C7 | 否 | 否 | 是 | 否 | 指标不同（见③） | 其他 / 过电位或动力学 | 常规 ↔ 适中溶剂化 / 强溶剂化 ↔ 常规 | 无法判断（无共同刻度） | ? / ?｜缺 | ? / ?｜缺 | ? / ?｜缺 | ? / ?｜缺 | 未报告 / 厚｜缺 | 溶液正极 / 溶液正极｜同 | TFSI / Br（+ TFSI）/TFSI｜异 | 0.2 M / 0.2 M / 0.2 M / 0.2 M｜同 | 2 | 3 | ③ 指标不同（其他 vs 过电位或动力学）；① 具体条件差异：盐阴离子 | 仅发现差异 | 正极类型、LiNO₃ | E/S、载量、倍率、温度、锂量、盐阴离子 | 同一组电池同时报告两类指标（容量 / 寿命）
P392 | S09-C12¦S10-C14 | S09-C12 | S10-C14 | 否 | 否 | 是 | 是 | 取值点不同／待核可比性（第 50 圈（相对 0.2C 首圈） vs 寿命） | 循环保持率或寿命 / 循环保持率或寿命 | 常规 ↔ 适中溶剂化 / 强溶剂化 ↔ 强溶剂化 | 无法判断（无共同刻度） | 5 / 8｜异 | ? / 3｜缺 | 0.2 / 0.3｜同 | 60 / ?｜缺 | 未报告 / 未报告｜缺 | 硫碳 / 硫碳｜同 | TFSI / Br（+ TFSI）/SCN（+ TFSI）｜异 | 未写（方法未列） / 1 wt% / 0.2 M / 0.2 M｜缺 | 2 | 4 | ① 具体条件差异：E/S、盐阴离子 | 仅发现差异 | 倍率、正极类型 | E/S、载量、温度、锂量、盐阴离子、LiNO₃ | 同一对配方，其余条件固定，在两种 E/S 下各测
P393 | S19-C8¦S10-C19 | S19-C8 | S10-C19 | 否 | 否 | 是 | 是 | 取值点不同／待核可比性（过电位骤升前 vs 极化突增前） | 锂对称电池寿命 / 锂对称电池寿命 | 强溶剂化 ↔ 常规 / 强溶剂化 ↔ 常规 | 无法判断（无共同刻度） | ? / ?｜缺 | ? / ?｜缺 | ? / ?｜缺 | ? / ?｜缺 | 不适用 / 不适用｜缺 | 无（Li‖Li） / 无（Li‖Li）｜同 | TFSI / SCN（+ TFSI）/TFSI｜异 | 0.4 M / 0.4 M / 0.2 M / 0.2 M｜同 | 2 | 3 | ① 具体条件差异：盐阴离子 | 仅发现差异 | 正极类型、LiNO₃ | E/S、载量、倍率、温度、锂量、盐阴离子 | 先补齐未知条件再定
P394 | S25-C6¦S10-C19 | S25-C6 | S10-C19 | 否 | 否 | 是 | 是 | 取值点不同／待核可比性（失效时间 vs 极化突增前） | 锂对称电池寿命 / 锂对称电池寿命 | 常规 ↔ 适中溶剂化 / 强溶剂化 ↔ 常规 | 无法判断（无共同刻度） | ? / ?｜缺 | ? / ?｜缺 | ? / ?｜缺 | ? / ?｜缺 | 不适用 / 不适用｜缺 | 无（Li‖Li） / 无（Li‖Li）｜同 | TFSI / SCN（+ TFSI）/TFSI｜异 | 0.2 M / 0.2 M / 0.2 M / 0.2 M｜同 | 2 | 3 | ① 具体条件差异：盐阴离子 | 仅发现差异 | 正极类型、LiNO₃ | E/S、载量、倍率、温度、锂量、盐阴离子 | 先补齐未知条件再定
P395 | S44-C4¦S11-C9 | S44-C4 | S11-C9 | 否 | 否 | 是 | 是 | 取值点不同／待核可比性（第 33 圈后 vs 2.05 V 恒电位成核） | 过电位或动力学 / 过电位或动力学 | 常规 ↔ 局部高浓 / 常规 ↔ 弱溶剂化 | 无法判断（无共同刻度） | 7 / ?｜缺 | 4.5 / ?｜缺 | 0.1 / ?｜缺 | ? / ?｜缺 | 厚 / 厚｜同 | 硫碳 / 溶液正极｜异 | TFSI / TFSI｜同 | 无 / 0.5 M / 2 wt% / 2 wt%｜异 | 2 | 4 | ④ 口径不同（正极类型）；① 具体条件差异：LiNO₃ | 仅发现差异 | 锂量、盐阴离子 | E/S、载量、倍率、温度、正极类型、LiNO₃ | 先补齐未知条件再定
P396 | S23-C11¦S16-C5 | S23-C11 | S16-C5 | 否 | 否 | 是 | 是 | 取值点不同／待核可比性（C/2（1C = 1000 mAh/g） vs 3.0C） | 倍率容量 / 倍率容量 | 常规 ↔ 弱溶剂化 / 强溶剂化 ↔ 常规 | 无法判断（无共同刻度） | 6 / ?｜缺 | 3.7 / ?｜缺 | 0.5 / 3｜异 | ? / ?｜缺 | 薄 / 未报告｜缺 | 硫碳 / 硫碳｜同 | TFSI / TFSI｜同 | 0.2 M / 0.2 M / 0.8 M / 0.8 M｜异 | 2 | 4 | ① 具体条件差异：倍率、LiNO₃ | 仅发现差异 | 正极类型、盐阴离子 | E/S、载量、倍率、温度、锂量、LiNO₃ | 同一对配方，在两种倍率下各测
P397 | S25-C10¦S16-C5 | S25-C10 | S16-C5 | 否 | 否 | 是 | 否 | 指标不同（见③） | 首圈容量 / 倍率容量 | 常规 ↔ 适中溶剂化 / 强溶剂化 ↔ 常规 | 无法判断（无共同刻度） | 10 / ?｜缺 | 3.7 / ?｜缺 | 0.18 / 3｜异 | 21 / ?｜缺 | 未报告 / 未报告｜缺 | 硫碳 / 硫碳｜同 | TFSI / TFSI｜同 | 0.2 M / 0.2 M / 0.8 M / 0.8 M｜异 | 2 | 4 | ③ 指标不同（首圈容量 vs 倍率容量）；① 具体条件差异：倍率、LiNO₃ | 仅发现差异 | 正极类型、盐阴离子 | E/S、载量、倍率、温度、锂量、LiNO₃ | 同一对配方，在两种倍率下各测；同一组电池同时报告两类指标（容量 / 寿命）
P398 | S21-C11¦S16-C12 | S21-C11 | S16-C12 | 否 | 否 | 是 | 是 | 取值点不同／待核可比性（2.08 V 恒电位 vs 2.02 V 恒电位） | 过电位或动力学 / 过电位或动力学 | 常规 ↔ 弱溶剂化 / 强溶剂化 ↔ 常规 | 无法判断（无共同刻度） | ? / ?｜缺 | ? / ?｜缺 | ? / ?｜缺 | ? / 25｜缺 | 厚 / 未报告｜缺 | 溶液正极 / 溶液正极｜同 | TFSI / TFSI｜同 | 无 / 无 / 0.8 M / 0.8 M｜异 | 2 | 3 | ① 具体条件差异：LiNO₃ | 仅发现差异 | 正极类型、盐阴离子 | E/S、载量、倍率、温度、锂量、LiNO₃ | 先补齐未知条件再定
P399 | S24-C10¦S16-C12 | S24-C10 | S16-C12 | 否 | 否 | 是 | 是 | 取值点不同／待核可比性（第一放电平台过电位 vs 2.02 V 恒电位） | 过电位或动力学 / 过电位或动力学 | 常规 ↔ 适中溶剂化 / 强溶剂化 ↔ 常规 | 无法判断（无共同刻度） | ? / ?｜缺 | ? / ?｜缺 | 0.1 / ?｜缺 | 25 / 25｜同 | 未报告 / 未报告｜缺 | 硫碳 / 溶液正极｜异 | TFSI / TFSI｜同 | 未写 / 未写 / 0.8 M / 0.8 M｜缺 | 2 | 3 | ④ 口径不同（正极类型） | 仅发现差异 | 温度、盐阴离子 | E/S、载量、倍率、锂量、正极类型、LiNO₃ | 先补齐未知条件再定
P400 | S25-C23¦S16-C12 | S25-C23 | S16-C12 | 否 | 否 | 是 | 否 | 指标不同（见③） | 其他 / 过电位或动力学 | 常规 ↔ 适中溶剂化 / 强溶剂化 ↔ 常规 | 无法判断（无共同刻度） | ? / ?｜缺 | ? / ?｜缺 | ? / ?｜缺 | ? / 25｜缺 | 未报告 / 未报告｜缺 | 溶液正极 / 溶液正极｜同 | TFSI / TFSI｜同 | 0.2 M / 0.2 M / 0.8 M / 0.8 M｜异 | 2 | 3 | ③ 指标不同（其他 vs 过电位或动力学）；① 具体条件差异：LiNO₃ | 仅发现差异 | 正极类型、盐阴离子 | E/S、载量、倍率、温度、锂量、LiNO₃ | 同一组电池同时报告两类指标（容量 / 寿命）
P401 | S19-C8¦S16-C16 | S19-C8 | S16-C16 | 否 | 否 | 是 | 否 | 指标不同（见③） | 锂对称电池寿命 / Li‖Cu 库仑效率 | 强溶剂化 ↔ 常规 / 强溶剂化 ↔ 常规 | 无法判断（无共同刻度） | ? / ?｜缺 | ? / ?｜缺 | ? / ?｜缺 | ? / ?｜缺 | 不适用 / 不适用｜缺 | 无（Li‖Li） / 无（Li‖Cu）｜异 | TFSI / TFSI｜同 | 0.4 M / 0.4 M / 0.8 M / 0.8 M｜同 | 2 | 3 | ④ 口径不同（正极类型）；③ 指标不同（锂对称电池寿命 vs Li‖Cu 库仑效率） | 仅发现差异 | 盐阴离子、LiNO₃ | E/S、载量、倍率、温度、锂量、正极类型 | 同一组电池同时报告两类指标（容量 / 寿命）
P402 | S23-C7¦S16-C16 | S23-C7 | S16-C16 | 否 | 否 | 是 | 是 | 取值点不同／待核可比性（平均 CE（改进测法） vs 平均 CE） | Li‖Cu 库仑效率 / Li‖Cu 库仑效率 | 常规 ↔ 弱溶剂化 / 强溶剂化 ↔ 常规 | 无法判断（无共同刻度） | ? / ?｜缺 | ? / ?｜缺 | ? / ?｜缺 | ? / ?｜缺 | 不适用 / 不适用｜缺 | 无（Li‖Cu） / 无（Li‖Cu）｜同 | TFSI / TFSI｜同 | 0.2 M / 0.2 M / 0.8 M / 0.8 M｜异 | 2 | 3 | ① 具体条件差异：LiNO₃ | 仅发现差异 | 正极类型、盐阴离子 | E/S、载量、倍率、温度、锂量、LiNO₃ | 先补齐未知条件再定
P403 | S25-C1¦S16-C16 | S25-C1 | S16-C16 | 否 | 否 | 是 | 是 | 取值点不同／待核可比性（Aurbach 法 CE vs 平均 CE） | Li‖Cu 库仑效率 / Li‖Cu 库仑效率 | 常规 ↔ 适中溶剂化 / 强溶剂化 ↔ 常规 | 无法判断（无共同刻度） | ? / ?｜缺 | ? / ?｜缺 | ? / ?｜缺 | ? / ?｜缺 | 不适用 / 不适用｜缺 | 无（Li‖Cu） / 无（Li‖Cu）｜同 | TFSI / TFSI｜同 | 0.2 M / 0.2 M / 0.8 M / 0.8 M｜异 | 2 | 3 | ① 具体条件差异：LiNO₃ | 仅发现差异 | 正极类型、盐阴离子 | E/S、载量、倍率、温度、锂量、LiNO₃ | 先补齐未知条件再定
P404 | S21-C14¦S16-C20 | S21-C14 | S16-C20 | 否 | 否 | 是 | 是 | 取值点不同／待核可比性（失效前 vs 短路前） | 锂对称电池寿命 / 锂对称电池寿命 | 常规 ↔ 弱溶剂化 / 强溶剂化 ↔ 常规 | 无法判断（无共同刻度） | ? / ?｜缺 | ? / ?｜缺 | ? / ?｜缺 | ? / ?｜缺 | 不适用 / 不适用｜缺 | 无（Li‖Li） / 无（Li‖Li）｜同 | TFSI / TFSI｜同 | 无 / 无 / 0.8 M / 0.8 M｜异 | 2 | 3 | ① 具体条件差异：LiNO₃ | 仅发现差异 | 正极类型、盐阴离子 | E/S、载量、倍率、温度、锂量、LiNO₃ | 先补齐未知条件再定
P405 | S23-C11¦S19-C2 | S23-C11 | S19-C2 | 否 | 否 | 是 | 否 | 指标不同（见③） | 倍率容量 / 首圈容量 | 常规 ↔ 弱溶剂化 / 强溶剂化 ↔ 常规 | 无法判断（无共同刻度） | 6 / 19｜异 | 3.7 / 1.4｜异 | 0.5 / 0.1｜异 | ? / ?｜缺 | 薄 / 未报告｜缺 | 硫碳 / 溶液正极｜异 | TFSI / TFSI｜同 | 0.2 M / 0.2 M / 0.4 M / 0.4 M｜同 | 2 | 6 | ④ 口径不同（正极类型）；③ 指标不同（倍率容量 vs 首圈容量）；① 具体条件差异：E/S、载量、倍率 | 仅发现差异 | 盐阴离子、LiNO₃ | E/S、载量、倍率、温度、锂量、正极类型 | 同一对配方，其余条件固定，在两种 E/S 下各测；同一对配方，固定 E/S 与锂量，在两种硫载量下各测；同一对配方，在两种倍率下各测；同一组电池同时报告两类指标（容量 / 寿命）
P406 | S44-C1¦S19-C2 | S44-C1 | S19-C2 | 否 | 否 | 是 | 是 | 取值点不同／待核可比性（C/10 首圈 vs 0.1C 首次放电） | 首圈容量 / 首圈容量 | 常规 ↔ 局部高浓 / 强溶剂化 ↔ 常规 | 无法判断（无共同刻度） | 7 / 19｜异 | 4.5 / 1.4｜异 | 0.1 / 0.1｜同 | ? / ?｜缺 | 厚 / 未报告｜缺 | 硫碳 / 溶液正极｜异 | TFSI / TFSI｜同 | 无 / 0.5 M / 0.4 M / 0.4 M｜异 | 2 | 6 | ④ 口径不同（正极类型）；① 具体条件差异：E/S、载量、LiNO₃ | 仅发现差异 | 倍率、盐阴离子 | E/S、载量、温度、锂量、正极类型、LiNO₃ | 同一对配方，其余条件固定，在两种 E/S 下各测；同一对配方，固定 E/S 与锂量，在两种硫载量下各测
P407 | S51-C5¦S19-C2 | S51-C5 | S19-C2 | 否 | 否 | 是 | 是 | 取值点不同／待核可比性（0.05C 首圈 vs 0.1C 首次放电） | 首圈容量 / 首圈容量 | 高浓 ↔ 其他 / 强溶剂化 ↔ 常规 | 无法判断（无共同刻度） | ? / 19｜缺 | 1 / 1.4｜同 | 0.05 / 0.1｜异 | ? / ?｜缺 | 未报告 / 未报告｜缺 | 硫碳 / 溶液正极｜异 | TFSI / TFSI｜同 | 无 / 无 / 0.4 M / 0.4 M｜异 | 2 | 5 | ④ 口径不同（正极类型）；① 具体条件差异：倍率、LiNO₃ | 仅发现差异 | 载量、盐阴离子 | E/S、倍率、温度、锂量、正极类型、LiNO₃ | 同一对配方，在两种倍率下各测
P408 | S21-C14¦S19-C7 | S21-C14 | S19-C7 | 否 | 否 | 是 | 是 | 取值点不同／待核可比性（失效前 vs 过电位骤升前） | 锂对称电池寿命 / 锂对称电池寿命 | 常规 ↔ 弱溶剂化 / 强溶剂化 ↔ 常规 | 无法判断（无共同刻度） | ? / ?｜缺 | ? / ?｜缺 | ? / ?｜缺 | ? / ?｜缺 | 不适用 / 不适用｜缺 | 无（Li‖Li） / 无（Li‖Li）｜同 | TFSI / TFSI｜同 | 无 / 无 / 0.4 M / 0.4 M｜异 | 2 | 3 | ① 具体条件差异：LiNO₃ | 仅发现差异 | 正极类型、盐阴离子 | E/S、载量、倍率、温度、锂量、LiNO₃ | 先补齐未知条件再定
P409 | S23-C7¦S19-C7 | S23-C7 | S19-C7 | 否 | 否 | 是 | 否 | 指标不同（见③） | Li‖Cu 库仑效率 / 锂对称电池寿命 | 常规 ↔ 弱溶剂化 / 强溶剂化 ↔ 常规 | 无法判断（无共同刻度） | ? / ?｜缺 | ? / ?｜缺 | ? / ?｜缺 | ? / ?｜缺 | 不适用 / 不适用｜缺 | 无（Li‖Cu） / 无（Li‖Li）｜异 | TFSI / TFSI｜同 | 0.2 M / 0.2 M / 0.4 M / 0.4 M｜同 | 2 | 3 | ④ 口径不同（正极类型）；③ 指标不同（Li‖Cu 库仑效率 vs 锂对称电池寿命） | 仅发现差异 | 盐阴离子、LiNO₃ | E/S、载量、倍率、温度、锂量、正极类型 | 同一组电池同时报告两类指标（容量 / 寿命）
P410 | S33-C3¦S23-C3 | S33-C3 | S23-C3 | 否 | 否 | 是 | 否 | 指标不同（见③） | 多硫化物溶解或穿梭 / 过电位或动力学 | 强溶剂化 ↔ 适中溶剂化 / 常规 ↔ 弱溶剂化 | 无法判断（无共同刻度） | 5 / 8｜异 | 3.8 / 3.8｜同 | 0.15 / 0.05｜异 | ? / ?｜缺 | 薄 / 厚｜异 | 硫碳 / 硫碳｜同 | FSI / TFSI｜异 | 摩尔比 1.0（相对 DME 18.5） / 0.4 M / 0.2 M / 0.2 M｜缺 | 2 | 6 | ③ 指标不同（多硫化物溶解或穿梭 vs 过电位或动力学）；① 具体条件差异：E/S、倍率、锂量、盐阴离子 | 仅发现差异 | 载量、正极类型 | E/S、倍率、温度、锂量、盐阴离子、LiNO₃ | 同一对配方，其余条件固定，在两种 E/S 下各测；同一对配方，在两种倍率下各测；同一对配方、固定硫载量，在薄锂与厚锂下各测；同一组电池同时报告两类指标（容量 / 寿命）
P411 | S32-C8¦S25-C22 | S32-C8 | S25-C22 | 否 | 否 | 是 | 是 | 取值点不同／待核可比性（第 1 → 250 圈 vs 约 25% DOD） | 过电位或动力学 / 过电位或动力学 | 常规 ↔ 适中溶剂化 / 常规 ↔ 适中溶剂化 | 无法判断（无共同刻度） | 8 / ?｜缺 | 4 / ?｜缺 | 0.2 / 0.09｜异 | 25 / ?｜缺 | 厚 / 未报告｜缺 | 硫碳 / 硫碳｜同 | TFSI / TFSI｜同 | 2 wt% / 2 wt% / 0.2 M / 0.2 M｜缺 | 2 | 3 | ① 具体条件差异：倍率 | 仅发现差异 | 正极类型、盐阴离子 | E/S、载量、倍率、温度、锂量、LiNO₃ | 同一对配方，在两种倍率下各测
P412 | S33-C3¦S25-C22 | S33-C3 | S25-C22 | 否 | 否 | 是 | 否 | 指标不同（见③） | 多硫化物溶解或穿梭 / 过电位或动力学 | 强溶剂化 ↔ 适中溶剂化 / 常规 ↔ 适中溶剂化 | 无法判断（无共同刻度） | 5 / ?｜缺 | 3.8 / ?｜缺 | 0.15 / 0.09｜同 | ? / ?｜缺 | 薄 / 未报告｜缺 | 硫碳 / 硫碳｜同 | FSI / TFSI｜异 | 摩尔比 1.0（相对 DME 18.5） / 0.4 M / 0.2 M / 0.2 M｜缺 | 2 | 3 | ③ 指标不同（多硫化物溶解或穿梭 vs 过电位或动力学）；① 具体条件差异：盐阴离子 | 仅发现差异 | 倍率、正极类型 | E/S、载量、温度、锂量、盐阴离子、LiNO₃ | 同一组电池同时报告两类指标（容量 / 寿命）
P413 | S39-C6¦S28-C3 | S39-C6 | S28-C3 | 否 | 否 | 是 | 否 | 指标不同（见③） | 阻抗 / 多硫化物溶解或穿梭 | 常规 ↔ 适中溶剂化 / 常规 ↔ 适中溶剂化 | 无法判断（无共同刻度） | 10 / 12.64｜同 | 3.5 / 1.4｜异 | 0.07 / ?｜缺 | ? / ?｜缺 | 中 / 未报告｜缺 | 硫碳 / 溶液正极｜异 | TFSI / TFSI｜同 | 0.2 M / 0.2 M / 无 / 无｜异 | 2 | 5 | ④ 口径不同（正极类型）；③ 指标不同（阻抗 vs 多硫化物溶解或穿梭）；① 具体条件差异：载量、LiNO₃ | 仅发现差异 | E/S、盐阴离子 | 载量、倍率、温度、锂量、正极类型、LiNO₃ | 同一对配方，固定 E/S 与锂量，在两种硫载量下各测；同一组电池同时报告两类指标（容量 / 寿命）
P414 | S44-C4¦S28-C3 | S44-C4 | S28-C3 | 否 | 否 | 是 | 否 | 指标不同（见③） | 过电位或动力学 / 多硫化物溶解或穿梭 | 常规 ↔ 局部高浓 / 常规 ↔ 适中溶剂化 | 无法判断（无共同刻度） | 7 / 12.64｜异 | 4.5 / 1.4｜异 | 0.1 / ?｜缺 | ? / ?｜缺 | 厚 / 未报告｜缺 | 硫碳 / 溶液正极｜异 | TFSI / TFSI｜同 | 无 / 0.5 M / 无 / 无｜同 | 2 | 5 | ④ 口径不同（正极类型）；③ 指标不同（过电位或动力学 vs 多硫化物溶解或穿梭）；① 具体条件差异：E/S、载量 | 仅发现差异 | 盐阴离子、LiNO₃ | E/S、载量、倍率、温度、锂量、正极类型 | 同一对配方，其余条件固定，在两种 E/S 下各测；同一对配方，固定 E/S 与锂量，在两种硫载量下各测；同一组电池同时报告两类指标（容量 / 寿命）
P415 | S24-C10¦S28-C4 | S24-C10 | S28-C4 | 否 | 否 | 是 | 是 | 取值点不同／待核可比性（第一放电平台过电位 vs 首次放电） | 过电位或动力学 / 过电位或动力学 | 常规 ↔ 适中溶剂化 / 常规 ↔ 适中溶剂化 | 无法判断（无共同刻度） | ? / ?｜缺 | ? / ?｜缺 | 0.1 / 0.2｜异 | 25 / ?｜缺 | 未报告 / 未报告｜缺 | 硫碳 / 硫碳｜同 | TFSI / TFSI｜同 | 未写 / 未写 / 0.2（摩尔比） / 0.2 M｜缺 | 2 | 3 | ① 具体条件差异：倍率 | 仅发现差异 | 正极类型、盐阴离子 | E/S、载量、倍率、温度、锂量、LiNO₃ | 同一对配方，在两种倍率下各测
P416 | S33-C3¦S28-C4 | S33-C3 | S28-C4 | 否 | 否 | 是 | 否 | 指标不同（见③） | 多硫化物溶解或穿梭 / 过电位或动力学 | 强溶剂化 ↔ 适中溶剂化 / 常规 ↔ 适中溶剂化 | 无法判断（无共同刻度） | 5 / ?｜缺 | 3.8 / ?｜缺 | 0.15 / 0.2｜同 | ? / ?｜缺 | 薄 / 未报告｜缺 | 硫碳 / 硫碳｜同 | FSI / TFSI｜异 | 摩尔比 1.0（相对 DME 18.5） / 0.4 M / 0.2（摩尔比） / 0.2 M｜缺 | 2 | 3 | ③ 指标不同（多硫化物溶解或穿梭 vs 过电位或动力学）；① 具体条件差异：盐阴离子 | 仅发现差异 | 倍率、正极类型 | E/S、载量、温度、锂量、盐阴离子、LiNO₃ | 同一组电池同时报告两类指标（容量 / 寿命）
P417 | S21-C3¦S33-C2 | S21-C3 | S33-C2 | 否 | 否 | 是 | 是 | 取值点不同／待核可比性（0.1C 首圈 vs 预循环后 0.15C 首圈） | 过电位或动力学 / 过电位或动力学 | 常规 ↔ 弱溶剂化 / 强溶剂化 ↔ 适中溶剂化 | 无法判断（无共同刻度） | 14.6 / 5｜异 | 1.2 / 3.8｜异 | 0.1 / 0.15｜同 | ? / ?｜缺 | 厚 / 薄｜异 | 硫碳 / 硫碳｜同 | TFSI / FSI｜异 | 无 / 无 / 摩尔比 1.0（相对 DME 18.5） / 0.4 M｜缺 | 2 | 6 | ① 具体条件差异：E/S、载量、锂量、盐阴离子 | 仅发现差异 | 倍率、正极类型 | E/S、载量、温度、锂量、盐阴离子、LiNO₃ | 同一对配方，其余条件固定，在两种 E/S 下各测；同一对配方，固定 E/S 与锂量，在两种硫载量下各测；同一对配方、固定硫载量，在薄锂与厚锂下各测
P418 | S39-C6¦S33-C7 | S39-C6 | S33-C7 | 否 | 否 | 是 | 否 | 指标不同（见③） | 阻抗 / 其他 | 常规 ↔ 适中溶剂化 / 强溶剂化 ↔ 适中溶剂化 | 无法判断（无共同刻度） | 10 / 5｜异 | 3.5 / 3.8｜同 | 0.07 / 0.15｜异 | ? / ?｜缺 | 中 / 薄｜异 | 硫碳 / 硫碳｜同 | TFSI / FSI｜异 | 0.2 M / 0.2 M / 摩尔比 1.0（相对 DME 18.5） / 0.4 M｜缺 | 2 | 6 | ③ 指标不同（阻抗 vs 其他）；① 具体条件差异：E/S、倍率、锂量、盐阴离子 | 仅发现差异 | 载量、正极类型 | E/S、倍率、温度、锂量、盐阴离子、LiNO₃ | 同一对配方，其余条件固定，在两种 E/S 下各测；同一对配方，在两种倍率下各测；同一对配方、固定硫载量，在薄锂与厚锂下各测；同一组电池同时报告两类指标（容量 / 寿命）
P419 | S24-C10¦S33-C7 | S24-C10 | S33-C7 | 否 | 否 | 是 | 否 | 指标不同（见③） | 过电位或动力学 / 其他 | 常规 ↔ 适中溶剂化 / 强溶剂化 ↔ 适中溶剂化 | 无法判断（无共同刻度） | ? / 5｜缺 | ? / 3.8｜缺 | 0.1 / 0.15｜同 | 25 / ?｜缺 | 未报告 / 薄｜缺 | 硫碳 / 硫碳｜同 | TFSI / FSI｜异 | 未写 / 未写 / 摩尔比 1.0（相对 DME 18.5） / 0.4 M｜缺 | 2 | 3 | ③ 指标不同（过电位或动力学 vs 其他）；① 具体条件差异：盐阴离子 | 仅发现差异 | 倍率、正极类型 | E/S、载量、温度、锂量、盐阴离子、LiNO₃ | 同一组电池同时报告两类指标（容量 / 寿命）
P420 | S21-C11¦S39-C2 | S21-C11 | S39-C2 | 否 | 否 | 是 | 否 | 指标不同（见③） | 过电位或动力学 / 其他 | 常规 ↔ 弱溶剂化 / 常规 ↔ 适中溶剂化 | 无法判断（无共同刻度） | ? / ?｜缺 | ? / ?｜缺 | ? / ?｜缺 | ? / ?｜缺 | 厚 / 中｜异 | 溶液正极 / 溶液正极｜同 | TFSI / TFSI｜同 | 无 / 无 / 0.1 M / 0.1 M｜异 | 2 | 4 | ③ 指标不同（过电位或动力学 vs 其他）；① 具体条件差异：锂量、LiNO₃ | 仅发现差异 | 正极类型、盐阴离子 | E/S、载量、倍率、温度、锂量、LiNO₃ | 同一对配方、固定硫载量，在薄锂与厚锂下各测；同一组电池同时报告两类指标（容量 / 寿命）
P421 | S51-C13¦S44-C3 | S51-C13 | S44-C3 | 否 | 否 | 是 | 否 | 指标不同（见③） | 其他 / 过电位或动力学 | 高浓 ↔ 其他 / 常规 ↔ 局部高浓 | 无法判断（无共同刻度） | ? / 7｜缺 | ? / 4.5｜缺 | ? / 0.1｜缺 | ? / ?｜缺 | 不适用 / 厚｜缺 | 无（Li‖Li） / 硫碳｜异 | TFSI / TFSI｜同 | 无 / 无 / 无 / 0.5 M｜同 | 2 | 3 | ④ 口径不同（正极类型）；③ 指标不同（其他 vs 过电位或动力学） | 仅发现差异 | 盐阴离子、LiNO₃ | E/S、载量、倍率、温度、锂量、正极类型 | 同一组电池同时报告两类指标（容量 / 寿命）
P422 | S23-C11¦S51-C4 | S23-C11 | S51-C4 | 否 | 否 | 是 | 否 | 指标不同（见③） | 倍率容量 / 首圈容量 | 常规 ↔ 弱溶剂化 / 高浓 ↔ 其他 | 无法判断（无共同刻度） | 6 / ?｜缺 | 3.7 / 1｜异 | 0.5 / 0.05｜异 | ? / ?｜缺 | 薄 / 未报告｜缺 | 硫碳 / 硫碳｜同 | TFSI / TFSI｜同 | 0.2 M / 0.2 M / 无 / 无｜异 | 2 | 5 | ③ 指标不同（倍率容量 vs 首圈容量）；① 具体条件差异：载量、倍率、LiNO₃ | 仅发现差异 | 正极类型、盐阴离子 | E/S、载量、倍率、温度、锂量、LiNO₃ | 同一对配方，固定 E/S 与锂量，在两种硫载量下各测；同一对配方，在两种倍率下各测；同一组电池同时报告两类指标（容量 / 寿命）
P423 | S32-C8¦S51-C10 | S32-C8 | S51-C10 | 否 | 否 | 是 | 是 | 取值点不同／待核可比性（第 1 → 250 圈 vs 第 2 圈） | 过电位或动力学 / 过电位或动力学 | 常规 ↔ 适中溶剂化 / 高浓 ↔ 其他 | 无法判断（无共同刻度） | 8 / ?｜缺 | 4 / 1｜异 | 0.2 / 0.05｜异 | 25 / ?｜缺 | 厚 / 未报告｜缺 | 硫碳 / 硫碳｜同 | TFSI / TFSI｜同 | 2 wt% / 2 wt% / 无 / 无｜异 | 2 | 5 | ① 具体条件差异：载量、倍率、LiNO₃ | 仅发现差异 | 正极类型、盐阴离子 | E/S、载量、倍率、温度、锂量、LiNO₃ | 同一对配方，固定 E/S 与锂量，在两种硫载量下各测；同一对配方，在两种倍率下各测
P424 | S23-C11¦S10-C1 | S23-C11 | S10-C1 | 否 | 否 | 是 | 否 | 指标不同（见③） | 倍率容量 / 首圈容量 | 常规 ↔ 弱溶剂化 / 强溶剂化 ↔ 常规 | 无法判断（无共同刻度） | 6 / 20｜异 | 3.7 / 2｜异 | 0.5 / 0.05｜异 | ? / ?｜缺 | 薄 / 未报告｜缺 | 硫碳 / 多硫化物预载碳纤维｜异 | TFSI / SCN（+ TFSI）/TFSI｜异 | 0.2 M / 0.2 M / 0.2 M / 0.2 M｜同 | 1 | 6 | ④ 口径不同（正极类型）；③ 指标不同（倍率容量 vs 首圈容量）；① 具体条件差异：E/S、载量、倍率、盐阴离子 | 仅发现差异 | LiNO₃ | E/S、载量、倍率、温度、锂量、正极类型、盐阴离子 | 同一对配方，其余条件固定，在两种 E/S 下各测；同一对配方，固定 E/S 与锂量，在两种硫载量下各测；同一对配方，在两种倍率下各测；同一组电池同时报告两类指标（容量 / 寿命）
P425 | S25-C10¦S10-C2 | S25-C10 | S10-C2 | 否 | 否 | 是 | 是 | 取值点不同／待核可比性（C/5 首圈 vs 0.05C 首次放电） | 首圈容量 / 首圈容量 | 常规 ↔ 适中溶剂化 / 强溶剂化 ↔ 常规 | 无法判断（无共同刻度） | 10 / 20｜异 | 3.7 / 2｜异 | 0.18 / 0.05｜异 | 21 / ?｜缺 | 未报告 / 未报告｜缺 | 硫碳 / 多硫化物预载碳纤维｜异 | TFSI / Br（+ TFSI）/TFSI｜异 | 0.2 M / 0.2 M / 0.2 M / 0.2 M｜同 | 1 | 6 | ④ 口径不同（正极类型）；① 具体条件差异：E/S、载量、倍率、盐阴离子 | 仅发现差异 | LiNO₃ | E/S、载量、倍率、温度、锂量、正极类型、盐阴离子 | 同一对配方，其余条件固定，在两种 E/S 下各测；同一对配方，固定 E/S 与锂量，在两种硫载量下各测；同一对配方，在两种倍率下各测
P426 | S44-C1¦S10-C2 | S44-C1 | S10-C2 | 否 | 否 | 是 | 是 | 取值点不同／待核可比性（C/10 首圈 vs 0.05C 首次放电） | 首圈容量 / 首圈容量 | 常规 ↔ 局部高浓 / 强溶剂化 ↔ 常规 | 无法判断（无共同刻度） | 7 / 20｜异 | 4.5 / 2｜异 | 0.1 / 0.05｜同 | ? / ?｜缺 | 厚 / 未报告｜缺 | 硫碳 / 多硫化物预载碳纤维｜异 | TFSI / Br（+ TFSI）/TFSI｜异 | 无 / 0.5 M / 0.2 M / 0.2 M｜异 | 1 | 6 | ④ 口径不同（正极类型）；① 具体条件差异：E/S、载量、盐阴离子、LiNO₃ | 仅发现差异 | 倍率 | E/S、载量、温度、锂量、正极类型、盐阴离子、LiNO₃ | 同一对配方，其余条件固定，在两种 E/S 下各测；同一对配方，固定 E/S 与锂量，在两种硫载量下各测
P427 | S51-C5¦S10-C2 | S51-C5 | S10-C2 | 否 | 否 | 是 | 是 | 取值点不同／待核可比性（0.05C 首圈 vs 0.05C 首次放电） | 首圈容量 / 首圈容量 | 高浓 ↔ 其他 / 强溶剂化 ↔ 常规 | 无法判断（无共同刻度） | ? / 20｜缺 | 1 / 2｜异 | 0.05 / 0.05｜同 | ? / ?｜缺 | 未报告 / 未报告｜缺 | 硫碳 / 多硫化物预载碳纤维｜异 | TFSI / Br（+ TFSI）/TFSI｜异 | 无 / 无 / 0.2 M / 0.2 M｜异 | 1 | 5 | ④ 口径不同（正极类型）；① 具体条件差异：载量、盐阴离子、LiNO₃ | 仅发现差异 | 倍率 | E/S、载量、温度、锂量、正极类型、盐阴离子、LiNO₃ | 同一对配方，固定 E/S 与锂量，在两种硫载量下各测
P428 | S39-C6¦S10-C7 | S39-C6 | S10-C7 | 否 | 否 | 是 | 否 | 指标不同（见③） | 阻抗 / 过电位或动力学 | 常规 ↔ 适中溶剂化 / 强溶剂化 ↔ 常规 | 无法判断（无共同刻度） | 10 / ?｜缺 | 3.5 / ?｜缺 | 0.07 / ?｜缺 | ? / ?｜缺 | 中 / 厚｜异 | 硫碳 / 溶液正极｜异 | TFSI / Br（+ TFSI）/TFSI｜异 | 0.2 M / 0.2 M / 0.2 M / 0.2 M｜同 | 1 | 4 | ④ 口径不同（正极类型）；③ 指标不同（阻抗 vs 过电位或动力学）；① 具体条件差异：锂量、盐阴离子 | 仅发现差异 | LiNO₃ | E/S、载量、倍率、温度、锂量、正极类型、盐阴离子 | 同一对配方、固定硫载量，在薄锂与厚锂下各测；同一组电池同时报告两类指标（容量 / 寿命）
P429 | S44-C4¦S10-C8 | S44-C4 | S10-C8 | 否 | 否 | 是 | 是 | 取值点不同／待核可比性（第 33 圈后 vs 2.0 V 恒电位） | 过电位或动力学 / 过电位或动力学 | 常规 ↔ 局部高浓 / 强溶剂化 ↔ 强溶剂化 | 无法判断（无共同刻度） | 7 / ?｜缺 | 4.5 / ?｜缺 | 0.1 / ?｜缺 | ? / ?｜缺 | 厚 / 厚｜同 | 硫碳 / 溶液正极｜异 | TFSI / Br（+ TFSI）/SCN（+ TFSI）｜异 | 无 / 0.5 M / 0.2 M / 0.2 M｜异 | 1 | 4 | ④ 口径不同（正极类型）；① 具体条件差异：盐阴离子、LiNO₃ | 仅发现差异 | 锂量 | E/S、载量、倍率、温度、正极类型、盐阴离子、LiNO₃ | 先补齐未知条件再定
P430 | S23-C6¦S10-C8 | S23-C6 | S10-C8 | 否 | 否 | 是 | 是 | 取值点不同／待核可比性（测试结束时 vs 2.0 V 恒电位） | 过电位或动力学 / 过电位或动力学 | 常规 ↔ 弱溶剂化 / 强溶剂化 ↔ 强溶剂化 | 无法判断（无共同刻度） | ? / ?｜缺 | ? / ?｜缺 | ? / ?｜缺 | ? / ?｜缺 | 不适用 / 厚｜缺 | 无（Li‖Li） / 溶液正极｜异 | TFSI / Br（+ TFSI）/SCN（+ TFSI）｜异 | 0.2 M / 0.2 M / 0.2 M / 0.2 M｜同 | 1 | 3 | ④ 口径不同（正极类型）；① 具体条件差异：盐阴离子 | 仅发现差异 | LiNO₃ | E/S、载量、倍率、温度、锂量、正极类型、盐阴离子 | 先补齐未知条件再定
P431 | S32-C8¦S10-C8 | S32-C8 | S10-C8 | 否 | 否 | 是 | 是 | 取值点不同／待核可比性（第 1 → 250 圈 vs 2.0 V 恒电位） | 过电位或动力学 / 过电位或动力学 | 常规 ↔ 适中溶剂化 / 强溶剂化 ↔ 强溶剂化 | 无法判断（无共同刻度） | 8 / ?｜缺 | 4 / ?｜缺 | 0.2 / ?｜缺 | 25 / ?｜缺 | 厚 / 厚｜同 | 硫碳 / 溶液正极｜异 | TFSI / Br（+ TFSI）/SCN（+ TFSI）｜异 | 2 wt% / 2 wt% / 0.2 M / 0.2 M｜缺 | 1 | 3 | ④ 口径不同（正极类型）；① 具体条件差异：盐阴离子 | 仅发现差异 | 锂量 | E/S、载量、倍率、温度、正极类型、盐阴离子、LiNO₃ | 先补齐未知条件再定
P432 | S21-C2¦S10-C15 | S21-C2 | S10-C15 | 否 | 否 | 是 | 否 | 指标不同（见③） | 全电池库仑效率 / 循环保持率或寿命 | 常规 ↔ 弱溶剂化 / 强溶剂化 ↔ 常规 | 无法判断（无共同刻度） | 14.6 / 8｜异 | 1.2 / 3｜异 | 0.1 / 0.3｜异 | ? / ?｜缺 | 厚 / 未报告｜缺 | 硫碳 / 硫碳｜同 | TFSI / SCN（+ TFSI）/TFSI｜异 | 无 / 无 / 0.2 M / 0.2 M｜异 | 1 | 6 | ③ 指标不同（全电池库仑效率 vs 循环保持率或寿命）；① 具体条件差异：E/S、载量、倍率、盐阴离子、LiNO₃ | 仅发现差异 | 正极类型 | E/S、载量、倍率、温度、锂量、盐阴离子、LiNO₃ | 同一对配方，其余条件固定，在两种 E/S 下各测；同一对配方，固定 E/S 与锂量，在两种硫载量下各测；同一对配方，在两种倍率下各测；同一组电池同时报告两类指标（容量 / 寿命）
P433 | S51-C7¦S10-C15 | S51-C7 | S10-C15 | 否 | 否 | 是 | 是 | 取值点不同／待核可比性（50 圈内（3 M 稳定在约 950 mAh/g） vs 寿命） | 循环保持率或寿命 / 循环保持率或寿命 | 高浓 ↔ 其他 / 强溶剂化 ↔ 常规 | 无法判断（无共同刻度） | ? / 8｜缺 | 1 / 3｜异 | 0.05 / 0.3｜异 | ? / ?｜缺 | 未报告 / 未报告｜缺 | 硫碳 / 硫碳｜同 | TFSI / SCN（+ TFSI）/TFSI｜异 | 无 / 无 / 0.2 M / 0.2 M｜异 | 1 | 5 | ① 具体条件差异：载量、倍率、盐阴离子、LiNO₃ | 仅发现差异 | 正极类型 | E/S、载量、倍率、温度、锂量、盐阴离子、LiNO₃ | 同一对配方，固定 E/S 与锂量，在两种硫载量下各测；同一对配方，在两种倍率下各测
P434 | S21-C14¦S10-C19 | S21-C14 | S10-C19 | 否 | 否 | 是 | 是 | 取值点不同／待核可比性（失效前 vs 极化突增前） | 锂对称电池寿命 / 锂对称电池寿命 | 常规 ↔ 弱溶剂化 / 强溶剂化 ↔ 常规 | 无法判断（无共同刻度） | ? / ?｜缺 | ? / ?｜缺 | ? / ?｜缺 | ? / ?｜缺 | 不适用 / 不适用｜缺 | 无（Li‖Li） / 无（Li‖Li）｜同 | TFSI / SCN（+ TFSI）/TFSI｜异 | 无 / 无 / 0.2 M / 0.2 M｜异 | 1 | 3 | ① 具体条件差异：盐阴离子、LiNO₃ | 仅发现差异 | 正极类型 | E/S、载量、倍率、温度、锂量、盐阴离子、LiNO₃ | 先补齐未知条件再定
P435 | S23-C7¦S10-C20 | S23-C7 | S10-C20 | 否 | 否 | 是 | 否 | 指标不同（见③） | Li‖Cu 库仑效率 / 锂对称电池寿命 | 常规 ↔ 弱溶剂化 / 强溶剂化 ↔ 强溶剂化 | 无法判断（无共同刻度） | ? / ?｜缺 | ? / ?｜缺 | ? / ?｜缺 | ? / ?｜缺 | 不适用 / 不适用｜缺 | 无（Li‖Cu） / 无（Li‖Li）｜异 | TFSI / Br（+ TFSI）/SCN（+ TFSI）｜异 | 0.2 M / 0.2 M / 0.2 M / 0.2 M｜同 | 1 | 3 | ④ 口径不同（正极类型）；③ 指标不同（Li‖Cu 库仑效率 vs 锂对称电池寿命）；① 具体条件差异：盐阴离子 | 仅发现差异 | LiNO₃ | E/S、载量、倍率、温度、锂量、正极类型、盐阴离子 | 同一组电池同时报告两类指标（容量 / 寿命）
P436 | S10-C18¦S16-C20 | S10-C18 | S16-C20 | 否 | 否 | 是 | 是 | 取值点不同／待核可比性（极化突增前 vs 短路前） | 锂对称电池寿命 / 锂对称电池寿命 | 强溶剂化 ↔ 常规 / 强溶剂化 ↔ 常规 | 无法判断（无共同刻度） | ? / ?｜缺 | ? / ?｜缺 | ? / ?｜缺 | ? / ?｜缺 | 不适用 / 不适用｜缺 | 无（Li‖Li） / 无（Li‖Li）｜同 | Br（+ TFSI）/TFSI / TFSI｜异 | 0.2 M / 0.2 M / 0.8 M / 0.8 M｜异 | 1 | 3 | ① 具体条件差异：盐阴离子、LiNO₃ | 仅发现差异 | 正极类型 | E/S、载量、倍率、温度、锂量、盐阴离子、LiNO₃ | 先补齐未知条件再定
P437 | S37-C1¦S16-C20 | S37-C1 | S16-C20 | 否 | 否 | 是 | 否 | 指标不同（见③） | Li‖Cu 库仑效率 / 锂对称电池寿命 | 常规 ↔ 局部高浓 / 强溶剂化 ↔ 常规 | 无法判断（无共同刻度） | ? / ?｜缺 | ? / ?｜缺 | ? / ?｜缺 | 25 / ?｜缺 | 不适用 / 不适用｜缺 | 无（Li‖Cu） / 无（Li‖Li）｜异 | TFSI / TFSI｜同 | 无 / 无 / 0.8 M / 0.8 M｜异 | 1 | 3 | ④ 口径不同（正极类型）；③ 指标不同（Li‖Cu 库仑效率 vs 锂对称电池寿命）；① 具体条件差异：LiNO₃ | 仅发现差异 | 盐阴离子 | E/S、载量、倍率、温度、锂量、正极类型、LiNO₃ | 同一组电池同时报告两类指标（容量 / 寿命）
P438 | S51-C13¦S18-C6 | S51-C13 | S18-C6 | 否 | 否 | 是 | 否 | 指标不同（见③） | 其他 / 过电位或动力学 | 高浓 ↔ 其他 / 常规 ↔ 弱溶剂化 | 无法判断（无共同刻度） | ? / 8.48｜缺 | ? / 4｜缺 | ? / 0.1｜缺 | ? / ?｜缺 | 不适用 / 厚｜缺 | 无（Li‖Li） / 硫碳｜异 | TFSI / TFSI｜同 | 无 / 无 / 2 wt% / 2 wt%｜异 | 1 | 3 | ④ 口径不同（正极类型）；③ 指标不同（其他 vs 过电位或动力学）；① 具体条件差异：LiNO₃ | 仅发现差异 | 盐阴离子 | E/S、载量、倍率、温度、锂量、正极类型、LiNO₃ | 同一组电池同时报告两类指标（容量 / 寿命）
P439 | S23-C6¦S18-C6 | S23-C6 | S18-C6 | 否 | 否 | 是 | 是 | 取值点不同／待核可比性（测试结束时 vs 两平台之间最低电压） | 过电位或动力学 / 过电位或动力学 | 常规 ↔ 弱溶剂化 / 常规 ↔ 弱溶剂化 | 无法判断（无共同刻度） | ? / 8.48｜缺 | ? / 4｜缺 | ? / 0.1｜缺 | ? / ?｜缺 | 不适用 / 厚｜缺 | 无（Li‖Li） / 硫碳｜异 | TFSI / TFSI｜同 | 0.2 M / 0.2 M / 2 wt% / 2 wt%｜缺 | 1 | 2 | ④ 口径不同（正极类型） | 仅发现差异 | 盐阴离子 | E/S、载量、倍率、温度、锂量、正极类型、LiNO₃ | 先补齐未知条件再定
P440 | S28-C1¦S18-C7 | S28-C1 | S18-C7 | 否 | 否 | 是 | 是 | 取值点不同／待核可比性（第 400 h vs 最大极化点（两平台之间）） | 过电位或动力学 / 过电位或动力学 | 常规 ↔ 适中溶剂化 / 常规 ↔ 弱溶剂化 | 无法判断（无共同刻度） | ? / 8.48｜缺 | ? / 4｜缺 | ? / 0.1｜缺 | ? / ?｜缺 | 不适用 / 厚｜缺 | 无（Li‖Li） / 硫碳｜异 | TFSI / TFSI｜同 | 0.2（摩尔比） / 0.2 M / 2 wt% / 2 wt%｜缺 | 1 | 2 | ④ 口径不同（正极类型） | 仅发现差异 | 盐阴离子 | E/S、载量、倍率、温度、锂量、正极类型、LiNO₃ | 先补齐未知条件再定
P441 | S24-C6¦S19-C4 | S24-C6 | S19-C4 | 否 | 否 | 是 | 否 | 指标不同（见③） | 首圈容量 / 倍率容量 | 常规 ↔ 适中溶剂化 / 强溶剂化 ↔ 常规 | 无法判断（无共同刻度） | 3 / 19｜异 | 4 / 1.4｜异 | ? / 1｜缺 | 25 / ?｜缺 | 未报告 / 未报告｜缺 | 硫碳 / 溶液正极｜异 | TFSI / TFSI｜同 | 未写 / 未写 / 0.4 M / 0.4 M｜缺 | 1 | 4 | ④ 口径不同（正极类型）；③ 指标不同（首圈容量 vs 倍率容量）；① 具体条件差异：E/S、载量 | 仅发现差异 | 盐阴离子 | E/S、载量、倍率、温度、锂量、正极类型、LiNO₃ | 同一对配方，其余条件固定，在两种 E/S 下各测；同一对配方，固定 E/S 与锂量，在两种硫载量下各测；同一组电池同时报告两类指标（容量 / 寿命）
P442 | S32-C2¦S19-C4 | S32-C2 | S19-C4 | 否 | 否 | 是 | 是 | 取值点不同／待核可比性（放电 C/2 vs 1C） | 倍率容量 / 倍率容量 | 常规 ↔ 适中溶剂化 / 强溶剂化 ↔ 常规 | 无法判断（无共同刻度） | 8 / 19｜异 | 4 / 1.4｜异 | ? / 1｜缺 | 25 / ?｜缺 | 厚 / 未报告｜缺 | 硫碳 / 溶液正极｜异 | TFSI / TFSI｜同 | 2 wt% / 2 wt% / 0.4 M / 0.4 M｜缺 | 1 | 4 | ④ 口径不同（正极类型）；① 具体条件差异：E/S、载量 | 仅发现差异 | 盐阴离子 | E/S、载量、倍率、温度、锂量、正极类型、LiNO₃ | 同一对配方，其余条件固定，在两种 E/S 下各测；同一对配方，固定 E/S 与锂量，在两种硫载量下各测
P443 | S37-C1¦S19-C9 | S37-C1 | S19-C9 | 否 | 否 | 是 | 否 | 指标不同（见③） | Li‖Cu 库仑效率 / 锂对称电池寿命 | 常规 ↔ 局部高浓 / 强溶剂化 ↔ 强溶剂化 | 无法判断（无共同刻度） | ? / ?｜缺 | ? / ?｜缺 | ? / ?｜缺 | 25 / ?｜缺 | 不适用 / 不适用｜缺 | 无（Li‖Cu） / 无（Li‖Li）｜异 | TFSI / TFSI｜同 | 无 / 无 / 0.4 M / 0.4 M｜异 | 1 | 3 | ④ 口径不同（正极类型）；③ 指标不同（Li‖Cu 库仑效率 vs 锂对称电池寿命）；① 具体条件差异：LiNO₃ | 仅发现差异 | 盐阴离子 | E/S、载量、倍率、温度、锂量、正极类型、LiNO₃ | 同一组电池同时报告两类指标（容量 / 寿命）
P444 | S09-C10¦S19-C9 | S09-C10 | S19-C9 | 否 | 否 | 是 | 否 | 指标不同（见③） | Li‖Cu 库仑效率 / 锂对称电池寿命 | 常规 ↔ 适中溶剂化 / 强溶剂化 ↔ 强溶剂化 | 无法判断（无共同刻度） | ? / ?｜缺 | ? / ?｜缺 | ? / ?｜缺 | 60 / ?｜缺 | 不适用 / 不适用｜缺 | 无（Li‖Cu） / 无（Li‖Li）｜异 | TFSI / TFSI｜同 | 未写（方法未列） / 未写（方法部分说对照含 1 wt%，室温实验是否含不确定） / 0.4 M / 0.4 M｜缺 | 1 | 2 | ④ 口径不同（正极类型）；③ 指标不同（Li‖Cu 库仑效率 vs 锂对称电池寿命） | 仅发现差异 | 盐阴离子 | E/S、载量、倍率、温度、锂量、正极类型、LiNO₃ | 同一组电池同时报告两类指标（容量 / 寿命）
P445 | S32-C1¦S19-C9 | S32-C1 | S19-C9 | 否 | 否 | 是 | 否 | 指标不同（见③） | Li‖Cu 库仑效率 / 锂对称电池寿命 | 常规 ↔ 适中溶剂化 / 强溶剂化 ↔ 强溶剂化 | 无法判断（无共同刻度） | ? / ?｜缺 | ? / ?｜缺 | ? / ?｜缺 | 25 / ?｜缺 | 不适用 / 不适用｜缺 | 无（Li‖Cu） / 无（Li‖Li）｜异 | TFSI / TFSI｜同 | 2 wt% / 2 wt% / 0.4 M / 0.4 M｜缺 | 1 | 2 | ④ 口径不同（正极类型）；③ 指标不同（Li‖Cu 库仑效率 vs 锂对称电池寿命） | 仅发现差异 | 盐阴离子 | E/S、载量、倍率、温度、锂量、正极类型、LiNO₃ | 同一组电池同时报告两类指标（容量 / 寿命）
P446 | S51-C13¦S23-C3 | S51-C13 | S23-C3 | 否 | 否 | 是 | 否 | 指标不同（见③） | 其他 / 过电位或动力学 | 高浓 ↔ 其他 / 常规 ↔ 弱溶剂化 | 无法判断（无共同刻度） | ? / 8｜缺 | ? / 3.8｜缺 | ? / 0.05｜缺 | ? / ?｜缺 | 不适用 / 厚｜缺 | 无（Li‖Li） / 硫碳｜异 | TFSI / TFSI｜同 | 无 / 无 / 0.2 M / 0.2 M｜异 | 1 | 3 | ④ 口径不同（正极类型）；③ 指标不同（其他 vs 过电位或动力学）；① 具体条件差异：LiNO₃ | 仅发现差异 | 盐阴离子 | E/S、载量、倍率、温度、锂量、正极类型、LiNO₃ | 同一组电池同时报告两类指标（容量 / 寿命）
P447 | S28-C1¦S23-C3 | S28-C1 | S23-C3 | 否 | 否 | 是 | 是 | 取值点不同／待核可比性（第 400 h vs DoD ≈ 20%） | 过电位或动力学 / 过电位或动力学 | 常规 ↔ 适中溶剂化 / 常规 ↔ 弱溶剂化 | 无法判断（无共同刻度） | ? / 8｜缺 | ? / 3.8｜缺 | ? / 0.05｜缺 | ? / ?｜缺 | 不适用 / 厚｜缺 | 无（Li‖Li） / 硫碳｜异 | TFSI / TFSI｜同 | 0.2（摩尔比） / 0.2 M / 0.2 M / 0.2 M｜缺 | 1 | 2 | ④ 口径不同（正极类型） | 仅发现差异 | 盐阴离子 | E/S、载量、倍率、温度、锂量、正极类型、LiNO₃ | 先补齐未知条件再定
P448 | S51-C13¦S25-C24 | S51-C13 | S25-C24 | 否 | 否 | 是 | 否 | 指标不同（见③） | 其他 / 阻抗 | 高浓 ↔ 其他 / 常规 ↔ 适中溶剂化 | 无法判断（无共同刻度） | ? / ?｜缺 | ? / ?｜缺 | ? / ?｜缺 | ? / ?｜缺 | 不适用 / 未报告｜缺 | 无（Li‖Li） / 溶液正极｜异 | TFSI / TFSI｜同 | 无 / 无 / 0.2 M / 0.2 M｜异 | 1 | 3 | ④ 口径不同（正极类型）；③ 指标不同（其他 vs 阻抗）；① 具体条件差异：LiNO₃ | 仅发现差异 | 盐阴离子 | E/S、载量、倍率、温度、锂量、正极类型、LiNO₃ | 同一组电池同时报告两类指标（容量 / 寿命）
P449 | S28-C1¦S25-C24 | S28-C1 | S25-C24 | 否 | 否 | 是 | 否 | 指标不同（见③） | 过电位或动力学 / 阻抗 | 常规 ↔ 适中溶剂化 / 常规 ↔ 适中溶剂化 | 无法判断（无共同刻度） | ? / ?｜缺 | ? / ?｜缺 | ? / ?｜缺 | ? / ?｜缺 | 不适用 / 未报告｜缺 | 无（Li‖Li） / 溶液正极｜异 | TFSI / TFSI｜同 | 0.2（摩尔比） / 0.2 M / 0.2 M / 0.2 M｜缺 | 1 | 2 | ④ 口径不同（正极类型）；③ 指标不同（过电位或动力学 vs 阻抗） | 仅发现差异 | 盐阴离子 | E/S、载量、倍率、温度、锂量、正极类型、LiNO₃ | 同一组电池同时报告两类指标（容量 / 寿命）
P450 | S51-C13¦S28-C5 | S51-C13 | S28-C5 | 否 | 否 | 是 | 是 | 取值点不同／待核可比性（开路 30 天 vs 首次放电） | 其他 / 其他 | 高浓 ↔ 其他 / 常规 ↔ 适中溶剂化 | 无法判断（无共同刻度） | ? / ?｜缺 | ? / ?｜缺 | ? / 0.2｜缺 | ? / ?｜缺 | 不适用 / 未报告｜缺 | 无（Li‖Li） / 硫碳｜异 | TFSI / TFSI｜同 | 无 / 无 / 0.2（摩尔比） / 0.2 M｜异 | 1 | 3 | ④ 口径不同（正极类型）；① 具体条件差异：LiNO₃ | 仅发现差异 | 盐阴离子 | E/S、载量、倍率、温度、锂量、正极类型、LiNO₃ | 先补齐未知条件再定
P451 | S09-C10¦S33-C5 | S09-C10 | S33-C5 | 否 | 否 | 是 | 是 | 取值点不同／待核可比性（Aurbach 平均 CE vs Aurbach 法 CE） | Li‖Cu 库仑效率 / Li‖Cu 库仑效率 | 常规 ↔ 适中溶剂化 / 强溶剂化 ↔ 适中溶剂化 | 无法判断（无共同刻度） | ? / ?｜缺 | ? / ?｜缺 | ? / ?｜缺 | 60 / ?｜缺 | 不适用 / 不适用｜缺 | 无（Li‖Cu） / 无（Li‖Cu）｜同 | TFSI / FSI｜异 | 未写（方法未列） / 未写（方法部分说对照含 1 wt%，室温实验是否含不确定） / 摩尔比 1.0（相对 DME 18.5） / 0.4 M｜缺 | 1 | 2 | ① 具体条件差异：盐阴离子 | 仅发现差异 | 正极类型 | E/S、载量、倍率、温度、锂量、盐阴离子、LiNO₃ | 先补齐未知条件再定
P452 | S23-C7¦S33-C5 | S23-C7 | S33-C5 | 否 | 否 | 是 | 是 | 取值点不同／待核可比性（平均 CE（改进测法） vs Aurbach 法 CE） | Li‖Cu 库仑效率 / Li‖Cu 库仑效率 | 常规 ↔ 弱溶剂化 / 强溶剂化 ↔ 适中溶剂化 | 无法判断（无共同刻度） | ? / ?｜缺 | ? / ?｜缺 | ? / ?｜缺 | ? / ?｜缺 | 不适用 / 不适用｜缺 | 无（Li‖Cu） / 无（Li‖Cu）｜同 | TFSI / FSI｜异 | 0.2 M / 0.2 M / 摩尔比 1.0（相对 DME 18.5） / 0.4 M｜缺 | 1 | 2 | ① 具体条件差异：盐阴离子 | 仅发现差异 | 正极类型 | E/S、载量、倍率、温度、锂量、盐阴离子、LiNO₃ | 先补齐未知条件再定
P453 | S25-C1¦S33-C5 | S25-C1 | S33-C5 | 否 | 否 | 是 | 是 | 取值点相同 | Li‖Cu 库仑效率 / Li‖Cu 库仑效率 | 常规 ↔ 适中溶剂化 / 强溶剂化 ↔ 适中溶剂化 | 无法判断（无共同刻度） | ? / ?｜缺 | ? / ?｜缺 | ? / ?｜缺 | ? / ?｜缺 | 不适用 / 不适用｜缺 | 无（Li‖Cu） / 无（Li‖Cu）｜同 | TFSI / FSI｜异 | 0.2 M / 0.2 M / 摩尔比 1.0（相对 DME 18.5） / 0.4 M｜缺 | 1 | 2 | ① 具体条件差异：盐阴离子 | 仅发现差异 | 正极类型 | E/S、载量、倍率、温度、锂量、盐阴离子、LiNO₃ | 先补齐未知条件再定
P454 | S44-C4¦S39-C2 | S44-C4 | S39-C2 | 否 | 否 | 是 | 否 | 指标不同（见③） | 过电位或动力学 / 其他 | 常规 ↔ 局部高浓 / 常规 ↔ 适中溶剂化 | 无法判断（无共同刻度） | 7 / ?｜缺 | 4.5 / ?｜缺 | 0.1 / ?｜缺 | ? / ?｜缺 | 厚 / 中｜异 | 硫碳 / 溶液正极｜异 | TFSI / TFSI｜同 | 无 / 0.5 M / 0.1 M / 0.1 M｜异 | 1 | 4 | ④ 口径不同（正极类型）；③ 指标不同（过电位或动力学 vs 其他）；① 具体条件差异：锂量、LiNO₃ | 仅发现差异 | 盐阴离子 | E/S、载量、倍率、温度、锂量、正极类型、LiNO₃ | 同一对配方、固定硫载量，在薄锂与厚锂下各测；同一组电池同时报告两类指标（容量 / 寿命）
P455 | S51-C13¦S39-C2 | S51-C13 | S39-C2 | 否 | 否 | 是 | 是 | 取值点不同／待核可比性（开路 30 天 vs GITT 首次放电第 II 段） | 其他 / 其他 | 高浓 ↔ 其他 / 常规 ↔ 适中溶剂化 | 无法判断（无共同刻度） | ? / ?｜缺 | ? / ?｜缺 | ? / ?｜缺 | ? / ?｜缺 | 不适用 / 中｜缺 | 无（Li‖Li） / 溶液正极｜异 | TFSI / TFSI｜同 | 无 / 无 / 0.1 M / 0.1 M｜异 | 1 | 3 | ④ 口径不同（正极类型）；① 具体条件差异：LiNO₃ | 仅发现差异 | 盐阴离子 | E/S、载量、倍率、温度、锂量、正极类型、LiNO₃ | 先补齐未知条件再定
P456 | S24-C10¦S39-C3 | S24-C10 | S39-C3 | 否 | 否 | 是 | 否 | 指标不同（见③） | 过电位或动力学 / 其他 | 常规 ↔ 适中溶剂化 / 常规 ↔ 弱溶剂化 | 无法判断（无共同刻度） | ? / ?｜缺 | ? / ?｜缺 | 0.1 / ?｜缺 | 25 / ?｜缺 | 未报告 / 中｜缺 | 硫碳 / 溶液正极｜异 | TFSI / TFSI｜同 | 未写 / 未写 / 0.1 M / 0.1 M｜缺 | 1 | 2 | ④ 口径不同（正极类型）；③ 指标不同（过电位或动力学 vs 其他） | 仅发现差异 | 盐阴离子 | E/S、载量、倍率、温度、锂量、正极类型、LiNO₃ | 同一组电池同时报告两类指标（容量 / 寿命）
P457 | S06-C1¦S10-C3 | S06-C1 | S10-C3 | 否 | 否 | 是 | 是 | 取值点不同／待核可比性（首次放电（硫利用率 96% vs 20%） vs 0.05C 首次放电） | 首圈容量 / 首圈容量 | 常规 ↔ 局部高浓 / 强溶剂化 ↔ 强溶剂化 | 无法判断（无共同刻度） | 2 / 20｜异 | 5 / 2｜异 | ? / 0.05｜缺 | 30 / ?｜缺 | 中 / 未报告｜缺 | 硫碳 / 多硫化物预载碳纤维｜异 | FSI / Br（+ TFSI）/SCN（+ TFSI）｜异 | 未写 / 未写 / 0.2 M / 0.2 M｜缺 | 0 | 4 | ④ 口径不同（正极类型）；① 具体条件差异：E/S、载量、盐阴离子 | 仅发现差异 |  | E/S、载量、倍率、温度、锂量、正极类型、盐阴离子、LiNO₃ | 同一对配方，其余条件固定，在两种 E/S 下各测；同一对配方，固定 E/S 与锂量，在两种硫载量下各测
P458 | S24-C6¦S10-C3 | S24-C6 | S10-C3 | 否 | 否 | 是 | 是 | 取值点不同／待核可比性（首次放电 vs 0.05C 首次放电） | 首圈容量 / 首圈容量 | 常规 ↔ 适中溶剂化 / 强溶剂化 ↔ 强溶剂化 | 无法判断（无共同刻度） | 3 / 20｜异 | 4 / 2｜异 | ? / 0.05｜缺 | 25 / ?｜缺 | 未报告 / 未报告｜缺 | 硫碳 / 多硫化物预载碳纤维｜异 | TFSI / Br（+ TFSI）/SCN（+ TFSI）｜异 | 未写 / 未写 / 0.2 M / 0.2 M｜缺 | 0 | 4 | ④ 口径不同（正极类型）；① 具体条件差异：E/S、载量、盐阴离子 | 仅发现差异 |  | E/S、载量、倍率、温度、锂量、正极类型、盐阴离子、LiNO₃ | 同一对配方，其余条件固定，在两种 E/S 下各测；同一对配方，固定 E/S 与锂量，在两种硫载量下各测
P459 | S32-C2¦S10-C3 | S32-C2 | S10-C3 | 否 | 否 | 是 | 否 | 指标不同（见③） | 倍率容量 / 首圈容量 | 常规 ↔ 适中溶剂化 / 强溶剂化 ↔ 强溶剂化 | 无法判断（无共同刻度） | 8 / 20｜异 | 4 / 2｜异 | ? / 0.05｜缺 | 25 / ?｜缺 | 厚 / 未报告｜缺 | 硫碳 / 多硫化物预载碳纤维｜异 | TFSI / Br（+ TFSI）/SCN（+ TFSI）｜异 | 2 wt% / 2 wt% / 0.2 M / 0.2 M｜缺 | 0 | 4 | ④ 口径不同（正极类型）；③ 指标不同（倍率容量 vs 首圈容量）；① 具体条件差异：E/S、载量、盐阴离子 | 仅发现差异 |  | E/S、载量、倍率、温度、锂量、正极类型、盐阴离子、LiNO₃ | 同一对配方，其余条件固定，在两种 E/S 下各测；同一对配方，固定 E/S 与锂量，在两种硫载量下各测；同一组电池同时报告两类指标（容量 / 寿命）
P460 | S37-C1¦S10-C20 | S37-C1 | S10-C20 | 否 | 否 | 是 | 否 | 指标不同（见③） | Li‖Cu 库仑效率 / 锂对称电池寿命 | 常规 ↔ 局部高浓 / 强溶剂化 ↔ 强溶剂化 | 无法判断（无共同刻度） | ? / ?｜缺 | ? / ?｜缺 | ? / ?｜缺 | 25 / ?｜缺 | 不适用 / 不适用｜缺 | 无（Li‖Cu） / 无（Li‖Li）｜异 | TFSI / Br（+ TFSI）/SCN（+ TFSI）｜异 | 无 / 无 / 0.2 M / 0.2 M｜异 | 0 | 3 | ④ 口径不同（正极类型）；③ 指标不同（Li‖Cu 库仑效率 vs 锂对称电池寿命）；① 具体条件差异：盐阴离子、LiNO₃ | 仅发现差异 |  | E/S、载量、倍率、温度、锂量、正极类型、盐阴离子、LiNO₃ | 同一组电池同时报告两类指标（容量 / 寿命）
P461 | S09-C10¦S10-C20 | S09-C10 | S10-C20 | 否 | 否 | 是 | 否 | 指标不同（见③） | Li‖Cu 库仑效率 / 锂对称电池寿命 | 常规 ↔ 适中溶剂化 / 强溶剂化 ↔ 强溶剂化 | 无法判断（无共同刻度） | ? / ?｜缺 | ? / ?｜缺 | ? / ?｜缺 | 60 / ?｜缺 | 不适用 / 不适用｜缺 | 无（Li‖Cu） / 无（Li‖Li）｜异 | TFSI / Br（+ TFSI）/SCN（+ TFSI）｜异 | 未写（方法未列） / 未写（方法部分说对照含 1 wt%，室温实验是否含不确定） / 0.2 M / 0.2 M｜缺 | 0 | 2 | ④ 口径不同（正极类型）；③ 指标不同（Li‖Cu 库仑效率 vs 锂对称电池寿命）；① 具体条件差异：盐阴离子 | 仅发现差异 |  | E/S、载量、倍率、温度、锂量、正极类型、盐阴离子、LiNO₃ | 同一组电池同时报告两类指标（容量 / 寿命）
P462 | S06-C1¦S19-C4 | S06-C1 | S19-C4 | 否 | 否 | 是 | 否 | 指标不同（见③） | 首圈容量 / 倍率容量 | 常规 ↔ 局部高浓 / 强溶剂化 ↔ 常规 | 无法判断（无共同刻度） | 2 / 19｜异 | 5 / 1.4｜异 | ? / 1｜缺 | 30 / ?｜缺 | 中 / 未报告｜缺 | 硫碳 / 溶液正极｜异 | FSI / TFSI｜异 | 未写 / 未写 / 0.4 M / 0.4 M｜缺 | 0 | 4 | ④ 口径不同（正极类型）；③ 指标不同（首圈容量 vs 倍率容量）；① 具体条件差异：E/S、载量、盐阴离子 | 仅发现差异 |  | E/S、载量、倍率、温度、锂量、正极类型、盐阴离子、LiNO₃ | 同一对配方，其余条件固定，在两种 E/S 下各测；同一对配方，固定 E/S 与锂量，在两种硫载量下各测；同一组电池同时报告两类指标（容量 / 寿命）
P463 | S51-C13¦S33-C7 | S51-C13 | S33-C7 | 否 | 否 | 是 | 是 | 取值点不同／待核可比性（开路 30 天 vs 第 36 圈后） | 其他 / 其他 | 高浓 ↔ 其他 / 强溶剂化 ↔ 适中溶剂化 | 无法判断（无共同刻度） | ? / 5｜缺 | ? / 3.8｜缺 | ? / 0.15｜缺 | ? / ?｜缺 | 不适用 / 薄｜缺 | 无（Li‖Li） / 硫碳｜异 | TFSI / FSI｜异 | 无 / 无 / 摩尔比 1.0（相对 DME 18.5） / 0.4 M｜缺 | 0 | 2 | ④ 口径不同（正极类型）；① 具体条件差异：盐阴离子 | 仅发现差异 |  | E/S、载量、倍率、温度、锂量、正极类型、盐阴离子、LiNO₃ | 先补齐未知条件再定

## 汇总
说明
阶段性汇总：23 篇、330 条比较，其中主层 247 条；随机样本 3 篇，其余按入选标签或定向精读选入（非随机）。两类不能合并做领域推断；下列计数只描述这些论文。
阈值、容差、档位均为方案2 §5.7 的建议值；匹配容差只是候选筛选，可比与否要人工核。
Q1 覆盖以主层比较为分母，只统计锂库存可核实的比较；'锂库存未知'另列。
E/S 档位来源分直接报告 / 计算 / 可靠换算 / 密度区间推定；'密度区间推定'只表示在假定的 0.8–2.0 g/mL 范围内档位不变，不进入连续值匹配，敏感性分析见 2c。
1a 覆盖表 Q1（锂量档；只含主层；含同向、差异小）
分析单元（指标组｜比较类型） | 薄 | 中 | 厚 | 未报告
其他｜其他 ↔ 其他 |  |  |  | 1 篇 / 1 条
其他｜常规 ↔ 其他 |  |  |  | 1 篇 / 2 条
其他｜常规 ↔ 局部高浓 |  |  | 1 篇 / 2 条
其他｜常规 ↔ 常规 |  |  |  | 1 篇 / 1 条
其他｜常规 ↔ 弱溶剂化 | 2 篇 / 3 条 |  | 5 篇 / 13 条
其他｜常规 ↔ 适中溶剂化 |  | 1 篇 / 2 条 | 1 篇 / 4 条 | 3 篇 / 11 条
其他｜弱溶剂化 ↔ 弱溶剂化 |  |  | 1 篇 / 1 条
其他｜强溶剂化 ↔ 其他 |  | 1 篇 / 5 条
其他｜强溶剂化 ↔ 弱溶剂化 | 1 篇 / 2 条
其他｜强溶剂化 ↔ 强溶剂化 |  |  |  | 1 篇 / 3 条
其他｜强溶剂化 ↔ 适中溶剂化 | 1 篇 / 15 条 |  |  | 1 篇 / 4 条
其他｜适中溶剂化 ↔ 局部高浓 |  |  |  | 1 篇 / 2 条
其他｜高浓 ↔ 其他 |  |  |  | 1 篇 / 2 条
容量与倍率｜其他 ↔ 其他 |  |  |  | 1 篇 / 1 条
容量与倍率｜局部高浓 ↔ 局部高浓 |  | 1 篇 / 2 条
容量与倍率｜常规 ↔ 局部高浓 |  | 1 篇 / 3 条 | 1 篇 / 1 条
容量与倍率｜常规 ↔ 弱溶剂化 | 4 篇 / 7 条 |  | 3 篇 / 5 条
容量与倍率｜常规 ↔ 适中溶剂化 | 2 篇 / 2 条 | 2 篇 / 2 条 | 1 篇 / 3 条 | 4 篇 / 14 条
容量与倍率｜常规 ↔ 难溶 |  |  |  | 1 篇 / 1 条
容量与倍率｜弱溶剂化 ↔ 弱溶剂化 | 1 篇 / 4 条 | 1 篇 / 2 条
容量与倍率｜强溶剂化 ↔ 常规 |  |  |  | 2 篇 / 4 条
容量与倍率｜强溶剂化 ↔ 弱溶剂化 | 1 篇 / 1 条
容量与倍率｜强溶剂化 ↔ 强溶剂化 |  |  |  | 1 篇 / 1 条
容量与倍率｜强溶剂化 ↔ 适中溶剂化 | 1 篇 / 3 条 |  |  | 1 篇 / 2 条
容量与倍率｜适中溶剂化 ↔ 其他 |  |  |  | 1 篇 / 1 条
容量与倍率｜适中溶剂化 ↔ 局部高浓 |  |  |  | 1 篇 / 1 条
容量与倍率｜适中溶剂化 ↔ 弱溶剂化 |  |  |  | 1 篇 / 3 条
容量与倍率｜适中溶剂化 ↔ 适中溶剂化 |  |  |  | 1 篇 / 2 条
容量与倍率｜适中溶剂化 ↔ 难溶 |  |  |  | 1 篇 / 1 条
容量与倍率｜高浓 ↔ 其他 |  |  |  | 1 篇 / 2 条
循环｜其他 ↔ 其他 |  |  |  | 1 篇 / 2 条
循环｜常规 ↔ 其他 |  |  |  | 1 篇 / 1 条
循环｜常规 ↔ 局部高浓 |  |  | 1 篇 / 5 条
循环｜常规 ↔ 弱溶剂化 | 3 篇 / 8 条 |  | 5 篇 / 15 条
循环｜常规 ↔ 适中溶剂化 | 2 篇 / 4 条 | 2 篇 / 2 条 | 1 篇 / 4 条 | 3 篇 / 13 条
循环｜弱溶剂化 ↔ 弱溶剂化 | 1 篇 / 2 条
循环｜强溶剂化 ↔ 其他 |  | 1 篇 / 7 条
循环｜强溶剂化 ↔ 常规 | 1 篇 / 1 条 |  |  | 3 篇 / 9 条
循环｜强溶剂化 ↔ 弱溶剂化 | 1 篇 / 1 条
循环｜强溶剂化 ↔ 强溶剂化 |  | 1 篇 / 6 条 |  | 2 篇 / 6 条
循环｜强溶剂化 ↔ 适中溶剂化 | 1 篇 / 4 条 |  |  | 2 篇 / 3 条
循环｜适中溶剂化 ↔ 其他 |  |  |  | 1 篇 / 1 条
循环｜适中溶剂化 ↔ 局部高浓 |  |  |  | 1 篇 / 1 条
循环｜适中溶剂化 ↔ 弱溶剂化 | 1 篇 / 2 条
循环｜适中溶剂化 ↔ 适中溶剂化 |  |  | 1 篇 / 2 条 | 2 篇 / 2 条
循环｜高浓 ↔ 其他 |  |  |  | 1 篇 / 5 条
1b 覆盖表 Q2（E/S 档；只含主层）
分析单元（指标组｜比较类型） | 贫液(≤5) | 中等(5–15] | 富液(>15) | 未知
其他｜其他 ↔ 其他 |  |  |  | 1 篇 / 1 条
其他｜常规 ↔ 其他 |  |  |  | 1 篇 / 2 条
其他｜常规 ↔ 局部高浓 |  | 1 篇 / 2 条
其他｜常规 ↔ 常规 |  |  |  | 1 篇 / 1 条
其他｜常规 ↔ 弱溶剂化 |  | 4 篇 / 14 条 | 1 篇 / 2 条
其他｜常规 ↔ 适中溶剂化 |  | 3 篇 / 8 条 |  | 3 篇 / 9 条
其他｜弱溶剂化 ↔ 弱溶剂化 |  | 1 篇 / 1 条
其他｜强溶剂化 ↔ 其他 |  | 1 篇 / 5 条
其他｜强溶剂化 ↔ 弱溶剂化 | 1 篇 / 2 条
其他｜强溶剂化 ↔ 强溶剂化 | 1 篇 / 3 条
其他｜强溶剂化 ↔ 适中溶剂化 | 1 篇 / 15 条 |  |  | 1 篇 / 4 条
其他｜适中溶剂化 ↔ 局部高浓 |  |  |  | 1 篇 / 2 条
其他｜高浓 ↔ 其他 |  |  |  | 1 篇 / 2 条
容量与倍率｜其他 ↔ 其他 |  |  |  | 1 篇 / 1 条
容量与倍率｜局部高浓 ↔ 局部高浓 | 1 篇 / 2 条
容量与倍率｜常规 ↔ 局部高浓 | 1 篇 / 3 条 | 1 篇 / 1 条
容量与倍率｜常规 ↔ 弱溶剂化 | 1 篇 / 1 条 | 5 篇 / 10 条 | 1 篇 / 1 条
容量与倍率｜常规 ↔ 适中溶剂化 | 1 篇 / 3 条 | 6 篇 / 11 条 |  | 4 篇 / 7 条
容量与倍率｜常规 ↔ 难溶 |  |  |  | 1 篇 / 1 条
容量与倍率｜弱溶剂化 ↔ 弱溶剂化 | 1 篇 / 6 条
容量与倍率｜强溶剂化 ↔ 常规 | 2 篇 / 3 条 |  |  | 1 篇 / 1 条
容量与倍率｜强溶剂化 ↔ 弱溶剂化 | 1 篇 / 1 条
容量与倍率｜强溶剂化 ↔ 强溶剂化 | 1 篇 / 1 条
容量与倍率｜强溶剂化 ↔ 适中溶剂化 | 1 篇 / 3 条 |  |  | 1 篇 / 2 条
容量与倍率｜适中溶剂化 ↔ 其他 |  | 1 篇 / 1 条
容量与倍率｜适中溶剂化 ↔ 局部高浓 |  |  |  | 1 篇 / 1 条
容量与倍率｜适中溶剂化 ↔ 弱溶剂化 |  | 1 篇 / 3 条
容量与倍率｜适中溶剂化 ↔ 适中溶剂化 |  | 1 篇 / 2 条
容量与倍率｜适中溶剂化 ↔ 难溶 |  |  |  | 1 篇 / 1 条
容量与倍率｜高浓 ↔ 其他 |  |  |  | 1 篇 / 2 条
循环｜其他 ↔ 其他 |  |  |  | 1 篇 / 2 条
循环｜常规 ↔ 其他 |  |  |  | 1 篇 / 1 条
循环｜常规 ↔ 局部高浓 |  | 1 篇 / 5 条
循环｜常规 ↔ 弱溶剂化 | 3 篇 / 4 条 | 6 篇 / 17 条 | 1 篇 / 2 条
循环｜常规 ↔ 适中溶剂化 | 2 篇 / 4 条 | 5 篇 / 14 条 |  | 3 篇 / 5 条
循环｜弱溶剂化 ↔ 弱溶剂化 | 1 篇 / 2 条
循环｜强溶剂化 ↔ 其他 |  | 1 篇 / 7 条
循环｜强溶剂化 ↔ 常规 | 3 篇 / 6 条 | 3 篇 / 4 条
循环｜强溶剂化 ↔ 弱溶剂化 | 1 篇 / 1 条
循环｜强溶剂化 ↔ 强溶剂化 | 1 篇 / 1 条 | 3 篇 / 9 条 | 1 篇 / 2 条
循环｜强溶剂化 ↔ 适中溶剂化 | 1 篇 / 5 条 |  |  | 1 篇 / 2 条
循环｜适中溶剂化 ↔ 其他 |  | 1 篇 / 1 条
循环｜适中溶剂化 ↔ 局部高浓 |  |  |  | 1 篇 / 1 条
循环｜适中溶剂化 ↔ 弱溶剂化 | 1 篇 / 1 条 | 1 篇 / 1 条
循环｜适中溶剂化 ↔ 适中溶剂化 |  | 3 篇 / 4 条
循环｜高浓 ↔ 其他 |  |  |  | 1 篇 / 5 条
1c E/S 档位来源（主层）
档位来源 | 档位 | 比较条数 | 独立论文数
密度区间推定 | 贫液(≤5) | 4 | 2
未知（含默认输入） | 未知 | 22 | 4
未知（缺失） | 未知 | 31 | 4
直接报告 | 中等(5–15] | 106 | 16
直接报告 | 富液(>15) | 7 | 2
直接报告 | 贫液(≤5) | 63 | 11
计算 | 中等(5–15] | 14 | 3
2a 方向分布（按锂量档，主层）
指标组 | 档位 | 弱者胜 | 强者胜 | 差异小 | 依据冲突 | 无法判断 | 弱者胜占比（按论文加权，只算弱/强） | 独立论文数
其他 | 中 | 2 | 0 | 0 | 0 | 5 | 100% | 2
其他 | 厚 | 6 | 11 | 0 | 0 | 3 | 45% | 7
其他 | 未报告 | 3 | 8 | 0 | 0 | 15 | 38% | 6
其他 | 薄 | 9 | 9 | 0 | 0 | 2 | 26% | 3
容量与倍率 | 中 | 2 | 3 | 0 | 0 | 4 | 22% | 4
容量与倍率 | 厚 | 4 | 1 | 1 | 0 | 3 | 83% | 5
容量与倍率 | 未报告 | 12 | 11 | 1 | 0 | 9 | 42% | 7
容量与倍率 | 薄 | 2 | 4 | 3 | 0 | 8 | 38% | 7
循环 | 中 | 2 | 0 | 0 | 0 | 13 | 100% | 3
循环 | 厚 | 14 | 3 | 0 | 0 | 9 | 86% | 7
循环 | 未报告 | 22 | 11 | 0 | 0 | 10 | 53% | 9
循环 | 薄 | 10 | 5 | 0 | 0 | 7 | 64% | 8
2b 方向分布（按 E/S 档，主层）
指标组 | 档位 | 弱者胜 | 强者胜 | 差异小 | 依据冲突 | 无法判断 | 弱者胜占比（按论文加权，只算弱/强） | 独立论文数
其他 | 中等(5–15] | 8 | 14 | 0 | 0 | 8 | 46% | 9
其他 | 富液(>15) | 0 | 0 | 0 | 0 | 2 |  | 1
其他 | 未知 | 3 | 6 | 0 | 0 | 12 | 38% | 5
其他 | 贫液(≤5) | 9 | 8 | 0 | 0 | 3 | 53% | 2
容量与倍率 | 中等(5–15] | 11 | 10 | 1 | 0 | 6 | 53% | 11
容量与倍率 | 富液(>15) | 0 | 0 | 0 | 0 | 1 |  | 1
容量与倍率 | 未知 | 5 | 3 | 1 | 0 | 7 | 50% | 6
容量与倍率 | 贫液(≤5) | 4 | 6 | 3 | 0 | 10 | 33% | 7
循环 | 中等(5–15] | 29 | 10 | 0 | 0 | 23 | 68% | 15
循环 | 富液(>15) | 0 | 0 | 0 | 0 | 4 |  | 2
循环 | 未知 | 8 | 1 | 0 | 0 | 7 | 75% | 5
循环 | 贫液(≤5) | 11 | 8 | 0 | 0 | 5 | 52% | 10
2c 敏感性：剔除 E/S 档位为'密度区间推定'的 4 条后（按 E/S 档，主层）
指标组 | 档位 | 弱者胜 | 强者胜 | 差异小 | 依据冲突 | 无法判断 | 弱者胜占比（按论文加权，只算弱/强） | 独立论文数
其他 | 中等(5–15] | 8 | 14 | 0 | 0 | 8 | 46% | 9
其他 | 富液(>15) | 0 | 0 | 0 | 0 | 2 |  | 1
其他 | 未知 | 3 | 6 | 0 | 0 | 12 | 38% | 5
其他 | 贫液(≤5) | 9 | 8 | 0 | 0 | 3 | 53% | 2
容量与倍率 | 中等(5–15] | 11 | 10 | 1 | 0 | 6 | 53% | 11
容量与倍率 | 富液(>15) | 0 | 0 | 0 | 0 | 1 |  | 1
容量与倍率 | 未知 | 5 | 3 | 1 | 0 | 7 | 50% | 6
容量与倍率 | 贫液(≤5) | 4 | 6 | 3 | 0 | 8 | 33% | 7
循环 | 中等(5–15] | 29 | 10 | 0 | 0 | 23 | 68% | 15
循环 | 富液(>15) | 0 | 0 | 0 | 0 | 4 |  | 2
循环 | 未知 | 8 | 1 | 0 | 0 | 7 | 75% | 5
循环 | 贫液(≤5) | 10 | 7 | 0 | 0 | 5 | 53% | 9
2d 溶剂化方向来源 × 映射到电池电解液 × 胜方（主层）。间接映射 = 依据测的是纯溶剂 / 无盐体系 / 代理，可信度最高'中'
方向来源 | 映射 | 胜方 | 比较条数 | 独立论文数
描述符（可比） | 直接 | 差异小 | 3 | 1
描述符（可比） | 直接 | 弱者胜 | 39 | 9
描述符（可比） | 直接 | 强者胜 | 43 | 9
描述符（可比） | 直接 | 无法判断 | 2 | 1
描述符（可比） | 直接 + 间接 | 差异小 | 2 | 2
描述符（可比） | 直接 + 间接 | 弱者胜 | 25 | 3
描述符（可比） | 直接 + 间接 | 强者胜 | 6 | 3
描述符（可比） | 间接映射 | 弱者胜 | 24 | 3
描述符（可比） | 间接映射 | 强者胜 | 17 | 4
描述符（可比） | 间接映射 | 无法判断 | 2 | 1
无可比依据 | — | 无法判断 | 84 | 11
3 同篇控制比较候选（同一对配方、同一指标、条件不同）。翻转 = 强弱胜方互换；效应量变化不依赖强弱标签；变量是否单一、取值点是否可比见主表 E3
论文 | 配方对 | 指标 | 行（条件，胜方，效应量） | 两两关系
S05 | DD vs HFE | 首圈容量 | S05-C5（C2，无法判断，-0.046，A=HFE） S05-C9（C3，无法判断，-0.021，A=HFE） | S05-C5–S05-C9：方向不明
S05 | DD vs HFE | 循环保持率或寿命 | S05-C6（C2，无法判断，+0.916，A=HFE） S05-C10（C3，无法判断，—，A=HFE） | S05-C10–S05-C6：方向不明
S09 | F4E vs F4M | 平均放电容量 | S09-C4（C1，强者胜，—，A=F4M） S09-C9（C2，弱者胜，—，A=F4M） | S09-C4–S09-C9：翻转（强弱胜方互换）
S09 | DDN vs F4M | 全电池库仑效率 | S09-C13（C3，弱者胜，百分点差 +7.51；ln 损失比 +2.938，A=F4M） S09-C15（C5，弱者胜，百分点差 +7.60，A=F4M） | S09-C13–S09-C15：未翻转（胜方相同）
S09 | DDN vs F4M | 自放电（容量变化） | S09-C16（C7，弱者胜，差值 +13.4 个百分点，A=F4M） S09-C17（C8，弱者胜，差值 +20.3 个百分点，A=F4M） | S09-C16–S09-C17：未翻转（胜方相同）
S10 | LS vs LT | 首圈容量 | S10-C1（C1，强者胜，+0.238，A=LS） S10-C4（C2，强者胜，+0.410，A=LS） S10-C10（C4，强者胜，—，A=LS） | S10-C10–S10-C4：未翻转（胜方相同） S10-C1–S10-C10：未翻转（胜方相同） S10-C1–S10-C4：未翻转（胜方相同）
S10 | LB vs LT | 首圈容量 | S10-C2（C1，强者胜，+0.165，A=LB） S10-C5（C2，强者胜，+0.088，A=LB） S10-C21（C4，强者胜，—，A=LB） | S10-C21–S10-C5：未翻转（胜方相同） S10-C2–S10-C21：未翻转（胜方相同） S10-C2–S10-C5：未翻转（胜方相同）
S10 | LB vs LS | 首圈容量 | S10-C3（C1，强者胜，+0.072，A=LS） S10-C6（C2，强者胜，+0.323，A=LS） S10-C9（C4，强者胜，+0.077，A=LS） | S10-C3–S10-C6：未翻转（胜方相同） S10-C3–S10-C9：未翻转（胜方相同） S10-C6–S10-C9：未翻转（胜方相同）
S10 | LB vs LS | 循环保持率或寿命 | S10-C11（C4，强者胜，—，A=LS） S10-C14（C5，强者胜，—，A=LS） S10-C16（C6，强者胜，+0.400，A=LS） | S10-C11–S10-C14：未翻转（胜方相同） S10-C11–S10-C16：未翻转（胜方相同） S10-C14–S10-C16：未翻转（胜方相同）
S10 | LS vs LT | 循环保持率或寿命 | S10-C12（C4，强者胜，—，A=LS） S10-C15（C5，强者胜，—，A=LS） | S10-C12–S10-C15：未翻转（胜方相同）
S11 | E1 vs E3 | 循环保持率或寿命 | S11-C3（C1，弱者胜，—，A=E3） S11-C7（C3，弱者胜，+0.457，A=E3） | S11-C3–S11-C7：未翻转（胜方相同）
S11 | E3 vs E4 | 循环保持率或寿命 | S11-C4（C1，强者胜，—，A=E4） S11-C8（C3，强者胜，-3.401，A=E4） | S11-C4–S11-C8：未翻转（胜方相同）
S15 | FSI vs TFSI | 倍率容量 | S15-C1（C1，无法判断，—，A=FSI） S15-C2（C1，无法判断，—，A=FSI） S15-C5（C3，无法判断，+0.511，A=FSI） S15-C7（C4，无法判断，—，A=FSI） | S15-C1–S15-C5：方向不明 S15-C1–S15-C7：方向不明 S15-C2–S15-C5：方向不明 S15-C2–S15-C7：方向不明 S15-C5–S15-C7：方向不明
S15 | FSI vs TFSI | 首圈容量 | S15-C3（C2，无法判断，+0.532，A=FSI） S15-C8（C5，无法判断，—，A=FSI） | S15-C3–S15-C8：方向不明
S15 | FSI vs TFSI | 循环保持率或寿命 | S15-C4（C2，无法判断，—，A=FSI） S15-C6（C3，无法判断，+2.708，A=FSI） | S15-C4–S15-C6：方向不明
S16 | DD vs HM | 循环保持率或寿命 | S16-C10（C3，强者胜，—，A=HM） S16-C11（C4，强者胜，—，A=HM） | S16-C10–S16-C11：未翻转（胜方相同）
S19 | DD vs PDD | 循环保持率或寿命 | S19-C3（C1，强者胜，—，A=PDD） S19-C6（C4，强者胜，+1.271，A=PDD） | S19-C3–S19-C6：未翻转（胜方相同）
S20 | CD vs DD | 循环保持率或寿命 | S20-C2（C1，无法判断，+0.263，A=CD） S20-C7（C2，无法判断，+0.386，A=CD） S20-C9（C4，无法判断，—，A=CD） S20-C10（C5，无法判断，—，A=CD） | S20-C10–S20-C2：方向不明 S20-C10–S20-C7：方向不明 S20-C10–S20-C9：方向不明 S20-C2–S20-C7：方向不明 S20-C2–S20-C9：方向不明 S20-C7–S20-C9：方向不明
S20 | CD vs DD | 首圈容量 | S20-C6（C2，无法判断，+0.059，A=CD） S20-C11（C5，无法判断，—，A=CD） | S20-C11–S20-C6：方向不明
S21 | T0 vs T60 | 过电位或动力学 | S21-C3（C1，弱者胜，+0.400，A=T60） S21-C11（C2，弱者胜，—，A=T60） | S21-C11–S21-C3：未翻转（胜方相同）
S21 | T0L vs T60L | 循环保持率或寿命 | S21-C10（C1，无法判断，—，A=T60L） S21-C12（C3，无法判断，—，A=T60L） S21-C13（C4，无法判断，+1.833，A=T60L） | S21-C10–S21-C12：方向不明 S21-C10–S21-C13：方向不明 S21-C12–S21-C13：方向不明
S23 | B20 vs BL | 过电位或动力学 | S23-C2（C1，强者胜，-0.296，A=B20） S23-C4（C2，差异小，+0.016，A=B20） S23-C6（C3，弱者胜，+0.091，A=B20） S23-C10（C5，强者胜，-0.511，A=B20） | S23-C10–S23-C2：未翻转（胜方相同） S23-C10–S23-C4：一侧进入差异小区间 S23-C10–S23-C6：翻转（强弱胜方互换） S23-C2–S23-C4：一侧进入差异小区间 S23-C2–S23-C6：翻转（强弱胜方互换） S23-C4–S23-C6：一侧进入差异小区间
S23 | B50 vs BL | 过电位或动力学 | S23-C3（C1，强者胜，-0.587，A=B50） S23-C5（C2，差异小，+0.026，A=B50） | S23-C3–S23-C5：一侧进入差异小区间
S23 | B20 vs BL | 循环保持率或寿命 | S23-C8（C5，弱者胜，—，A=B20） S23-C12（C6，弱者胜，—，A=B20） | S23-C12–S23-C8：未翻转（胜方相同）
S24 | E1 vs E2 | 首圈容量 | S24-C4（C1，无法判断，—，A=E1） S24-C5（C2，无法判断，—，A=E1） S24-C6（C3，弱者胜，—，A=E1） S24-C7（C4，弱者胜，—，A=E1） S24-C8（C6，弱者胜，—，A=E1） S24-C9（C7，弱者胜，—，A=E1） | S24-C4–S24-C5：方向不明 S24-C4–S24-C6：方向不明 S24-C4–S24-C7：方向不明 S24-C4–S24-C8：方向不明 S24-C4–S24-C9：方向不明 S24-C5–S24-C6：方向不明 S24-C5–S24-C7：方向不明 S24-C5–S24-C8：方向不明 S24-C5–S24-C9：方向不明 S24-C6–S24-C7：未翻转（胜方相同） S24-C6–S24-C8：未翻转（胜方相同） S24-C6–S24-C9：未翻转（胜方相同） S24-C7–S24-C8：未翻转（胜方相同） S24-C7–S24-C9：未翻转（胜方相同） S24-C8–S24-C9：未翻转（胜方相同）
S25 | DD vs MT | 其他 | S25-C3（C2，弱者胜，—，A=MT） S25-C23（C10，弱者胜，+0.365，A=MT） | S25-C23–S25-C3：未翻转（胜方相同）
S25 | DD vs MT | 过电位或动力学 | S25-C5（C2，弱者胜，—，A=MT） S25-C20（C9，强者胜，-0.629，A=MT） S25-C21（C9，弱者胜，+0.059，A=MT） S25-C22（C9，强者胜，-0.291，A=MT） | S25-C20–S25-C5：翻转（强弱胜方互换） S25-C21–S25-C5：未翻转（胜方相同） S25-C22–S25-C5：翻转（强弱胜方互换）
S25 | DD vs MT | 首圈容量 | S25-C7（C4，差异小，—，A=MT） S25-C10（C5，弱者胜，—，A=MT） | S25-C10–S25-C7：一侧进入差异小区间
S25 | DD vs MT | 指定圈数放电容量 | S25-C8（C4，弱者胜，+0.281，A=MT） S25-C11（C5，弱者胜，+0.438，A=MT） S25-C16（C7，弱者胜，+0.242，A=MT） | S25-C11–S25-C16：未翻转（胜方相同） S25-C11–S25-C8：未翻转（胜方相同） S25-C16–S25-C8：未翻转（胜方相同）
S25 | DD vs MT | 循环保持率或寿命 | S25-C9（C4，弱者胜，+0.238，A=MT） S25-C12（C5，弱者胜，+0.338，A=MT） | S25-C12–S25-C9：未翻转（胜方相同）
S28 | DD vs MSW | 过电位或动力学 | S28-C1（C1，弱者胜，-1.163，A=MSW） S28-C4（C3，强者胜，+1.030，A=MSW） S28-C38（C5，强者胜，—，A=MSW） S28-C39（C5，强者胜，—，A=MSW） | S28-C1–S28-C38：翻转（强弱胜方互换） S28-C1–S28-C39：翻转（强弱胜方互换） S28-C1–S28-C4：翻转（强弱胜方互换） S28-C38–S28-C4：未翻转（胜方相同） S28-C39–S28-C4：未翻转（胜方相同）
S28 | DD vs MSW | 其他 | S28-C5（C3，强者胜，+0.204，A=MSW） S28-C36（C4，强者胜，+0.633，A=MSW） S28-C37（C4，强者胜，+1.312，A=MSW） | S28-C36–S28-C5：未翻转（胜方相同） S28-C37–S28-C5：未翻转（胜方相同）
S28 | MSW vs SW | 过电位或动力学 | S28-C8（C1，无法判断，+0.891，A=MSW） S28-C11（C3，无法判断，+0.659，A=MSW） | S28-C11–S28-C8：方向不明
S28 | MSW vs MW | 过电位或动力学 | S28-C15（C1，无法判断，-0.981，A=MSW） S28-C18（C3，无法判断，+0.511，A=MSW） | S28-C15–S28-C18：方向不明
S28 | MSM vs MSW | 过电位或动力学 | S28-C22（C1，无法判断，+0.811，A=MSW） S28-C25（C3，无法判断，+0.693，A=MSW） | S28-C22–S28-C25：方向不明
S28 | MSN vs MSW | 过电位或动力学 | S28-C29（C1，无法判断，+3.887，A=MSW） S28-C32（C3，无法判断，+2.248，A=MSW） | S28-C29–S28-C32：方向不明
S33 | DM vs ET | Li‖Cu 库仑效率 | S33-C5（C2，强者胜，百分点差 -0.11；ln 损失比 -0.024，A=ET） S33-C6（C3，弱者胜，—，A=ET） | S33-C5–S33-C6：翻转（强弱胜方互换）
S33 | BT vs DM | Li‖Cu 库仑效率 | S33-C14（C2，弱者胜，百分点差 +0.77；ln 损失比 +0.184，A=BT） S33-C15（C3，弱者胜，—，A=BT） | S33-C14–S33-C15：未翻转（胜方相同）
S33 | DM vs TF | 循环保持率或寿命 | S33-C22（C1，弱者胜，+1.453，A=TF） S33-C34（C4，弱者胜，—，A=TF） S33-C35（C5，弱者胜，—，A=TF） | S33-C22–S33-C34：未翻转（胜方相同） S33-C22–S33-C35：未翻转（胜方相同） S33-C34–S33-C35：未翻转（胜方相同）
S33 | DM vs TF | Li‖Cu 库仑效率 | S33-C23（C2，弱者胜，百分点差 +1.39；ln 损失比 +0.362，A=TF） S33-C24（C3，弱者胜，—，A=TF） | S33-C23–S33-C24：未翻转（胜方相同）
S33 | DM vs TO | Li‖Cu 库仑效率 | S33-C32（C2，弱者胜，百分点差 +1.76；ln 损失比 +0.485，A=TO） S33-C33（C3，弱者胜，—，A=TO） | S33-C32–S33-C33：未翻转（胜方相同）
S40 | G3F vs G3T | 循环保持率或寿命 | S40-C16（C4，无法判断，—，A=G3F） S40-C17（C3，无法判断，—，A=G3F） S40-C18（C2，无法判断，—，A=G3F） S40-C19（C1，无法判断，—，A=G3F） | S40-C16–S40-C17：方向不明 S40-C16–S40-C18：方向不明 S40-C16–S40-C19：方向不明 S40-C17–S40-C18：方向不明 S40-C17–S40-C19：方向不明 S40-C18–S40-C19：方向不明
S44 | DD vs DO | 循环保持率或寿命 | S44-C2（C1，弱者胜，—，A=DO） S44-C8（C3，弱者胜，—，A=DO） | S44-C2–S44-C8：未翻转（胜方相同）
S53 | DD vs SL | 多硫化物溶解或穿梭 | S53-C1（C1，无法判断，—，A=SL） S53-C2（C2，无法判断，—，A=SL） | S53-C1–S53-C2：方向不明
4 候选矛盾清单汇总（同一单元每两篇最多一对）
候选解释类别 | 矛盾对数（检索用，不代表证据量） | 涉及独立论文数
① 具体条件差异 | 198 | 18
② 研究区间不同 | 13 | 4
③ 指标不同 | 285 | 18
④ 口径不同 | 113 | 18
未能归因 | 56 | 14
5a 随机抽查（基线时从 ✅/🧮 行随机抽 20%，固定沿用原 9 条，核对配方—条件对应）
行号 | 核对结果 ✍
S06-C4 | 10-18 第三轮（AI 辅助复核，用户尚未逐项人工确认；随机抽查）：引文只支持 B 放电曲线异常和严重穿梭，不能推出 B 首圈容量更低 → 观察方向改为无法判断（已改）
S09-C1 | 10-18 第三轮（AI 辅助复核，用户尚未逐项人工确认；随机抽查）：主要数值与作者比较方向未见错配；条件字段未逐项确认
S09-C4 | 10-18 第三轮（AI 辅助复核，用户尚未逐项人工确认；随机抽查）：主要数值与作者比较方向未见错配；条件字段未逐项确认；倍率字段改为变倍率协议（已改）
S09-C9 | 10-18 第三轮（AI 辅助复核，用户尚未逐项人工确认；随机抽查）：主要数值与作者比较方向未见错配；条件字段未逐项确认；倍率字段改为变倍率协议（已改）
S09-C11 | 10-18 第三轮（AI 辅助复核，用户尚未逐项人工确认；随机抽查）：主要数值与作者比较方向未见错配；条件字段未逐项确认
S11-C1 | 10-18 第三轮（AI 辅助复核，用户尚未逐项人工确认；随机抽查）：主要数值与作者比较方向未见错配；条件字段未逐项确认
S19-C2 | 10-18 第三轮（AI 辅助复核，用户尚未逐项人工确认；随机抽查）：主要数值与作者比较方向未见错配；条件字段未逐项确认
S19-C5 | 10-18 第三轮（AI 辅助复核，用户尚未逐项人工确认；随机抽查）：原文只支持第 100 圈放电容量更高，不足以确认保持率或寿命更好 → 指标改为指定圈数放电容量（已改）
S19-C7 | 10-18 第三轮（AI 辅助复核，用户尚未逐项人工确认；随机抽查）：主要数值与作者比较方向未见错配；条件字段未逐项确认
5b 定向复核（本轮修改涉及的行，与随机抽查分开；理由见主表 F3b 和'新旧对照'页）
行号 | 复核理由 | 核对结果 ✍
S06-C4 | 本轮修正：10-18 第三轮：观察方向 A更好 → 无法判断。原文对 (DME)3LiFSI-HFE 只写 'an abnormal discharge curve is observed' 和充电过程严重穿梭，没有给首圈容量（p11，Fig. 6e）
S09-C3 | 本轮修正：10-18 第三轮：倍率 0.2C → 变倍率协议。平均 / 归一化区间为前 50 圈，含 0.05C×2、0.1C×3 活化段，单值 0.2C 不能覆盖整个区间（依据：SI Fig. 3 图注、正文 p4 'first cycled at 0.05 C (2 cycles) and then at 0.1 C (3 cycles), followed by continued cycling at 0.2 C'）
S09-C4 | 本轮修正：10-18 第三轮：倍率 0.2C → 变倍率协议。平均 / 归一化区间为前 50 圈，含 0.05C×2、0.1C×3 活化段，单值 0.2C 不能覆盖整个区间（依据：SI Fig. 3 图注、正文 p4 'first cycled at 0.05 C (2 cycles) and then at 0.1 C (3 cycles), followed by continued cycling at 0.2 C'）
S09-C7 | 本轮修正：10-18 第三轮：倍率 0.2C → 变倍率协议。平均 / 归一化区间为前 50 圈，含 0.05C×2、0.1C×3 活化段，单值 0.2C 不能覆盖整个区间（依据：SI Fig. 3 图注、正文 p4 'first cycled at 0.05 C (2 cycles) and then at 0.1 C (3 cycles), followed by continued cycling at 0.2 C'）；方向只靠第二轮新增的 D4，现标为间接映射：测的是纯溶剂（不含 LiTFSI；DDN 另含 LiNO₃），按溶剂映射到电池电解液
S09-C8 | 本轮修正：10-18 第三轮：倍率 0.2C → 变倍率协议。平均 / 归一化区间为前 50 圈，含 0.05C×2、0.1C×3 活化段，单值 0.2C 不能覆盖整个区间（依据：SI Fig. 3 图注、正文 p4 'first cycled at 0.05 C (2 cycles) and then at 0.1 C (3 cycles), followed by continued cycling at 0.2 C'）
S09-C9 | 本轮修正：10-18 第三轮：倍率 0.2C → 变倍率协议。平均 / 归一化区间为前 50 圈，含 0.05C×2、0.1C×3 活化段，单值 0.2C 不能覆盖整个区间（依据：SI Fig. 3 图注、正文 p4 'first cycled at 0.05 C (2 cycles) and then at 0.1 C (3 cycles), followed by continued cycling at 0.2 C'）
S09-C10 | 方向只靠第二轮新增的 D4，现标为间接映射：测的是纯溶剂（不含 LiTFSI；DDN 另含 LiNO₃），按溶剂映射到电池电解液；本行是无硫正极的对称 / 半电池测试
S09-C11 | 方向只靠第二轮新增的 D4，现标为间接映射：测的是纯溶剂（不含 LiTFSI；DDN 另含 LiNO₃），按溶剂映射到电池电解液；本行是无硫正极的对称 / 半电池测试
S09-C12 | 方向只靠第二轮新增的 D4，现标为间接映射：测的是纯溶剂（不含 LiTFSI；DDN 另含 LiNO₃），按溶剂映射到电池电解液
S09-C13 | 本轮修正：10-18 第三轮：倍率 0.2C → 变倍率协议。图 5 标注 0.05C、0.1C、0.2C 三段，'average CE … for 50 cycles' 未说明是否含活化段，单值 0.2C 不能覆盖；方向只靠第二轮新增的 D4，现标为间接映射：测的是纯溶剂（不含 LiTFSI；DDN 另含 LiNO₃），按溶剂映射到电池电解液
S09-C14 | 方向只靠第二轮新增的 D4，现标为间接映射：测的是纯溶剂（不含 LiTFSI；DDN 另含 LiNO₃），按溶剂映射到电池电解液
S09-C15 | 方向只靠第二轮新增的 D4，现标为间接映射：测的是纯溶剂（不含 LiTFSI；DDN 另含 LiNO₃），按溶剂映射到电池电解液
S09-C16 | 本轮修正：10-18 第三轮：误差信息更正——原写「多颗电池 ±1.3%」，但 ±1.3% 对应的是 F4DMB 多颗均值 4.6%，本行 6.0% 是代表性电池（正文 p7）；10-18 第三轮：温度拆分——循环 / 容量测量 60 °C，静置室温（数值未报告）；原记 25 °C 把静置温度当成了测试温度；方向只靠第二轮新增的 D4，现标为间接映射：测的是纯溶剂（不含 LiTFSI；DDN 另含 LiNO₃），按溶剂映射到电池电解液
S09-C17 | 本轮修正：10-18 第四轮：误差信息写明代表性电池口径（原记未报告）；重复统计未给，不作组均值；10-18 第三轮：温度拆分——循环 / 容量测量 60 °C，静置室温（数值未报告）；原记 25 °C 把静置温度当成了测试温度；方向只靠第二轮新增的 D4，现标为间接映射：测的是纯溶剂（不含 LiTFSI；DDN 另含 LiNO₃），按溶剂映射到电池电解液
S19-C3 | 本轮修正：E3 变化（同组行改动所致，见新旧对照）
S19-C5 | 本轮修正：10-18 第三轮：指标 循环保持率或寿命 → 指定圈数放电容量（848 mAh/g，第 100 圈）。原句 'retains 848 mAh g−1 over 100 cycles, surpassing the cells using E-EDD and E-DD' 只支持第 100 圈容量的比较（p5，SI Fig. S31）
S19-C6 | 本轮修正：E3 变化（同组行改动所致，见新旧对照）
S19-C9 | 方向只靠第二轮新增的 D3，现标为间接映射：0.1 M Li2S6 混合溶剂体系（不含 LiTFSI、LiNO₃）中作者解释的 Li⁺ 配位方向；加盐后的电池电解液是否同序未验证；本行是无硫正极的对称 / 半电池测试
6 阶段计数（不做分支判断）
主层比较 247 条；锂库存可核实 145 条（Q1 分母用主层）；同篇控制比较候选 44 组。
矛盾对 463 对（同篇 261 对），只涉及 18 篇独立论文、133 个论文组合；同一行会进入多对，矛盾对是核查清单，不是独立证据数。
方案2 §5.9 的分支判断已由方案3 取代：先看优势一致性（'优势一致性'页）与机制判别表，规律性推断等定量关口确认后再定。
7 字段与判定规则（10-18 第二轮评审已定 + 仍开放）
【已定 Q1】策略标签两列：作者原词 + 归类。标签只用于描述、检索、分组，不转成强弱顺序（已删除按标签推断）。强弱方向只来自可比描述符，或点名本行两种电解液的作者原句（低可信）；只有类别称呼（highly / sparingly solvating 等）的不算。
【已定 Q2】质量基 E/S：记录原始 g/g；有可靠密度时按 体积基 = 质量基 ÷ 密度 换算并注明来源；无可靠密度时只在假定的 0.8–2.0 g/mL 范围内档位不变才给档位，档位来源记'密度区间推定'，不进连续值匹配，汇总另做剔除后敏感性分析（2c）。稀缺性不作为放宽判据的理由。
【已定 Q3】新增平均放电容量（须写平均的圈数范围）、负极预处理、正极孔隙率。图里印着的数字归入'直接（图中印数）'，与读图估读区分。自放电分'容量变化'（正为增加，越高越好）与'容量损失'（越低越好），效应量用差值，只有百分数相减才叫百分点；效应量统一按正 = A 更好。
【已定 Q4】DN 代理本轮不用于跨论文排序或区间判定，保留原文值、定义和来源；S06 的 NMR 法 DN 是本文自定方法，只用于同篇。统一查表后补，且须先核实数据库及测法是否一致。
【已定 Q5】溶解度描述符记录物种、介质（纯溶剂 / 电解液）、测法、浓度定义及单位、温度；跨论文公共刻度要求前四项相同、温差 ≤5 °C，测法未写或含文献值的不进公共刻度。可比性不成立的保留展示，不参与排序。
【已定 Q6】定向读图只补同一对配方跨条件的关键缺点，记图号、曲线、取值点、估读范围；只判方向，不进本轮效应量；估读误差足以改变判断时记无法判断。（本轮未读图）
【已定 Q7】补抽从原两个随机层（弱×常规、强/适中×常规，各 3 篇）的剩余论文中，按统一资格规则用原种子顺序逐篇判，补足各层；记录种子、排除与替补。不从已入选名单凑数。（下一步执行）
【翻转口径】只有强者胜 ↔ 弱者胜叫翻转；一侧变为差异小记'进入差异小区间'，不叫'差异缩小'；无法判断记'方向不明'。配方间差距随条件的变化（如 S09 自放电差值 +13.4 → +20.3 个百分点）看效应量，不依赖强弱标签；该例是代表性电池的描述性差异，不作为已确认的 E/S 单因素效应。
【指标口径】具体指标不同标③；同一指标取值点不同另标'取值点不同／待核可比性'。同篇控制比较须同一对配方、同一指标、同一取值点。'第 N 圈放电容量'记'指定圈数放电容量'，不并入保持率或寿命。观察方向必须有明确的数值或作者比较支持；只有异常曲线、穿梭等现象的，指标方向记无法判断，现象另记。
【映射，10-18 第三轮】'体系内可比'与'能否映射到电池电解液'分开记：描述符标'映射'（直接 = 测的就是电池电解液；间接 = 纯溶剂 / 无盐体系 / 文献代理，按溶剂映射）。间接映射的可信度最高'中'，主表 B9 依据映射列标明；S09-D4、S19-D3 只说明各自测量体系内的次序。
【序号】排序类描述符只表次序，不表距离；保留作者原词（如 supersaturated），作者的解释标为解释。
【协议】取值区间跨变倍率协议（如前 50 圈平均含 0.05C×2 → 0.1C×3 活化段）时记协议，不用单值倍率，倍率记缺、不进匹配。测试温度与静置温度分开记；原文只写 RT 的按 25 °C 归室温档并标'判断'。同篇控制比较在 E3 写明协议是否逐项核过、两行均未报告的条件。
【仍开放】多因素比较很常见：S09 的 F4DMB vs DDN 同时改了溶剂、盐浓度、LiNO₃；S06 的 LiTFSI 版同时改了盐、浓度、稀释剂。
【仍开放】正则标的'跨 E/S / 跨锂厚'多数不是同一对配方换条件。基线 5 篇里真正的同篇控制比较（新论文的见第 4 节）：S24（E/S 10/5/3/2）、S09（日历老化 E/S 5 vs 15；F4DEE vs F4DMB 室温 vs 60 °C 翻转）、S11/S19（同时改了多个条件）。
【仍开放】软包里的'medium'到底是哪种配方，S11 没写；这类'电解液身份不明'需要单独标记。锂厚常不写（S24、S09 扣式、S19 扣式），按规则记未报告。
8 优势一致性（方案 3 §3；初步，明细见'优势一致性'页）
初步结果，待逐对复核。论文共 23 篇；主层里有可判定配对证据（同一条件 ≥2 个指标且有方向）的独立论文 19 篇。一篇可同时落入多类。
类别（只计主层条件） | 独立论文数 | 其中随机样本 | 论文
随运行时间变化 | 3 | — | S10、S23、S40
跨指标权衡 | 9 | S44、S51 | S09、S11、S18、S25、S32、S33、S39、S44、S51
同一指标取值点间方向不一（非容量） | 0 | —
一致（弱者全胜） | 3 | — | S09、S21、S25
一致（强者全胜） | 3 | — | S10、S16、S28
一致（强弱未定） | 7 | S51、S53 | S05、S15、S20、S28、S40、S51、S53
仅单一指标（不可判定） | 20 | S44、S51、S53 | S06、S09、S10、S11、S15、S16、S18、S19、S20、S21、S23、S24、S25、S28、S32、S33、S40、S44、S51、S53
无可判定方向 | 0 | —
跨条件变化（同一指标） | 2 | — | S09、S40
说明：首圈 / 倍率 / 极化不都是时间上的'早期'，CE 不自动代表持续性能；'随运行时间变化'只认同一量（放电容量）在不同圈数的反转。23 篇阶段只做描述，不推断随 E/S、锂量的规律；定向精读论文是按机制价值挑的，类别比例只看随机样本列。

## 优势一致性
论文 | 配方对（A / B） | 条件 | 主层 | 判定（初步） | 指标数 | 涉及行（指标｜取值点 → A 方向｜胜方） | 逐对复核 ✍
S05 | DD / HFE | C2 | 是 | 一致（强弱未定） | 4 | S05-C5：首圈容量｜0.1C 循环首圈 → 差异小｜无法判断 S05-C6：循环保持率或寿命｜容量保持 70% 时的圈数 → A更差｜无法判断 S05-C7：阻抗｜第 40 圈后 → A更差｜无法判断 S05-C8：其他｜第 40 圈后 → A更差｜无法判断
S05 | DD / HFE | C3 | 是 | 一致（强弱未定） | 2 | S05-C9：首圈容量｜0.1C 首圈 → 差异小｜无法判断 S05-C10：循环保持率或寿命｜取值圈数不同（40 vs 19） → A更差｜无法判断
S05 | DD / HFE | C4 | 否 | 仅单一指标（不可判定） | 1 | S05-C11：Li‖Cu 库仑效率｜60 圈平均 → A更差｜无法判断
S05 | DD / HFE | C5 | 否 | 仅单一指标（不可判定） | 1 | S05-C12：过电位或动力学｜第 120 h 极化 → A更差｜无法判断
S05 | DDn / HFEn | C1 | 是 | 一致（强弱未定） | 4 | S05-C1：首圈容量｜首次放电 → 差异小｜无法判断 S05-C2：循环保持率或寿命｜第 15 圈 → A更差｜无法判断 S05-C3：全电池库仑效率｜第 2 圈 → A更差｜无法判断 S05-C4：多硫化物溶解或穿梭｜2.2–2.6 V 恒电位 → A更差｜无法判断
S06 | E1 / E2 | C1 | 是 | 仅单一指标（不可判定） | 1 | S06-C5：首圈容量｜首次放电 → 无法判断｜无法判断
S06 | E1 / E3 | C1 | 是 | 仅单一指标（不可判定） | 1 | S06-C1：首圈容量｜首次放电（硫利用率 96% vs 20%） → A更差｜弱者胜
S06 | E1 / E4 | C1 | 是 | 仅单一指标（不可判定） | 1 | S06-C2：首圈容量｜首次放电 → A更好｜强者胜
S06 | E2 / E3 | C1 | 是 | 仅单一指标（不可判定） | 1 | S06-C4：首圈容量｜首次放电 → 无法判断｜无法判断
S06 | E3 / E4 | C1 | 是 | 仅单一指标（不可判定） | 1 | S06-C3：首圈容量｜首次放电 → A更好｜弱者胜
S09 | DD / F3 | C6 | 否 | 仅单一指标（不可判定） | 1 | S09-C11：Li‖Cu 库仑效率｜Aurbach 平均 CE → A更好｜强者胜
S09 | DD / F4M | C6 | 否 | 仅单一指标（不可判定） | 1 | S09-C10：Li‖Cu 库仑效率｜Aurbach 平均 CE → A更差｜弱者胜
S09 | DDN / F4M | C2 | 是 | 仅单一指标（不可判定） | 1 | S09-C7：平均放电容量｜前 50 圈平均 → A更差｜弱者胜
S09 | DDN / F4M | C3 | 是 | 一致（弱者全胜） | 2 | S09-C12：循环保持率或寿命｜第 50 圈（相对 0.2C 首圈） → A更差｜弱者胜 S09-C13：全电池库仑效率｜前 50 圈平均 → A更差｜弱者胜
S09 | DDN / F4M | C5 | 是 | 一致（弱者全胜） | 2 | S09-C14：首圈容量｜首次放电 → A更差｜弱者胜 S09-C15：全电池库仑效率｜首圈 → A更差｜弱者胜
S09 | DDN / F4M | C7 | 是 | 仅单一指标（不可判定） | 1 | S09-C16：自放电（容量变化）｜静置 30 天后 → A更差｜弱者胜
S09 | DDN / F4M | C8 | 是 | 仅单一指标（不可判定） | 1 | S09-C17：自放电（容量变化）｜静置 30 天后 → A更差｜弱者胜
S09 | DEE / F4E | C1 | 是 | 仅单一指标（不可判定） | 1 | S09-C1：首圈容量｜0.05C 首次放电 → A更差｜弱者胜
S09 | DEE / F4M | C2 | 是 | 仅单一指标（不可判定） | 1 | S09-C6：循环保持率或寿命｜第 1 圈充电 → A更差｜弱者胜
S09 | F4E / F4M | C1 | 是 | 跨指标权衡 | 2 | S09-C3：循环保持率或寿命｜50 圈 → A更差｜弱者胜 S09-C4：平均放电容量｜前 50 圈平均 → A更好｜强者胜
S09 | F4E / F4M | C2 | 是 | 仅单一指标（不可判定） | 1 | S09-C9：平均放电容量｜前 50 圈平均 → A更差｜弱者胜
S09 | F4E / F4M | C1、C2 | — | 跨条件变化（同一指标） | 1 | S09-C4：平均放电容量｜C1 → A更好｜强者胜 S09-C9：平均放电容量｜C2 → A更差｜弱者胜
S09 | F4E / F5 | C1 | 是 | 仅单一指标（不可判定） | 1 | S09-C2：首圈容量｜0.05C 首次放电 → A更好｜强者胜
S09 | F4M / F5 | C2 | 是 | 仅单一指标（不可判定） | 1 | S09-C8：平均放电容量｜前 50 圈平均 → A更好｜强者胜
S09 | F4M / F6 | C2 | 是 | 仅单一指标（不可判定） | 1 | S09-C5：首圈容量｜0.05C 首次放电 → A更好｜强者胜
S10 | LB / LS | C1 | 否 | 仅单一指标（不可判定） | 1 | S10-C3：首圈容量｜0.05C 首次放电 → A更差｜强者胜
S10 | LB / LS | C2 | 否 | 仅单一指标（不可判定） | 1 | S10-C6：首圈容量｜0.4C 首次放电 → A更差｜强者胜
S10 | LB / LS | C3 | 否 | 仅单一指标（不可判定） | 1 | S10-C8：过电位或动力学｜2.0 V 恒电位 → A更差｜强者胜
S10 | LB / LS | C4 | 是 | 一致（强者全胜） | 2 | S10-C9：首圈容量｜0.2C 循环首圈 → A更差｜强者胜 S10-C11：循环保持率或寿命｜寿命 → A更差｜强者胜
S10 | LB / LS | C5 | 是 | 仅单一指标（不可判定） | 1 | S10-C14：循环保持率或寿命｜寿命 → A更差｜强者胜
S10 | LB / LS | C6 | 是 | 仅单一指标（不可判定） | 1 | S10-C16：循环保持率或寿命｜失效圈数 → A更差｜强者胜
S10 | LB / LS | C7 | 否 | 仅单一指标（不可判定） | 1 | S10-C20：锂对称电池寿命｜极化突增前 → A更差｜强者胜
S10 | LB / LT | C1 | 否 | 仅单一指标（不可判定） | 1 | S10-C2：首圈容量｜0.05C 首次放电 → A更好｜强者胜
S10 | LB / LT | C2 | 否 | 仅单一指标（不可判定） | 1 | S10-C5：首圈容量｜0.4C 首次放电 → A更好｜强者胜
S10 | LB / LT | C3 | 否 | 仅单一指标（不可判定） | 1 | S10-C7：过电位或动力学｜2.0 V 恒电位 → A更好｜强者胜
S10 | LB / LT | C4 | 是 | 随运行时间变化 | 3 | S10-C13：循环保持率或寿命｜寿命 → A更差｜弱者胜 S10-C21：首圈容量｜0.2C 循环首圈 → A更好｜强者胜 S10-C22：指定圈数放电容量｜第 21 圈之后 → A更差｜弱者胜
S10 | LB / LT | C7 | 否 | 仅单一指标（不可判定） | 1 | S10-C18：锂对称电池寿命｜极化突增前 → A更差｜弱者胜
S10 | LS / LT | C1 | 否 | 仅单一指标（不可判定） | 1 | S10-C1：首圈容量｜0.05C 首次放电 → A更好｜强者胜
S10 | LS / LT | C2 | 否 | 仅单一指标（不可判定） | 1 | S10-C4：首圈容量｜0.4C 首次放电 → A更好｜强者胜
S10 | LS / LT | C4 | 是 | 一致（强者全胜） | 2 | S10-C10：首圈容量｜0.2C 循环首圈 → A更好｜强者胜 S10-C12：循环保持率或寿命｜寿命 → A更好｜强者胜
S10 | LS / LT | C5 | 是 | 仅单一指标（不可判定） | 1 | S10-C15：循环保持率或寿命｜寿命 → A更好｜强者胜
S10 | LS / LT | C6 | 是 | 仅单一指标（不可判定） | 1 | S10-C17：指定圈数放电容量｜第 2 圈 → A更好｜强者胜
S10 | LS / LT | C7 | 否 | 仅单一指标（不可判定） | 1 | S10-C19：锂对称电池寿命｜极化突增前 → A更好｜强者胜
S11 | E1 / E3 | C1 | 是 | 跨指标权衡 | 3 | S11-C2：首圈容量｜循环测试首圈，0.1C → A更好｜强者胜 S11-C3：循环保持率或寿命｜取值圈数不同（146 vs 60） → A更差｜弱者胜 S11-C5：全电池库仑效率｜CE=90% 对应圈数 → A更差｜弱者胜
S11 | E1 / E3 | C3 | 是 | 仅单一指标（不可判定） | 1 | S11-C7：循环保持率或寿命｜寿命 → A更差｜弱者胜
S11 | E1 / E4 | C1 | 是 | 仅单一指标（不可判定） | 1 | S11-C1：倍率容量｜0.5C → A更好｜强者胜
S11 | E1 / E4 | C4 | 否 | 仅单一指标（不可判定） | 1 | S11-C9：过电位或动力学｜2.05 V 恒电位成核 → A更好｜强者胜
S11 | E1n / E4n | C2 | 是 | 仅单一指标（不可判定） | 1 | S11-C6：全电池库仑效率｜首圈 CE（不加 LiNO3） → A更差｜无法判断
S11 | E3 / E4 | C1 | 是 | 仅单一指标（不可判定） | 1 | S11-C4：循环保持率或寿命｜寿命 → A更好｜强者胜
S11 | E3 / E4 | C3 | 是 | 仅单一指标（不可判定） | 1 | S11-C8：循环保持率或寿命｜寿命 → A更好｜强者胜
S15 | FSI / TFSI | C1 | 是 | 仅单一指标（不可判定） | 1 | S15-C1：倍率容量｜0.1C → A更好｜无法判断 S15-C2：倍率容量｜0.3C → A更好｜无法判断
S15 | FSI / TFSI | C2 | 是 | 一致（强弱未定） | 2 | S15-C3：首圈容量｜0.2C 首圈 → A更好｜无法判断 S15-C4：循环保持率或寿命｜容量降到 60% 时的圈数 → A更好｜无法判断
S15 | FSI / TFSI | C3 | 是 | 一致（强弱未定） | 2 | S15-C5：倍率容量｜最大可循环倍率 → A更好｜无法判断 S15-C6：循环保持率或寿命｜回 0.1C 后稳定圈数 → A更好｜无法判断
S15 | FSI / TFSI | C4 | 是 | 仅单一指标（不可判定） | 1 | S15-C7：倍率容量｜0.05C → A更好｜无法判断
S15 | FSI / TFSI | C5 | 是 | 仅单一指标（不可判定） | 1 | S15-C8：首圈容量｜0.05C 首次放电 → A更好｜无法判断
S16 | DD / DF | C5 | 否 | 仅单一指标（不可判定） | 1 | S16-C13：过电位或动力学｜2.02 V 恒电位 → A更差｜无法判断
S16 | DD / DF | C6 | 否 | 仅单一指标（不可判定） | 1 | S16-C19：Li‖Cu 库仑效率｜CE → A更好｜无法判断
S16 | DD / DS | C5 | 否 | 仅单一指标（不可判定） | 1 | S16-C15：过电位或动力学｜2.02 V 恒电位 → A更好｜无法判断
S16 | DD / DS | C6 | 否 | 仅单一指标（不可判定） | 1 | S16-C18：Li‖Cu 库仑效率｜平均 CE → A更好｜无法判断
S16 | DD / HM | C1 | 是 | 仅单一指标（不可判定） | 1 | S16-C1：指定圈数放电容量｜第 100 圈 → A更差｜强者胜
S16 | DD / HM | C3 | 是 | 一致（强者全胜） | 2 | S16-C9：首圈容量｜0.1C 首圈 → A更差｜强者胜 S16-C10：循环保持率或寿命｜第 65 圈 → A更差｜强者胜
S16 | DD / HM | C4 | 是 | 仅单一指标（不可判定） | 1 | S16-C11：循环保持率或寿命｜第 20 圈 → A更差｜强者胜
S16 | DD / HM | C5 | 否 | 仅单一指标（不可判定） | 1 | S16-C12：过电位或动力学｜2.02 V 恒电位 → A更差｜强者胜
S16 | DD / HM | C6 | 否 | 仅单一指标（不可判定） | 1 | S16-C16：Li‖Cu 库仑效率｜平均 CE → A更差｜强者胜
S16 | DD / HM | C7 | 否 | 仅单一指标（不可判定） | 1 | S16-C20：锂对称电池寿命｜短路前 → A更差｜强者胜
S16 | DD / HM | C8 | 是 | 仅单一指标（不可判定） | 1 | S16-C5：倍率容量｜3.0C → A更差｜强者胜
S16 | DD / TP | C5 | 否 | 仅单一指标（不可判定） | 1 | S16-C14：过电位或动力学｜2.02 V 恒电位 → A更差｜无法判断
S16 | DD / TP | C6 | 否 | 仅单一指标（不可判定） | 1 | S16-C17：Li‖Cu 库仑效率｜平均 CE → A更差｜无法判断
S16 | DF / HM | C1 | 是 | 仅单一指标（不可判定） | 1 | S16-C3：指定圈数放电容量｜第 100 圈 → A更差｜无法判断
S16 | DF / HM | C2 | 是 | 仅单一指标（不可判定） | 1 | S16-C7：过电位或动力学｜第 60 圈后 → A更差｜无法判断
S16 | DS / HM | C1 | 是 | 仅单一指标（不可判定） | 1 | S16-C2：指定圈数放电容量｜第 100 圈 → A更差｜无法判断
S16 | DS / HM | C2 | 是 | 仅单一指标（不可判定） | 1 | S16-C6：过电位或动力学｜第 60 圈后 → A更差｜无法判断
S16 | HM / TP | C1 | 是 | 仅单一指标（不可判定） | 1 | S16-C4：指定圈数放电容量｜第 100 圈 → A更好｜无法判断
S16 | HM / TP | C2 | 是 | 仅单一指标（不可判定） | 1 | S16-C8：过电位或动力学｜第 60 圈后 → A更好｜无法判断
S18 | D0 / E20 | C1 | 是 | 仅单一指标（不可判定） | 1 | S18-C7：过电位或动力学｜最大极化点（两平台之间） → A更好｜强者胜
S18 | D0 / E40 | C1 | 是 | 跨指标权衡 | 3 | S18-C2：全电池库仑效率｜稳定态（第 2 圈） → A更差｜弱者胜 S18-C5：过电位或动力学｜两平台之间最低电压 → A更好｜强者胜 S18-C8：过电位或动力学｜最大极化点（两平台之间） → A更好｜强者胜
S18 | D0 / H40 | C1 | 是 | 跨指标权衡 | 2 | S18-C3：全电池库仑效率｜稳定态（第 2 圈） → A更差｜弱者胜 S18-C6：过电位或动力学｜两平台之间最低电压 → A更好｜强者胜
S18 | D0 / P40 | C1 | 是 | 跨指标权衡 | 2 | S18-C1：全电池库仑效率｜稳定态（第 2 圈） → A更差｜弱者胜 S18-C4：过电位或动力学｜两平台之间最低电压 → A更好｜强者胜
S18 | D0 / P40 | C2 | 否 | 仅单一指标（不可判定） | 1 | S18-C10：阻抗｜开路，室温 → A更好｜强者胜
S18 | E20 / E40 | C1 | 是 | 仅单一指标（不可判定） | 1 | S18-C9：过电位或动力学｜最大极化点（两平台之间） → A更好｜强者胜
S19 | DD / EDD | C1 | 否 | 仅单一指标（不可判定） | 1 | S19-C2：首圈容量｜0.1C 首次放电 → A更差｜强者胜
S19 | DD / EDD | C5 | 否 | 仅单一指标（不可判定） | 1 | S19-C8：锂对称电池寿命｜过电位骤升前 → A更好｜弱者胜
S19 | DD / PDD | C1 | 否 | 一致（强者全胜） | 3 | S19-C1：首圈容量｜0.1C 首次放电 → A更差｜强者胜 S19-C3：循环保持率或寿命｜寿命 → A更差｜强者胜 S19-C4：倍率容量｜1C → A更差｜强者胜
S19 | DD / PDD | C3 | 是 | 仅单一指标（不可判定） | 1 | S19-C5：指定圈数放电容量｜第 100 圈 → A更差｜强者胜
S19 | DD / PDD | C4 | 是 | 仅单一指标（不可判定） | 1 | S19-C6：循环保持率或寿命｜第 80 圈 → A更差｜强者胜
S19 | DD / PDD | C5 | 否 | 仅单一指标（不可判定） | 1 | S19-C7：锂对称电池寿命｜过电位骤升前 → A更差｜强者胜
S19 | EDD / PDD | C5 | 否 | 仅单一指标（不可判定） | 1 | S19-C9：锂对称电池寿命｜过电位骤升前 → A更差｜强者胜
S20 | CD / DD | C1 | 是 | 一致（强弱未定） | 4 | S20-C1：倍率容量｜1C → A更好｜无法判断 S20-C2：循环保持率或寿命｜第 200 圈，0.2C → A更好｜无法判断 S20-C3：全电池库仑效率｜200 圈循环，0.2C → A更好｜无法判断 S20-C4：过电位或动力学｜活化后首次放电 → A更好｜无法判断
S20 | CD / DD | C2 | 是 | 一致（强弱未定） | 2 | S20-C6：首圈容量｜0.1C 首圈（活化后） → A更好｜无法判断 S20-C7：循环保持率或寿命｜第 100 圈 → A更好｜无法判断
S20 | CD / DD | C3 | 否 | 仅单一指标（不可判定） | 1 | S20-C8：Li‖Cu 库仑效率｜稳定循环圈数 → A更好｜无法判断
S20 | CD / DD | C4 | 是 | 仅单一指标（不可判定） | 1 | S20-C9：循环保持率或寿命｜稳定循环圈数 → A更好｜无法判断
S20 | CD / DD | C5 | 是 | 一致（强弱未定） | 2 | S20-C10：循环保持率或寿命｜稳定循环圈数 → A更好｜无法判断 S20-C11：首圈容量｜0.03C 首圈 → 差异小｜无法判断
S20 | CDn / DDn | C1 | 是 | 仅单一指标（不可判定） | 1 | S20-C5：多硫化物溶解或穿梭｜恒电位，峰值（2.4 V） → A更好｜无法判断
S21 | DDL / T60 | C1 | 是 | 仅单一指标（不可判定） | 1 | S21-C9：倍率容量｜0.1–5C 各档 → A更差｜无法判断
S21 | DDn / T60 | C1 | 是 | 仅单一指标（不可判定） | 1 | S21-C8：指定圈数放电容量｜第 400 圈，1C → A更差｜无法判断
S21 | T0 / T60 | C1 | 是 | 一致（弱者全胜） | 7 | S21-C1：首圈容量｜0.1C 首圈 → A更差｜弱者胜 S21-C2：全电池库仑效率｜首圈 → A更差｜弱者胜 S21-C3：过电位或动力学｜0.1C 首圈 → A更差｜弱者胜 S21-C4：倍率容量｜5C → A更差｜弱者胜 S21-C5：循环保持率或寿命｜第 200 圈，1C → A更差｜弱者胜 S21-C6：自放电（容量损失）｜静置 100 h → A更差｜弱者胜 S21-C7：多硫化物溶解或穿梭｜2.18 V 恒电位稳定值 → A更差｜弱者胜
S21 | T0 / T60 | C2 | 否 | 仅单一指标（不可判定） | 1 | S21-C11：过电位或动力学｜2.08 V 恒电位 → A更差｜弱者胜
S21 | T0 / T60 | C5 | 否 | 仅单一指标（不可判定） | 1 | S21-C14：锂对称电池寿命｜失效前 → A更差｜弱者胜
S21 | T0L / T60L | C1 | 是 | 仅单一指标（不可判定） | 1 | S21-C10：循环保持率或寿命｜第 600 圈，1C → A更差｜无法判断
S21 | T0L / T60L | C3 | 是 | 仅单一指标（不可判定） | 1 | S21-C12：循环保持率或寿命｜寿命 → A更差｜无法判断
S21 | T0L / T60L | C4 | 是 | 仅单一指标（不可判定） | 1 | S21-C13：循环保持率或寿命｜寿命 → A更差｜无法判断
S23 | B10 / BL | C1 | 是 | 仅单一指标（不可判定） | 1 | S23-C1：过电位或动力学｜DoD ≈ 20% → A更差｜强者胜
S23 | B20 / BL | C1 | 是 | 仅单一指标（不可判定） | 1 | S23-C2：过电位或动力学｜DoD ≈ 20% → A更差｜强者胜
S23 | B20 / BL | C2 | 否 | 仅单一指标（不可判定） | 1 | S23-C4：过电位或动力学｜Arrhenius 拟合 → 差异小｜差异小
S23 | B20 / BL | C3 | 否 | 仅单一指标（不可判定） | 1 | S23-C6：过电位或动力学｜测试结束时 → A更好｜弱者胜
S23 | B20 / BL | C4 | 否 | 仅单一指标（不可判定） | 1 | S23-C7：Li‖Cu 库仑效率｜平均 CE（改进测法） → A更好｜弱者胜
S23 | B20 / BL | C5 | 是 | 随运行时间变化 | 5 | S23-C8：循环保持率或寿命｜寿命 → A更好｜弱者胜 S23-C9：首圈容量｜初始几圈 → A更差｜强者胜 S23-C10：过电位或动力学｜第 150 圈之前 → A更差｜强者胜 S23-C11：倍率容量｜C/2（1C = 1000 mAh/g） → A更好｜弱者胜 S23-C13：指定圈数放电容量｜后期（圈数未写） → A更好｜弱者胜
S23 | B20 / BL | C6 | 是 | 仅单一指标（不可判定） | 1 | S23-C12：循环保持率或寿命｜寿命 → A更好｜弱者胜
S23 | B50 / BL | C1 | 是 | 仅单一指标（不可判定） | 1 | S23-C3：过电位或动力学｜DoD ≈ 20% → A更差｜强者胜
S23 | B50 / BL | C2 | 否 | 仅单一指标（不可判定） | 1 | S23-C5：过电位或动力学｜Arrhenius 拟合 → 差异小｜差异小
S24 | E1 / E2 | C1 | 是 | 仅单一指标（不可判定） | 1 | S24-C4：首圈容量｜首次放电 → 无法判断｜无法判断
S24 | E1 / E2 | C2 | 是 | 仅单一指标（不可判定） | 1 | S24-C5：首圈容量｜首次放电 → 无法判断｜无法判断
S24 | E1 / E2 | C3 | 是 | 仅单一指标（不可判定） | 1 | S24-C6：首圈容量｜首次放电 → A更好｜弱者胜
S24 | E1 / E2 | C4 | 是 | 仅单一指标（不可判定） | 1 | S24-C7：首圈容量｜首次放电 → A更好｜弱者胜
S24 | E1 / E2 | C5 | 是 | 仅单一指标（不可判定） | 1 | S24-C1：倍率容量｜5C → A更好｜弱者胜
S24 | E1 / E2 | C6 | 是 | 仅单一指标（不可判定） | 1 | S24-C8：首圈容量｜首次放电 → A更好｜弱者胜
S24 | E1 / E2 | C7 | 是 | 仅单一指标（不可判定） | 1 | S24-C9：首圈容量｜首次放电 → A更好｜弱者胜
S24 | E1 / E2 | C8 | 是 | 仅单一指标（不可判定） | 1 | S24-C10：过电位或动力学｜第一放电平台过电位 → A更好｜弱者胜
S24 | E1 / E3 | C5 | 是 | 仅单一指标（不可判定） | 1 | S24-C3：倍率容量｜1C → A更好｜无法判断
S24 | E2 / E3 | C5 | 是 | 仅单一指标（不可判定） | 1 | S24-C2：倍率容量｜1C → A更好｜无法判断
S25 | CP / MT | C1 | 否 | 仅单一指标（不可判定） | 1 | S25-C2：Li‖Cu 库仑效率｜Aurbach 法 CE → A更差｜弱者胜
S25 | CP / MT | C7 | 是 | 仅单一指标（不可判定） | 1 | S25-C18：全电池库仑效率｜90 圈平均 CE（C/5） → A更差｜弱者胜
S25 | DD / MT | C1 | 否 | 仅单一指标（不可判定） | 1 | S25-C1：Li‖Cu 库仑效率｜Aurbach 法 CE → A更差｜弱者胜
S25 | DD / MT | C10 | 否 | 仅单一指标（不可判定） | 1 | S25-C23：其他｜2.08 V 恒压 → A更差｜弱者胜
S25 | DD / MT | C2 | 否 | 一致（弱者全胜） | 3 | S25-C3：其他｜新鲜电池 LSV → A更差｜弱者胜 S25-C4：阻抗｜新鲜电池 → A更差｜弱者胜 S25-C5：过电位或动力学｜新鲜电池，Rct 的 Arrhenius 拟合 → A更差｜弱者胜
S25 | DD / MT | C3 | 否 | 仅单一指标（不可判定） | 1 | S25-C6：锂对称电池寿命｜失效时间 → A更差｜弱者胜
S25 | DD / MT | C4 | 是 | 一致（弱者全胜） | 3 | S25-C7：首圈容量｜C/3 首圈 → 差异小｜差异小 S25-C8：指定圈数放电容量｜第 200 圈 → A更差｜弱者胜 S25-C9：循环保持率或寿命｜第 200 圈 → A更差｜弱者胜
S25 | DD / MT | C5 | 是 | 一致（弱者全胜） | 3 | S25-C10：首圈容量｜C/5 首圈 → A更差｜弱者胜 S25-C11：指定圈数放电容量｜第 180 圈 → A更差｜弱者胜 S25-C12：循环保持率或寿命｜第 180 圈 → A更差｜弱者胜
S25 | DD / MT | C6 | 是 | 仅单一指标（不可判定） | 1 | S25-C13：倍率容量｜C/2 → A更差｜弱者胜 S25-C14：倍率容量｜倍率阶梯后回到 C/5 → A更差｜弱者胜
S25 | DD / MT | C7 | 是 | 一致（弱者全胜） | 2 | S25-C15：全电池库仑效率｜首次化成圈（C/20）CE → A更差｜弱者胜 S25-C16：指定圈数放电容量｜第 90 圈 → A更差｜弱者胜 S25-C17：全电池库仑效率｜90 圈平均 CE（C/5） → A更差｜弱者胜
S25 | DD / MT | C8 | 是 | 仅单一指标（不可判定） | 1 | S25-C19：多硫化物溶解或穿梭｜2.25 V 恒压稳态 → A更差｜弱者胜
S25 | DD / MT | C9 | 是 | 跨指标权衡 | 3 | S25-C20：过电位或动力学｜约 25% DOD → A更好｜强者胜 S25-C21：过电位或动力学｜约 25% DOD → A更差｜弱者胜 S25-C22：过电位或动力学｜约 25% DOD → A更好｜强者胜
S25 | DDp / MTp | C11 | 否 | 跨指标权衡 | 2 | S25-C24：阻抗｜0–50 °C 全温区 → A更好｜强者胜 S25-C25：过电位或动力学｜0–50 °C Arrhenius 拟合 → A更差｜弱者胜
S28 | DD / MSW | C1 | 否 | 一致（弱者全胜） | 2 | S28-C1：过电位或动力学｜第 400 h → A更好｜弱者胜 S28-C2：锂对称电池寿命｜循环寿命 → 差异小｜差异小
S28 | DD / MSW | C3 | 是 | 一致（强者全胜） | 4 | S28-C4：过电位或动力学｜首次放电 → A更差｜强者胜 S28-C5：其他｜首次放电 → A更差｜强者胜 S28-C6：全电池库仑效率｜100 圈平均 → A更差｜强者胜 S28-C7：平均放电容量｜100 圈平均 → A更差｜强者胜
S28 | DD / MSW | C4 | 否 | 一致（强者全胜） | 2 | S28-C36：其他｜2.05 V 恒压沉积 → A更差｜强者胜 S28-C37：其他｜2.35 V 恒压溶解 20 h → A更差｜强者胜
S28 | DD / MSW | C5 | 是 | 仅单一指标（不可判定） | 1 | S28-C38：过电位或动力学｜首圈 → A更差｜强者胜 S28-C39：过电位或动力学｜第 130 圈后 → A更差｜强者胜
S28 | DDn / MSWn | C2 | 否 | 仅单一指标（不可判定） | 1 | S28-C3：多硫化物溶解或穿梭｜阶梯恒压平均 → A更差｜强者胜
S28 | MSM / MSW | C1 | 否 | 一致（强弱未定） | 2 | S28-C22：过电位或动力学｜第 400 h → A更差｜无法判断 S28-C23：锂对称电池寿命｜循环寿命 → A更差｜无法判断
S28 | MSM / MSW | C3 | 是 | 一致（强弱未定） | 4 | S28-C25：过电位或动力学｜首次放电 → A更差｜无法判断 S28-C26：其他｜首次放电 → A更差｜无法判断 S28-C27：全电池库仑效率｜100 圈平均 → A更差｜无法判断 S28-C28：平均放电容量｜100 圈平均 → A更差｜无法判断
S28 | MSMn / MSWn | C2 | 否 | 仅单一指标（不可判定） | 1 | S28-C24：多硫化物溶解或穿梭｜阶梯恒压平均 → A更差｜无法判断
S28 | MSN / MSW | C1 | 否 | 一致（强弱未定） | 2 | S28-C29：过电位或动力学｜第 400 h → A更差｜无法判断 S28-C30：锂对称电池寿命｜循环寿命 → A更差｜无法判断
S28 | MSN / MSW | C3 | 是 | 一致（强弱未定） | 4 | S28-C32：过电位或动力学｜首次放电 → A更差｜无法判断 S28-C33：其他｜首次放电 → 差异小｜无法判断 S28-C34：全电池库仑效率｜100 圈平均 → A更差｜无法判断 S28-C35：平均放电容量｜100 圈平均 → A更差｜无法判断
S28 | MSN / MSWn | C2 | 否 | 仅单一指标（不可判定） | 1 | S28-C31：多硫化物溶解或穿梭｜阶梯恒压平均 → A更好｜无法判断
S28 | MSW / MW | C1 | 否 | 一致（强弱未定） | 2 | S28-C15：过电位或动力学｜第 400 h → A更差｜无法判断 S28-C16：锂对称电池寿命｜循环寿命 → A更差｜无法判断
S28 | MSW / MW | C3 | 是 | 一致（强弱未定） | 4 | S28-C18：过电位或动力学｜首次放电 → A更好｜无法判断 S28-C19：其他｜首次放电 → A更好｜无法判断 S28-C20：全电池库仑效率｜100 圈平均 → A更好｜无法判断 S28-C21：平均放电容量｜100 圈平均 → A更好｜无法判断
S28 | MSW / SW | C1 | 否 | 一致（强弱未定） | 2 | S28-C8：过电位或动力学｜第 400 h → A更好｜无法判断 S28-C9：锂对称电池寿命｜循环寿命 → A更好｜无法判断
S28 | MSW / SW | C3 | 是 | 一致（强弱未定） | 4 | S28-C11：过电位或动力学｜首次放电 → A更好｜无法判断 S28-C12：其他｜首次放电 → A更好｜无法判断 S28-C13：全电池库仑效率｜100 圈平均 → A更好｜无法判断 S28-C14：平均放电容量｜100 圈平均 → A更好｜无法判断
S28 | MSWn / MWn | C2 | 否 | 仅单一指标（不可判定） | 1 | S28-C17：多硫化物溶解或穿梭｜阶梯恒压平均 → A更好｜无法判断
S28 | MSWn / SWn | C2 | 否 | 仅单一指标（不可判定） | 1 | S28-C10：多硫化物溶解或穿梭｜阶梯恒压平均 → A更好｜无法判断
S32 | D06 / EB | C2 | 是 | 仅单一指标（不可判定） | 1 | S32-C2：倍率容量｜放电 C/2 → A更好｜弱者胜
S32 | D08 / D10 | C3 | 是 | 跨指标权衡 | 2 | S32-C11：指定圈数放电容量｜C/5 循环中（作者概括，Fig. 3d） → A更好｜强者胜 S32-C12：循环保持率或寿命｜第 300 圈 → A更差｜弱者胜
S32 | D08 / EB | C5 | 是 | 跨指标权衡 | 2 | S32-C15：能量密度｜C/20 首圈 → A更差｜强者胜 S32-C16：循环保持率或寿命｜C/10 循环（E-baseline 40 圈后过电位大） → A更好｜弱者胜
S32 | D10 / EB | C1 | 否 | 仅单一指标（不可判定） | 1 | S32-C1：Li‖Cu 库仑效率｜平均 CE（Aurbach 法 3） → A更好｜弱者胜
S32 | D10 / EB | C2 | 是 | 仅单一指标（不可判定） | 1 | S32-C3：倍率容量｜充电 C/5–1C（放电倍率固定） → 差异小｜差异小
S32 | D10 / EB | C3 | 是 | 跨指标权衡 | 7 | S32-C4：其他｜C/20 化成首圈 → A更差｜强者胜 S32-C5：首圈容量｜C/5 初始 → A更差｜强者胜 S32-C6：循环保持率或寿命｜循环寿命 → A更好｜弱者胜 S32-C7：全电池库仑效率｜C/5 循环 → A更好｜弱者胜 S32-C8：过电位或动力学｜第 1 → 250 圈 → A更好｜弱者胜 S32-C9：其他｜第 100 圈后 → A更好｜弱者胜 S32-C10：其他｜第 100 圈后 → A更好｜弱者胜
S32 | D10 / EB | C4 | 是 | 仅单一指标（不可判定） | 1 | S32-C13：自放电（容量损失）｜第 1 次一周静置后 → A更好｜弱者胜 S32-C14：自放电（容量损失）｜28 个一周静置周期累计（B 不含初期损失） → A更好｜弱者胜
S33 | BT / DM | C1 | 是 | 跨指标权衡 | 7 | S33-C10：首圈容量｜预循环后 0.15C 首圈 → 差异小｜差异小 S33-C11：过电位或动力学｜预循环后 0.15C 首圈 → A更差｜强者胜 S33-C12：多硫化物溶解或穿梭｜95% 充电态开路 → A更好｜弱者胜 S33-C13：循环保持率或寿命｜保持率 70% → A更好｜弱者胜 S33-C16：其他｜第 36 圈后 → A更好｜弱者胜 S33-C17：其他｜第 36 圈后 → A更好｜弱者胜 S33-C18：其他｜第 36 圈后 → A更差｜强者胜
S33 | BT / DM | C2 | 否 | 仅单一指标（不可判定） | 1 | S33-C14：Li‖Cu 库仑效率｜Aurbach 法 CE → A更好｜弱者胜
S33 | BT / DM | C3 | 否 | 仅单一指标（不可判定） | 1 | S33-C15：Li‖Cu 库仑效率｜100 圈平均 CE → A更好｜弱者胜
S33 | DM / ET | C1 | 是 | 跨指标权衡 | 7 | S33-C1：首圈容量｜预循环后 0.15C 首圈 → 差异小｜差异小 S33-C2：过电位或动力学｜预循环后 0.15C 首圈 → A更好｜强者胜 S33-C3：多硫化物溶解或穿梭｜95% 充电态开路 → A更差｜弱者胜 S33-C4：循环保持率或寿命｜保持率 70% → A更好｜强者胜 S33-C7：其他｜第 36 圈后 → A更好｜强者胜 S33-C8：其他｜第 36 圈后 → A更好｜强者胜 S33-C9：其他｜第 36 圈后 → A更好｜强者胜
S33 | DM / ET | C2 | 否 | 仅单一指标（不可判定） | 1 | S33-C5：Li‖Cu 库仑效率｜Aurbach 法 CE → A更好｜强者胜
S33 | DM / ET | C3 | 否 | 仅单一指标（不可判定） | 1 | S33-C6：Li‖Cu 库仑效率｜100 圈平均 CE → A更差｜弱者胜
S33 | DM / TF | C1 | 是 | 跨指标权衡 | 7 | S33-C19：首圈容量｜预循环后 0.15C 首圈 → 差异小｜差异小 S33-C20：过电位或动力学｜预循环后 0.15C 首圈 → A更好｜强者胜 S33-C21：多硫化物溶解或穿梭｜95% 充电态开路 → A更差｜弱者胜 S33-C22：循环保持率或寿命｜保持率 70% → A更差｜弱者胜 S33-C25：其他｜第 36 圈后 → A更差｜弱者胜 S33-C26：其他｜第 36 圈后 → A更差｜弱者胜 S33-C27：其他｜第 36 圈后 → A更差｜弱者胜
S33 | DM / TF | C2 | 否 | 仅单一指标（不可判定） | 1 | S33-C23：Li‖Cu 库仑效率｜Aurbach 法 CE → A更差｜弱者胜
S33 | DM / TF | C3 | 否 | 仅单一指标（不可判定） | 1 | S33-C24：Li‖Cu 库仑效率｜100 圈平均 CE → A更差｜弱者胜
S33 | DM / TF | C4 | 是 | 仅单一指标（不可判定） | 1 | S33-C34：循环保持率或寿命｜保持率 70% → A更差｜弱者胜
S33 | DM / TF | C5 | 是 | 仅单一指标（不可判定） | 1 | S33-C35：循环保持率或寿命｜稳定循环圈数 → A更差｜弱者胜
S33 | DM / TO | C1 | 是 | 跨指标权衡 | 4 | S33-C28：首圈容量｜预循环后 0.15C 首圈 → A更好｜强者胜 S33-C29：过电位或动力学｜预循环后 0.15C 首圈 → A更好｜强者胜 S33-C30：多硫化物溶解或穿梭｜95% 充电态开路 → A更差｜弱者胜 S33-C31：循环保持率或寿命｜保持率 70% → A更好｜强者胜
S33 | DM / TO | C2 | 否 | 仅单一指标（不可判定） | 1 | S33-C32：Li‖Cu 库仑效率｜Aurbach 法 CE → A更差｜弱者胜
S33 | DM / TO | C3 | 否 | 仅单一指标（不可判定） | 1 | S33-C33：Li‖Cu 库仑效率｜100 圈平均 CE → A更差｜弱者胜
S37 | DM / TT | C2 | 否 | 仅单一指标（不可判定） | 1 | S37-C1：Li‖Cu 库仑效率｜改进 Aurbach 法 CE（无多硫化物） → A更差｜弱者胜
S37 | DMp / TTp | C2 | 否 | 仅单一指标（不可判定） | 1 | S37-C2：Li‖Cu 库仑效率｜改进 Aurbach 法 CE（Li2S6 饱和） → A更差｜弱者胜
S39 | DD / F4 | C3 | 是 | 跨指标权衡 | 4 | S39-C4：首圈容量｜GITT 首次放电 / 0.05C → A更好｜强者胜 S39-C5：循环保持率或寿命｜寿命（DOL/DME 第 55 圈后快速衰减） → A更差｜弱者胜 S39-C6：阻抗｜第 100 圈后 → A更差｜弱者胜 S39-C7：阻抗｜第 100 圈后 → A更差｜弱者胜
S39 | DD / F4 | C4 | 否 | 仅单一指标（不可判定） | 1 | S39-C8：其他｜浸泡 25 天 → A更差｜弱者胜
S39 | DDc / F4c | C2 | 否 | 仅单一指标（不可判定） | 1 | S39-C2：其他｜GITT 首次放电第 II 段 → A更好｜强者胜
S39 | DDc / TTc | C2 | 否 | 仅单一指标（不可判定） | 1 | S39-C3：其他｜GITT 首次放电第 II 段 → A更好｜强者胜
S39 | DDu / F4u | C1 | 否 | 仅单一指标（不可判定） | 1 | S39-C1：Li‖Cu 库仑效率｜Aurbach 平均 CE → A更差｜弱者胜
S40 | G3F / G3T | C1 | 是 | 仅单一指标（不可判定） | 1 | S40-C19：循环保持率或寿命｜循环表现 / 容量保持（作者概括，Fig. 1） → A更差｜无法判断
S40 | G3F / G3T | C2 | 是 | 仅单一指标（不可判定） | 1 | S40-C18：循环保持率或寿命｜循环表现 / 容量保持（作者概括，Fig. 1） → A更差｜无法判断
S40 | G3F / G3T | C3 | 是 | 仅单一指标（不可判定） | 1 | S40-C17：循环保持率或寿命｜循环表现 / 容量保持（作者概括，Fig. 1） → A更差｜无法判断
S40 | G3F / G3T | C4 | 是 | 随运行时间变化 | 2 | S40-C14：指定圈数放电容量｜前 10 圈内 → A更差｜无法判断 S40-C15：指定圈数放电容量｜循环后期（Fig. 1d 末段，圈数未写） → A更好｜无法判断 S40-C16：循环保持率或寿命｜循环表现 / 容量保持（作者概括，Fig. 1） → A更好｜无法判断
S40 | G3F / G3T | C1、C2、C3、C4 | — | 跨条件变化（同一指标） | 1 | S40-C16：循环保持率或寿命｜C4 → A更好｜无法判断 S40-C17：循环保持率或寿命｜C3 → A更差｜无法判断 S40-C18：循环保持率或寿命｜C2 → A更差｜无法判断 S40-C19：循环保持率或寿命｜C1 → A更差｜无法判断
S40 | G3F / SLF | C4 | 是 | 随运行时间变化 | 4 | S40-C7：指定圈数放电容量｜前 10 圈内 → A更差｜无法判断 S40-C8：指定圈数放电容量｜循环后期（Fig. 1d 末段，圈数未写） → A更好｜无法判断 S40-C9：循环保持率或寿命｜循环表现 / 容量保持（作者概括，Fig. 1） → A更好｜无法判断 S40-C10：全电池库仑效率｜循环 CE（作者概括，Fig. S1d） → A更差｜无法判断 S40-C11：阻抗｜OCV 静置 16 h 后（第 0 次） → A更差｜无法判断 S40-C12：阻抗｜第 10 次放电末 → A更好｜无法判断
S40 | G3Fp / SLFp | C5 | 否 | 仅单一指标（不可判定） | 1 | S40-C13：过电位或动力学｜对称电池循环（Fig. S14） → A更差｜无法判断
S40 | G3T / SLT | C4 | 是 | 一致（强弱未定） | 5 | S40-C1：循环保持率或寿命｜循环表现 / 容量保持（作者概括，Fig. 1） → A更差｜无法判断 S40-C2：指定圈数放电容量｜前 10 圈内 → A更差｜无法判断 S40-C3：全电池库仑效率｜循环 CE（作者概括，Fig. S1d） → A更差｜无法判断 S40-C4：阻抗｜OCV 静置 16 h 后（第 0 次） → A更差｜无法判断 S40-C5：阻抗｜第 10 次放电末 → A更差｜无法判断 S40-C6：其他｜循环全程（Fig. S8a） → A更差｜无法判断
S44 | DD / DO | C1 | 是 | 跨指标权衡 | 3 | S44-C1：首圈容量｜C/10 首圈 → A更差｜弱者胜 S44-C2：循环保持率或寿命｜循环寿命（DOL/OCTO 第 100 圈保持 65%） → A更差｜弱者胜 S44-C3：过电位或动力学｜前几圈 → A更好｜强者胜 S44-C4：过电位或动力学｜第 33 圈后 → A更差｜弱者胜
S44 | DD / DO | C2 | 是 | 跨指标权衡 | 2 | S44-C5：指定圈数放电容量｜预循环两圈后 C/20（静置前，7 天组） → A更差｜弱者胜 S44-C6：自放电（容量损失）｜充电态静置 7 天后首次放电 → A更好｜强者胜 S44-C7：自放电（容量损失）｜静置 7 天后第 2 圈（不可逆损失） → A更好｜强者胜
S44 | DD / DO | C3 | 是 | 仅单一指标（不可判定） | 1 | S44-C8：循环保持率或寿命｜软包循环寿命（DOL/OCTO 取 2.7–1.4 V 窗口） → A更差｜弱者胜
S51 | I1 / I2 | C1 | 是 | 仅单一指标（不可判定） | 1 | S51-C3：自放电（容量损失）｜开路 30 天 → A更差｜无法判断
S51 | I1 / I2 | C2 | 是 | 一致（强弱未定） | 2 | S51-C6：首圈容量｜0.05C 首圈 → A更差｜无法判断 S51-C9：循环保持率或寿命｜50 圈内（3 M 稳定在约 950 mAh/g） → 无法判断｜无法判断
S51 | I1 / I3 | C1 | 是 | 仅单一指标（不可判定） | 1 | S51-C1：自放电（容量损失）｜开路 30 天 → A更差｜弱者胜
S51 | I1 / I3 | C2 | 是 | 跨指标权衡 | 4 | S51-C5：首圈容量｜0.05C 首圈 → A更差｜弱者胜 S51-C8：循环保持率或寿命｜50 圈内（3 M 稳定在约 950 mAh/g） → A更差｜弱者胜 S51-C11：过电位或动力学｜第 2 圈 → A更好｜强者胜 S51-C12：全电池库仑效率｜循环中 → A更差｜弱者胜
S51 | I1 / I3 | C3 | 否 | 仅单一指标（不可判定） | 1 | S51-C13：其他｜开路 30 天 → A更差｜弱者胜
S51 | I2 / I3 | C1 | 是 | 仅单一指标（不可判定） | 1 | S51-C2：自放电（容量损失）｜开路 30 天 → A更差｜弱者胜
S51 | I2 / I3 | C2 | 是 | 跨指标权衡 | 3 | S51-C4：首圈容量｜0.05C 首圈 → A更好｜强者胜 S51-C7：循环保持率或寿命｜50 圈内（3 M 稳定在约 950 mAh/g） → A更差｜弱者胜 S51-C10：过电位或动力学｜第 2 圈 → A更好｜强者胜
S53 | DD / DDN | C2 | 是 | 仅单一指标（不可判定） | 1 | S53-C5：多硫化物溶解或穿梭｜60 °C 充放电曲线（含／不含 LiNO3） → A更差｜无法判断
S53 | DD / SL | C1 | 是 | 仅单一指标（不可判定） | 1 | S53-C1：多硫化物溶解或穿梭｜室温充放电曲线；SL 观察至 200 圈 → A更差｜无法判断
S53 | DD / SL | C2 | 是 | 一致（强弱未定） | 2 | S53-C2：多硫化物溶解或穿梭｜60 °C 充放电曲线（均无 LiNO3） → A更差｜无法判断 S53-C3：循环保持率或寿命｜60 °C 持续循环能力／穿梭导致无法循环 → A更差｜无法判断
S53 | SL / SLN | C2 | 是 | 仅单一指标（不可判定） | 1 | S53-C4：多硫化物溶解或穿梭｜60 °C 充放电曲线（含／不含 LiNO3） → A更差｜无法判断

## 机制判别表
方案 3 §4 机制判别表草稿（2026-10-18）。K1 = 不可逆库存损失（活性锂 / 硫）；K2 = 可逆传输 / 转化限制；K3 = 电解液组成演化或耗竭（溶剂、LiNO3、盐的绝对库存）；K4 = 多过程共同（备查）。'直接测到'只写本文实测；'推断'包括由循环表现反推的归因。S39 读后加入。S33 读后加入 M10（已到 10 行上限）。超出上限未加的候选：S32（1.0M-DMFN vs E-baseline，第 100 圈 HUGS 直接测硫保留 76.9% vs 54.7%、金属锂保留更高；E-baseline 首圈容量更高、DMFN 寿命约两倍，K1 证据直接）、S37（趋势层：弱溶剂化 CE 与首圈容量升高、二平台过电位升高、保持率在 −10 至 −12 kJ/mol 最高，K1 对 K2，无配对行）。
编号 | 论文（证据表行） | 一致性类型 | 原文主张 | 直接测到 | 间接或推断 | 未验证环节 | 竞争解释 | 判别实验 | 各解释的预测 | 文献能否先判 | 状态 | 复核 ✍
M01 | S11（E1 vs E3：S11-C2、C3、C5、C7） | 跨指标权衡：DOL/DME 首圈容量高，20% HFE 寿命、CE 好 | 适中溶剂化（20% HFE）同时兼顾正极动力学与负极动力学，所以薄锂高载量下寿命最长；强溶剂化负极上多硫化物反应快、寿命短 | 电解液中 Li2S8 最大溶解量；不加 LiNO3 时首圈 CE 随 HFE 增加 38%→82%；Li2S 沉积容量；薄锂全电池寿命与 CE 掉到 90% 的圈数 | '负极动力学快 → 寄生反应多 → 寿命短'由 CE 与寿命推断；失效时负极剩余活性锂、电解液剩余量未测 | DOL/DME 在第 30 圈后断崖式衰减，究竟是活性锂耗尽、电解液 / LiNO3 耗尽，还是正极钝化 | K1 vs K3（K2 次要） | 在 DOL/DME 断崖点前后拆解两种电解液的电池：测负极剩余活性锂，同时测剩余电解液量与 LiNO3；并在厚锂（600 µm）下重复同一对比 | K1：断崖时 DOL/DME 剩余活性锂接近 0、HFE 组明显更多；厚锂下两者寿命差距大幅缩小。K3：剩余 LiNO3 / 电解液先耗尽，厚锂下差距基本不变 | 不能（本文无剩余库存数据） | 草稿
M02 | S18（D0 vs 40% DIPS / DIPE / HME：S18-C1–C6） | 跨指标权衡：DOL/DME 极化小，WSS 电解液 CE 高 | WSS 超过约 20% 进入多硫化物内层溶剂化壳后，电荷转移急剧变慢（ηact 两段式上升）；弱溶剂化的正极衰退是电荷转移限制，可用电催化剂补救 | 电解液 DN（²³Na NMR）、Raman 配位比例；GITT 分解的 ηact / ηcon；Li2S6 对称电池 Rct 与活化能；CE 与最低放电电压（厚锂 600 µm） | 'CE 提高 = 负极副反应减少'是推断；不同电解液之间（无催化剂）的薄锂长循环未比较 | CE 的提高能否在薄锂下兑现为更长寿命；无催化剂时 WSS 电解液的失效是否全由正极电荷转移造成 | K2 vs K1 | 薄锂（50 µm）下 D0 与 35–40% WSS（均无催化剂）长循环；衰减后做预先规定的低负荷诊断（降电流放电） | K2：WSS 组低负荷下容量明显恢复、库存损失小；K1：D0 组衰减不可恢复、库存损失大，WSS 组寿命反而更长 | 不能（文中只比较了加 / 不加催化剂） | 草稿
M03 | S23（BL vs BL+20% 1200ET：S23-C8–C13） | 随运行时间变化：BL+20% 初期容量低，之后反超 | 少量弱溶剂化共溶剂使 Li⁺ 偏向阴离子配位，几乎不改变电荷转移（活化能相近），极化增加主要来自传质；多硫化物参与形成富 S4+ / LiF 的 SEI，延长寿命 | Raman CIP/AGG、⁷Li NMR；GITT ηcon / ηact；Li2S6 对称电池活化能；Li‖Cu 平均 CE（97.90 vs 97.57）；单层软包寿命（>200 vs 168 圈）；负极 S K-edge XANES | SEI 成分 → 寿命的因果为推断；初期低容量归因于新生 SEI 与界面重构（推断） | 交叉点（反超）出现的原因：B20 的早期低容量是可逆传输限制，还是 BL 的后期衰减是库存损失 | K2（B20 早期）× K1（BL 后期） | 在反超前、反超时、反超后三个节点（按累计电量对齐）对两组做低负荷诊断并测活性锂损失 | 若 K2 解释早期：B20 早期低负荷下容量恢复到 BL 水平；若 K1 解释后期：BL 后期活性锂损失明显更大且低负荷不能恢复 | 部分（Li‖Cu CE 差距只有 0.33 个百分点，量级上未必足以解释寿命差，需定量） | 草稿
M04 | S10（LiBr vs LiTFSI：S10-C13、C21、C22；LiBr E/S 5→8） | 随运行时间变化：LiBr 首圈高，第 21 圈短路 | 高 DN 阴离子 Br⁻ 促进 3D Li2S 生长、提高利用率，但与锂负极兼容性差（锂枝晶 + 电解液分解）；E/S 升到 8 后寿命约提高 3 倍 | Li2S 溶解度、UV–vis、恒电位沉积 tmax；对称电池极化与 EIS（Rint、Rohm 随循环上升）；三种 E/S 下全电池寿命 | 'E/S 升高缓解了锂可逆性问题'为推断；失效形式（短路）有电压证据，消耗量未测 | LiBr 早期失效由电解液分解耗尽（K3）还是枝晶机械短路（与库存无关）主导 | K3 vs 枝晶短路（机械失效） | LiBr 在 E/S 5、8、10 下记录失效圈数与失效形式（突降短路 vs 渐衰），并测失效时剩余电解液量与 Rohm | K3：失效圈数随电解液量近似成比例增加，失效前 Rohm 持续升高、剩余电解液少；枝晶短路：失效为电压突降，失效圈数与 E/S 不成比例 | 部分（E/S 8 时寿命约 3 倍支持 K3；E/S 10、3.8 mg/cm² 下第 67 圈仍是短路，支持机械失效）——两条证据冲突 | 草稿
M05 | S09（F4DEE vs F4DMB：S09-C4、C9） | 跨条件变化：室温 F4DEE 好，60 °C F4DMB 好 | 适中溶解度（50–200 mM[S]）最好；最优点随温度移动，60 °C 下溶解度更低的 F4DMB 最优 | 纯溶剂中 Li2S6 溶解度（ICP-OES，未注温度）；室温与 60 °C 的平均放电容量；60 °C Li‖Cu CE | '60 °C 溶解度升高 → 穿梭'未在 60 °C 测溶解度，是推断 | 60 °C 下 F4DEE 变差是因为溶解度 / 穿梭升高（正极侧可逆过程 + 库存流失），还是负极副反应在高温下加剧 | K1（穿梭导致的活性物质流失）vs 负极副反应（K1 的锂侧） | 60 °C 下测两种溶剂的 Li2S6 溶解度与穿梭电流；同时在 60 °C 比较 Li‖Cu CE | 穿梭解释：60 °C 下 F4DEE 溶解度进入'高'区、穿梭电流明显高于 F4DMB，而两者 Li‖Cu CE 相近；负极解释：溶解度差不大，但 F4DEE 的 Li‖Cu CE 在 60 °C 明显更低 | 部分（作者写 F4DEE、F4DMB、F5DEE 的 60 °C Li‖Cu CE 都 >98%，倾向穿梭解释，仍缺 60 °C 溶解度） | 草稿
M06 | S06 vs S16 / S19（贫液下相反的设计规则） | 文献间：S06 主张降低溶剂化，S16 / S19 主张增强溶剂化 | S06：超贫液（E/S 2）下低溶剂化能力避免多硫化物网络 / 凝胶，利用率高。S16 / S19：高 DN 共溶剂（HMPA / DMPU）经 S3•⁻ 自由基路径实现 3D Li2S 沉积，贫液（E/S 4–5）下利用率高 | S06：电解液 DN（NMR 法）、S8→Li2S8 还原峰电位、E/S 2 首次放电曲线。S16 / S19：UV–vis 自由基、⁷Li NMR、Li2S 沉积容量、E/S 4–5 循环 | S06 的凝胶化机制主要由放电曲线与溶解度推断；S16 / S19 没有测 E/S 2 下的行为 | 两组各自只覆盖贫液的一段：高 DN 电解液在 E/S 2 是否也凝胶化失效，低溶剂化电解液在 E/S 4–5 是否输给自由基路径，都没有同一正极上的对照 | K3 / 物理传输（可用溶剂与粘度）vs K2（转化路径） | 同一正极在 E/S 2、4、6 三档比较一种低溶剂化（LHCE 类）与一种高 DN（HMPA / DMPU 类）电解液，同时测多硫化物饱和电解液的粘度与电导 | 传输 / 凝胶解释：高 DN 组在 E/S 2 容量骤降、饱和粘度大；转化路径解释：高 DN 组在各档都高于低溶剂化组 | 不能（需同一正极、同一协议的跨 E/S 对照） | 草稿
M07 | S05（DOL/DME vs HFE-EPSE：S05-C5–C8） | 一致（强弱未定）：首圈相近，HFE-EPSE 寿命、阻抗、剩余锂都更好 | HFE 只进入外层溶剂化壳（⁷Li 位移不变），包封多硫化物，减少其与锂的寄生反应，薄锂下寿命 54→135 圈 | ⁷Li NMR（两者 3.20 ppm）；第 40 圈后负极剩余活性锂 7.3 vs 6.1 mAh/cm²（Li‖Ni 剥离）；负极 S 含量（XPS）；阻抗 | '剩余活性锂差异 → 寿命差异'为推断；电解液 / LiNO3 剩余量未测 | 1.2 mAh/cm² 的剩余锂差异是否足以解释寿命相差 2.5 倍；DOL/DME 失效时是锂先耗尽还是电解液先耗尽 | K1 vs K3 | 在 DOL/DME 失效点（约 54 圈）同时测两组剩余活性锂、剩余电解液与 LiNO3，做物质收支 | K1：DOL/DME 失效时剩余活性锂接近耗尽，HFE 组同圈仍有余量；K3：DOL/DME 失效时锂仍有余量，而电解液 / LiNO3 先耗尽 | 部分（本文已有第 40 圈剩余锂直测，是路线 A 可用的方法锚点） | 草稿
M08 | S21、S09（弱者全胜）；S10-LiSCN、S16、S19（强者全胜） | 一致（全胜）：'必然权衡'的反例 | 权衡被打破的方式不同：弱侧靠新转化路径（S21 团簇多硫化物）补回动力学；强侧靠把强溶剂化组分限制在内层或生成保护性 SEI（S16 核壳、S19 DMPU 主导内层、S10 富 Li3N SEI）保护负极 | S21：溶解度、¹⁹F / ⁷Li NMR、Tafel、Li2S 沉积；S16 / S19：NMR、自由基、Li‖Cu、对称电池；S10：XPS Li3N | '解耦了正负极效应'是推断；对照组条件不一（S21 的 0DTL 不含 LiNO3；S16 / S19 / S10 对照含 LiNO3） | 全胜是机制上真正解耦，还是对照组偏弱（不含 LiNO3、厚锂、富液掩盖负极问题）造成的 | 真正解耦 vs 对照效应（非机制） | 把'全胜'配方与优化过的基准（含 LiNO3）在薄锂 + 贫液下比较 | 解耦：优势在苛刻条件下仍保持；对照效应：差距在苛刻条件、加 LiNO3 后大幅缩小 | 部分（S21 加 LiNO3 后仍更好，但差距缩小：600 圈衰减 50.65% vs 29.86%） | 草稿
M09 | S39（DOL/DME vs DOL/F4DEE：S39-C4–C8） | 跨指标权衡：DOL/DME 放电容量最高，DOL/F4DEE 寿命 >180 vs 55 圈（作者明写 trade-off） | Li⁺ 溶剂化决定负极可逆性；多硫化物溶剂化决定链长分布（弱 → 长链少 → 腐蚀与 LiNO3 消耗少）；多硫化物溶解度决定动力学（经浓差极化）。DOL/F4DEE 三者兼顾，寿命最长 | LiTFSI 与 Li2S6 溶解度；¹⁹F NMR、Raman、UV–vis；Li‖Cu CE；Li‖碳纸 GITT 分段容量；Li‖C/S GITT；锂片浸泡 25 天的 TGC 腐蚀损失（化学浸泡，非电池内）；第 100 圈 EIS | DOL/DME 第 55 圈衰减归因于长链腐蚀 + SEI 差 + LiNO3 消耗 + 电解液干涸（Rbulk 剧增），多因并列，电池内库存未测 | DOL/DME 的寿命终点由活性锂损失还是 LiNO3 / 电解液耗竭决定 | K1 vs K3 | 在 DOL/DME 衰减点（约 55 圈）对两组电池做电池内 TGC（活性 / 失活锂）、剩余 LiNO3 与电解液量测定；并在锂过量更少（50 µm）下重复 | K1：DOL/DME 失活锂显著更多，且薄锂下寿命差距扩大；K3：失效时活性锂仍充足、LiNO3 / 电解液先耗尽，薄锂下差距变化不大 | 部分：200 µm 锂对 3.5 mg/cm² 硫，N/P 约 10，55 圈内耗尽活性锂的可能性小；作者浸泡 TGC 说弱溶剂化的腐蚀改善'relatively small'；Rbulk 剧增指向电解液干涸——倾向 K3，需定量 | 草稿
M10 | S33（DME vs DME-TFTFE / BTFE / ETFE / TFOFE：S33-C1–C35；另有 DOL/DME 基准失效分析，未列行） | 跨指标权衡：DME-TFOFE 锂 CE 最高（97.18%）但寿命最短（31 圈）；DME-TFTFE 首圈容量与 DME 相近、过电位略高，寿命 154 vs 36 圈 | 贫液（E/S 5）、40 µm 薄锂下，失效主因是锂腐蚀带来的电解液（溶剂）耗竭；适中溶剂化通过阴离子衍生 SEI 和致密锂沉积减少溶剂分解；过弱溶剂化时硫正极可逆性成为寿命瓶颈 | 基准 DOL/DME 失效（46 圈）后：Li‖SUS 剥离测剩余可逆锂 6.3 mAh/cm²（原始 8），仍大于放电容量 3.04 mAh/cm²；QNMR 测 DME 分解 33%、DOL 49%、TFSI⁻ 2%；换新电解液后容量恢复。DME-FE 组 36 圈后：剩余活性锂、DME / FSI⁻ 保留率（QNMR）、剩余溶剂总量与寿命同序 | DME-FE 组的寿命终点同样由电解液耗竭决定（只在 36 圈测了余量，没有在各自失效点测，也没有对 DME-FE 组做补液试验）；TFOFE 寿命短归因硫正极可逆性（依据：多硫化物聚集堵孔、Rct 大、S8 不再生成） | DME-FE 组失效点的电解液余量与补液恢复；TFOFE 组的锂与电解液库存（未测） | K3 vs K1（基准组已由补液试验判为 K3）；TFOFE 为 K2 | 在各组失效点测剩余活性锂与剩余溶剂（QNMR），并做补液试验；TFOFE 组同时测正极残余硫形态 | K3：失效时剩余锂仍大于放电容量、补液后恢复；K1：剩余锂接近或低于放电容量、补液不能恢复；K2（TFOFE）：锂和电解液都有余量，换电解液也不恢复，正极残余多硫化物 / Li2S 多 | 基准组：是（剩余锂 6.3 > 3.04 mAh/cm²，补液恢复 → K3）。DME-FE 组：部分（36 圈余量与寿命同序，未在失效点验证）。TFOFE：部分（K2 证据为间接） | 草稿

## 新旧对照
行号 / 稳定键 | 字段 | 旧判定 | 新判定 | 变更理由 | 依据位置
（224 行） | B9 依据映射（新列）+ B7 可信度 | 无此列；实验测量且体系内可比的描述符一律记'高' | 间接映射 63 行；直接 113 行；直接 + 间接 48 行；间接映射的可信度最高记'中' | 体系内可比 ≠ 能映射到电池电解液：纯溶剂 / 无盐体系 / 文献代理测得的方向只能间接映射；判定不变，只改可信度和标注（10-18 第三轮复核） | 主表 B7、B9 依据映射。间接映射行：S09-C1、S09-C2、S09-C3、S09-C4、S09-C5、S09-C6、S09-C7、S09-C8、S09-C9、S09-C10、S09-C11、S09-C12、S09-C13、S09-C14、S09-C15、S09-C16、S09-C17、S16-C1、S16-C5、S16-C9、S16-C10、S16-C11、S16-C12、S16-C16、S16-C20、S19-C1、S19-C2、S19-C3、S19-C4、S19-C5、S19-C6、S19-C7、S19-C8、S19-C9、S21-C1、S21-C2、S21-C3、S21-C4、S21-C5、S21-C6、S21-C7、S21-C11、S21-C14、S24-C1、S24-C4、S24-C5、S24-C6、S24-C7、S24-C8、S24-C9、S24-C10、S28-C1、S28-C2、S28-C3、S28-C4、S28-C5、S28-C6、S28-C7、S28-C36、S28-C37、S28-C38、S28-C39、S37-C2
S09 全部行 | B7 中 D4 的记录措辞 | 饱和 / 未饱和、'0.1 M 全溶'；序号（大=溶解多） | 保留原词 supersaturated（DD 为唯一例外），'颜色深 = 浓度高'标为作者解释；序号只表次序、不表距离 | 原记录把作者原词改写得过于确定（10-18 第三轮复核）；方向判定不变 | S09 正文 p3 'all the solutions were supersaturated except for the control, DOL/DME'；Fig. 2A 图注
S06-C4 | D4 观察方向 | A更好 | 无法判断 | 10-18 第三轮：观察方向 A更好 → 无法判断。原文对 (DME)3LiFSI-HFE 只写 'an abnormal discharge curve is observed' 和充电过程严重穿梭，没有给首圈容量（p11，Fig. 6e） | Fig. 6e–f；p11
S06-C4 | D6 胜方 | 弱者胜 | 无法判断 | 10-18 第三轮：观察方向 A更好 → 无法判断。原文对 (DME)3LiFSI-HFE 只写 'an abnormal discharge curve is observed' 和充电过程严重穿梭，没有给首圈容量（p11，Fig. 6e） | Fig. 6e–f；p11
S06-C4 | F2 核验标记 | 🧮 | 🔶 | 胜方变为无法判断，加 🔶 | 🔶 方向或胜方无法判断；B 的放电曲线异常、充电过程严重穿梭（Fig. 6e）另记在作者判断与原因列；首圈容量方向等有明确容量比较再判
S09-C3 | C12 倍率（作者） | 0.2C｜0.05C×2 → 0.1C×3 → 0.2C | 变倍率：0.05C×2 → 0.1C×3 → 0.2C（前 50 圈，含活化段） | 10-18 第三轮：倍率 0.2C → 变倍率协议。平均 / 归一化区间为前 50 圈，含 0.05C×2、0.1C×3 活化段，单值 0.2C 不能覆盖整个区间（依据：SI Fig. 3 图注、正文 p4 'first cycled at 0.05 C (2 cycles) and then at 0.1 C (3 cycles), followed by continued cycling at 0.2 C'） | SI Fig. S4；p3
S09-C3 | C13 统一倍率 | 0.2 |  | 10-18 第三轮：倍率 0.2C → 变倍率协议。平均 / 归一化区间为前 50 圈，含 0.05C×2、0.1C×3 活化段，单值 0.2C 不能覆盖整个区间（依据：SI Fig. 3 图注、正文 p4 'first cycled at 0.05 C (2 cycles) and then at 0.1 C (3 cycles), followed by continued cycling at 0.2 C'） | SI Fig. S4；p3
S09-C3 | C17 倍率档 | ≤0.3C | 变倍率协议（不归档） | 10-18 第三轮：倍率 0.2C → 变倍率协议。平均 / 归一化区间为前 50 圈，含 0.05C×2、0.1C×3 活化段，单值 0.2C 不能覆盖整个区间（依据：SI Fig. 3 图注、正文 p4 'first cycled at 0.05 C (2 cycles) and then at 0.1 C (3 cycles), followed by continued cycling at 0.2 C'） | SI Fig. S4；p3
S09-C4 | C12 倍率（作者） | 0.2C｜0.05C×2 → 0.1C×3 → 0.2C | 变倍率：0.05C×2 → 0.1C×3 → 0.2C（前 50 圈，含活化段） | 10-18 第三轮：倍率 0.2C → 变倍率协议。平均 / 归一化区间为前 50 圈，含 0.05C×2、0.1C×3 活化段，单值 0.2C 不能覆盖整个区间（依据：SI Fig. 3 图注、正文 p4 'first cycled at 0.05 C (2 cycles) and then at 0.1 C (3 cycles), followed by continued cycling at 0.2 C'） | Fig. 3C；p3
S09-C4 | C13 统一倍率 | 0.2 |  | 10-18 第三轮：倍率 0.2C → 变倍率协议。平均 / 归一化区间为前 50 圈，含 0.05C×2、0.1C×3 活化段，单值 0.2C 不能覆盖整个区间（依据：SI Fig. 3 图注、正文 p4 'first cycled at 0.05 C (2 cycles) and then at 0.1 C (3 cycles), followed by continued cycling at 0.2 C'） | Fig. 3C；p3
S09-C4 | C17 倍率档 | ≤0.3C | 变倍率协议（不归档） | 10-18 第三轮：倍率 0.2C → 变倍率协议。平均 / 归一化区间为前 50 圈，含 0.05C×2、0.1C×3 活化段，单值 0.2C 不能覆盖整个区间（依据：SI Fig. 3 图注、正文 p4 'first cycled at 0.05 C (2 cycles) and then at 0.1 C (3 cycles), followed by continued cycling at 0.2 C'） | Fig. 3C；p3
S09-C7 | C12 倍率（作者） | 0.2C｜0.05C×2 → 0.1C×3 → 0.2C | 变倍率：0.05C×2 → 0.1C×3 → 0.2C（前 50 圈，含活化段） | 10-18 第三轮：倍率 0.2C → 变倍率协议。平均 / 归一化区间为前 50 圈，含 0.05C×2、0.1C×3 活化段，单值 0.2C 不能覆盖整个区间（依据：SI Fig. 3 图注、正文 p4 'first cycled at 0.05 C (2 cycles) and then at 0.1 C (3 cycles), followed by continued cycling at 0.2 C'） | Fig. 3G–H；p4
S09-C7 | C13 统一倍率 | 0.2 |  | 10-18 第三轮：倍率 0.2C → 变倍率协议。平均 / 归一化区间为前 50 圈，含 0.05C×2、0.1C×3 活化段，单值 0.2C 不能覆盖整个区间（依据：SI Fig. 3 图注、正文 p4 'first cycled at 0.05 C (2 cycles) and then at 0.1 C (3 cycles), followed by continued cycling at 0.2 C'） | Fig. 3G–H；p4
S09-C7 | C17 倍率档 | ≤0.3C | 变倍率协议（不归档） | 10-18 第三轮：倍率 0.2C → 变倍率协议。平均 / 归一化区间为前 50 圈，含 0.05C×2、0.1C×3 活化段，单值 0.2C 不能覆盖整个区间（依据：SI Fig. 3 图注、正文 p4 'first cycled at 0.05 C (2 cycles) and then at 0.1 C (3 cycles), followed by continued cycling at 0.2 C'） | Fig. 3G–H；p4
S09-C8 | C12 倍率（作者） | 0.2C｜0.05C×2 → 0.1C×3 → 0.2C | 变倍率：0.05C×2 → 0.1C×3 → 0.2C（前 50 圈，含活化段） | 10-18 第三轮：倍率 0.2C → 变倍率协议。平均 / 归一化区间为前 50 圈，含 0.05C×2、0.1C×3 活化段，单值 0.2C 不能覆盖整个区间（依据：SI Fig. 3 图注、正文 p4 'first cycled at 0.05 C (2 cycles) and then at 0.1 C (3 cycles), followed by continued cycling at 0.2 C'） | Fig. 3H；p4
S09-C8 | C13 统一倍率 | 0.2 |  | 10-18 第三轮：倍率 0.2C → 变倍率协议。平均 / 归一化区间为前 50 圈，含 0.05C×2、0.1C×3 活化段，单值 0.2C 不能覆盖整个区间（依据：SI Fig. 3 图注、正文 p4 'first cycled at 0.05 C (2 cycles) and then at 0.1 C (3 cycles), followed by continued cycling at 0.2 C'） | Fig. 3H；p4
S09-C8 | C17 倍率档 | ≤0.3C | 变倍率协议（不归档） | 10-18 第三轮：倍率 0.2C → 变倍率协议。平均 / 归一化区间为前 50 圈，含 0.05C×2、0.1C×3 活化段，单值 0.2C 不能覆盖整个区间（依据：SI Fig. 3 图注、正文 p4 'first cycled at 0.05 C (2 cycles) and then at 0.1 C (3 cycles), followed by continued cycling at 0.2 C'） | Fig. 3H；p4
S09-C9 | C12 倍率（作者） | 0.2C｜0.05C×2 → 0.1C×3 → 0.2C | 变倍率：0.05C×2 → 0.1C×3 → 0.2C（前 50 圈，含活化段） | 10-18 第三轮：倍率 0.2C → 变倍率协议。平均 / 归一化区间为前 50 圈，含 0.05C×2、0.1C×3 活化段，单值 0.2C 不能覆盖整个区间（依据：SI Fig. 3 图注、正文 p4 'first cycled at 0.05 C (2 cycles) and then at 0.1 C (3 cycles), followed by continued cycling at 0.2 C'） | Fig. 3G–H；p4
S09-C9 | C13 统一倍率 | 0.2 |  | 10-18 第三轮：倍率 0.2C → 变倍率协议。平均 / 归一化区间为前 50 圈，含 0.05C×2、0.1C×3 活化段，单值 0.2C 不能覆盖整个区间（依据：SI Fig. 3 图注、正文 p4 'first cycled at 0.05 C (2 cycles) and then at 0.1 C (3 cycles), followed by continued cycling at 0.2 C'） | Fig. 3G–H；p4
S09-C9 | C17 倍率档 | ≤0.3C | 变倍率协议（不归档） | 10-18 第三轮：倍率 0.2C → 变倍率协议。平均 / 归一化区间为前 50 圈，含 0.05C×2、0.1C×3 活化段，单值 0.2C 不能覆盖整个区间（依据：SI Fig. 3 图注、正文 p4 'first cycled at 0.05 C (2 cycles) and then at 0.1 C (3 cycles), followed by continued cycling at 0.2 C'） | Fig. 3G–H；p4
S09-C13 | C12 倍率（作者） | 0.2C｜活化后 0.2C | 变倍率：0.05C → 0.1C → 0.2C（图 5 标注三段，各段圈数未写；50 圈平均是否含活化段未写明） | 10-18 第三轮：倍率 0.2C → 变倍率协议。图 5 标注 0.05C、0.1C、0.2C 三段，'average CE … for 50 cycles' 未说明是否含活化段，单值 0.2C 不能覆盖 | Fig. 5C；p6
S09-C13 | C13 统一倍率 | 0.2 |  | 10-18 第三轮：倍率 0.2C → 变倍率协议。图 5 标注 0.05C、0.1C、0.2C 三段，'average CE … for 50 cycles' 未说明是否含活化段，单值 0.2C 不能覆盖 | Fig. 5C；p6
S09-C13 | C17 倍率档 | ≤0.3C | 变倍率协议（不归档） | 10-18 第三轮：倍率 0.2C → 变倍率协议。图 5 标注 0.05C、0.1C、0.2C 三段，'average CE … for 50 cycles' 未说明是否含活化段，单值 0.2C 不能覆盖 | Fig. 5C；p6
S09-C16 | C14 温度 °C | 25｜判断（原文：RT） | 60｜直接（Methods：除另注外 60 °C 运行；SI Figs. S19–S23 图注：0.1 C、60 °C 循环）；静置温度：室温（RT，数值未报告） | 10-18 第三轮：误差信息更正——原写「多颗电池 ±1.3%」，但 ±1.3% 对应的是 F4DMB 多颗均值 4.6%，本行 6.0% 是代表性电池（正文 p7）；10-18 第三轮：温度拆分——循环 / 容量测量 60 °C，静置室温（数值未报告）；原记 25 °C 把静置温度当成了测试温度 | Fig. 6C–E；p7
S09-C16 | C17 温度档 | 室温(20–30) | 高温 | 10-18 第三轮：误差信息更正——原写「多颗电池 ±1.3%」，但 ±1.3% 对应的是 F4DMB 多颗均值 4.6%，本行 6.0% 是代表性电池（正文 p7）；10-18 第三轮：温度拆分——循环 / 容量测量 60 °C，静置室温（数值未报告）；原记 25 °C 把静置温度当成了测试温度 | Fig. 6C–E；p7
S09-C17 | C14 温度 °C | 25｜判断（原文：RT） | 60｜直接（SI Figs. S19–S23 图注：0.1 C、60 °C 循环）；静置温度：室温（RT，数值未报告） | 10-18 第四轮：误差信息写明代表性电池口径（原记未报告）；重复统计未给，不作组均值；10-18 第三轮：温度拆分——循环 / 容量测量 60 °C，静置室温（数值未报告）；原记 25 °C 把静置温度当成了测试温度 | SI Figs. S19–S23；p7–8
S09-C17 | C17 温度档 | 室温(20–30) | 高温 | 10-18 第四轮：误差信息写明代表性电池口径（原记未报告）；重复统计未给，不作组均值；10-18 第三轮：温度拆分——循环 / 容量测量 60 °C，静置室温（数值未报告）；原记 25 °C 把静置温度当成了测试温度 | SI Figs. S19–S23；p7–8
S19-C3 | E3 与 S19-C5 的关系 | 未翻转（胜方相同） | （不再同组） | 10-18 第三轮：指标 循环保持率或寿命 → 指定圈数放电容量（848 mAh/g，第 100 圈）。原句 'retains 848 mAh g−1 over 100 cycles, surpassing the cells using E-EDD and E-DD' 只支持第 100 圈容量的比较（p5，SI Fig. S31） | 主表 E3
S19-C5 | D1 指标 | 循环保持率或寿命 | 指定圈数放电容量 | 10-18 第三轮：指标 循环保持率或寿命 → 指定圈数放电容量（848 mAh/g，第 100 圈）。原句 'retains 848 mAh g−1 over 100 cycles, surpassing the cells using E-EDD and E-DD' 只支持第 100 圈容量的比较（p5，SI Fig. S31） | SI Fig. S31；p5
S19-C5 | D2 取值点 | 100 圈 | 第 100 圈 | 10-18 第三轮：指标 循环保持率或寿命 → 指定圈数放电容量（848 mAh/g，第 100 圈）。原句 'retains 848 mAh g−1 over 100 cycles, surpassing the cells using E-EDD and E-DD' 只支持第 100 圈容量的比较（p5，SI Fig. S31） | SI Fig. S31；p5
S19-C5 | E3 与 S19-C3 的关系 | 未翻转（胜方相同） | （不再同组） | 10-18 第三轮：指标 循环保持率或寿命 → 指定圈数放电容量（848 mAh/g，第 100 圈）。原句 'retains 848 mAh g−1 over 100 cycles, surpassing the cells using E-EDD and E-DD' 只支持第 100 圈容量的比较（p5，SI Fig. S31） | 主表 E3
S19-C5 | E3 与 S19-C6 的关系 | 未翻转（胜方相同） | （不再同组） | 10-18 第三轮：指标 循环保持率或寿命 → 指定圈数放电容量（848 mAh/g，第 100 圈）。原句 'retains 848 mAh g−1 over 100 cycles, surpassing the cells using E-EDD and E-DD' 只支持第 100 圈容量的比较（p5，SI Fig. S31） | 主表 E3
S19-C6 | E3 与 S19-C5 的关系 | 未翻转（胜方相同） | （不再同组） | 10-18 第三轮：指标 循环保持率或寿命 → 指定圈数放电容量（848 mAh/g，第 100 圈）。原句 'retains 848 mAh g−1 over 100 cycles, surpassing the cells using E-EDD and E-DD' 只支持第 100 圈容量的比较（p5，SI Fig. S31） | 主表 E3
S06-C1¦S10-C3 | 矛盾对 | （基线无） | P457：④ 口径不同（正极类型）；① 具体条件差异：E/S、载量、盐阴离子｜仅发现差异 | S06-C1 胜方 弱者胜→弱者胜；S10-C3 胜方 ?→强者胜 | 主表对应行
S06-C1¦S11-C1 | 矛盾对 | P29：③ 指标不同（首圈容量 vs 倍率容量）；① 具体条件差异：E/S、锂量、盐阴离子｜仅发现差异 | （不再成对） | 配对筛选结果变化（同一指标组每两篇最多选一对，原入选行退出或改选） | 主表对应行
S06-C1¦S19-C1 | 矛盾对 | P34：④ 口径不同（正极类型）；① 具体条件差异：E/S、载量、盐阴离子｜仅发现差异 | （不再成对） | 配对筛选结果变化（同一指标组每两篇最多选一对，原入选行退出或改选） | 主表对应行
S06-C1¦S19-C4 | 矛盾对 | （基线无） | P462：④ 口径不同（正极类型）；③ 指标不同（首圈容量 vs 倍率容量）；① 具体条件差异：E/S、载量、盐阴离子｜仅发现差异 | 配对筛选结果变化：两行胜方都没变；同一指标组每两篇最多选一对，原入选行退出后改选本行 | 主表对应行
S06-C1¦S33-C28 | 矛盾对 | （基线无） | P375：① 具体条件差异：E/S、锂量｜仅发现差异 | S06-C1 胜方 弱者胜→弱者胜；S33-C28 胜方 ?→强者胜 | 主表对应行
S09-C10¦S10-C20 | 矛盾对 | （基线无） | P461：④ 口径不同（正极类型）；③ 指标不同（Li‖Cu 库仑效率 vs 锂对称电池寿命）；① 具体条件差异：盐阴离子｜仅发现差异 | S09-C10 胜方 弱者胜→弱者胜；S10-C20 胜方 ?→强者胜 | 主表对应行
S09-C10¦S19-C9 | 矛盾对 | （基线无） | P444：④ 口径不同（正极类型）；③ 指标不同（Li‖Cu 库仑效率 vs 锂对称电池寿命）｜仅发现差异 | 配对筛选结果变化：两行胜方都没变；同一指标组每两篇最多选一对，原入选行退出后改选本行 | 主表对应行
S09-C10¦S33-C5 | 矛盾对 | （基线无） | P451：① 具体条件差异：盐阴离子｜仅发现差异 | S09-C10 胜方 弱者胜→弱者胜；S33-C5 胜方 ?→强者胜 | 主表对应行
S09-C12¦S10-C14 | 矛盾对 | （基线无） | P392：① 具体条件差异：E/S、盐阴离子｜仅发现差异 | S09-C12 胜方 弱者胜→弱者胜；S10-C14 胜方 ?→强者胜 | 主表对应行
S09-C12¦S16-C10 | 矛盾对 | （基线无） | P310：① 具体条件差异：温度｜仅发现差异 | S09-C12 胜方 弱者胜→弱者胜；S16-C10 胜方 ?→强者胜 | 主表对应行
S09-C12¦S28-C6 | 矛盾对 | （基线无） | P369：③ 指标不同（循环保持率或寿命 vs 全电池库仑效率）｜仅发现差异 | S09-C12 胜方 弱者胜→弱者胜；S28-C6 胜方 ?→强者胜 | 主表对应行
S09-C14¦S11-C1 | 矛盾对 | P23：③ 指标不同（首圈容量 vs 倍率容量）；① 具体条件差异：倍率｜仅发现差异 | （不再成对） | 配对筛选结果变化（同一指标组每两篇最多选一对，原入选行退出或改选） | 主表对应行
S09-C14¦S11-C2 | 矛盾对 | （基线无） | P279：未能归因（关键条件均匹配或未知）｜仅发现差异 | 配对筛选结果变化：两行胜方都没变；同一指标组每两篇最多选一对，原入选行退出后改选本行 | 主表对应行
S09-C15¦S11-C4 | 矛盾对 | P21：③ 指标不同（全电池库仑效率 vs 循环保持率或寿命）｜仅发现差异 | （不再成对） | 配对筛选结果变化（同一指标组每两篇最多选一对，原入选行退出或改选） | 主表对应行
S09-C15¦S11-C8 | 矛盾对 | （基线无） | P305：③ 指标不同（全电池库仑效率 vs 循环保持率或寿命）；① 具体条件差异：载量｜仅发现差异 | 配对筛选结果变化：两行胜方都没变；同一指标组每两篇最多选一对，原入选行退出后改选本行 | 主表对应行
S09-C15¦S33-C31 | 矛盾对 | （基线无） | P378：③ 指标不同（全电池库仑效率 vs 循环保持率或寿命）；① 具体条件差异：倍率、盐阴离子｜仅发现差异 | S09-C15 胜方 弱者胜→弱者胜；S33-C31 胜方 ?→强者胜 | 主表对应行
S09-C1¦S09-C4 | 矛盾对 | P12：③ 指标不同（首圈容量 vs 平均放电容量）；② 研究区间不同；① 具体条件差异：倍率｜仅发现差异 | P155：③ 指标不同（首圈容量 vs 平均放电容量）；② 研究区间不同｜仅发现差异 | 去掉 ① 具体条件差异；原因：10-18 第三轮：倍率 0.2C → 变倍率协议。平均 / 归一化区间为前 50 圈，含 0.05C×2、0.1C×3 活化段，单值 0.2C 不能覆盖整个区间（依据：SI Fig. 3 图注、正文 p4 'first cycled at 0.05 C (2 cycles) and then at 0.1 C (3 cycles), followed by continued cycling at 0.2 C'） | 本篇 D1（Li2S6 溶解度（纯溶剂中，ICP-OES；DD 为文献值））：不重叠；本篇 D3（正文给出的溶解度排序）：不重叠；本篇 D4（Li2S6 溶液颜色与饱和状态（纯溶剂，名义 0.1 M Li2S6，静置 7 d，目视））：不重叠
S09-C1¦S10-C1 | 矛盾对 | （基线无） | P389：④ 口径不同（正极类型）；① 具体条件差异：盐阴离子｜仅发现差异 | S09-C1 胜方 弱者胜→弱者胜；S10-C1 胜方 ?→强者胜 | 主表对应行
S09-C1¦S16-C9 | 矛盾对 | （基线无） | P307：① 具体条件差异：E/S｜仅发现差异 | S09-C1 胜方 弱者胜→弱者胜；S16-C9 胜方 ?→强者胜 | 主表对应行
S09-C3¦S19-C3 | 矛盾对 | P27：④ 口径不同（正极类型）｜仅发现差异 | （不再成对） | 配对筛选结果变化（同一指标组每两篇最多选一对，原入选行退出或改选） | 主表对应行
S09-C7¦S09-C5 | 矛盾对 | P14：③ 指标不同（平均放电容量 vs 首圈容量）；② 研究区间不同；① 具体条件差异：倍率｜仅发现差异 | P157：③ 指标不同（平均放电容量 vs 首圈容量）；② 研究区间不同｜仅发现差异 | 去掉 ① 具体条件差异；原因：10-18 第三轮：倍率 0.2C → 变倍率协议。平均 / 归一化区间为前 50 圈，含 0.05C×2、0.1C×3 活化段，单值 0.2C 不能覆盖整个区间（依据：SI Fig. 3 图注、正文 p4 'first cycled at 0.05 C (2 cycles) and then at 0.1 C (3 cycles), followed by continued cycling at 0.2 C'） | 本篇 D4（Li2S6 溶液颜色与饱和状态（纯溶剂，名义 0.1 M Li2S6，静置 7 d，目视））：不重叠
S09-C9¦S09-C5 | 矛盾对 | P15：③ 指标不同（平均放电容量 vs 首圈容量）；② 研究区间不同；① 具体条件差异：倍率｜仅发现差异 | P158：③ 指标不同（平均放电容量 vs 首圈容量）；② 研究区间不同｜仅发现差异 | 去掉 ① 具体条件差异；原因：10-18 第三轮：倍率 0.2C → 变倍率协议。平均 / 归一化区间为前 50 圈，含 0.05C×2、0.1C×3 活化段，单值 0.2C 不能覆盖整个区间（依据：SI Fig. 3 图注、正文 p4 'first cycled at 0.05 C (2 cycles) and then at 0.1 C (3 cycles), followed by continued cycling at 0.2 C'） | 本篇 D1（Li2S6 溶解度（纯溶剂中，ICP-OES；DD 为文献值））：不重叠；本篇 D3（正文给出的溶解度排序）：不重叠；本篇 D4（Li2S6 溶液颜色与饱和状态（纯溶剂，名义 0.1 M Li2S6，静置 7 d，目视））：不重叠
S10-C13¦S10-C11 | 矛盾对 | （基线无） | P141：② 研究区间不同；① 具体条件差异：盐阴离子｜仅发现差异 | S10-C13 胜方 ?→弱者胜；S10-C11 胜方 ?→强者胜 | 主表对应行
S10-C13¦S10-C12 | 矛盾对 | （基线无） | P143：① 具体条件差异：盐阴离子｜仅发现差异 | S10-C13 胜方 ?→弱者胜；S10-C12 胜方 ?→强者胜 | 主表对应行
S10-C13¦S10-C2 | 矛盾对 | （基线无） | P184：④ 口径不同（正极类型）；③ 指标不同（循环保持率或寿命 vs 首圈容量）；① 具体条件差异：E/S、倍率｜仅发现差异（同一对配方，但指标或取值点不同） | S10-C13 胜方 ?→弱者胜；S10-C2 胜方 ?→强者胜 | 主表对应行
S10-C13¦S10-C21 | 矛盾对 | （基线无） | P44：③ 指标不同（循环保持率或寿命 vs 首圈容量）｜仅发现差异（同一对配方，但指标或取值点不同） | S10-C13 胜方 ?→弱者胜；S10-C21 胜方 ?→强者胜 | 主表对应行
S10-C13¦S10-C5 | 矛盾对 | （基线无） | P161：④ 口径不同（正极类型）；③ 指标不同（循环保持率或寿命 vs 首圈容量）；① 具体条件差异：E/S｜仅发现差异（同一对配方，但指标或取值点不同） | S10-C13 胜方 ?→弱者胜；S10-C5 胜方 ?→强者胜 | 主表对应行
S10-C13¦S10-C7 | 矛盾对 | （基线无） | P204：④ 口径不同（正极类型）；③ 指标不同（循环保持率或寿命 vs 过电位或动力学）｜仅发现差异（同一对配方，但指标或取值点不同） | S10-C13 胜方 ?→弱者胜；S10-C7 胜方 ?→强者胜 | 主表对应行
S10-C13¦S19-C5 | 矛盾对 | （基线无） | P358：③ 指标不同（循环保持率或寿命 vs 指定圈数放电容量）；① 具体条件差异：E/S、盐阴离子｜仅发现差异 | S10-C13 胜方 ?→弱者胜；S19-C5 胜方 强者胜→强者胜 | 主表对应行
S10-C18¦S10-C19 | 矛盾对 | （基线无） | P207：① 具体条件差异：盐阴离子｜仅发现差异 | S10-C18 胜方 ?→弱者胜；S10-C19 胜方 ?→强者胜 | 主表对应行
S10-C18¦S10-C2 | 矛盾对 | （基线无） | P202：④ 口径不同（正极类型）；③ 指标不同（锂对称电池寿命 vs 首圈容量）｜仅发现差异（同一对配方，但指标或取值点不同） | S10-C18 胜方 ?→弱者胜；S10-C2 胜方 ?→强者胜 | 主表对应行
S10-C18¦S10-C20 | 矛盾对 | （基线无） | P208：② 研究区间不同；① 具体条件差异：盐阴离子｜仅发现差异 | S10-C18 胜方 ?→弱者胜；S10-C20 胜方 ?→强者胜 | 主表对应行
S10-C18¦S10-C21 | 矛盾对 | （基线无） | P209：④ 口径不同（正极类型）；③ 指标不同（锂对称电池寿命 vs 首圈容量）｜仅发现差异（同一对配方，但指标或取值点不同） | S10-C18 胜方 ?→弱者胜；S10-C21 胜方 ?→强者胜 | 主表对应行
S10-C18¦S10-C5 | 矛盾对 | （基线无） | P203：④ 口径不同（正极类型）；③ 指标不同（锂对称电池寿命 vs 首圈容量）｜仅发现差异（同一对配方，但指标或取值点不同） | S10-C18 胜方 ?→弱者胜；S10-C5 胜方 ?→强者胜 | 主表对应行
S10-C18¦S10-C7 | 矛盾对 | （基线无） | P205：④ 口径不同（正极类型）；③ 指标不同（锂对称电池寿命 vs 过电位或动力学）｜仅发现差异（同一对配方，但指标或取值点不同） | S10-C18 胜方 ?→弱者胜；S10-C7 胜方 ?→强者胜 | 主表对应行
S10-C18¦S16-C20 | 矛盾对 | （基线无） | P436：① 具体条件差异：盐阴离子、LiNO₃｜仅发现差异 | S10-C18 胜方 ?→弱者胜；S16-C20 胜方 ?→强者胜 | 主表对应行
S10-C22¦S10-C11 | 矛盾对 | （基线无） | P142：③ 指标不同（指定圈数放电容量 vs 循环保持率或寿命）；② 研究区间不同；① 具体条件差异：盐阴离子｜仅发现差异 | S10-C22 胜方 ?→弱者胜；S10-C11 胜方 ?→强者胜 | 主表对应行
S10-C22¦S10-C12 | 矛盾对 | （基线无） | P144：③ 指标不同（指定圈数放电容量 vs 循环保持率或寿命）；① 具体条件差异：盐阴离子｜仅发现差异 | S10-C22 胜方 ?→弱者胜；S10-C12 胜方 ?→强者胜 | 主表对应行
S10-C22¦S10-C2 | 矛盾对 | （基线无） | P185：④ 口径不同（正极类型）；③ 指标不同（指定圈数放电容量 vs 首圈容量）；① 具体条件差异：E/S、倍率｜仅发现差异（同一对配方，但指标或取值点不同） | S10-C22 胜方 ?→弱者胜；S10-C2 胜方 ?→强者胜 | 主表对应行
S10-C22¦S10-C21 | 矛盾对 | （基线无） | P45：③ 指标不同（指定圈数放电容量 vs 首圈容量）｜仅发现差异（同一对配方，但指标或取值点不同） | S10-C22 胜方 ?→弱者胜；S10-C21 胜方 ?→强者胜 | 主表对应行
S10-C22¦S10-C5 | 矛盾对 | （基线无） | P162：④ 口径不同（正极类型）；③ 指标不同（指定圈数放电容量 vs 首圈容量）；① 具体条件差异：E/S｜仅发现差异（同一对配方，但指标或取值点不同） | S10-C22 胜方 ?→弱者胜；S10-C5 胜方 ?→强者胜 | 主表对应行
S10-C22¦S10-C7 | 矛盾对 | （基线无） | P206：④ 口径不同（正极类型）；③ 指标不同（指定圈数放电容量 vs 过电位或动力学）｜仅发现差异（同一对配方，但指标或取值点不同） | S10-C22 胜方 ?→弱者胜；S10-C7 胜方 ?→强者胜 | 主表对应行
S11-C3¦S10-C12 | 矛盾对 | （基线无） | P343：① 具体条件差异：倍率、盐阴离子｜仅发现差异 | S11-C3 胜方 弱者胜→弱者胜；S10-C12 胜方 ?→强者胜 | 主表对应行
S11-C3¦S16-C11 | 矛盾对 | （基线无） | P283：① 具体条件差异：E/S｜仅发现差异 | S11-C3 胜方 弱者胜→弱者胜；S16-C11 胜方 ?→强者胜 | 主表对应行
S11-C3¦S19-C3 | 矛盾对 | P30：④ 口径不同（正极类型）；① 具体条件差异：E/S、载量｜仅发现差异 | （不再成对） | 配对筛选结果变化（同一指标组每两篇最多选一对，原入选行退出或改选） | 主表对应行
S11-C3¦S19-C6 | 矛盾对 | （基线无） | P286：未能归因（关键条件均匹配或未知）｜仅发现差异 | 配对筛选结果变化：两行胜方都没变；同一指标组每两篇最多选一对，原入选行退出后改选本行 | 主表对应行
S11-C3¦S33-C4 | 矛盾对 | （基线无） | P290：① 具体条件差异：盐阴离子｜仅发现差异 | S11-C3 胜方 弱者胜→弱者胜；S33-C4 胜方 ?→强者胜 | 主表对应行
S18-C1¦S10-C14 | 矛盾对 | （基线无） | P344：③ 指标不同（全电池库仑效率 vs 循环保持率或寿命）；① 具体条件差异：倍率、盐阴离子｜仅发现差异 | S18-C1 胜方 ?→弱者胜；S10-C14 胜方 ?→强者胜 | 主表对应行
S18-C1¦S11-C4 | 矛盾对 | （基线无） | P263：③ 指标不同（全电池库仑效率 vs 循环保持率或寿命）；① 具体条件差异：锂量｜仅发现差异 | S18-C1 胜方 ?→弱者胜；S11-C4 胜方 强者胜→强者胜 | 主表对应行
S18-C1¦S16-C11 | 矛盾对 | （基线无） | P311：③ 指标不同（全电池库仑效率 vs 循环保持率或寿命）；① 具体条件差异：E/S、锂量｜仅发现差异 | S18-C1 胜方 ?→弱者胜；S16-C11 胜方 ?→强者胜 | 主表对应行
S18-C1¦S18-C10 | 矛盾对 | （基线无） | P210：④ 口径不同（正极类型）；③ 指标不同（全电池库仑效率 vs 阻抗）｜仅发现差异（同一对配方，但指标或取值点不同） | S18-C1 胜方 ?→弱者胜；S18-C10 胜方 ?→强者胜 | 主表对应行
S18-C1¦S18-C4 | 矛盾对 | （基线无） | P23：③ 指标不同（全电池库仑效率 vs 过电位或动力学）｜仅发现差异（同一对配方，但指标或取值点不同） | S18-C1 胜方 ?→弱者胜；S18-C4 胜方 ?→强者胜 | 主表对应行
S18-C1¦S19-C6 | 矛盾对 | （基线无） | P315：③ 指标不同（全电池库仑效率 vs 循环保持率或寿命）；① 具体条件差异：E/S｜仅发现差异 | S18-C1 胜方 ?→弱者胜；S19-C6 胜方 强者胜→强者胜 | 主表对应行
S18-C1¦S32-C11 | 矛盾对 | （基线无） | P274：③ 指标不同（全电池库仑效率 vs 指定圈数放电容量）；① 具体条件差异：倍率｜仅发现差异 | S18-C1 胜方 ?→弱者胜；S32-C11 胜方 ?→强者胜 | 主表对应行
S18-C1¦S33-C31 | 矛盾对 | （基线无） | P376：③ 指标不同（全电池库仑效率 vs 循环保持率或寿命）；① 具体条件差异：E/S、锂量、盐阴离子｜仅发现差异 | S18-C1 胜方 ?→弱者胜；S33-C31 胜方 ?→强者胜 | 主表对应行
S18-C1¦S44-C6 | 矛盾对 | （基线无） | P294：③ 指标不同（全电池库仑效率 vs 自放电（容量损失））；① 具体条件差异：载量、LiNO₃｜仅发现差异 | S18-C1 胜方 ?→弱者胜；S44-C6 胜方 ?→强者胜 | 主表对应行
S18-C2¦S18-C5 | 矛盾对 | （基线无） | P24：③ 指标不同（全电池库仑效率 vs 过电位或动力学）｜仅发现差异（同一对配方，但指标或取值点不同） | S18-C2 胜方 ?→弱者胜；S18-C5 胜方 ?→强者胜 | 主表对应行
S18-C2¦S18-C8 | 矛盾对 | （基线无） | P26：③ 指标不同（全电池库仑效率 vs 过电位或动力学）｜仅发现差异（同一对配方，但指标或取值点不同） | S18-C2 胜方 ?→弱者胜；S18-C8 胜方 ?→强者胜 | 主表对应行
S18-C3¦S18-C6 | 矛盾对 | （基线无） | P25：③ 指标不同（全电池库仑效率 vs 过电位或动力学）｜仅发现差异（同一对配方，但指标或取值点不同） | S18-C3 胜方 ?→弱者胜；S18-C6 胜方 ?→强者胜 | 主表对应行
S19-C8¦S09-C11 | 矛盾对 | P31：④ 口径不同（正极类型）；③ 指标不同（锂对称电池寿命 vs Li‖Cu 库仑效率）｜仅发现差异 | （不再成对） | 配对筛选结果变化（同一指标组每两篇最多选一对，原入选行退出或改选） | 主表对应行
S19-C8¦S10-C19 | 矛盾对 | （基线无） | P393：① 具体条件差异：盐阴离子｜仅发现差异 | S19-C8 胜方 弱者胜→弱者胜；S10-C19 胜方 ?→强者胜 | 主表对应行
S19-C8¦S16-C16 | 矛盾对 | （基线无） | P401：④ 口径不同（正极类型）；③ 指标不同（锂对称电池寿命 vs Li‖Cu 库仑效率）｜仅发现差异 | S19-C8 胜方 弱者胜→弱者胜；S16-C16 胜方 ?→强者胜 | 主表对应行
S21-C11¦S10-C7 | 矛盾对 | （基线无） | P390：① 具体条件差异：盐阴离子、LiNO₃｜仅发现差异 | S21-C11 胜方 ?→弱者胜；S10-C7 胜方 ?→强者胜 | 主表对应行
S21-C11¦S11-C9 | 矛盾对 | （基线无） | P348：① 具体条件差异：LiNO₃｜仅发现差异 | S21-C11 胜方 ?→弱者胜；S11-C9 胜方 强者胜→强者胜 | 主表对应行
S21-C11¦S16-C12 | 矛盾对 | （基线无） | P398：① 具体条件差异：LiNO₃｜仅发现差异 | S21-C11 胜方 ?→弱者胜；S16-C12 胜方 ?→强者胜 | 主表对应行
S21-C11¦S39-C2 | 矛盾对 | （基线无） | P420：③ 指标不同（过电位或动力学 vs 其他）；① 具体条件差异：锂量、LiNO₃｜仅发现差异 | S21-C11 胜方 ?→弱者胜；S39-C2 胜方 ?→强者胜 | 主表对应行
S21-C14¦S10-C19 | 矛盾对 | （基线无） | P434：① 具体条件差异：盐阴离子、LiNO₃｜仅发现差异 | S21-C14 胜方 ?→弱者胜；S10-C19 胜方 ?→强者胜 | 主表对应行
S21-C14¦S16-C20 | 矛盾对 | （基线无） | P404：① 具体条件差异：LiNO₃｜仅发现差异 | S21-C14 胜方 ?→弱者胜；S16-C20 胜方 ?→强者胜 | 主表对应行
S21-C14¦S19-C7 | 矛盾对 | （基线无） | P408：① 具体条件差异：LiNO₃｜仅发现差异 | S21-C14 胜方 ?→弱者胜；S19-C7 胜方 强者胜→强者胜 | 主表对应行
S21-C1¦S09-C2 | 矛盾对 | （基线无） | P298：未能归因（关键条件均匹配或未知）｜仅发现差异 | S21-C1 胜方 ?→弱者胜；S09-C2 胜方 强者胜→强者胜 | 主表对应行
S21-C1¦S10-C1 | 矛盾对 | （基线无） | P388：④ 口径不同（正极类型）；① 具体条件差异：载量、盐阴离子、LiNO₃｜仅发现差异 | S21-C1 胜方 ?→弱者胜；S10-C1 胜方 ?→强者胜 | 主表对应行
S21-C1¦S11-C2 | 矛盾对 | （基线无） | P345：① 具体条件差异：E/S、载量、锂量、LiNO₃｜仅发现差异 | S21-C1 胜方 ?→弱者胜；S11-C2 胜方 强者胜→强者胜 | 主表对应行
S21-C1¦S19-C1 | 矛盾对 | （基线无） | P313：④ 口径不同（正极类型）；① 具体条件差异：LiNO₃｜仅发现差异 | S21-C1 胜方 ?→弱者胜；S19-C1 胜方 强者胜→强者胜 | 主表对应行
S21-C1¦S28-C7 | 矛盾对 | （基线无） | P370：③ 指标不同（首圈容量 vs 平均放电容量）；① 具体条件差异：LiNO₃｜仅发现差异 | S21-C1 胜方 ?→弱者胜；S28-C7 胜方 ?→强者胜 | 主表对应行
S21-C1¦S32-C5 | 矛盾对 | （基线无） | P324：① 具体条件差异：E/S、载量、LiNO₃｜仅发现差异 | S21-C1 胜方 ?→弱者胜；S32-C5 胜方 ?→强者胜 | 主表对应行
S21-C1¦S39-C4 | 矛盾对 | （基线无） | P331：① 具体条件差异：载量、锂量、LiNO₃｜仅发现差异 | S21-C1 胜方 ?→弱者胜；S39-C4 胜方 ?→强者胜 | 主表对应行
S21-C1¦S51-C4 | 矛盾对 | （基线无） | P335：① 具体条件差异：倍率｜仅发现差异 | S21-C1 胜方 ?→弱者胜；S51-C4 胜方 ?→强者胜 | 主表对应行
S21-C2¦S10-C15 | 矛盾对 | （基线无） | P432：③ 指标不同（全电池库仑效率 vs 循环保持率或寿命）；① 具体条件差异：E/S、载量、倍率、盐阴离子、LiNO₃｜仅发现差异 | S21-C2 胜方 ?→弱者胜；S10-C15 胜方 ?→强者胜 | 主表对应行
S21-C2¦S19-C3 | 矛盾对 | （基线无） | P314：④ 口径不同（正极类型）；③ 指标不同（全电池库仑效率 vs 循环保持率或寿命）；① 具体条件差异：LiNO₃｜仅发现差异 | S21-C2 胜方 ?→弱者胜；S19-C3 胜方 强者胜→强者胜 | 主表对应行
S21-C2¦S28-C6 | 矛盾对 | （基线无） | P367：① 具体条件差异：LiNO₃｜仅发现差异 | S21-C2 胜方 ?→弱者胜；S28-C6 胜方 ?→强者胜 | 主表对应行
S21-C2¦S44-C6 | 矛盾对 | （基线无） | P295：③ 指标不同（全电池库仑效率 vs 自放电（容量损失））；① 具体条件差异：E/S、载量｜仅发现差异 | S21-C2 胜方 ?→弱者胜；S44-C6 胜方 ?→强者胜 | 主表对应行
S21-C3¦S18-C5 | 矛盾对 | （基线无） | P312：① 具体条件差异：E/S、载量、LiNO₃｜仅发现差异 | S21-C3 胜方 ?→弱者胜；S18-C5 胜方 ?→强者胜 | 主表对应行
S21-C3¦S23-C2 | 矛盾对 | （基线无） | P316：① 具体条件差异：E/S、载量、LiNO₃｜仅发现差异 | S21-C3 胜方 ?→弱者胜；S23-C2 胜方 ?→强者胜 | 主表对应行
S21-C3¦S25-C20 | 矛盾对 | （基线无） | P363：① 具体条件差异：LiNO₃｜仅发现差异 | S21-C3 胜方 ?→弱者胜；S25-C20 胜方 ?→强者胜 | 主表对应行
S21-C3¦S28-C3 | 矛盾对 | （基线无） | P321：④ 口径不同（正极类型）；③ 指标不同（过电位或动力学 vs 多硫化物溶解或穿梭）｜仅发现差异 | S21-C3 胜方 ?→弱者胜；S28-C3 胜方 ?→强者胜 | 主表对应行
S21-C3¦S32-C4 | 矛盾对 | （基线无） | P322：③ 指标不同（过电位或动力学 vs 其他）；① 具体条件差异：E/S、载量、LiNO₃｜仅发现差异 | S21-C3 胜方 ?→弱者胜；S32-C4 胜方 ?→强者胜 | 主表对应行
S21-C3¦S33-C2 | 矛盾对 | （基线无） | P417：① 具体条件差异：E/S、载量、锂量、盐阴离子｜仅发现差异 | S21-C3 胜方 ?→弱者胜；S33-C2 胜方 ?→强者胜 | 主表对应行
S21-C3¦S44-C3 | 矛盾对 | （基线无） | P293：① 具体条件差异：E/S、载量｜仅发现差异 | S21-C3 胜方 ?→弱者胜；S44-C3 胜方 ?→强者胜 | 主表对应行
S21-C3¦S51-C10 | 矛盾对 | （基线无） | P336：① 具体条件差异：倍率｜仅发现差异 | S21-C3 胜方 ?→弱者胜；S51-C10 胜方 ?→强者胜 | 主表对应行
S21-C4¦S16-C5 | 矛盾对 | （基线无） | P350：① 具体条件差异：LiNO₃｜仅发现差异 | S21-C4 胜方 ?→弱者胜；S16-C5 胜方 ?→强者胜 | 主表对应行
S23-C11¦S09-C4 | 矛盾对 | （基线无） | P383：③ 指标不同（倍率容量 vs 平均放电容量）；① 具体条件差异：E/S｜仅发现差异 | S23-C11 胜方 ?→弱者胜；S09-C4 胜方 强者胜→强者胜 | 主表对应行
S23-C11¦S10-C1 | 矛盾对 | （基线无） | P424：④ 口径不同（正极类型）；③ 指标不同（倍率容量 vs 首圈容量）；① 具体条件差异：E/S、载量、倍率、盐阴离子｜仅发现差异 | S23-C11 胜方 ?→弱者胜；S10-C1 胜方 ?→强者胜 | 主表对应行
S23-C11¦S11-C1 | 矛盾对 | （基线无） | P262：未能归因（关键条件均匹配或未知）｜仅发现差异 | S23-C11 胜方 ?→弱者胜；S11-C1 胜方 强者胜→强者胜 | 主表对应行
S23-C11¦S16-C5 | 矛盾对 | （基线无） | P396：① 具体条件差异：倍率、LiNO₃｜仅发现差异 | S23-C11 胜方 ?→弱者胜；S16-C5 胜方 ?→强者胜 | 主表对应行
S23-C11¦S19-C2 | 矛盾对 | （基线无） | P405：④ 口径不同（正极类型）；③ 指标不同（倍率容量 vs 首圈容量）；① 具体条件差异：E/S、载量、倍率｜仅发现差异 | S23-C11 胜方 ?→弱者胜；S19-C2 胜方 强者胜→强者胜 | 主表对应行
S23-C11¦S23-C10 | 矛盾对 | （基线无） | P31：③ 指标不同（倍率容量 vs 过电位或动力学）｜仅发现差异（同一对配方，但指标或取值点不同） | S23-C11 胜方 ?→弱者胜；S23-C10 胜方 ?→强者胜 | 主表对应行
S23-C11¦S23-C2 | 矛盾对 | （基线无） | P146：③ 指标不同（倍率容量 vs 过电位或动力学）；① 具体条件差异：倍率、锂量｜仅发现差异（同一对配方，但指标或取值点不同） | S23-C11 胜方 ?→弱者胜；S23-C2 胜方 ?→强者胜 | 主表对应行
S23-C11¦S23-C9 | 矛盾对 | （基线无） | P28：③ 指标不同（倍率容量 vs 首圈容量）｜仅发现差异（同一对配方，但指标或取值点不同） | S23-C11 胜方 ?→弱者胜；S23-C9 胜方 ?→强者胜 | 主表对应行
S23-C11¦S33-C28 | 矛盾对 | （基线无） | P329：③ 指标不同（倍率容量 vs 首圈容量）；① 具体条件差异：倍率、盐阴离子｜仅发现差异 | S23-C11 胜方 ?→弱者胜；S33-C28 胜方 ?→强者胜 | 主表对应行
S23-C11¦S51-C4 | 矛盾对 | （基线无） | P422：③ 指标不同（倍率容量 vs 首圈容量）；① 具体条件差异：载量、倍率、LiNO₃｜仅发现差异 | S23-C11 胜方 ?→弱者胜；S51-C4 胜方 ?→强者胜 | 主表对应行
S23-C12¦S23-C10 | 矛盾对 | （基线无） | P48：③ 指标不同（循环保持率或寿命 vs 过电位或动力学）；① 具体条件差异：E/S｜仅发现差异（同一对配方，但指标或取值点不同） | S23-C12 胜方 ?→弱者胜；S23-C10 胜方 ?→强者胜 | 主表对应行
S23-C12¦S23-C2 | 矛盾对 | （基线无） | P164：③ 指标不同（循环保持率或寿命 vs 过电位或动力学）；① 具体条件差异：E/S、倍率、锂量｜仅发现差异（同一对配方，但指标或取值点不同） | S23-C12 胜方 ?→弱者胜；S23-C2 胜方 ?→强者胜 | 主表对应行
S23-C12¦S23-C9 | 矛盾对 | （基线无） | P47：③ 指标不同（循环保持率或寿命 vs 首圈容量）；① 具体条件差异：E/S｜仅发现差异（同一对配方，但指标或取值点不同） | S23-C12 胜方 ?→弱者胜；S23-C9 胜方 ?→强者胜 | 主表对应行
S23-C13¦S23-C10 | 矛盾对 | （基线无） | P32：③ 指标不同（指定圈数放电容量 vs 过电位或动力学）｜仅发现差异（同一对配方，但指标或取值点不同） | S23-C13 胜方 ?→弱者胜；S23-C10 胜方 ?→强者胜 | 主表对应行
S23-C13¦S23-C2 | 矛盾对 | （基线无） | P147：③ 指标不同（指定圈数放电容量 vs 过电位或动力学）；① 具体条件差异：倍率、锂量｜仅发现差异（同一对配方，但指标或取值点不同） | S23-C13 胜方 ?→弱者胜；S23-C2 胜方 ?→强者胜 | 主表对应行
S23-C13¦S23-C9 | 矛盾对 | （基线无） | P29：③ 指标不同（指定圈数放电容量 vs 首圈容量）｜仅发现差异（同一对配方，但指标或取值点不同） | S23-C13 胜方 ?→弱者胜；S23-C9 胜方 ?→强者胜 | 主表对应行
S23-C6¦S10-C8 | 矛盾对 | （基线无） | P430：④ 口径不同（正极类型）；① 具体条件差异：盐阴离子｜仅发现差异 | S23-C6 胜方 ?→弱者胜；S10-C8 胜方 ?→强者胜 | 主表对应行
S23-C6¦S18-C6 | 矛盾对 | （基线无） | P439：④ 口径不同（正极类型）｜仅发现差异 | S23-C6 胜方 ?→弱者胜；S18-C6 胜方 ?→强者胜 | 主表对应行
S23-C6¦S23-C10 | 矛盾对 | （基线无） | P216：④ 口径不同（正极类型）｜仅发现差异（同一对配方，但指标或取值点不同） | S23-C6 胜方 ?→弱者胜；S23-C10 胜方 ?→强者胜 | 主表对应行
S23-C6¦S23-C2 | 矛盾对 | （基线无） | P212：④ 口径不同（正极类型）｜仅发现差异（同一对配方，但指标或取值点不同） | S23-C6 胜方 ?→弱者胜；S23-C2 胜方 ?→强者胜 | 主表对应行
S23-C6¦S23-C9 | 矛盾对 | （基线无） | P214：④ 口径不同（正极类型）；③ 指标不同（过电位或动力学 vs 首圈容量）｜仅发现差异（同一对配方，但指标或取值点不同） | S23-C6 胜方 ?→弱者胜；S23-C9 胜方 ?→强者胜 | 主表对应行
S23-C7¦S09-C11 | 矛盾对 | （基线无） | P387：未能归因（关键条件均匹配或未知）｜仅发现差异 | S23-C7 胜方 ?→弱者胜；S09-C11 胜方 强者胜→强者胜 | 主表对应行
S23-C7¦S10-C20 | 矛盾对 | （基线无） | P435：④ 口径不同（正极类型）；③ 指标不同（Li‖Cu 库仑效率 vs 锂对称电池寿命）；① 具体条件差异：盐阴离子｜仅发现差异 | S23-C7 胜方 ?→弱者胜；S10-C20 胜方 ?→强者胜 | 主表对应行
S23-C7¦S16-C16 | 矛盾对 | （基线无） | P402：① 具体条件差异：LiNO₃｜仅发现差异 | S23-C7 胜方 ?→弱者胜；S16-C16 胜方 ?→强者胜 | 主表对应行
S23-C7¦S19-C7 | 矛盾对 | （基线无） | P409：④ 口径不同（正极类型）；③ 指标不同（Li‖Cu 库仑效率 vs 锂对称电池寿命）｜仅发现差异 | S23-C7 胜方 ?→弱者胜；S19-C7 胜方 强者胜→强者胜 | 主表对应行
S23-C7¦S23-C10 | 矛盾对 | （基线无） | P217：④ 口径不同（正极类型）；③ 指标不同（Li‖Cu 库仑效率 vs 过电位或动力学）｜仅发现差异（同一对配方，但指标或取值点不同） | S23-C7 胜方 ?→弱者胜；S23-C10 胜方 ?→强者胜 | 主表对应行
S23-C7¦S23-C2 | 矛盾对 | （基线无） | P213：④ 口径不同（正极类型）；③ 指标不同（Li‖Cu 库仑效率 vs 过电位或动力学）｜仅发现差异（同一对配方，但指标或取值点不同） | S23-C7 胜方 ?→弱者胜；S23-C2 胜方 ?→强者胜 | 主表对应行
S23-C7¦S23-C9 | 矛盾对 | （基线无） | P215：④ 口径不同（正极类型）；③ 指标不同（Li‖Cu 库仑效率 vs 首圈容量）｜仅发现差异（同一对配方，但指标或取值点不同） | S23-C7 胜方 ?→弱者胜；S23-C9 胜方 ?→强者胜 | 主表对应行
S23-C7¦S33-C5 | 矛盾对 | （基线无） | P452：① 具体条件差异：盐阴离子｜仅发现差异 | S23-C7 胜方 ?→弱者胜；S33-C5 胜方 ?→强者胜 | 主表对应行
S23-C8¦S10-C11 | 矛盾对 | （基线无） | P277：① 具体条件差异：盐阴离子｜仅发现差异 | S23-C8 胜方 ?→弱者胜；S10-C11 胜方 ?→强者胜 | 主表对应行
S23-C8¦S11-C8 | 矛盾对 | （基线无） | P346：① 具体条件差异：载量、倍率｜仅发现差异 | S23-C8 胜方 ?→弱者胜；S11-C8 胜方 强者胜→强者胜 | 主表对应行
S23-C8¦S16-C10 | 矛盾对 | （基线无） | P308：① 具体条件差异：倍率、LiNO₃｜仅发现差异 | S23-C8 胜方 ?→弱者胜；S16-C10 胜方 ?→强者胜 | 主表对应行
S23-C8¦S19-C5 | 矛盾对 | （基线无） | P359：③ 指标不同（循环保持率或寿命 vs 指定圈数放电容量）；① 具体条件差异：E/S、载量｜仅发现差异 | S23-C8 胜方 ?→弱者胜；S19-C5 胜方 强者胜→强者胜 | 主表对应行
S23-C8¦S23-C10 | 矛盾对 | （基线无） | P30：③ 指标不同（循环保持率或寿命 vs 过电位或动力学）｜仅发现差异（同一对配方，但指标或取值点不同） | S23-C8 胜方 ?→弱者胜；S23-C10 胜方 ?→强者胜 | 主表对应行
S23-C8¦S23-C2 | 矛盾对 | （基线无） | P145：③ 指标不同（循环保持率或寿命 vs 过电位或动力学）；① 具体条件差异：倍率、锂量｜仅发现差异（同一对配方，但指标或取值点不同） | S23-C8 胜方 ?→弱者胜；S23-C2 胜方 ?→强者胜 | 主表对应行
S23-C8¦S23-C9 | 矛盾对 | （基线无） | P27：③ 指标不同（循环保持率或寿命 vs 首圈容量）｜仅发现差异（同一对配方，但指标或取值点不同） | S23-C8 胜方 ?→弱者胜；S23-C9 胜方 ?→强者胜 | 主表对应行
S23-C8¦S33-C4 | 矛盾对 | （基线无） | P327：① 具体条件差异：倍率、盐阴离子｜仅发现差异 | S23-C8 胜方 ?→弱者胜；S33-C4 胜方 ?→强者胜 | 主表对应行
S23-C8¦S44-C7 | 矛盾对 | （基线无） | P332：③ 指标不同（循环保持率或寿命 vs 自放电（容量损失））；① 具体条件差异：倍率、锂量、LiNO₃｜仅发现差异 | S23-C8 胜方 ?→弱者胜；S44-C7 胜方 ?→强者胜 | 主表对应行
S24-C10¦S11-C9 | 矛盾对 | P32：④ 口径不同（正极类型）｜仅发现差异 | （不再成对） | 配对筛选结果变化（同一指标组每两篇最多选一对，原入选行退出或改选） | 主表对应行
S24-C10¦S16-C12 | 矛盾对 | （基线无） | P399：④ 口径不同（正极类型）｜仅发现差异 | S24-C10 胜方 弱者胜→弱者胜；S16-C12 胜方 ?→强者胜 | 主表对应行
S24-C10¦S18-C5 | 矛盾对 | （基线无） | P352：未能归因（关键条件均匹配或未知）｜仅发现差异 | S24-C10 胜方 弱者胜→弱者胜；S18-C5 胜方 ?→强者胜 | 主表对应行
S24-C10¦S23-C2 | 矛盾对 | （基线无） | P362：未能归因（关键条件均匹配或未知）｜仅发现差异 | S24-C10 胜方 弱者胜→弱者胜；S23-C2 胜方 ?→强者胜 | 主表对应行
S24-C10¦S25-C22 | 矛盾对 | （基线无） | P365：未能归因（关键条件均匹配或未知）｜仅发现差异 | S24-C10 胜方 弱者胜→弱者胜；S25-C22 胜方 ?→强者胜 | 主表对应行
S24-C10¦S28-C4 | 矛盾对 | （基线无） | P415：① 具体条件差异：倍率｜仅发现差异 | S24-C10 胜方 弱者胜→弱者胜；S28-C4 胜方 ?→强者胜 | 主表对应行
S24-C10¦S33-C7 | 矛盾对 | （基线无） | P419：③ 指标不同（过电位或动力学 vs 其他）；① 具体条件差异：盐阴离子｜仅发现差异 | S24-C10 胜方 弱者胜→弱者胜；S33-C7 胜方 ?→强者胜 | 主表对应行
S24-C10¦S39-C3 | 矛盾对 | （基线无） | P456：④ 口径不同（正极类型）；③ 指标不同（过电位或动力学 vs 其他）｜仅发现差异 | S24-C10 胜方 弱者胜→弱者胜；S39-C3 胜方 ?→强者胜 | 主表对应行
S24-C10¦S44-C3 | 矛盾对 | （基线无） | P379：未能归因（关键条件均匹配或未知）｜仅发现差异 | S24-C10 胜方 弱者胜→弱者胜；S44-C3 胜方 ?→强者胜 | 主表对应行
S24-C10¦S51-C10 | 矛盾对 | （基线无） | P381：未能归因（关键条件均匹配或未知）｜仅发现差异 | S24-C10 胜方 弱者胜→弱者胜；S51-C10 胜方 ?→强者胜 | 主表对应行
S24-C6¦S10-C3 | 矛盾对 | （基线无） | P458：④ 口径不同（正极类型）；① 具体条件差异：E/S、载量、盐阴离子｜仅发现差异 | S24-C6 胜方 弱者胜→弱者胜；S10-C3 胜方 ?→强者胜 | 主表对应行
S24-C6¦S11-C1 | 矛盾对 | P25：③ 指标不同（首圈容量 vs 倍率容量）；① 具体条件差异：E/S｜仅发现差异 | （不再成对） | 配对筛选结果变化（同一指标组每两篇最多选一对，原入选行退出或改选） | 主表对应行
S24-C6¦S16-C9 | 矛盾对 | （基线无） | P282：未能归因（关键条件均匹配或未知）｜仅发现差异 | S24-C6 胜方 弱者胜→弱者胜；S16-C9 胜方 ?→强者胜 | 主表对应行
S24-C6¦S19-C1 | 矛盾对 | P33：④ 口径不同（正极类型）；① 具体条件差异：E/S、载量｜仅发现差异 | （不再成对） | 配对筛选结果变化（同一指标组每两篇最多选一对，原入选行退出或改选） | 主表对应行
S24-C6¦S19-C4 | 矛盾对 | （基线无） | P441：④ 口径不同（正极类型）；③ 指标不同（首圈容量 vs 倍率容量）；① 具体条件差异：E/S、载量｜仅发现差异 | 配对筛选结果变化：两行胜方都没变；同一指标组每两篇最多选一对，原入选行退出后改选本行 | 主表对应行
S24-C6¦S32-C15 | 矛盾对 | （基线无） | P325：③ 指标不同（首圈容量 vs 能量密度）；① 具体条件差异：E/S｜仅发现差异 | S24-C6 胜方 弱者胜→弱者胜；S32-C15 胜方 ?→强者胜 | 主表对应行
S25-C10¦S09-C2 | 矛盾对 | （基线无） | P338：① 具体条件差异：E/S、倍率｜仅发现差异 | S25-C10 胜方 ?→弱者胜；S09-C2 胜方 强者胜→强者胜 | 主表对应行
S25-C10¦S10-C2 | 矛盾对 | （基线无） | P425：④ 口径不同（正极类型）；① 具体条件差异：E/S、载量、倍率、盐阴离子｜仅发现差异 | S25-C10 胜方 ?→弱者胜；S10-C2 胜方 ?→强者胜 | 主表对应行
S25-C10¦S11-C2 | 矛盾对 | （基线无） | P304：① 具体条件差异：E/S｜仅发现差异 | S25-C10 胜方 ?→弱者胜；S11-C2 胜方 强者胜→强者胜 | 主表对应行
S25-C10¦S16-C5 | 矛盾对 | （基线无） | P397：③ 指标不同（首圈容量 vs 倍率容量）；① 具体条件差异：倍率、LiNO₃｜仅发现差异 | S25-C10 胜方 ?→弱者胜；S16-C5 胜方 ?→强者胜 | 主表对应行
S25-C10¦S19-C1 | 矛盾对 | （基线无） | P354：④ 口径不同（正极类型）；① 具体条件差异：E/S、载量｜仅发现差异 | S25-C10 胜方 ?→弱者胜；S19-C1 胜方 强者胜→强者胜 | 主表对应行
S25-C10¦S23-C9 | 矛盾对 | （基线无） | P289：① 具体条件差异：E/S｜仅发现差异 | S25-C10 胜方 ?→弱者胜；S23-C9 胜方 ?→强者胜 | 主表对应行
S25-C10¦S25-C20 | 矛盾对 | （基线无） | P165：③ 指标不同（首圈容量 vs 过电位或动力学）｜仅发现差异（同一对配方，但指标或取值点不同） | S25-C10 胜方 ?→弱者胜；S25-C20 胜方 ?→强者胜 | 主表对应行
S25-C10¦S25-C22 | 矛盾对 | （基线无） | P172：③ 指标不同（首圈容量 vs 过电位或动力学）｜仅发现差异（同一对配方，但指标或取值点不同） | S25-C10 胜方 ?→弱者胜；S25-C22 胜方 ?→强者胜 | 主表对应行
S25-C10¦S28-C7 | 矛盾对 | （基线无） | P372：③ 指标不同（首圈容量 vs 平均放电容量）｜仅发现差异 | S25-C10 胜方 ?→弱者胜；S28-C7 胜方 ?→强者胜 | 主表对应行
S25-C10¦S32-C5 | 矛盾对 | （基线无） | P273：未能归因（关键条件均匹配或未知）｜仅发现差异 | S25-C10 胜方 ?→弱者胜；S32-C5 胜方 ?→强者胜 | 主表对应行
S25-C10¦S39-C4 | 矛盾对 | （基线无） | P292：① 具体条件差异：倍率｜仅发现差异 | S25-C10 胜方 ?→弱者胜；S39-C4 胜方 ?→强者胜 | 主表对应行
S25-C11¦S10-C11 | 矛盾对 | （基线无） | P299：③ 指标不同（指定圈数放电容量 vs 循环保持率或寿命）；① 具体条件差异：E/S、盐阴离子｜仅发现差异 | S25-C11 胜方 ?→弱者胜；S10-C11 胜方 ?→强者胜 | 主表对应行
S25-C11¦S16-C1 | 矛盾对 | （基线无） | P265：① 具体条件差异：LiNO₃｜仅发现差异 | S25-C11 胜方 ?→弱者胜；S16-C1 胜方 ?→强者胜 | 主表对应行
S25-C11¦S19-C3 | 矛盾对 | （基线无） | P356：④ 口径不同（正极类型）；③ 指标不同（指定圈数放电容量 vs 循环保持率或寿命）；① 具体条件差异：E/S、载量｜仅发现差异 | S25-C11 胜方 ?→弱者胜；S19-C3 胜方 强者胜→强者胜 | 主表对应行
S25-C11¦S25-C20 | 矛盾对 | （基线无） | P166：③ 指标不同（指定圈数放电容量 vs 过电位或动力学）｜仅发现差异（同一对配方，但指标或取值点不同） | S25-C11 胜方 ?→弱者胜；S25-C20 胜方 ?→强者胜 | 主表对应行
S25-C11¦S25-C22 | 矛盾对 | （基线无） | P173：③ 指标不同（指定圈数放电容量 vs 过电位或动力学）｜仅发现差异（同一对配方，但指标或取值点不同） | S25-C11 胜方 ?→弱者胜；S25-C22 胜方 ?→强者胜 | 主表对应行
S25-C11¦S32-C11 | 矛盾对 | （基线无） | P276：未能归因（关键条件均匹配或未知）｜仅发现差异 | S25-C11 胜方 ?→弱者胜；S32-C11 胜方 ?→强者胜 | 主表对应行
S25-C11¦S44-C7 | 矛盾对 | （基线无） | P333：③ 指标不同（指定圈数放电容量 vs 自放电（容量损失））；① 具体条件差异：倍率、LiNO₃｜仅发现差异 | S25-C11 胜方 ?→弱者胜；S44-C7 胜方 ?→强者胜 | 主表对应行
S25-C12¦S25-C20 | 矛盾对 | （基线无） | P167：③ 指标不同（循环保持率或寿命 vs 过电位或动力学）｜仅发现差异（同一对配方，但指标或取值点不同） | S25-C12 胜方 ?→弱者胜；S25-C20 胜方 ?→强者胜 | 主表对应行
S25-C12¦S25-C22 | 矛盾对 | （基线无） | P174：③ 指标不同（循环保持率或寿命 vs 过电位或动力学）｜仅发现差异（同一对配方，但指标或取值点不同） | S25-C12 胜方 ?→弱者胜；S25-C22 胜方 ?→强者胜 | 主表对应行
S25-C13¦S25-C20 | 矛盾对 | （基线无） | P190：③ 指标不同（倍率容量 vs 过电位或动力学）｜仅发现差异（同一对配方，但指标或取值点不同） | S25-C13 胜方 ?→弱者胜；S25-C20 胜方 ?→强者胜 | 主表对应行
S25-C13¦S25-C22 | 矛盾对 | （基线无） | P195：③ 指标不同（倍率容量 vs 过电位或动力学）｜仅发现差异（同一对配方，但指标或取值点不同） | S25-C13 胜方 ?→弱者胜；S25-C22 胜方 ?→强者胜 | 主表对应行
S25-C14¦S25-C20 | 矛盾对 | （基线无） | P191：③ 指标不同（倍率容量 vs 过电位或动力学）｜仅发现差异（同一对配方，但指标或取值点不同） | S25-C14 胜方 ?→弱者胜；S25-C20 胜方 ?→强者胜 | 主表对应行
S25-C14¦S25-C22 | 矛盾对 | （基线无） | P196：③ 指标不同（倍率容量 vs 过电位或动力学）｜仅发现差异（同一对配方，但指标或取值点不同） | S25-C14 胜方 ?→弱者胜；S25-C22 胜方 ?→强者胜 | 主表对应行
S25-C15¦S25-C20 | 矛盾对 | （基线无） | P168：③ 指标不同（全电池库仑效率 vs 过电位或动力学）｜仅发现差异（同一对配方，但指标或取值点不同） | S25-C15 胜方 ?→弱者胜；S25-C20 胜方 ?→强者胜 | 主表对应行
S25-C15¦S25-C22 | 矛盾对 | （基线无） | P175：③ 指标不同（全电池库仑效率 vs 过电位或动力学）｜仅发现差异（同一对配方，但指标或取值点不同） | S25-C15 胜方 ?→弱者胜；S25-C22 胜方 ?→强者胜 | 主表对应行
S25-C16¦S25-C20 | 矛盾对 | （基线无） | P169：③ 指标不同（指定圈数放电容量 vs 过电位或动力学）｜仅发现差异（同一对配方，但指标或取值点不同） | S25-C16 胜方 ?→弱者胜；S25-C20 胜方 ?→强者胜 | 主表对应行
S25-C16¦S25-C22 | 矛盾对 | （基线无） | P176：③ 指标不同（指定圈数放电容量 vs 过电位或动力学）｜仅发现差异（同一对配方，但指标或取值点不同） | S25-C16 胜方 ?→弱者胜；S25-C22 胜方 ?→强者胜 | 主表对应行
S25-C17¦S25-C20 | 矛盾对 | （基线无） | P170：③ 指标不同（全电池库仑效率 vs 过电位或动力学）｜仅发现差异（同一对配方，但指标或取值点不同） | S25-C17 胜方 ?→弱者胜；S25-C20 胜方 ?→强者胜 | 主表对应行
S25-C17¦S25-C22 | 矛盾对 | （基线无） | P177：③ 指标不同（全电池库仑效率 vs 过电位或动力学）｜仅发现差异（同一对配方，但指标或取值点不同） | S25-C17 胜方 ?→弱者胜；S25-C22 胜方 ?→强者胜 | 主表对应行
S25-C19¦S25-C20 | 矛盾对 | （基线无） | P192：③ 指标不同（多硫化物溶解或穿梭 vs 过电位或动力学）｜仅发现差异（同一对配方，但指标或取值点不同） | S25-C19 胜方 ?→弱者胜；S25-C20 胜方 ?→强者胜 | 主表对应行
S25-C19¦S25-C22 | 矛盾对 | （基线无） | P197：③ 指标不同（多硫化物溶解或穿梭 vs 过电位或动力学）｜仅发现差异（同一对配方，但指标或取值点不同） | S25-C19 胜方 ?→弱者胜；S25-C22 胜方 ?→强者胜 | 主表对应行
S25-C1¦S16-C16 | 矛盾对 | （基线无） | P403：① 具体条件差异：LiNO₃｜仅发现差异 | S25-C1 胜方 ?→弱者胜；S16-C16 胜方 ?→强者胜 | 主表对应行
S25-C1¦S25-C20 | 矛盾对 | （基线无） | P218：④ 口径不同（正极类型）；③ 指标不同（Li‖Cu 库仑效率 vs 过电位或动力学）｜仅发现差异（同一对配方，但指标或取值点不同） | S25-C1 胜方 ?→弱者胜；S25-C20 胜方 ?→强者胜 | 主表对应行
S25-C1¦S25-C22 | 矛盾对 | （基线无） | P224：④ 口径不同（正极类型）；③ 指标不同（Li‖Cu 库仑效率 vs 过电位或动力学）｜仅发现差异（同一对配方，但指标或取值点不同） | S25-C1 胜方 ?→弱者胜；S25-C22 胜方 ?→强者胜 | 主表对应行
S25-C1¦S33-C5 | 矛盾对 | （基线无） | P453：① 具体条件差异：盐阴离子｜仅发现差异 | S25-C1 胜方 ?→弱者胜；S33-C5 胜方 ?→强者胜 | 主表对应行
S25-C21¦S18-C6 | 矛盾对 | （基线无） | P353：未能归因（关键条件均匹配或未知）｜仅发现差异 | S25-C21 胜方 ?→弱者胜；S18-C6 胜方 ?→强者胜 | 主表对应行
S25-C21¦S23-C2 | 矛盾对 | （基线无） | P317：未能归因（关键条件均匹配或未知）｜仅发现差异 | S25-C21 胜方 ?→弱者胜；S23-C2 胜方 ?→强者胜 | 主表对应行
S25-C21¦S25-C20 | 矛盾对 | （基线无） | P171：未能归因（关键条件均匹配或未知）｜待核：可能为同篇控制比较 | S25-C21 胜方 ?→弱者胜；S25-C20 胜方 ?→强者胜 | 主表对应行
S25-C21¦S25-C22 | 矛盾对 | （基线无） | P178：未能归因（关键条件均匹配或未知）｜待核：可能为同篇控制比较 | S25-C21 胜方 ?→弱者胜；S25-C22 胜方 ?→强者胜 | 主表对应行
S25-C23¦S10-C7 | 矛盾对 | （基线无） | P391：③ 指标不同（其他 vs 过电位或动力学）；① 具体条件差异：盐阴离子｜仅发现差异 | S25-C23 胜方 ?→弱者胜；S10-C7 胜方 ?→强者胜 | 主表对应行
S25-C23¦S16-C12 | 矛盾对 | （基线无） | P400：③ 指标不同（其他 vs 过电位或动力学）；① 具体条件差异：LiNO₃｜仅发现差异 | S25-C23 胜方 ?→弱者胜；S16-C12 胜方 ?→强者胜 | 主表对应行
S25-C23¦S25-C20 | 矛盾对 | （基线无） | P223：④ 口径不同（正极类型）；③ 指标不同（其他 vs 过电位或动力学）｜仅发现差异（同一对配方，但指标或取值点不同） | S25-C23 胜方 ?→弱者胜；S25-C20 胜方 ?→强者胜 | 主表对应行
S25-C23¦S25-C22 | 矛盾对 | （基线无） | P229：④ 口径不同（正极类型）；③ 指标不同（其他 vs 过电位或动力学）｜仅发现差异（同一对配方，但指标或取值点不同） | S25-C23 胜方 ?→弱者胜；S25-C22 胜方 ?→强者胜 | 主表对应行
S25-C25¦S25-C24 | 矛盾对 | （基线无） | P198：③ 指标不同（过电位或动力学 vs 阻抗）｜仅发现差异（同一对配方，但指标或取值点不同） | S25-C25 胜方 ?→弱者胜；S25-C24 胜方 ?→强者胜 | 主表对应行
S25-C3¦S25-C20 | 矛盾对 | （基线无） | P219：④ 口径不同（正极类型）；③ 指标不同（其他 vs 过电位或动力学）｜仅发现差异（同一对配方，但指标或取值点不同） | S25-C3 胜方 ?→弱者胜；S25-C20 胜方 ?→强者胜 | 主表对应行
S25-C3¦S25-C22 | 矛盾对 | （基线无） | P225：④ 口径不同（正极类型）；③ 指标不同（其他 vs 过电位或动力学）｜仅发现差异（同一对配方，但指标或取值点不同） | S25-C3 胜方 ?→弱者胜；S25-C22 胜方 ?→强者胜 | 主表对应行
S25-C4¦S25-C20 | 矛盾对 | （基线无） | P220：④ 口径不同（正极类型）；③ 指标不同（阻抗 vs 过电位或动力学）｜仅发现差异（同一对配方，但指标或取值点不同） | S25-C4 胜方 ?→弱者胜；S25-C20 胜方 ?→强者胜 | 主表对应行
S25-C4¦S25-C22 | 矛盾对 | （基线无） | P226：④ 口径不同（正极类型）；③ 指标不同（阻抗 vs 过电位或动力学）｜仅发现差异（同一对配方，但指标或取值点不同） | S25-C4 胜方 ?→弱者胜；S25-C22 胜方 ?→强者胜 | 主表对应行
S25-C5¦S25-C20 | 矛盾对 | （基线无） | P221：④ 口径不同（正极类型）｜仅发现差异（同一对配方，但指标或取值点不同） | S25-C5 胜方 ?→弱者胜；S25-C20 胜方 ?→强者胜 | 主表对应行
S25-C5¦S25-C22 | 矛盾对 | （基线无） | P227：④ 口径不同（正极类型）｜仅发现差异（同一对配方，但指标或取值点不同） | S25-C5 胜方 ?→弱者胜；S25-C22 胜方 ?→强者胜 | 主表对应行
S25-C6¦S10-C19 | 矛盾对 | （基线无） | P394：① 具体条件差异：盐阴离子｜仅发现差异 | S25-C6 胜方 ?→弱者胜；S10-C19 胜方 ?→强者胜 | 主表对应行
S25-C6¦S19-C7 | 矛盾对 | （基线无） | P361：未能归因（关键条件均匹配或未知）｜仅发现差异 | S25-C6 胜方 ?→弱者胜；S19-C7 胜方 强者胜→强者胜 | 主表对应行
S25-C6¦S25-C20 | 矛盾对 | （基线无） | P222：④ 口径不同（正极类型）；③ 指标不同（锂对称电池寿命 vs 过电位或动力学）｜仅发现差异（同一对配方，但指标或取值点不同） | S25-C6 胜方 ?→弱者胜；S25-C20 胜方 ?→强者胜 | 主表对应行
S25-C6¦S25-C22 | 矛盾对 | （基线无） | P228：④ 口径不同（正极类型）；③ 指标不同（锂对称电池寿命 vs 过电位或动力学）｜仅发现差异（同一对配方，但指标或取值点不同） | S25-C6 胜方 ?→弱者胜；S25-C22 胜方 ?→强者胜 | 主表对应行
S25-C8¦S25-C20 | 矛盾对 | （基线无） | P188：③ 指标不同（指定圈数放电容量 vs 过电位或动力学）；① 具体条件差异：倍率｜仅发现差异（同一对配方，但指标或取值点不同） | S25-C8 胜方 ?→弱者胜；S25-C20 胜方 ?→强者胜 | 主表对应行
S25-C8¦S25-C22 | 矛盾对 | （基线无） | P193：③ 指标不同（指定圈数放电容量 vs 过电位或动力学）；① 具体条件差异：倍率｜仅发现差异（同一对配方，但指标或取值点不同） | S25-C8 胜方 ?→弱者胜；S25-C22 胜方 ?→强者胜 | 主表对应行
S25-C9¦S25-C20 | 矛盾对 | （基线无） | P189：③ 指标不同（循环保持率或寿命 vs 过电位或动力学）；① 具体条件差异：倍率｜仅发现差异（同一对配方，但指标或取值点不同） | S25-C9 胜方 ?→弱者胜；S25-C20 胜方 ?→强者胜 | 主表对应行
S25-C9¦S25-C22 | 矛盾对 | （基线无） | P194：③ 指标不同（循环保持率或寿命 vs 过电位或动力学）；① 具体条件差异：倍率｜仅发现差异（同一对配方，但指标或取值点不同） | S25-C9 胜方 ?→弱者胜；S25-C22 胜方 ?→强者胜 | 主表对应行
S28-C1¦S18-C7 | 矛盾对 | （基线无） | P440：④ 口径不同（正极类型）｜仅发现差异 | S28-C1 胜方 ?→弱者胜；S18-C7 胜方 ?→强者胜 | 主表对应行
S28-C1¦S23-C3 | 矛盾对 | （基线无） | P447：④ 口径不同（正极类型）｜仅发现差异 | S28-C1 胜方 ?→弱者胜；S23-C3 胜方 ?→强者胜 | 主表对应行
S28-C1¦S25-C24 | 矛盾对 | （基线无） | P449：④ 口径不同（正极类型）；③ 指标不同（过电位或动力学 vs 阻抗）｜仅发现差异 | S28-C1 胜方 ?→弱者胜；S25-C24 胜方 ?→强者胜 | 主表对应行
S28-C1¦S28-C36 | 矛盾对 | （基线无） | P234：④ 口径不同（正极类型）；③ 指标不同（过电位或动力学 vs 其他）｜仅发现差异（同一对配方，但指标或取值点不同） | S28-C1 胜方 ?→弱者胜；S28-C36 胜方 ?→强者胜 | 主表对应行
S28-C1¦S28-C37 | 矛盾对 | （基线无） | P235：④ 口径不同（正极类型）；③ 指标不同（过电位或动力学 vs 其他）｜仅发现差异（同一对配方，但指标或取值点不同） | S28-C1 胜方 ?→弱者胜；S28-C37 胜方 ?→强者胜 | 主表对应行
S28-C1¦S28-C38 | 矛盾对 | （基线无） | P236：④ 口径不同（正极类型）｜仅发现差异（同一对配方，但指标或取值点不同） | S28-C1 胜方 ?→弱者胜；S28-C38 胜方 ?→强者胜 | 主表对应行
S28-C1¦S28-C39 | 矛盾对 | （基线无） | P237：④ 口径不同（正极类型）｜仅发现差异（同一对配方，但指标或取值点不同） | S28-C1 胜方 ?→弱者胜；S28-C39 胜方 ?→强者胜 | 主表对应行
S28-C1¦S28-C4 | 矛盾对 | （基线无） | P230：④ 口径不同（正极类型）｜仅发现差异（同一对配方，但指标或取值点不同） | S28-C1 胜方 ?→弱者胜；S28-C4 胜方 ?→强者胜 | 主表对应行
S28-C1¦S28-C5 | 矛盾对 | （基线无） | P231：④ 口径不同（正极类型）；③ 指标不同（过电位或动力学 vs 其他）｜仅发现差异（同一对配方，但指标或取值点不同） | S28-C1 胜方 ?→弱者胜；S28-C5 胜方 ?→强者胜 | 主表对应行
S28-C1¦S28-C6 | 矛盾对 | （基线无） | P232：④ 口径不同（正极类型）；③ 指标不同（过电位或动力学 vs 全电池库仑效率）｜仅发现差异（同一对配方，但指标或取值点不同） | S28-C1 胜方 ?→弱者胜；S28-C6 胜方 ?→强者胜 | 主表对应行
S28-C1¦S28-C7 | 矛盾对 | （基线无） | P233：④ 口径不同（正极类型）；③ 指标不同（过电位或动力学 vs 平均放电容量）｜仅发现差异（同一对配方，但指标或取值点不同） | S28-C1 胜方 ?→弱者胜；S28-C7 胜方 ?→强者胜 | 主表对应行
S32-C10¦S32-C4 | 矛盾对 | （基线无） | P05：未能归因（关键条件均匹配或未知）｜仅发现差异（同一对配方，但指标或取值点不同） | S32-C10 胜方 ?→弱者胜；S32-C4 胜方 ?→强者胜 | 主表对应行
S32-C10¦S32-C5 | 矛盾对 | （基线无） | P12：③ 指标不同（其他 vs 首圈容量）｜仅发现差异（同一对配方，但指标或取值点不同） | S32-C10 胜方 ?→弱者胜；S32-C5 胜方 ?→强者胜 | 主表对应行
S32-C12¦S32-C11 | 矛盾对 | （基线无） | P17：③ 指标不同（循环保持率或寿命 vs 指定圈数放电容量）｜仅发现差异（同一对配方，但指标或取值点不同） | S32-C12 胜方 ?→弱者胜；S32-C11 胜方 ?→强者胜 | 主表对应行
S32-C13¦S11-C4 | 矛盾对 | （基线无） | P264：③ 指标不同（自放电（容量损失） vs 循环保持率或寿命）；① 具体条件差异：锂量｜仅发现差异 | S32-C13 胜方 ?→弱者胜；S11-C4 胜方 强者胜→强者胜 | 主表对应行
S32-C13¦S32-C4 | 矛盾对 | （基线无） | P06：③ 指标不同（自放电（容量损失） vs 其他）｜仅发现差异（同一对配方，但指标或取值点不同） | S32-C13 胜方 ?→弱者胜；S32-C4 胜方 ?→强者胜 | 主表对应行
S32-C13¦S32-C5 | 矛盾对 | （基线无） | P13：③ 指标不同（自放电（容量损失） vs 首圈容量）｜仅发现差异（同一对配方，但指标或取值点不同） | S32-C13 胜方 ?→弱者胜；S32-C5 胜方 ?→强者胜 | 主表对应行
S32-C14¦S32-C4 | 矛盾对 | （基线无） | P07：③ 指标不同（自放电（容量损失） vs 其他）｜仅发现差异（同一对配方，但指标或取值点不同） | S32-C14 胜方 ?→弱者胜；S32-C4 胜方 ?→强者胜 | 主表对应行
S32-C14¦S32-C5 | 矛盾对 | （基线无） | P14：③ 指标不同（自放电（容量损失） vs 首圈容量）｜仅发现差异（同一对配方，但指标或取值点不同） | S32-C14 胜方 ?→弱者胜；S32-C5 胜方 ?→强者胜 | 主表对应行
S32-C16¦S19-C6 | 矛盾对 | （基线无） | P287：未能归因（关键条件均匹配或未知）｜仅发现差异 | S32-C16 胜方 ?→弱者胜；S19-C6 胜方 强者胜→强者胜 | 主表对应行
S32-C16¦S32-C15 | 矛盾对 | （基线无） | P18：③ 指标不同（循环保持率或寿命 vs 能量密度）｜仅发现差异（同一对配方，但指标或取值点不同） | S32-C16 胜方 ?→弱者胜；S32-C15 胜方 ?→强者胜 | 主表对应行
S32-C1¦S09-C11 | 矛盾对 | （基线无） | P385：① 具体条件差异：温度｜仅发现差异 | S32-C1 胜方 ?→弱者胜；S09-C11 胜方 强者胜→强者胜 | 主表对应行
S32-C1¦S19-C9 | 矛盾对 | （基线无） | P445：④ 口径不同（正极类型）；③ 指标不同（Li‖Cu 库仑效率 vs 锂对称电池寿命）｜仅发现差异 | S32-C1 胜方 ?→弱者胜；S19-C9 胜方 强者胜→强者胜 | 主表对应行
S32-C1¦S32-C4 | 矛盾对 | （基线无） | P199：④ 口径不同（正极类型）；③ 指标不同（Li‖Cu 库仑效率 vs 其他）｜仅发现差异（同一对配方，但指标或取值点不同） | S32-C1 胜方 ?→弱者胜；S32-C4 胜方 ?→强者胜 | 主表对应行
S32-C1¦S32-C5 | 矛盾对 | （基线无） | P200：④ 口径不同（正极类型）；③ 指标不同（Li‖Cu 库仑效率 vs 首圈容量）｜仅发现差异（同一对配方，但指标或取值点不同） | S32-C1 胜方 ?→弱者胜；S32-C5 胜方 ?→强者胜 | 主表对应行
S32-C2¦S06-C2 | 矛盾对 | （基线无） | P337：③ 指标不同（倍率容量 vs 首圈容量）；① 具体条件差异：E/S、锂量、盐阴离子｜仅发现差异 | S32-C2 胜方 ?→弱者胜；S06-C2 胜方 强者胜→强者胜 | 主表对应行
S32-C2¦S09-C4 | 矛盾对 | （基线无） | P340：③ 指标不同（倍率容量 vs 平均放电容量）；① 具体条件差异：E/S｜仅发现差异 | S32-C2 胜方 ?→弱者胜；S09-C4 胜方 强者胜→强者胜 | 主表对应行
S32-C2¦S10-C3 | 矛盾对 | （基线无） | P459：④ 口径不同（正极类型）；③ 指标不同（倍率容量 vs 首圈容量）；① 具体条件差异：E/S、载量、盐阴离子｜仅发现差异 | S32-C2 胜方 ?→弱者胜；S10-C3 胜方 ?→强者胜 | 主表对应行
S32-C2¦S11-C1 | 矛盾对 | （基线无） | P278：① 具体条件差异：锂量｜仅发现差异 | S32-C2 胜方 ?→弱者胜；S11-C1 胜方 强者胜→强者胜 | 主表对应行
S32-C2¦S19-C4 | 矛盾对 | （基线无） | P442：④ 口径不同（正极类型）；① 具体条件差异：E/S、载量｜仅发现差异 | S32-C2 胜方 ?→弱者胜；S19-C4 胜方 强者胜→强者胜 | 主表对应行
S32-C2¦S23-C9 | 矛盾对 | （基线无） | P319：③ 指标不同（倍率容量 vs 首圈容量）；① 具体条件差异：锂量｜仅发现差异 | S32-C2 胜方 ?→弱者胜；S23-C9 胜方 ?→强者胜 | 主表对应行
S32-C6¦S10-C14 | 矛盾对 | （基线无） | P302：① 具体条件差异：盐阴离子｜仅发现差异 | S32-C6 胜方 ?→弱者胜；S10-C14 胜方 ?→强者胜 | 主表对应行
S32-C6¦S16-C1 | 矛盾对 | （基线无） | P266：③ 指标不同（循环保持率或寿命 vs 指定圈数放电容量）｜仅发现差异 | S32-C6 胜方 ?→弱者胜；S16-C1 胜方 ?→强者胜 | 主表对应行
S32-C6¦S32-C11 | 矛盾对 | （基线无） | P15：③ 指标不同（循环保持率或寿命 vs 指定圈数放电容量）｜仅发现差异 | S32-C6 胜方 ?→弱者胜；S32-C11 胜方 ?→强者胜 | 主表对应行
S32-C6¦S32-C4 | 矛盾对 | （基线无） | P01：③ 指标不同（循环保持率或寿命 vs 其他）｜仅发现差异（同一对配方，但指标或取值点不同） | S32-C6 胜方 ?→弱者胜；S32-C4 胜方 ?→强者胜 | 主表对应行
S32-C6¦S32-C5 | 矛盾对 | （基线无） | P08：③ 指标不同（循环保持率或寿命 vs 首圈容量）｜仅发现差异（同一对配方，但指标或取值点不同） | S32-C6 胜方 ?→弱者胜；S32-C5 胜方 ?→强者胜 | 主表对应行
S32-C6¦S33-C31 | 矛盾对 | （基线无） | P377：① 具体条件差异：E/S、锂量、盐阴离子｜仅发现差异 | S32-C6 胜方 ?→弱者胜；S33-C31 胜方 ?→强者胜 | 主表对应行
S32-C7¦S32-C11 | 矛盾对 | （基线无） | P16：③ 指标不同（全电池库仑效率 vs 指定圈数放电容量）｜仅发现差异 | S32-C7 胜方 ?→弱者胜；S32-C11 胜方 ?→强者胜 | 主表对应行
S32-C7¦S32-C4 | 矛盾对 | （基线无） | P02：③ 指标不同（全电池库仑效率 vs 其他）｜仅发现差异（同一对配方，但指标或取值点不同） | S32-C7 胜方 ?→弱者胜；S32-C4 胜方 ?→强者胜 | 主表对应行
S32-C7¦S32-C5 | 矛盾对 | （基线无） | P09：③ 指标不同（全电池库仑效率 vs 首圈容量）｜仅发现差异（同一对配方，但指标或取值点不同） | S32-C7 胜方 ?→弱者胜；S32-C5 胜方 ?→强者胜 | 主表对应行
S32-C8¦S10-C8 | 矛盾对 | （基线无） | P431：④ 口径不同（正极类型）；① 具体条件差异：盐阴离子｜仅发现差异 | S32-C8 胜方 ?→弱者胜；S10-C8 胜方 ?→强者胜 | 主表对应行
S32-C8¦S11-C9 | 矛盾对 | （基线无） | P349：④ 口径不同（正极类型）｜仅发现差异 | S32-C8 胜方 ?→弱者胜；S11-C9 胜方 强者胜→强者胜 | 主表对应行
S32-C8¦S18-C4 | 矛盾对 | （基线无） | P267：① 具体条件差异：倍率｜仅发现差异 | S32-C8 胜方 ?→弱者胜；S18-C4 胜方 ?→强者胜 | 主表对应行
S32-C8¦S23-C1 | 矛盾对 | （基线无） | P288：① 具体条件差异：倍率｜仅发现差异 | S32-C8 胜方 ?→弱者胜；S23-C1 胜方 ?→强者胜 | 主表对应行
S32-C8¦S25-C22 | 矛盾对 | （基线无） | P411：① 具体条件差异：倍率｜仅发现差异 | S32-C8 胜方 ?→弱者胜；S25-C22 胜方 ?→强者胜 | 主表对应行
S32-C8¦S28-C4 | 矛盾对 | （基线无） | P366：未能归因（关键条件均匹配或未知）｜仅发现差异 | S32-C8 胜方 ?→弱者胜；S28-C4 胜方 ?→强者胜 | 主表对应行
S32-C8¦S32-C4 | 矛盾对 | （基线无） | P03：③ 指标不同（过电位或动力学 vs 其他）｜仅发现差异（同一对配方，但指标或取值点不同） | S32-C8 胜方 ?→弱者胜；S32-C4 胜方 ?→强者胜 | 主表对应行
S32-C8¦S32-C5 | 矛盾对 | （基线无） | P10：③ 指标不同（过电位或动力学 vs 首圈容量）｜仅发现差异（同一对配方，但指标或取值点不同） | S32-C8 胜方 ?→弱者胜；S32-C5 胜方 ?→强者胜 | 主表对应行
S32-C8¦S33-C2 | 矛盾对 | （基线无） | P374：① 具体条件差异：E/S、锂量、盐阴离子｜仅发现差异 | S32-C8 胜方 ?→弱者胜；S33-C2 胜方 ?→强者胜 | 主表对应行
S32-C8¦S51-C10 | 矛盾对 | （基线无） | P423：① 具体条件差异：载量、倍率、LiNO₃｜仅发现差异 | S32-C8 胜方 ?→弱者胜；S51-C10 胜方 ?→强者胜 | 主表对应行
S32-C9¦S32-C4 | 矛盾对 | （基线无） | P04：未能归因（关键条件均匹配或未知）｜仅发现差异（同一对配方，但指标或取值点不同） | S32-C9 胜方 ?→弱者胜；S32-C4 胜方 ?→强者胜 | 主表对应行
S32-C9¦S32-C5 | 矛盾对 | （基线无） | P11：③ 指标不同（其他 vs 首圈容量）｜仅发现差异（同一对配方，但指标或取值点不同） | S32-C9 胜方 ?→弱者胜；S32-C5 胜方 ?→强者胜 | 主表对应行
S33-C12¦S33-C11 | 矛盾对 | （基线无） | P89：③ 指标不同（多硫化物溶解或穿梭 vs 过电位或动力学）｜仅发现差异（同一对配方，但指标或取值点不同） | S33-C12 胜方 ?→弱者胜；S33-C11 胜方 ?→强者胜 | 主表对应行
S33-C12¦S33-C18 | 矛盾对 | （基线无） | P99：③ 指标不同（多硫化物溶解或穿梭 vs 其他）｜仅发现差异（同一对配方，但指标或取值点不同） | S33-C12 胜方 ?→弱者胜；S33-C18 胜方 ?→强者胜 | 主表对应行
S33-C12¦S33-C2 | 矛盾对 | （基线无） | P50：③ 指标不同（多硫化物溶解或穿梭 vs 过电位或动力学）｜仅发现差异 | S33-C12 胜方 ?→弱者胜；S33-C2 胜方 ?→强者胜 | 主表对应行
S33-C12¦S33-C20 | 矛盾对 | （基线无） | P109：③ 指标不同（多硫化物溶解或穿梭 vs 过电位或动力学）｜仅发现差异 | S33-C12 胜方 ?→弱者胜；S33-C20 胜方 ?→强者胜 | 主表对应行
S33-C12¦S33-C29 | 矛盾对 | （基线无） | P120：③ 指标不同（多硫化物溶解或穿梭 vs 过电位或动力学）｜仅发现差异 | S33-C12 胜方 ?→弱者胜；S33-C29 胜方 ?→强者胜 | 主表对应行
S33-C12¦S33-C7 | 矛盾对 | （基线无） | P62：③ 指标不同（多硫化物溶解或穿梭 vs 其他）｜仅发现差异 | S33-C12 胜方 ?→弱者胜；S33-C7 胜方 ?→强者胜 | 主表对应行
S33-C12¦S33-C8 | 矛盾对 | （基线无） | P71：③ 指标不同（多硫化物溶解或穿梭 vs 其他）｜仅发现差异 | S33-C12 胜方 ?→弱者胜；S33-C8 胜方 ?→强者胜 | 主表对应行
S33-C12¦S33-C9 | 矛盾对 | （基线无） | P80：③ 指标不同（多硫化物溶解或穿梭 vs 其他）｜仅发现差异 | S33-C12 胜方 ?→弱者胜；S33-C9 胜方 ?→强者胜 | 主表对应行
S33-C13¦S10-C12 | 矛盾对 | （基线无） | P301：① 具体条件差异：盐阴离子｜仅发现差异 | S33-C13 胜方 ?→弱者胜；S10-C12 胜方 ?→强者胜 | 主表对应行
S33-C13¦S16-C11 | 矛盾对 | （基线无） | P284：① 具体条件差异：盐阴离子｜仅发现差异 | S33-C13 胜方 ?→弱者胜；S16-C11 胜方 ?→强者胜 | 主表对应行
S33-C13¦S33-C11 | 矛盾对 | （基线无） | P90：③ 指标不同（循环保持率或寿命 vs 过电位或动力学）｜仅发现差异（同一对配方，但指标或取值点不同） | S33-C13 胜方 ?→弱者胜；S33-C11 胜方 ?→强者胜 | 主表对应行
S33-C13¦S33-C18 | 矛盾对 | （基线无） | P100：③ 指标不同（循环保持率或寿命 vs 其他）｜仅发现差异（同一对配方，但指标或取值点不同） | S33-C13 胜方 ?→弱者胜；S33-C18 胜方 ?→强者胜 | 主表对应行
S33-C13¦S33-C31 | 矛盾对 | （基线无） | P128：未能归因（关键条件均匹配或未知）｜仅发现差异 | S33-C13 胜方 ?→弱者胜；S33-C31 胜方 ?→强者胜 | 主表对应行
S33-C13¦S33-C4 | 矛盾对 | （基线无） | P59：未能归因（关键条件均匹配或未知）｜仅发现差异 | S33-C13 胜方 ?→弱者胜；S33-C4 胜方 ?→强者胜 | 主表对应行
S33-C14¦S33-C11 | 矛盾对 | （基线无） | P250：④ 口径不同（正极类型）；③ 指标不同（Li‖Cu 库仑效率 vs 过电位或动力学）｜仅发现差异（同一对配方，但指标或取值点不同） | S33-C14 胜方 ?→弱者胜；S33-C11 胜方 ?→强者胜 | 主表对应行
S33-C14¦S33-C18 | 矛盾对 | （基线无） | P252：④ 口径不同（正极类型）；③ 指标不同（Li‖Cu 库仑效率 vs 其他）｜仅发现差异（同一对配方，但指标或取值点不同） | S33-C14 胜方 ?→弱者胜；S33-C18 胜方 ?→强者胜 | 主表对应行
S33-C14¦S33-C5 | 矛盾对 | （基线无） | P239：未能归因（关键条件均匹配或未知）｜仅发现差异 | S33-C14 胜方 ?→弱者胜；S33-C5 胜方 ?→强者胜 | 主表对应行
S33-C15¦S33-C11 | 矛盾对 | （基线无） | P251：④ 口径不同（正极类型）；③ 指标不同（Li‖Cu 库仑效率 vs 过电位或动力学）｜仅发现差异（同一对配方，但指标或取值点不同） | S33-C15 胜方 ?→弱者胜；S33-C11 胜方 ?→强者胜 | 主表对应行
S33-C15¦S33-C18 | 矛盾对 | （基线无） | P253：④ 口径不同（正极类型）；③ 指标不同（Li‖Cu 库仑效率 vs 其他）｜仅发现差异（同一对配方，但指标或取值点不同） | S33-C15 胜方 ?→弱者胜；S33-C18 胜方 ?→强者胜 | 主表对应行
S33-C16¦S33-C11 | 矛盾对 | （基线无） | P91：③ 指标不同（其他 vs 过电位或动力学）｜仅发现差异（同一对配方，但指标或取值点不同） | S33-C16 胜方 ?→弱者胜；S33-C11 胜方 ?→强者胜 | 主表对应行
S33-C16¦S33-C18 | 矛盾对 | （基线无） | P101：未能归因（关键条件均匹配或未知）｜待核：可能为同篇控制比较 | S33-C16 胜方 ?→弱者胜；S33-C18 胜方 ?→强者胜 | 主表对应行
S33-C16¦S33-C2 | 矛盾对 | （基线无） | P51：③ 指标不同（其他 vs 过电位或动力学）｜仅发现差异 | S33-C16 胜方 ?→弱者胜；S33-C2 胜方 ?→强者胜 | 主表对应行
S33-C16¦S33-C20 | 矛盾对 | （基线无） | P110：③ 指标不同（其他 vs 过电位或动力学）｜仅发现差异 | S33-C16 胜方 ?→弱者胜；S33-C20 胜方 ?→强者胜 | 主表对应行
S33-C16¦S33-C29 | 矛盾对 | （基线无） | P121：③ 指标不同（其他 vs 过电位或动力学）｜仅发现差异 | S33-C16 胜方 ?→弱者胜；S33-C29 胜方 ?→强者胜 | 主表对应行
S33-C16¦S33-C7 | 矛盾对 | （基线无） | P63：未能归因（关键条件均匹配或未知）｜仅发现差异 | S33-C16 胜方 ?→弱者胜；S33-C7 胜方 ?→强者胜 | 主表对应行
S33-C16¦S33-C8 | 矛盾对 | （基线无） | P72：未能归因（关键条件均匹配或未知）｜仅发现差异 | S33-C16 胜方 ?→弱者胜；S33-C8 胜方 ?→强者胜 | 主表对应行
S33-C16¦S33-C9 | 矛盾对 | （基线无） | P81：未能归因（关键条件均匹配或未知）｜仅发现差异 | S33-C16 胜方 ?→弱者胜；S33-C9 胜方 ?→强者胜 | 主表对应行
S33-C17¦S33-C11 | 矛盾对 | （基线无） | P92：③ 指标不同（其他 vs 过电位或动力学）｜仅发现差异（同一对配方，但指标或取值点不同） | S33-C17 胜方 ?→弱者胜；S33-C11 胜方 ?→强者胜 | 主表对应行
S33-C17¦S33-C18 | 矛盾对 | （基线无） | P102：未能归因（关键条件均匹配或未知）｜待核：可能为同篇控制比较 | S33-C17 胜方 ?→弱者胜；S33-C18 胜方 ?→强者胜 | 主表对应行
S33-C17¦S33-C2 | 矛盾对 | （基线无） | P52：③ 指标不同（其他 vs 过电位或动力学）｜仅发现差异 | S33-C17 胜方 ?→弱者胜；S33-C2 胜方 ?→强者胜 | 主表对应行
S33-C17¦S33-C20 | 矛盾对 | （基线无） | P111：③ 指标不同（其他 vs 过电位或动力学）｜仅发现差异 | S33-C17 胜方 ?→弱者胜；S33-C20 胜方 ?→强者胜 | 主表对应行
S33-C17¦S33-C29 | 矛盾对 | （基线无） | P122：③ 指标不同（其他 vs 过电位或动力学）｜仅发现差异 | S33-C17 胜方 ?→弱者胜；S33-C29 胜方 ?→强者胜 | 主表对应行
S33-C17¦S33-C7 | 矛盾对 | （基线无） | P64：未能归因（关键条件均匹配或未知）｜仅发现差异 | S33-C17 胜方 ?→弱者胜；S33-C7 胜方 ?→强者胜 | 主表对应行
S33-C17¦S33-C8 | 矛盾对 | （基线无） | P73：未能归因（关键条件均匹配或未知）｜仅发现差异 | S33-C17 胜方 ?→弱者胜；S33-C8 胜方 ?→强者胜 | 主表对应行
S33-C17¦S33-C9 | 矛盾对 | （基线无） | P82：未能归因（关键条件均匹配或未知）｜仅发现差异 | S33-C17 胜方 ?→弱者胜；S33-C9 胜方 ?→强者胜 | 主表对应行
S33-C21¦S33-C11 | 矛盾对 | （基线无） | P93：③ 指标不同（多硫化物溶解或穿梭 vs 过电位或动力学）｜仅发现差异 | S33-C21 胜方 ?→弱者胜；S33-C11 胜方 ?→强者胜 | 主表对应行
S33-C21¦S33-C18 | 矛盾对 | （基线无） | P103：③ 指标不同（多硫化物溶解或穿梭 vs 其他）｜仅发现差异 | S33-C21 胜方 ?→弱者胜；S33-C18 胜方 ?→强者胜 | 主表对应行
S33-C21¦S33-C2 | 矛盾对 | （基线无） | P53：③ 指标不同（多硫化物溶解或穿梭 vs 过电位或动力学）｜仅发现差异 | S33-C21 胜方 ?→弱者胜；S33-C2 胜方 ?→强者胜 | 主表对应行
S33-C21¦S33-C20 | 矛盾对 | （基线无） | P112：③ 指标不同（多硫化物溶解或穿梭 vs 过电位或动力学）｜仅发现差异（同一对配方，但指标或取值点不同） | S33-C21 胜方 ?→弱者胜；S33-C20 胜方 ?→强者胜 | 主表对应行
S33-C21¦S33-C29 | 矛盾对 | （基线无） | P123：③ 指标不同（多硫化物溶解或穿梭 vs 过电位或动力学）｜仅发现差异 | S33-C21 胜方 ?→弱者胜；S33-C29 胜方 ?→强者胜 | 主表对应行
S33-C21¦S33-C7 | 矛盾对 | （基线无） | P65：③ 指标不同（多硫化物溶解或穿梭 vs 其他）｜仅发现差异 | S33-C21 胜方 ?→弱者胜；S33-C7 胜方 ?→强者胜 | 主表对应行
S33-C21¦S33-C8 | 矛盾对 | （基线无） | P74：③ 指标不同（多硫化物溶解或穿梭 vs 其他）｜仅发现差异 | S33-C21 胜方 ?→弱者胜；S33-C8 胜方 ?→强者胜 | 主表对应行
S33-C21¦S33-C9 | 矛盾对 | （基线无） | P83：③ 指标不同（多硫化物溶解或穿梭 vs 其他）｜仅发现差异 | S33-C21 胜方 ?→弱者胜；S33-C9 胜方 ?→强者胜 | 主表对应行
S33-C22¦S33-C20 | 矛盾对 | （基线无） | P113：③ 指标不同（循环保持率或寿命 vs 过电位或动力学）｜仅发现差异（同一对配方，但指标或取值点不同） | S33-C22 胜方 ?→弱者胜；S33-C20 胜方 ?→强者胜 | 主表对应行
S33-C22¦S33-C31 | 矛盾对 | （基线无） | P129：未能归因（关键条件均匹配或未知）｜仅发现差异 | S33-C22 胜方 ?→弱者胜；S33-C31 胜方 ?→强者胜 | 主表对应行
S33-C22¦S33-C4 | 矛盾对 | （基线无） | P60：未能归因（关键条件均匹配或未知）｜仅发现差异 | S33-C22 胜方 ?→弱者胜；S33-C4 胜方 ?→强者胜 | 主表对应行
S33-C23¦S33-C20 | 矛盾对 | （基线无） | P254：④ 口径不同（正极类型）；③ 指标不同（Li‖Cu 库仑效率 vs 过电位或动力学）｜仅发现差异（同一对配方，但指标或取值点不同） | S33-C23 胜方 ?→弱者胜；S33-C20 胜方 ?→强者胜 | 主表对应行
S33-C23¦S33-C5 | 矛盾对 | （基线无） | P240：未能归因（关键条件均匹配或未知）｜仅发现差异 | S33-C23 胜方 ?→弱者胜；S33-C5 胜方 ?→强者胜 | 主表对应行
S33-C24¦S33-C20 | 矛盾对 | （基线无） | P255：④ 口径不同（正极类型）；③ 指标不同（Li‖Cu 库仑效率 vs 过电位或动力学）｜仅发现差异（同一对配方，但指标或取值点不同） | S33-C24 胜方 ?→弱者胜；S33-C20 胜方 ?→强者胜 | 主表对应行
S33-C25¦S33-C11 | 矛盾对 | （基线无） | P94：③ 指标不同（其他 vs 过电位或动力学）｜仅发现差异 | S33-C25 胜方 ?→弱者胜；S33-C11 胜方 ?→强者胜 | 主表对应行
S33-C25¦S33-C18 | 矛盾对 | （基线无） | P104：未能归因（关键条件均匹配或未知）｜仅发现差异 | S33-C25 胜方 ?→弱者胜；S33-C18 胜方 ?→强者胜 | 主表对应行
S33-C25¦S33-C2 | 矛盾对 | （基线无） | P54：③ 指标不同（其他 vs 过电位或动力学）｜仅发现差异 | S33-C25 胜方 ?→弱者胜；S33-C2 胜方 ?→强者胜 | 主表对应行
S33-C25¦S33-C20 | 矛盾对 | （基线无） | P114：③ 指标不同（其他 vs 过电位或动力学）｜仅发现差异（同一对配方，但指标或取值点不同） | S33-C25 胜方 ?→弱者胜；S33-C20 胜方 ?→强者胜 | 主表对应行
S33-C25¦S33-C29 | 矛盾对 | （基线无） | P124：③ 指标不同（其他 vs 过电位或动力学）｜仅发现差异 | S33-C25 胜方 ?→弱者胜；S33-C29 胜方 ?→强者胜 | 主表对应行
S33-C25¦S33-C7 | 矛盾对 | （基线无） | P66：未能归因（关键条件均匹配或未知）｜仅发现差异 | S33-C25 胜方 ?→弱者胜；S33-C7 胜方 ?→强者胜 | 主表对应行
S33-C25¦S33-C8 | 矛盾对 | （基线无） | P75：未能归因（关键条件均匹配或未知）｜仅发现差异 | S33-C25 胜方 ?→弱者胜；S33-C8 胜方 ?→强者胜 | 主表对应行
S33-C25¦S33-C9 | 矛盾对 | （基线无） | P84：未能归因（关键条件均匹配或未知）｜仅发现差异 | S33-C25 胜方 ?→弱者胜；S33-C9 胜方 ?→强者胜 | 主表对应行
S33-C26¦S33-C11 | 矛盾对 | （基线无） | P95：③ 指标不同（其他 vs 过电位或动力学）｜仅发现差异 | S33-C26 胜方 ?→弱者胜；S33-C11 胜方 ?→强者胜 | 主表对应行
S33-C26¦S33-C18 | 矛盾对 | （基线无） | P105：未能归因（关键条件均匹配或未知）｜仅发现差异 | S33-C26 胜方 ?→弱者胜；S33-C18 胜方 ?→强者胜 | 主表对应行
S33-C26¦S33-C2 | 矛盾对 | （基线无） | P55：③ 指标不同（其他 vs 过电位或动力学）｜仅发现差异 | S33-C26 胜方 ?→弱者胜；S33-C2 胜方 ?→强者胜 | 主表对应行
S33-C26¦S33-C20 | 矛盾对 | （基线无） | P115：③ 指标不同（其他 vs 过电位或动力学）｜仅发现差异（同一对配方，但指标或取值点不同） | S33-C26 胜方 ?→弱者胜；S33-C20 胜方 ?→强者胜 | 主表对应行
S33-C26¦S33-C29 | 矛盾对 | （基线无） | P125：③ 指标不同（其他 vs 过电位或动力学）｜仅发现差异 | S33-C26 胜方 ?→弱者胜；S33-C29 胜方 ?→强者胜 | 主表对应行
S33-C26¦S33-C7 | 矛盾对 | （基线无） | P67：未能归因（关键条件均匹配或未知）｜仅发现差异 | S33-C26 胜方 ?→弱者胜；S33-C7 胜方 ?→强者胜 | 主表对应行
S33-C26¦S33-C8 | 矛盾对 | （基线无） | P76：未能归因（关键条件均匹配或未知）｜仅发现差异 | S33-C26 胜方 ?→弱者胜；S33-C8 胜方 ?→强者胜 | 主表对应行
S33-C26¦S33-C9 | 矛盾对 | （基线无） | P85：未能归因（关键条件均匹配或未知）｜仅发现差异 | S33-C26 胜方 ?→弱者胜；S33-C9 胜方 ?→强者胜 | 主表对应行
S33-C27¦S33-C11 | 矛盾对 | （基线无） | P96：③ 指标不同（其他 vs 过电位或动力学）｜仅发现差异 | S33-C27 胜方 ?→弱者胜；S33-C11 胜方 ?→强者胜 | 主表对应行
S33-C27¦S33-C18 | 矛盾对 | （基线无） | P106：未能归因（关键条件均匹配或未知）｜仅发现差异 | S33-C27 胜方 ?→弱者胜；S33-C18 胜方 ?→强者胜 | 主表对应行
S33-C27¦S33-C2 | 矛盾对 | （基线无） | P56：③ 指标不同（其他 vs 过电位或动力学）｜仅发现差异 | S33-C27 胜方 ?→弱者胜；S33-C2 胜方 ?→强者胜 | 主表对应行
S33-C27¦S33-C20 | 矛盾对 | （基线无） | P116：③ 指标不同（其他 vs 过电位或动力学）｜仅发现差异（同一对配方，但指标或取值点不同） | S33-C27 胜方 ?→弱者胜；S33-C20 胜方 ?→强者胜 | 主表对应行
S33-C27¦S33-C29 | 矛盾对 | （基线无） | P126：③ 指标不同（其他 vs 过电位或动力学）｜仅发现差异 | S33-C27 胜方 ?→弱者胜；S33-C29 胜方 ?→强者胜 | 主表对应行
S33-C27¦S33-C7 | 矛盾对 | （基线无） | P68：未能归因（关键条件均匹配或未知）｜仅发现差异 | S33-C27 胜方 ?→弱者胜；S33-C7 胜方 ?→强者胜 | 主表对应行
S33-C27¦S33-C8 | 矛盾对 | （基线无） | P77：未能归因（关键条件均匹配或未知）｜仅发现差异 | S33-C27 胜方 ?→弱者胜；S33-C8 胜方 ?→强者胜 | 主表对应行
S33-C27¦S33-C9 | 矛盾对 | （基线无） | P86：未能归因（关键条件均匹配或未知）｜仅发现差异 | S33-C27 胜方 ?→弱者胜；S33-C9 胜方 ?→强者胜 | 主表对应行
S33-C30¦S33-C11 | 矛盾对 | （基线无） | P97：③ 指标不同（多硫化物溶解或穿梭 vs 过电位或动力学）｜仅发现差异 | S33-C30 胜方 ?→弱者胜；S33-C11 胜方 ?→强者胜 | 主表对应行
S33-C30¦S33-C18 | 矛盾对 | （基线无） | P107：③ 指标不同（多硫化物溶解或穿梭 vs 其他）｜仅发现差异 | S33-C30 胜方 ?→弱者胜；S33-C18 胜方 ?→强者胜 | 主表对应行
S33-C30¦S33-C2 | 矛盾对 | （基线无） | P57：③ 指标不同（多硫化物溶解或穿梭 vs 过电位或动力学）｜仅发现差异 | S33-C30 胜方 ?→弱者胜；S33-C2 胜方 ?→强者胜 | 主表对应行
S33-C30¦S33-C20 | 矛盾对 | （基线无） | P117：③ 指标不同（多硫化物溶解或穿梭 vs 过电位或动力学）｜仅发现差异 | S33-C30 胜方 ?→弱者胜；S33-C20 胜方 ?→强者胜 | 主表对应行
S33-C30¦S33-C28 | 矛盾对 | （基线无） | P118：③ 指标不同（多硫化物溶解或穿梭 vs 首圈容量）｜仅发现差异（同一对配方，但指标或取值点不同） | S33-C30 胜方 ?→弱者胜；S33-C28 胜方 ?→强者胜 | 主表对应行
S33-C30¦S33-C29 | 矛盾对 | （基线无） | P127：③ 指标不同（多硫化物溶解或穿梭 vs 过电位或动力学）｜仅发现差异（同一对配方，但指标或取值点不同） | S33-C30 胜方 ?→弱者胜；S33-C29 胜方 ?→强者胜 | 主表对应行
S33-C30¦S33-C31 | 矛盾对 | （基线无） | P130：③ 指标不同（多硫化物溶解或穿梭 vs 循环保持率或寿命）｜仅发现差异（同一对配方，但指标或取值点不同） | S33-C30 胜方 ?→弱者胜；S33-C31 胜方 ?→强者胜 | 主表对应行
S33-C30¦S33-C7 | 矛盾对 | （基线无） | P69：③ 指标不同（多硫化物溶解或穿梭 vs 其他）｜仅发现差异 | S33-C30 胜方 ?→弱者胜；S33-C7 胜方 ?→强者胜 | 主表对应行
S33-C30¦S33-C8 | 矛盾对 | （基线无） | P78：③ 指标不同（多硫化物溶解或穿梭 vs 其他）｜仅发现差异 | S33-C30 胜方 ?→弱者胜；S33-C8 胜方 ?→强者胜 | 主表对应行
S33-C30¦S33-C9 | 矛盾对 | （基线无） | P87：③ 指标不同（多硫化物溶解或穿梭 vs 其他）｜仅发现差异 | S33-C30 胜方 ?→弱者胜；S33-C9 胜方 ?→强者胜 | 主表对应行
S33-C32¦S33-C28 | 矛盾对 | （基线无） | P256：④ 口径不同（正极类型）；③ 指标不同（Li‖Cu 库仑效率 vs 首圈容量）｜仅发现差异（同一对配方，但指标或取值点不同） | S33-C32 胜方 ?→弱者胜；S33-C28 胜方 ?→强者胜 | 主表对应行
S33-C32¦S33-C29 | 矛盾对 | （基线无） | P258：④ 口径不同（正极类型）；③ 指标不同（Li‖Cu 库仑效率 vs 过电位或动力学）｜仅发现差异（同一对配方，但指标或取值点不同） | S33-C32 胜方 ?→弱者胜；S33-C29 胜方 ?→强者胜 | 主表对应行
S33-C32¦S33-C31 | 矛盾对 | （基线无） | P260：④ 口径不同（正极类型）；③ 指标不同（Li‖Cu 库仑效率 vs 循环保持率或寿命）｜仅发现差异（同一对配方，但指标或取值点不同） | S33-C32 胜方 ?→弱者胜；S33-C31 胜方 ?→强者胜 | 主表对应行
S33-C32¦S33-C5 | 矛盾对 | （基线无） | P241：未能归因（关键条件均匹配或未知）｜仅发现差异 | S33-C32 胜方 ?→弱者胜；S33-C5 胜方 ?→强者胜 | 主表对应行
S33-C33¦S33-C28 | 矛盾对 | （基线无） | P257：④ 口径不同（正极类型）；③ 指标不同（Li‖Cu 库仑效率 vs 首圈容量）｜仅发现差异（同一对配方，但指标或取值点不同） | S33-C33 胜方 ?→弱者胜；S33-C28 胜方 ?→强者胜 | 主表对应行
S33-C33¦S33-C29 | 矛盾对 | （基线无） | P259：④ 口径不同（正极类型）；③ 指标不同（Li‖Cu 库仑效率 vs 过电位或动力学）｜仅发现差异（同一对配方，但指标或取值点不同） | S33-C33 胜方 ?→弱者胜；S33-C29 胜方 ?→强者胜 | 主表对应行
S33-C33¦S33-C31 | 矛盾对 | （基线无） | P261：④ 口径不同（正极类型）；③ 指标不同（Li‖Cu 库仑效率 vs 循环保持率或寿命）｜仅发现差异（同一对配方，但指标或取值点不同） | S33-C33 胜方 ?→弱者胜；S33-C31 胜方 ?→强者胜 | 主表对应行
S33-C34¦S33-C20 | 矛盾对 | （基线无） | P148：③ 指标不同（循环保持率或寿命 vs 过电位或动力学）；① 具体条件差异：载量｜仅发现差异（同一对配方，但指标或取值点不同） | S33-C34 胜方 ?→弱者胜；S33-C20 胜方 ?→强者胜 | 主表对应行
S33-C35¦S33-C20 | 矛盾对 | （基线无） | P242：③ 指标不同（循环保持率或寿命 vs 过电位或动力学）；① 具体条件差异：E/S、载量、倍率｜仅发现差异（同一对配方，但指标或取值点不同） | S33-C35 胜方 ?→弱者胜；S33-C20 胜方 ?→强者胜 | 主表对应行
S33-C3¦S18-C5 | 矛盾对 | （基线无） | P351：③ 指标不同（多硫化物溶解或穿梭 vs 过电位或动力学）；① 具体条件差异：E/S、锂量、盐阴离子｜仅发现差异 | S33-C3 胜方 ?→弱者胜；S18-C5 胜方 ?→强者胜 | 主表对应行
S33-C3¦S23-C3 | 矛盾对 | （基线无） | P410：③ 指标不同（多硫化物溶解或穿梭 vs 过电位或动力学）；① 具体条件差异：E/S、倍率、锂量、盐阴离子｜仅发现差异 | S33-C3 胜方 ?→弱者胜；S23-C3 胜方 ?→强者胜 | 主表对应行
S33-C3¦S25-C22 | 矛盾对 | （基线无） | P412：③ 指标不同（多硫化物溶解或穿梭 vs 过电位或动力学）；① 具体条件差异：盐阴离子｜仅发现差异 | S33-C3 胜方 ?→弱者胜；S25-C22 胜方 ?→强者胜 | 主表对应行
S33-C3¦S28-C4 | 矛盾对 | （基线无） | P416：③ 指标不同（多硫化物溶解或穿梭 vs 过电位或动力学）；① 具体条件差异：盐阴离子｜仅发现差异 | S33-C3 胜方 ?→弱者胜；S28-C4 胜方 ?→强者胜 | 主表对应行
S33-C3¦S33-C11 | 矛盾对 | （基线无） | P88：③ 指标不同（多硫化物溶解或穿梭 vs 过电位或动力学）｜仅发现差异 | S33-C3 胜方 ?→弱者胜；S33-C11 胜方 ?→强者胜 | 主表对应行
S33-C3¦S33-C18 | 矛盾对 | （基线无） | P98：③ 指标不同（多硫化物溶解或穿梭 vs 其他）｜仅发现差异 | S33-C3 胜方 ?→弱者胜；S33-C18 胜方 ?→强者胜 | 主表对应行
S33-C3¦S33-C2 | 矛盾对 | （基线无） | P49：③ 指标不同（多硫化物溶解或穿梭 vs 过电位或动力学）｜仅发现差异（同一对配方，但指标或取值点不同） | S33-C3 胜方 ?→弱者胜；S33-C2 胜方 ?→强者胜 | 主表对应行
S33-C3¦S33-C20 | 矛盾对 | （基线无） | P108：③ 指标不同（多硫化物溶解或穿梭 vs 过电位或动力学）｜仅发现差异 | S33-C3 胜方 ?→弱者胜；S33-C20 胜方 ?→强者胜 | 主表对应行
S33-C3¦S33-C29 | 矛盾对 | （基线无） | P119：③ 指标不同（多硫化物溶解或穿梭 vs 过电位或动力学）｜仅发现差异 | S33-C3 胜方 ?→弱者胜；S33-C29 胜方 ?→强者胜 | 主表对应行
S33-C3¦S33-C4 | 矛盾对 | （基线无） | P58：③ 指标不同（多硫化物溶解或穿梭 vs 循环保持率或寿命）｜仅发现差异（同一对配方，但指标或取值点不同） | S33-C3 胜方 ?→弱者胜；S33-C4 胜方 ?→强者胜 | 主表对应行
S33-C3¦S33-C5 | 矛盾对 | （基线无） | P246：④ 口径不同（正极类型）；③ 指标不同（多硫化物溶解或穿梭 vs Li‖Cu 库仑效率）｜仅发现差异（同一对配方，但指标或取值点不同） | S33-C3 胜方 ?→弱者胜；S33-C5 胜方 ?→强者胜 | 主表对应行
S33-C3¦S33-C7 | 矛盾对 | （基线无） | P61：③ 指标不同（多硫化物溶解或穿梭 vs 其他）｜仅发现差异（同一对配方，但指标或取值点不同） | S33-C3 胜方 ?→弱者胜；S33-C7 胜方 ?→强者胜 | 主表对应行
S33-C3¦S33-C8 | 矛盾对 | （基线无） | P70：③ 指标不同（多硫化物溶解或穿梭 vs 其他）｜仅发现差异（同一对配方，但指标或取值点不同） | S33-C3 胜方 ?→弱者胜；S33-C8 胜方 ?→强者胜 | 主表对应行
S33-C3¦S33-C9 | 矛盾对 | （基线无） | P79：③ 指标不同（多硫化物溶解或穿梭 vs 其他）｜仅发现差异（同一对配方，但指标或取值点不同） | S33-C3 胜方 ?→弱者胜；S33-C9 胜方 ?→强者胜 | 主表对应行
S33-C6¦S33-C2 | 矛盾对 | （基线无） | P244：④ 口径不同（正极类型）；③ 指标不同（Li‖Cu 库仑效率 vs 过电位或动力学）｜仅发现差异（同一对配方，但指标或取值点不同） | S33-C6 胜方 ?→弱者胜；S33-C2 胜方 ?→强者胜 | 主表对应行
S33-C6¦S33-C4 | 矛盾对 | （基线无） | P245：④ 口径不同（正极类型）；③ 指标不同（Li‖Cu 库仑效率 vs 循环保持率或寿命）｜仅发现差异（同一对配方，但指标或取值点不同） | S33-C6 胜方 ?→弱者胜；S33-C4 胜方 ?→强者胜 | 主表对应行
S33-C6¦S33-C5 | 矛盾对 | （基线无） | P238：未能归因（关键条件均匹配或未知）｜仅发现差异（同一对配方，但指标或取值点不同） | S33-C6 胜方 ?→弱者胜；S33-C5 胜方 ?→强者胜 | 主表对应行
S33-C6¦S33-C7 | 矛盾对 | （基线无） | P247：④ 口径不同（正极类型）；③ 指标不同（Li‖Cu 库仑效率 vs 其他）｜仅发现差异（同一对配方，但指标或取值点不同） | S33-C6 胜方 ?→弱者胜；S33-C7 胜方 ?→强者胜 | 主表对应行
S33-C6¦S33-C8 | 矛盾对 | （基线无） | P248：④ 口径不同（正极类型）；③ 指标不同（Li‖Cu 库仑效率 vs 其他）｜仅发现差异（同一对配方，但指标或取值点不同） | S33-C6 胜方 ?→弱者胜；S33-C8 胜方 ?→强者胜 | 主表对应行
S33-C6¦S33-C9 | 矛盾对 | （基线无） | P249：④ 口径不同（正极类型）；③ 指标不同（Li‖Cu 库仑效率 vs 其他）｜仅发现差异（同一对配方，但指标或取值点不同） | S33-C6 胜方 ?→弱者胜；S33-C9 胜方 ?→强者胜 | 主表对应行
S37-C1¦S09-C11 | 矛盾对 | （基线无） | P386：① 具体条件差异：温度｜仅发现差异 | S37-C1 胜方 ?→弱者胜；S09-C11 胜方 强者胜→强者胜 | 主表对应行
S37-C1¦S10-C20 | 矛盾对 | （基线无） | P460：④ 口径不同（正极类型）；③ 指标不同（Li‖Cu 库仑效率 vs 锂对称电池寿命）；① 具体条件差异：盐阴离子、LiNO₃｜仅发现差异 | S37-C1 胜方 ?→弱者胜；S10-C20 胜方 ?→强者胜 | 主表对应行
S37-C1¦S16-C20 | 矛盾对 | （基线无） | P437：④ 口径不同（正极类型）；③ 指标不同（Li‖Cu 库仑效率 vs 锂对称电池寿命）；① 具体条件差异：LiNO₃｜仅发现差异 | S37-C1 胜方 ?→弱者胜；S16-C20 胜方 ?→强者胜 | 主表对应行
S37-C1¦S19-C9 | 矛盾对 | （基线无） | P443：④ 口径不同（正极类型）；③ 指标不同（Li‖Cu 库仑效率 vs 锂对称电池寿命）；① 具体条件差异：LiNO₃｜仅发现差异 | S37-C1 胜方 ?→弱者胜；S19-C9 胜方 强者胜→强者胜 | 主表对应行
S39-C5¦S10-C12 | 矛盾对 | （基线无） | P342：① 具体条件差异：E/S、倍率、盐阴离子｜仅发现差异 | S39-C5 胜方 ?→弱者胜；S10-C12 胜方 ?→强者胜 | 主表对应行
S39-C5¦S16-C1 | 矛盾对 | （基线无） | P281：③ 指标不同（循环保持率或寿命 vs 指定圈数放电容量）；① 具体条件差异：LiNO₃｜仅发现差异 | S39-C5 胜方 ?→弱者胜；S16-C1 胜方 ?→强者胜 | 主表对应行
S39-C5¦S19-C3 | 矛盾对 | （基线无） | P357：④ 口径不同（正极类型）；① 具体条件差异：E/S、载量｜仅发现差异 | S39-C5 胜方 ?→弱者胜；S19-C3 胜方 强者胜→强者胜 | 主表对应行
S39-C5¦S39-C4 | 矛盾对 | （基线无） | P33：③ 指标不同（循环保持率或寿命 vs 首圈容量）｜仅发现差异（同一对配方，但指标或取值点不同） | S39-C5 胜方 ?→弱者胜；S39-C4 胜方 ?→强者胜 | 主表对应行
S39-C5¦S44-C6 | 矛盾对 | （基线无） | P296：③ 指标不同（循环保持率或寿命 vs 自放电（容量损失））；① 具体条件差异：锂量、LiNO₃｜仅发现差异 | S39-C5 胜方 ?→弱者胜；S44-C6 胜方 ?→强者胜 | 主表对应行
S39-C6¦S10-C7 | 矛盾对 | （基线无） | P428：④ 口径不同（正极类型）；③ 指标不同（阻抗 vs 过电位或动力学）；① 具体条件差异：锂量、盐阴离子｜仅发现差异 | S39-C6 胜方 ?→弱者胜；S10-C7 胜方 ?→强者胜 | 主表对应行
S39-C6¦S18-C4 | 矛盾对 | （基线无） | P285：③ 指标不同（阻抗 vs 过电位或动力学）；① 具体条件差异：锂量｜仅发现差异 | S39-C6 胜方 ?→弱者胜；S18-C4 胜方 ?→强者胜 | 主表对应行
S39-C6¦S23-C1 | 矛盾对 | （基线无） | P269：③ 指标不同（阻抗 vs 过电位或动力学）；① 具体条件差异：锂量｜仅发现差异 | S39-C6 胜方 ?→弱者胜；S23-C1 胜方 ?→强者胜 | 主表对应行
S39-C6¦S25-C20 | 矛盾对 | （基线无） | P320：③ 指标不同（阻抗 vs 过电位或动力学）｜仅发现差异 | S39-C6 胜方 ?→弱者胜；S25-C20 胜方 ?→强者胜 | 主表对应行
S39-C6¦S28-C3 | 矛盾对 | （基线无） | P413：④ 口径不同（正极类型）；③ 指标不同（阻抗 vs 多硫化物溶解或穿梭）；① 具体条件差异：载量、LiNO₃｜仅发现差异 | S39-C6 胜方 ?→弱者胜；S28-C3 胜方 ?→强者胜 | 主表对应行
S39-C6¦S32-C4 | 矛盾对 | （基线无） | P323：③ 指标不同（阻抗 vs 其他）；① 具体条件差异：倍率、锂量｜仅发现差异 | S39-C6 胜方 ?→弱者胜；S32-C4 胜方 ?→强者胜 | 主表对应行
S39-C6¦S33-C7 | 矛盾对 | （基线无） | P418：③ 指标不同（阻抗 vs 其他）；① 具体条件差异：E/S、倍率、锂量、盐阴离子｜仅发现差异 | S39-C6 胜方 ?→弱者胜；S33-C7 胜方 ?→强者胜 | 主表对应行
S39-C6¦S39-C4 | 矛盾对 | （基线无） | P34：③ 指标不同（阻抗 vs 首圈容量）｜仅发现差异（同一对配方，但指标或取值点不同） | S39-C6 胜方 ?→弱者胜；S39-C4 胜方 ?→强者胜 | 主表对应行
S39-C7¦S39-C4 | 矛盾对 | （基线无） | P35：③ 指标不同（阻抗 vs 首圈容量）｜仅发现差异（同一对配方，但指标或取值点不同） | S39-C7 胜方 ?→弱者胜；S39-C4 胜方 ?→强者胜 | 主表对应行
S39-C8¦S39-C4 | 矛盾对 | （基线无） | P201：④ 口径不同（正极类型）；③ 指标不同（其他 vs 首圈容量）｜仅发现差异（同一对配方，但指标或取值点不同） | S39-C8 胜方 ?→弱者胜；S39-C4 胜方 ?→强者胜 | 主表对应行
S44-C1¦S09-C4 | 矛盾对 | （基线无） | P384：③ 指标不同（首圈容量 vs 平均放电容量）；① 具体条件差异：E/S｜仅发现差异 | S44-C1 胜方 ?→弱者胜；S09-C4 胜方 强者胜→强者胜 | 主表对应行
S44-C1¦S10-C2 | 矛盾对 | （基线无） | P426：④ 口径不同（正极类型）；① 具体条件差异：E/S、载量、盐阴离子、LiNO₃｜仅发现差异 | S44-C1 胜方 ?→弱者胜；S10-C2 胜方 ?→强者胜 | 主表对应行
S44-C1¦S11-C1 | 矛盾对 | （基线无） | P303：③ 指标不同（首圈容量 vs 倍率容量）；① 具体条件差异：倍率、锂量、LiNO₃｜仅发现差异 | S44-C1 胜方 ?→弱者胜；S11-C1 胜方 强者胜→强者胜 | 主表对应行
S44-C1¦S16-C9 | 矛盾对 | （基线无） | P306：① 具体条件差异：E/S、LiNO₃｜仅发现差异 | S44-C1 胜方 ?→弱者胜；S16-C9 胜方 ?→强者胜 | 主表对应行
S44-C1¦S19-C2 | 矛盾对 | （基线无） | P406：④ 口径不同（正极类型）；① 具体条件差异：E/S、载量、LiNO₃｜仅发现差异 | S44-C1 胜方 ?→弱者胜；S19-C2 胜方 强者胜→强者胜 | 主表对应行
S44-C1¦S23-C9 | 矛盾对 | （基线无） | P318：① 具体条件差异：倍率、锂量、LiNO₃｜仅发现差异 | S44-C1 胜方 ?→弱者胜；S23-C9 胜方 ?→强者胜 | 主表对应行
S44-C1¦S28-C7 | 矛盾对 | （基线无） | P371：③ 指标不同（首圈容量 vs 平均放电容量）；① 具体条件差异：LiNO₃｜仅发现差异 | S44-C1 胜方 ?→弱者胜；S28-C7 胜方 ?→强者胜 | 主表对应行
S44-C1¦S32-C5 | 矛盾对 | （基线无） | P272：① 具体条件差异：LiNO₃｜仅发现差异 | S44-C1 胜方 ?→弱者胜；S32-C5 胜方 ?→强者胜 | 主表对应行
S44-C1¦S33-C28 | 矛盾对 | （基线无） | P330：① 具体条件差异：锂量、盐阴离子｜仅发现差异 | S44-C1 胜方 ?→弱者胜；S33-C28 胜方 ?→强者胜 | 主表对应行
S44-C1¦S39-C4 | 矛盾对 | （基线无） | P291：① 具体条件差异：锂量、LiNO₃｜仅发现差异 | S44-C1 胜方 ?→弱者胜；S39-C4 胜方 ?→强者胜 | 主表对应行
S44-C1¦S44-C3 | 矛盾对 | （基线无） | P36：③ 指标不同（首圈容量 vs 过电位或动力学）｜仅发现差异（同一对配方，但指标或取值点不同） | S44-C1 胜方 ?→弱者胜；S44-C3 胜方 ?→强者胜 | 主表对应行
S44-C1¦S44-C6 | 矛盾对 | （基线无） | P133：③ 指标不同（首圈容量 vs 自放电（容量损失））；① 具体条件差异：载量｜仅发现差异（同一对配方，但指标或取值点不同） | S44-C1 胜方 ?→弱者胜；S44-C6 胜方 ?→强者胜 | 主表对应行
S44-C1¦S44-C7 | 矛盾对 | （基线无） | P136：③ 指标不同（首圈容量 vs 自放电（容量损失））；① 具体条件差异：载量｜仅发现差异（同一对配方，但指标或取值点不同） | S44-C1 胜方 ?→弱者胜；S44-C7 胜方 ?→强者胜 | 主表对应行
S44-C1¦S51-C4 | 矛盾对 | （基线无） | P380：① 具体条件差异：载量、倍率｜仅发现差异 | S44-C1 胜方 ?→弱者胜；S51-C4 胜方 ?→强者胜 | 主表对应行
S44-C2¦S10-C11 | 矛盾对 | （基线无） | P300：① 具体条件差异：盐阴离子、LiNO₃｜仅发现差异 | S44-C2 胜方 ?→弱者胜；S10-C11 胜方 ?→强者胜 | 主表对应行
S44-C2¦S11-C4 | 矛盾对 | （基线无） | P280：① 具体条件差异：锂量、LiNO₃｜仅发现差异 | S44-C2 胜方 ?→弱者胜；S11-C4 胜方 强者胜→强者胜 | 主表对应行
S44-C2¦S16-C10 | 矛盾对 | （基线无） | P309：① 具体条件差异：E/S、LiNO₃｜仅发现差异 | S44-C2 胜方 ?→弱者胜；S16-C10 胜方 ?→强者胜 | 主表对应行
S44-C2¦S28-C6 | 矛盾对 | （基线无） | P368：③ 指标不同（循环保持率或寿命 vs 全电池库仑效率）；① 具体条件差异：LiNO₃｜仅发现差异 | S44-C2 胜方 ?→弱者胜；S28-C6 胜方 ?→强者胜 | 主表对应行
S44-C2¦S32-C11 | 矛盾对 | （基线无） | P275：③ 指标不同（循环保持率或寿命 vs 指定圈数放电容量）；① 具体条件差异：LiNO₃｜仅发现差异 | S44-C2 胜方 ?→弱者胜；S32-C11 胜方 ?→强者胜 | 主表对应行
S44-C2¦S33-C4 | 矛盾对 | （基线无） | P328：① 具体条件差异：锂量、盐阴离子｜仅发现差异 | S44-C2 胜方 ?→弱者胜；S33-C4 胜方 ?→强者胜 | 主表对应行
S44-C2¦S44-C3 | 矛盾对 | （基线无） | P37：③ 指标不同（循环保持率或寿命 vs 过电位或动力学）｜仅发现差异（同一对配方，但指标或取值点不同） | S44-C2 胜方 ?→弱者胜；S44-C3 胜方 ?→强者胜 | 主表对应行
S44-C2¦S44-C6 | 矛盾对 | （基线无） | P134：③ 指标不同（循环保持率或寿命 vs 自放电（容量损失））；① 具体条件差异：载量｜仅发现差异（同一对配方，但指标或取值点不同） | S44-C2 胜方 ?→弱者胜；S44-C6 胜方 ?→强者胜 | 主表对应行
S44-C2¦S44-C7 | 矛盾对 | （基线无） | P137：③ 指标不同（循环保持率或寿命 vs 自放电（容量损失））；① 具体条件差异：载量｜仅发现差异（同一对配方，但指标或取值点不同） | S44-C2 胜方 ?→弱者胜；S44-C7 胜方 ?→强者胜 | 主表对应行
S44-C4¦S10-C8 | 矛盾对 | （基线无） | P429：④ 口径不同（正极类型）；① 具体条件差异：盐阴离子、LiNO₃｜仅发现差异 | S44-C4 胜方 ?→弱者胜；S10-C8 胜方 ?→强者胜 | 主表对应行
S44-C4¦S11-C9 | 矛盾对 | （基线无） | P395：④ 口径不同（正极类型）；① 具体条件差异：LiNO₃｜仅发现差异 | S44-C4 胜方 ?→弱者胜；S11-C9 胜方 强者胜→强者胜 | 主表对应行
S44-C4¦S18-C4 | 矛盾对 | （基线无） | P268：① 具体条件差异：LiNO₃｜仅发现差异 | S44-C4 胜方 ?→弱者胜；S18-C4 胜方 ?→强者胜 | 主表对应行
S44-C4¦S23-C1 | 矛盾对 | （基线无） | P270：① 具体条件差异：LiNO₃｜仅发现差异 | S44-C4 胜方 ?→弱者胜；S23-C1 胜方 ?→强者胜 | 主表对应行
S44-C4¦S25-C20 | 矛盾对 | （基线无） | P364：① 具体条件差异：LiNO₃｜仅发现差异 | S44-C4 胜方 ?→弱者胜；S25-C20 胜方 ?→强者胜 | 主表对应行
S44-C4¦S28-C3 | 矛盾对 | （基线无） | P414：④ 口径不同（正极类型）；③ 指标不同（过电位或动力学 vs 多硫化物溶解或穿梭）；① 具体条件差异：E/S、载量｜仅发现差异 | S44-C4 胜方 ?→弱者胜；S28-C3 胜方 ?→强者胜 | 主表对应行
S44-C4¦S32-C4 | 矛盾对 | （基线无） | P271：③ 指标不同（过电位或动力学 vs 其他）；① 具体条件差异：LiNO₃｜仅发现差异 | S44-C4 胜方 ?→弱者胜；S32-C4 胜方 ?→强者胜 | 主表对应行
S44-C4¦S33-C2 | 矛盾对 | （基线无） | P326：① 具体条件差异：锂量、盐阴离子｜仅发现差异 | S44-C4 胜方 ?→弱者胜；S33-C2 胜方 ?→强者胜 | 主表对应行
S44-C4¦S39-C2 | 矛盾对 | （基线无） | P454：④ 口径不同（正极类型）；③ 指标不同（过电位或动力学 vs 其他）；① 具体条件差异：锂量、LiNO₃｜仅发现差异 | S44-C4 胜方 ?→弱者胜；S39-C2 胜方 ?→强者胜 | 主表对应行
S44-C4¦S44-C3 | 矛盾对 | （基线无） | P38：未能归因（关键条件均匹配或未知）｜仅发现差异（同一对配方，但指标或取值点不同） | S44-C4 胜方 ?→弱者胜；S44-C3 胜方 ?→强者胜 | 主表对应行
S44-C4¦S44-C6 | 矛盾对 | （基线无） | P135：③ 指标不同（过电位或动力学 vs 自放电（容量损失））；① 具体条件差异：载量｜仅发现差异（同一对配方，但指标或取值点不同） | S44-C4 胜方 ?→弱者胜；S44-C6 胜方 ?→强者胜 | 主表对应行
S44-C4¦S44-C7 | 矛盾对 | （基线无） | P138：③ 指标不同（过电位或动力学 vs 自放电（容量损失））；① 具体条件差异：载量｜仅发现差异（同一对配方，但指标或取值点不同） | S44-C4 胜方 ?→弱者胜；S44-C7 胜方 ?→强者胜 | 主表对应行
S44-C5¦S19-C5 | 矛盾对 | （基线无） | P360：① 具体条件差异：E/S、LiNO₃｜仅发现差异 | S44-C5 胜方 ?→弱者胜；S19-C5 胜方 强者胜→强者胜 | 主表对应行
S44-C5¦S44-C3 | 矛盾对 | （基线无） | P131：③ 指标不同（指定圈数放电容量 vs 过电位或动力学）；① 具体条件差异：载量｜仅发现差异（同一对配方，但指标或取值点不同） | S44-C5 胜方 ?→弱者胜；S44-C3 胜方 ?→强者胜 | 主表对应行
S44-C5¦S44-C6 | 矛盾对 | （基线无） | P39：③ 指标不同（指定圈数放电容量 vs 自放电（容量损失））｜仅发现差异（同一对配方，但指标或取值点不同） | S44-C5 胜方 ?→弱者胜；S44-C6 胜方 ?→强者胜 | 主表对应行
S44-C5¦S44-C7 | 矛盾对 | （基线无） | P41：③ 指标不同（指定圈数放电容量 vs 自放电（容量损失））｜仅发现差异（同一对配方，但指标或取值点不同） | S44-C5 胜方 ?→弱者胜；S44-C7 胜方 ?→强者胜 | 主表对应行
S44-C8¦S44-C3 | 矛盾对 | （基线无） | P132：③ 指标不同（循环保持率或寿命 vs 过电位或动力学）；① 具体条件差异：载量｜仅发现差异（同一对配方，但指标或取值点不同） | S44-C8 胜方 ?→弱者胜；S44-C3 胜方 ?→强者胜 | 主表对应行
S44-C8¦S44-C6 | 矛盾对 | （基线无） | P40：③ 指标不同（循环保持率或寿命 vs 自放电（容量损失））｜仅发现差异（同一对配方，但指标或取值点不同） | S44-C8 胜方 ?→弱者胜；S44-C6 胜方 ?→强者胜 | 主表对应行
S44-C8¦S44-C7 | 矛盾对 | （基线无） | P42：③ 指标不同（循环保持率或寿命 vs 自放电（容量损失））｜仅发现差异（同一对配方，但指标或取值点不同） | S44-C8 胜方 ?→弱者胜；S44-C7 胜方 ?→强者胜 | 主表对应行
S51-C12¦S51-C11 | 矛盾对 | （基线无） | P154：③ 指标不同（全电池库仑效率 vs 过电位或动力学）｜仅发现差异（同一对配方，但指标或取值点不同） | S51-C12 胜方 ?→弱者胜；S51-C11 胜方 ?→强者胜 | 主表对应行
S51-C13¦S18-C6 | 矛盾对 | （基线无） | P438：④ 口径不同（正极类型）；③ 指标不同（其他 vs 过电位或动力学）；① 具体条件差异：LiNO₃｜仅发现差异 | S51-C13 胜方 ?→弱者胜；S18-C6 胜方 ?→强者胜 | 主表对应行
S51-C13¦S23-C3 | 矛盾对 | （基线无） | P446：④ 口径不同（正极类型）；③ 指标不同（其他 vs 过电位或动力学）；① 具体条件差异：LiNO₃｜仅发现差异 | S51-C13 胜方 ?→弱者胜；S23-C3 胜方 ?→强者胜 | 主表对应行
S51-C13¦S25-C24 | 矛盾对 | （基线无） | P448：④ 口径不同（正极类型）；③ 指标不同（其他 vs 阻抗）；① 具体条件差异：LiNO₃｜仅发现差异 | S51-C13 胜方 ?→弱者胜；S25-C24 胜方 ?→强者胜 | 主表对应行
S51-C13¦S28-C5 | 矛盾对 | （基线无） | P450：④ 口径不同（正极类型）；① 具体条件差异：LiNO₃｜仅发现差异 | S51-C13 胜方 ?→弱者胜；S28-C5 胜方 ?→强者胜 | 主表对应行
S51-C13¦S33-C7 | 矛盾对 | （基线无） | P463：④ 口径不同（正极类型）；① 具体条件差异：盐阴离子｜仅发现差异 | S51-C13 胜方 ?→弱者胜；S33-C7 胜方 ?→强者胜 | 主表对应行
S51-C13¦S39-C2 | 矛盾对 | （基线无） | P455：④ 口径不同（正极类型）；① 具体条件差异：LiNO₃｜仅发现差异 | S51-C13 胜方 ?→弱者胜；S39-C2 胜方 ?→强者胜 | 主表对应行
S51-C13¦S44-C3 | 矛盾对 | （基线无） | P421：④ 口径不同（正极类型）；③ 指标不同（其他 vs 过电位或动力学）｜仅发现差异 | S51-C13 胜方 ?→弱者胜；S44-C3 胜方 ?→强者胜 | 主表对应行
S51-C13¦S51-C11 | 矛盾对 | （基线无） | P243：④ 口径不同（正极类型）；③ 指标不同（其他 vs 过电位或动力学）｜仅发现差异（同一对配方，但指标或取值点不同） | S51-C13 胜方 ?→弱者胜；S51-C11 胜方 ?→强者胜 | 主表对应行
S51-C1¦S51-C11 | 矛盾对 | （基线无） | P181：③ 指标不同（自放电（容量损失） vs 过电位或动力学）｜仅发现差异（同一对配方，但指标或取值点不同） | S51-C1 胜方 ?→弱者胜；S51-C11 胜方 ?→强者胜 | 主表对应行
S51-C2¦S51-C10 | 矛盾对 | （基线无） | P180：③ 指标不同（自放电（容量损失） vs 过电位或动力学）｜仅发现差异（同一对配方，但指标或取值点不同） | S51-C2 胜方 ?→弱者胜；S51-C10 胜方 ?→强者胜 | 主表对应行
S51-C2¦S51-C4 | 矛盾对 | （基线无） | P179：③ 指标不同（自放电（容量损失） vs 首圈容量）｜仅发现差异（同一对配方，但指标或取值点不同） | S51-C2 胜方 ?→弱者胜；S51-C4 胜方 ?→强者胜 | 主表对应行
S51-C5¦S09-C5 | 矛盾对 | （基线无） | P341：未能归因（关键条件均匹配或未知）｜仅发现差异 | S51-C5 胜方 ?→弱者胜；S09-C5 胜方 强者胜→强者胜 | 主表对应行
S51-C5¦S10-C2 | 矛盾对 | （基线无） | P427：④ 口径不同（正极类型）；① 具体条件差异：载量、盐阴离子、LiNO₃｜仅发现差异 | S51-C5 胜方 ?→弱者胜；S10-C2 胜方 ?→强者胜 | 主表对应行
S51-C5¦S19-C2 | 矛盾对 | （基线无） | P407：④ 口径不同（正极类型）；① 具体条件差异：倍率、LiNO₃｜仅发现差异 | S51-C5 胜方 ?→弱者胜；S19-C2 胜方 强者胜→强者胜 | 主表对应行
S51-C5¦S32-C15 | 矛盾对 | （基线无） | P373：③ 指标不同（首圈容量 vs 能量密度）；① 具体条件差异：载量、LiNO₃｜仅发现差异 | S51-C5 胜方 ?→弱者胜；S32-C15 胜方 ?→强者胜 | 主表对应行
S51-C5¦S51-C11 | 矛盾对 | （基线无） | P152：③ 指标不同（首圈容量 vs 过电位或动力学）｜仅发现差异（同一对配方，但指标或取值点不同） | S51-C5 胜方 ?→弱者胜；S51-C11 胜方 ?→强者胜 | 主表对应行
S51-C5¦S51-C4 | 矛盾对 | （基线无） | P149：未能归因（关键条件均匹配或未知）｜仅发现差异 | S51-C5 胜方 ?→弱者胜；S51-C4 胜方 ?→强者胜 | 主表对应行
S51-C7¦S10-C15 | 矛盾对 | （基线无） | P433：① 具体条件差异：载量、倍率、盐阴离子、LiNO₃｜仅发现差异 | S51-C7 胜方 ?→弱者胜；S10-C15 胜方 ?→强者胜 | 主表对应行
S51-C7¦S11-C8 | 矛盾对 | （基线无） | P347：① 具体条件差异：载量、LiNO₃｜仅发现差异 | S51-C7 胜方 ?→弱者胜；S11-C8 胜方 强者胜→强者胜 | 主表对应行
S51-C7¦S44-C7 | 矛盾对 | （基线无） | P334：③ 指标不同（循环保持率或寿命 vs 自放电（容量损失））；① 具体条件差异：载量｜仅发现差异 | S51-C7 胜方 ?→弱者胜；S44-C7 胜方 ?→强者胜 | 主表对应行
S51-C7¦S51-C10 | 矛盾对 | （基线无） | P151：③ 指标不同（循环保持率或寿命 vs 过电位或动力学）｜仅发现差异（同一对配方，但指标或取值点不同） | S51-C7 胜方 ?→弱者胜；S51-C10 胜方 ?→强者胜 | 主表对应行
S51-C7¦S51-C4 | 矛盾对 | （基线无） | P150：③ 指标不同（循环保持率或寿命 vs 首圈容量）｜仅发现差异（同一对配方，但指标或取值点不同） | S51-C7 胜方 ?→弱者胜；S51-C4 胜方 ?→强者胜 | 主表对应行
S51-C8¦S51-C11 | 矛盾对 | （基线无） | P153：③ 指标不同（循环保持率或寿命 vs 过电位或动力学）｜仅发现差异（同一对配方，但指标或取值点不同） | S51-C8 胜方 ?→弱者胜；S51-C11 胜方 ?→强者胜 | 主表对应行
S05（整篇） | （整篇） | （基线无此论文） | 新论文，12 行 | 本轮首次提取（必读 / 定向精读 / 随机样本），不进定向复核
S10（整篇） | （整篇） | （基线无此论文） | 新论文，22 行 | 本轮首次提取（必读 / 定向精读 / 随机样本），不进定向复核
S15（整篇） | （整篇） | （基线无此论文） | 新论文，8 行 | 本轮首次提取（必读 / 定向精读 / 随机样本），不进定向复核
S16（整篇） | （整篇） | （基线无此论文） | 新论文，20 行 | 本轮首次提取（必读 / 定向精读 / 随机样本），不进定向复核
S18（整篇） | （整篇） | （基线无此论文） | 新论文，10 行 | 本轮首次提取（必读 / 定向精读 / 随机样本），不进定向复核
S20（整篇） | （整篇） | （基线无此论文） | 新论文，11 行 | 本轮首次提取（必读 / 定向精读 / 随机样本），不进定向复核
S21（整篇） | （整篇） | （基线无此论文） | 新论文，14 行 | 本轮首次提取（必读 / 定向精读 / 随机样本），不进定向复核
S23（整篇） | （整篇） | （基线无此论文） | 新论文，13 行 | 本轮首次提取（必读 / 定向精读 / 随机样本），不进定向复核
S25（整篇） | （整篇） | （基线无此论文） | 新论文，25 行 | 本轮首次提取（必读 / 定向精读 / 随机样本），不进定向复核
S28（整篇） | （整篇） | （基线无此论文） | 新论文，39 行 | 本轮首次提取（必读 / 定向精读 / 随机样本），不进定向复核
S32（整篇） | （整篇） | （基线无此论文） | 新论文，16 行 | 本轮首次提取（必读 / 定向精读 / 随机样本），不进定向复核
S33（整篇） | （整篇） | （基线无此论文） | 新论文，35 行 | 本轮首次提取（必读 / 定向精读 / 随机样本），不进定向复核
S37（整篇） | （整篇） | （基线无此论文） | 新论文，2 行 | 本轮首次提取（必读 / 定向精读 / 随机样本），不进定向复核
S39（整篇） | （整篇） | （基线无此论文） | 新论文，8 行 | 本轮首次提取（必读 / 定向精读 / 随机样本），不进定向复核
S40（整篇） | （整篇） | （基线无此论文） | 新论文，19 行 | 本轮首次提取（必读 / 定向精读 / 随机样本），不进定向复核
S44（整篇） | （整篇） | （基线无此论文） | 新论文，8 行 | 本轮首次提取（必读 / 定向精读 / 随机样本），不进定向复核
S51（整篇） | （整篇） | （基线无此论文） | 新论文，13 行 | 本轮首次提取（必读 / 定向精读 / 随机样本），不进定向复核
S53（整篇） | （整篇） | （基线无此论文） | 新论文，5 行 | 本轮首次提取（必读 / 定向精读 / 随机样本），不进定向复核