## 说明
项目 | 说明
这是什么 | 论断式提取表样 v3（10-23）：在 v2 上加“机制链”和三页跨文献比较。S11、S21、S33、S39 四篇已精读论文。AI 辅助提取与核对，用户尚未逐项人工确认。v2 表样不动，本表只展示加了机制链后的样子。
思路 | 篇内定方向、篇间比机制：不同实验室的性能数值不可比，所以“A 比 B 好还是差”只在同一篇同一测试里判；跨文献比较的对象是作者的机制结论（哪个性质改变了哪个过程，导致哪项表现变化），不比性能数值。
主存储 | json/ 里每篇一个 JSON；本 Excel 由 scripts/step6g_mechanism_chain_v3.py 生成，只供查看复核。改数据改 JSON 再重新生成。
机制链 | 原来的“作者归因”升级而来：作者的一段解释拆成节点（性质 → 过程 → 表现）和箭头。节点名必须用 json/机制词表.json 里的统一名称，作者原词另存，这样不同论文的同一说法才能合并。每个节点记测量类别（直接测/相关量/简化体系/由表现反推/引用他文值/未测）。
环节证据 | 一个箭头两端都是直接测 → 直接；有一端未测 → 只是说法；其余 → 间接。整条链取最弱的环节。表现节点按它所在测试的电池结果算直接测。
篇内数据核对 | 作者说的“变好/变坏”由程序到本篇同一测试的结果里核对：✅ 一致 / ⚠️ 部分不一致 / ❌ 不一致 / 无对应数据。
跨文献①环节汇总 | 所有论文的箭头按“统一写法”合并：起点一律写成变弱/降低的一侧。每行一个说法，数说的篇数、其中有直接证据的篇数；“同一环节的其他说法”一列列出方向相反或说“无关”的论文。★ = 经词表归并（如 S21 的团簇化按“多硫化物溶剂化变弱”归并，属 AI 判断）。
跨文献②机制矛盾 | 同一个箭头（起点 → 终点）在不同论文里方向不同的，逐条列出：比较的是梯度上哪几档、各节点怎么测的、溶解度、表现所在测试的 LiNO₃。用来找矛盾的前提，程序只摆事实，区别由人判断。
跨文献③两侧拼接 | 每条链算作“强溶剂化一侧的短板”还是“弱溶剂化一侧的短板”（按梯度位置和表现变好/变坏判），短板落在哪类过程（正极侧/穿梭/负极侧/电解液消耗）；再看本篇 Li⁺ 溶剂化与多硫化物溶解度是否一起变（一起变就分不开两者的作用）。最后两行按过程大类汇总。
测试 | 条件（电池形式、硫载量、E/S、锂厚或 N/P、倍率及化成、温度、LiNO₃）全部相同的一组实验算一个测试；有一项不同就拆开。每个结果只挂在它的测试下，好坏只在同一测试内判，不把不同测试的指标拼在一起。
一句话结论 | 每对配方一格：成分 → 改变了什么 → 性质（A 相对 B）→ 每个测试一行“条件数值：变好/变坏/差异小/未报告”。有梯度的论文另有一格“梯度排序”。
方向怎么判 | 有数值：¦A−B¦ ÷ max(A,B) < 5% 记差异小（§7.11）；库仑效率不设阈值，写百分点差。只有作者文字：标“作者定性”，不和数值方向混。≈、>、< 的值按区间比，区间重叠记无法判断。
N/P | §7.4：锂面容量 = 锂厚 × 0.2。设计 N/P 用硫理论容量（硫载量 × 1.675）；实测 N/P 用同一测试里对照 B 的实测首圈容量，原文没给数值就记缺失。
成分换算 🧮 | 只做不需要额外假设的换算：摩尔比 → 溶剂摩尔分数、盐与溶剂化溶剂摩尔比；体积份/vol% → 溶剂体积分数。mol/L 换摩尔比需溶液密度，不算。
读图 | 只读两类图：Li‖S 循环类测试里文字缺的同一测试容量侧（长循环图），以及梯度上只在图里有数的档。值标“读图”和图号，只用于判方向、不进效应量；被遮挡、标记重叠的标 🔶。复核表里读图项核验列为 🖼，需人工对照原图。
证据等级 | 直接：在电池里直接测到作者说的那个东西；间接：测了相关的东西，或在简化体系里测；只是说法：没有对应测量。
复核 | 带 ✍ 的列由用户填写，AI 不改。🔶 = 需人工确认；⚠️ = 原文自身有矛盾或单位问题。

## 一句话结论
文献 | 比较 | 一句话结论 | 复核 ✍
S11 | E10 vs E0 | 【S11】mid-strong（10% HFE） 对比 strong（0% HFE，常规 DOL/DME） 成分：A = DOL/DME 1:1 v/v + 10 vol% HFE（TTE），LiTFSI 1.0 M，LiNO₃ 2 wt%；B = DOL/DME 1:1 v/v，LiTFSI 1.0 M，LiNO₃ 2 wt% 改变：加入 HFE（TTE）（10 vol%）；弱或非溶剂化溶剂体积分数 0% → 10%（按原文“by volume”理解为占全部溶剂） 性质（A 相对 B）：Li⁺ 溶剂化：未报告；多硫化物溶解度：更低（2.9 vs 4.3 M[S]）；离子电导率：未报告；黏度：未报告；离子迁移数：未报告 T1 倍率阶梯｜Li‖S 扣式 2032，硫 4.3 mg/cm²，E/S 6.1 µL/mg，锂 50 µm，设计 N/P 1.39🧮、实测 N/P 缺失，0.1、0.2、0.3、0.4、0.5 C 阶梯（1C 1672 mA/g；化成 未报告），温度 未报告，LiNO₃ 各配方自带 2 wt% → 变坏：倍率容量（0.1 C） 作者定性、倍率容量（0.5 C） 作者定性 T2 0.1 C 长循环｜Li‖S 扣式 2032，硫 4.3 mg/cm²，E/S 6.1 µL/mg，锂 50 µm，设计 N/P 1.39🧮、实测 N/P 2.30（按对照首圈 1013 mAh/g），0.1 C（1C 1672 mA/g；化成 未报告），温度 未报告，LiNO₃ 各配方自带 2 wt% → 变好：寿命（循环圈数（🔶 口径不一，见备注）） 122 vs ≈30 圈、库仑效率（CE 降到 90% 时的圈数） 65 vs 38 圈；变坏：首圈容量（0.1 C 循环首圈） 889 vs 1013 mAh/g；未报告：过电位 T3 不加 LiNO₃ 的循环（测库仑效率）｜Li‖S 电池（型号未写），硫 1.3 mg/cm²，E/S 14.5 µL/mg，锂 600 µm，设计 N/P 55.11🧮、实测 N/P 缺失，0.1 C（1C 1672 mA/g；化成 未报告），温度 室温，LiNO₃ 配方中去掉 LiNO₃（各配方都不加） → 变好：库仑效率（首圈） 45.4 vs 38.2 %，差 +7.20 个百分点；未报告：首圈容量、寿命或保持率、过电位 T4 穿梭电流（不加 LiNO₃，2.34–2.40 V 恒电位）｜Li‖S 电池（同 T3），硫 1.3 mg/cm²，E/S 14.5 µL/mg，锂 600 µm，设计 N/P 55.11🧮、实测 N/P 缺失，先充到 2.90 V，再逐级恒电位 2.40→2.34 V 各 1 h（1C 不适用；化成 未报告），温度 室温，LiNO₃ 配方中去掉 LiNO₃（各配方都不加） → 变好：穿梭电流（2.34–2.40 V 稳态电流） 作者定性
S11 | E20 vs E0 | 【S11】mid-weak（20% HFE，作者的最优配方） 对比 strong（0% HFE，常规 DOL/DME） 成分：A = DOL/DME 1:1 v/v + 20 vol% HFE（TTE），LiTFSI 1.0 M，LiNO₃ 2 wt%；B = DOL/DME 1:1 v/v，LiTFSI 1.0 M，LiNO₃ 2 wt% 改变：加入 HFE（TTE）（20 vol%）；弱或非溶剂化溶剂体积分数 0% → 20%（按原文“by volume”理解为占全部溶剂） 性质（A 相对 B）：Li⁺ 溶剂化：未报告；多硫化物溶解度：更低（2.6 vs 4.3 M[S]）；离子电导率：未报告；黏度：未报告；离子迁移数：未报告 T1 倍率阶梯｜Li‖S 扣式 2032，硫 4.3 mg/cm²，E/S 6.1 µL/mg，锂 50 µm，设计 N/P 1.39🧮、实测 N/P 缺失，0.1、0.2、0.3、0.4、0.5 C 阶梯（1C 1672 mA/g；化成 未报告），温度 未报告，LiNO₃ 各配方自带 2 wt% → 变坏：倍率容量（0.1 C） 作者定性、倍率容量（0.5 C） 作者定性 T2 0.1 C 长循环｜Li‖S 扣式 2032，硫 4.3 mg/cm²，E/S 6.1 µL/mg，锂 50 µm，设计 N/P 1.39🧮、实测 N/P 2.30（按对照首圈 1013 mAh/g），0.1 C（1C 1672 mA/g；化成 未报告），温度 未报告，LiNO₃ 各配方自带 2 wt% → 变好：寿命（循环圈数（🔶 口径不一，见备注）） 146 vs ≈30 圈、库仑效率（CE 降到 90% 时的圈数） 106 vs 38 圈；变坏：首圈容量（0.1 C 循环首圈） 887 vs 1013 mAh/g；未报告：过电位 T3 不加 LiNO₃ 的循环（测库仑效率）｜Li‖S 电池（型号未写），硫 1.3 mg/cm²，E/S 14.5 µL/mg，锂 600 µm，设计 N/P 55.11🧮、实测 N/P 缺失，0.1 C（1C 1672 mA/g；化成 未报告），温度 室温，LiNO₃ 配方中去掉 LiNO₃（各配方都不加） → 变好：库仑效率（首圈） 67.1 vs 38.2 %，差 +28.90 个百分点；未报告：首圈容量、寿命或保持率、过电位 T4 穿梭电流（不加 LiNO₃，2.34–2.40 V 恒电位）｜Li‖S 电池（同 T3），硫 1.3 mg/cm²，E/S 14.5 µL/mg，锂 600 µm，设计 N/P 55.11🧮、实测 N/P 缺失，先充到 2.90 V，再逐级恒电位 2.40→2.34 V 各 1 h（1C 不适用；化成 未报告），温度 室温，LiNO₃ 配方中去掉 LiNO₃（各配方都不加） → 变好：穿梭电流（2.34–2.40 V 稳态电流） 作者定性 机制（作者说法，按统一词表拆成环节）： M1（E0 相对 E20）多硫化物溶剂化 更强 → 穿梭与多硫化物–锂寄生反应 加重 → 寿命/容量保持 变坏〔T2〕｜证据：间接｜篇内数据：寿命/容量保持：✅ 一致
S11 | E30 vs E0 | 【S11】weak（30% HFE） 对比 strong（0% HFE，常规 DOL/DME） 成分：A = DOL/DME 1:1 v/v + 30 vol% HFE（TTE），LiTFSI 1.0 M，LiNO₃ 2 wt%；B = DOL/DME 1:1 v/v，LiTFSI 1.0 M，LiNO₃ 2 wt% 改变：加入 HFE（TTE）（30 vol%）；弱或非溶剂化溶剂体积分数 0% → 30%（按原文“by volume”理解为占全部溶剂） 性质（A 相对 B）：Li⁺ 溶剂化：未报告；多硫化物溶解度：更低（1.8 vs 4.3 M[S]）；离子电导率：未报告；黏度：未报告；离子迁移数：未报告 T1 倍率阶梯｜Li‖S 扣式 2032，硫 4.3 mg/cm²，E/S 6.1 µL/mg，锂 50 µm，设计 N/P 1.39🧮、实测 N/P 缺失，0.1、0.2、0.3、0.4、0.5 C 阶梯（1C 1672 mA/g；化成 未报告），温度 未报告，LiNO₃ 各配方自带 2 wt% → 变坏：倍率容量（0.1 C） 956 vs 1040 mAh/g、倍率容量（0.5 C） <243 vs 874 mAh/g T2 0.1 C 长循环｜Li‖S 扣式 2032，硫 4.3 mg/cm²，E/S 6.1 µL/mg，锂 50 µm，设计 N/P 1.39🧮、实测 N/P 2.30（按对照首圈 1013 mAh/g），0.1 C（1C 1672 mA/g；化成 未报告），温度 未报告，LiNO₃ 各配方自带 2 wt% → 变坏：首圈容量（0.1 C 循环首圈） 778 vs 1013 mAh/g；差异小：寿命（循环圈数（🔶 口径不一，见备注）） ≈30 vs ≈30 圈；未报告：库仑效率、过电位 T3 不加 LiNO₃ 的循环（测库仑效率）｜Li‖S 电池（型号未写），硫 1.3 mg/cm²，E/S 14.5 µL/mg，锂 600 µm，设计 N/P 55.11🧮、实测 N/P 缺失，0.1 C（1C 1672 mA/g；化成 未报告），温度 室温，LiNO₃ 配方中去掉 LiNO₃（各配方都不加） → 变好：库仑效率（首圈） 81.8 vs 38.2 %，差 +43.60 个百分点；未报告：首圈容量、寿命或保持率、过电位 T4 穿梭电流（不加 LiNO₃，2.34–2.40 V 恒电位）｜Li‖S 电池（同 T3），硫 1.3 mg/cm²，E/S 14.5 µL/mg，锂 600 µm，设计 N/P 55.11🧮、实测 N/P 缺失，先充到 2.90 V，再逐级恒电位 2.40→2.34 V 各 1 h（1C 不适用；化成 未报告），温度 室温，LiNO₃ 配方中去掉 LiNO₃（各配方都不加） → 变好：穿梭电流（2.34–2.40 V 稳态电流） 作者定性 T5 软包｜Li‖S 软包（4×7 cm²，双面正极、双面锂），硫 7.4 mg/cm²，E/S 3.5 g/g（质量基），锂 75 µm，设计 N/P 1.21🧮、实测 N/P 缺失，0.05 C（1C 1000 mA/g；化成 未报告），温度 未报告，LiNO₃ 各配方自带 2 wt% → 变坏：寿命（循环圈数） 1 vs 19 圈；未报告：首圈容量、库仑效率、过电位
S11 | Em vs E0 | 【S11】medium（软包用；原文未写对应 HFE 比例） 对比 strong（0% HFE，常规 DOL/DME） 成分：A = 未报告（10% 或 20%，原文只写 medium）；B = DOL/DME 1:1 v/v，LiTFSI 1.0 M，LiNO₃ 2 wt% 改变：A 成分未报告 性质（A 相对 B）：Li⁺ 溶剂化：未报告；多硫化物溶解度：未报告；离子电导率：未报告；黏度：未报告；离子迁移数：未报告 T5 软包｜Li‖S 软包（4×7 cm²，双面正极、双面锂），硫 7.4 mg/cm²，E/S 3.5 g/g（质量基），锂 75 µm，设计 N/P 1.21🧮、实测 N/P 缺失，0.05 C（1C 1000 mA/g；化成 未报告），温度 未报告，LiNO₃ 各配方自带 2 wt% → 变好：寿命（循环圈数） 30 vs 19 圈；未报告：首圈容量、库仑效率、过电位
S11 | 梯度排序 | 【S11】梯度：HFE 体积分数（E0 0% / E10 10% / E20 20% / E30 30%） 说明：作者称溶剂化能力 strong → mid-strong → mid-weak → weak（指多硫化物溶剂化） 性质 多硫化物溶解度：4.3 / 2.9 / 2.6 / 1.8 M[S] T2 0.1 C 长循环｜首圈容量（0.1 C 循环首圈）：1013 / 889 / 887 / 778 mAh/g，最优 E0 T2 0.1 C 长循环｜寿命（循环圈数（🔶 口径不一，见备注））：≈30 / 122 / 146 / ≈30 圈，最优 E20 T2 0.1 C 长循环｜库仑效率（CE 降到 90% 时的圈数）：38 / 65 / 106 / — 圈，最优 E20 T3 不加 LiNO₃ 的循环（测库仑效率）｜库仑效率（首圈）：38.2 / 45.4 / 67.1 / 81.8 %，最优 E30 T4 穿梭电流（不加 LiNO₃，2.34–2.40 V 恒电位）｜穿梭电流（2.34–2.40 V 稳态电流）：作者排序：随溶剂化变弱逐级降低（数值只在图中） 机理 Li₂S 沉积容量（Li¦Li₂S₈ 电池，2.05 V 恒电位）：161 / 98 / 89 / 71 mAh/g 机理 SEI 中 S 含量（XPS，不加 LiNO₃，循环 5 圈后）：4.18 / 2.79 / 1.74 / 1.41 % 机制（梯度上其他配方之间，作者说法）： M2（E30 相对 E20）多硫化物溶剂化 更弱 → 正极转化动力学 变慢 → 首圈/初期容量 变坏〔T2〕；多硫化物溶剂化 更弱 → 正极转化动力学 变慢 → 寿命/容量保持 变坏〔T2〕｜证据：间接｜篇内数据：首圈/初期容量：✅ 一致；寿命/容量保持：✅ 一致 设计主张（折中）：最优 E20，依据 M1、M2｜“a capacity retention of 78.5% due to the balanced cathode and anode kinetics”
S21 | T50 vs T0 | 【S21】50DTL 对比 0DTL 成分：A = DME/THF（未报告（表 S2 为图片，文字中没有）） + 50 vol% DTL（邻二甲苯），LiTFSI 1 mol/L；B = DME/THF 95:5 v/v，LiTFSI 1 mol/L 改变：加入 DME/THF（未报告 ）；加入 DTL（邻二甲苯）（50 vol%）；去掉 DME；去掉 THF；弱或非溶剂化溶剂体积分数 0% → 50% 性质（A 相对 B）：Li⁺ 溶剂化：未报告；多硫化物溶解度：B 未测（A 305 mmol/L[S]）；离子电导率：未报告；黏度：未报告；离子迁移数：未报告 T1 0.1 C 首两圈｜Li‖S 扣式 2025，硫 1.2 mg/cm²，E/S 14.6 µL/mg，锂 1000 µm，设计 N/P 99.50🧮、实测 N/P 166.33（按对照首圈 1002 mAh/g），0.1 C（1C 未报告；化成 无），温度 未报告，LiNO₃ 各配方都不含 → 本测试没有这对配方的可比结果（数值只在图中或未比较这一对） T2 倍率阶梯 0.1–5 C｜Li‖S 扣式 2025，硫 1.2 mg/cm²，E/S 14.6 µL/mg，锂 1000 µm，设计 N/P 99.50🧮、实测 N/P 缺失，0.1、0.2、0.5、1、2、3、5 C 阶梯（1C 未报告；化成 0.1 C 活化 2 圈），温度 未报告，LiNO₃ T0、T60 都不含 → 变好：倍率容量（0.1 C（第 3 圈，图 5a）） 996 vs 930 mAh/g（读图，图 5a）、倍率容量（1 C（第 18 圈，图 5a）） 764 vs 606 mAh/g（读图，图 5a）、倍率容量（5 C（第 33 圈，图 5a）） 614 vs 301 mAh/g（读图，图 5a）
S21 | T60 vs T0 | 【S21】60DTL（作者的最优配方） 对比 0DTL 成分：A = DME/THF/DTL（邻二甲苯） 35:5:60 v/v，LiTFSI 1 mol/L；B = DME/THF 95:5 v/v，LiTFSI 1 mol/L 改变：DME 95 → 35 体积份；加入 DTL（邻二甲苯）（60 体积份）；弱或非溶剂化溶剂体积分数 0% → 60% 性质（A 相对 B）：Li⁺ 溶剂化：更弱；多硫化物溶解度：B 未测（A 247 mmol/L[S]）；离子电导率：未报告；黏度：未报告；离子迁移数：未报告 T1 0.1 C 首两圈｜Li‖S 扣式 2025，硫 1.2 mg/cm²，E/S 14.6 µL/mg，锂 1000 µm，设计 N/P 99.50🧮、实测 N/P 166.33（按对照首圈 1002 mAh/g），0.1 C（1C 未报告；化成 无），温度 未报告，LiNO₃ 各配方都不含 → 变好：首圈容量（0.1 C 首圈） 1371 vs 1002 mAh/g、过电位（0.1 C 首两圈） 116 vs 173 mV、库仑效率（首圈） 99.6 vs 76.3 %，差 +23.30 个百分点；未报告：寿命或保持率 T2 倍率阶梯 0.1–5 C｜Li‖S 扣式 2025，硫 1.2 mg/cm²，E/S 14.6 µL/mg，锂 1000 µm，设计 N/P 99.50🧮、实测 N/P 缺失，0.1、0.2、0.5、1、2、3、5 C 阶梯（1C 未报告；化成 0.1 C 活化 2 圈），温度 未报告，LiNO₃ T0、T60 都不含 → 变好：倍率容量（0.1 C） 1371 vs 1116 mAh/g、倍率容量（1 C） 998 vs 624 mAh/g、倍率容量（5 C） 702 vs 302 mAh/g、倍率容量（0.1 C（第 3 圈，图 5a）） 1269 vs 930 mAh/g（读图，图 5a）、倍率容量（1 C（第 18 圈，图 5a）） 996 vs 606 mAh/g（读图，图 5a）、倍率容量（5 C（第 33 圈，图 5a）） 708 vs 301 mAh/g（读图，图 5a） T4 1 C 长循环（不含 LiNO₃）｜Li‖S 扣式 2025，硫 1.2 mg/cm²，E/S 14.6 µL/mg，锂 1000 µm，设计 N/P 99.50🧮、实测 N/P 缺失，1 C（1C 未报告；化成 0.1 C 活化 2 圈），温度 未报告，LiNO₃ 各配方都不含 → 变好：容量保持率（1 C 第 200 圈） 90.6 vs 12.2 %、初期容量（1 C 第 10 圈（图 5d）） 908 vs 760 mAh/g（读图，图 5d）；未报告：库仑效率、过电位 T5 1 C 长循环（各配方另加 1 wt% LiNO₃）｜Li‖S 扣式 2025，硫 1.2 mg/cm²，E/S 14.6 µL/mg，锂 1000 µm，设计 N/P 99.50🧮、实测 N/P 缺失，1 C（1C 未报告；化成 0.1 C 活化 2 圈），温度 未报告，LiNO₃ 各配方另加 1 wt% → 变好：衰减率（1 C 600 圈累计容量损失） 29.86 vs 50.65 %；未报告：首圈容量、库仑效率、过电位 T6 静置 100 h 自放电｜Li‖S 扣式 2025，硫 1.2 mg/cm²，E/S 14.6 µL/mg，锂 1000 µm，设计 N/P 99.50🧮、实测 N/P 缺失，未报告（1C 未报告；化成 未报告），温度 未报告，LiNO₃ 各配方都不含 → 变好：自放电（静置 100 h 容量损失） 4.5 vs 51.8 % T7 高载量贫液（E/S 5.0）｜Li‖S 扣式 2025，硫 未报告，E/S 5.0 µL/mg，锂 1000 µm，0.1 C（1C 未报告；化成 未报告），温度 未报告，LiNO₃ 各配方另加 1 wt% → 变好：寿命（失效圈数） >100 vs 75 圈；未报告：首圈容量、库仑效率、过电位 T8 极贫液（40 °C）｜Li‖S 扣式 2025，硫 未报告，E/S T0 3.3；T60 3.7 µL/mg，锂 1000 µm，0.1 C（1C 未报告；化成 未报告），温度 40 °C，LiNO₃ 各配方另加 1 wt% → ⚠️ A、B 条件不同（E/S A 3.7 vs B 3.3），不算同一测试，只列出：寿命（失效圈数） 50 vs 8 圈 T9 Li‖Li 对称电池｜Li‖Li 扣式，硫 不适用，E/S 不适用，锂 1000 µm，1 mA/cm²，1 mAh/cm²（1C 不适用；化成 未报告），温度 未报告，LiNO₃ 各配方都不含 → 变好：寿命（失效前时间） 800 vs 500 h 机制（作者说法，按统一词表拆成环节）： M1（T60 相对 T0）Li⁺ 溶剂化 更弱 → 多硫化物团簇化 增多 → 正极转化动力学 加快 → 首圈/初期容量 变好〔T1〕；Li⁺ 溶剂化 更弱 → 多硫化物团簇化 增多 → 正极转化动力学 加快 → 倍率/过电位 变好〔T1〕｜证据：间接｜篇内数据：首圈/初期容量：✅ 一致；倍率/过电位：✅ 一致 M2（T0 相对 T60）多硫化物溶解度 更高 → 穿梭与多硫化物–锂寄生反应 加重 → 寿命/容量保持 变坏〔T4〕；多硫化物溶解度 更高 → 穿梭与多硫化物–锂寄生反应 加重 → 库仑效率 变坏〔T1〕｜证据：间接｜篇内数据：寿命/容量保持：✅ 一致；库仑效率：✅ 一致
S21 | T70 vs T0 | 【S21】70DTL 对比 0DTL 成分：A = DME/THF（未报告（表 S2 为图片）） + 70 vol% DTL（邻二甲苯），LiTFSI 1 mol/L；B = DME/THF 95:5 v/v，LiTFSI 1 mol/L 改变：加入 DME/THF（未报告 ）；加入 DTL（邻二甲苯）（70 vol%）；去掉 DME；去掉 THF；弱或非溶剂化溶剂体积分数 0% → 70% 性质（A 相对 B）：Li⁺ 溶剂化：未报告；多硫化物溶解度：B 未测（A 101 mmol/L[S]）；离子电导率：↓；黏度：未报告；离子迁移数：未报告 T1 0.1 C 首两圈｜Li‖S 扣式 2025，硫 1.2 mg/cm²，E/S 14.6 µL/mg，锂 1000 µm，设计 N/P 99.50🧮、实测 N/P 166.33（按对照首圈 1002 mAh/g），0.1 C（1C 未报告；化成 无），温度 未报告，LiNO₃ 各配方都不含 → 本测试没有这对配方的可比结果（数值只在图中或未比较这一对） T2 倍率阶梯 0.1–5 C｜Li‖S 扣式 2025，硫 1.2 mg/cm²，E/S 14.6 µL/mg，锂 1000 µm，设计 N/P 99.50🧮、实测 N/P 缺失，0.1、0.2、0.5、1、2、3、5 C 阶梯（1C 未报告；化成 0.1 C 活化 2 圈），温度 未报告，LiNO₃ T0、T60 都不含 → 变好：倍率容量（0.1 C（第 3 圈，图 5a）） 1160 vs 930 mAh/g（读图，图 5a）、倍率容量（1 C（第 18 圈，图 5a）） 857 vs 606 mAh/g（读图，图 5a）；变坏：倍率容量（5 C（第 33 圈，图 5a）） 205 vs 301 mAh/g（读图，图 5a）
S21 | T80 vs T0 | 【S21】80DTL 对比 0DTL 成分：A = DME/THF（未报告（表 S2 为图片）） + 80 vol% DTL（邻二甲苯），LiTFSI 1 mol/L；B = DME/THF 95:5 v/v，LiTFSI 1 mol/L 改变：加入 DME/THF（未报告 ）；加入 DTL（邻二甲苯）（80 vol%）；去掉 DME；去掉 THF；弱或非溶剂化溶剂体积分数 0% → 80% 性质（A 相对 B）：Li⁺ 溶剂化：未报告；多硫化物溶解度：未报告；离子电导率：未报告；黏度：未报告；离子迁移数：未报告 T1 0.1 C 首两圈｜Li‖S 扣式 2025，硫 1.2 mg/cm²，E/S 14.6 µL/mg，锂 1000 µm，设计 N/P 99.50🧮、实测 N/P 166.33（按对照首圈 1002 mAh/g），0.1 C（1C 未报告；化成 无），温度 未报告，LiNO₃ 各配方都不含 → 本测试没有这对配方的可比结果（数值只在图中或未比较这一对） T2 倍率阶梯 0.1–5 C｜Li‖S 扣式 2025，硫 1.2 mg/cm²，E/S 14.6 µL/mg，锂 1000 µm，设计 N/P 99.50🧮、实测 N/P 缺失，0.1、0.2、0.5、1、2、3、5 C 阶梯（1C 未报告；化成 0.1 C 活化 2 圈），温度 未报告，LiNO₃ T0、T60 都不含 → 变好：倍率容量（0.1 C（第 3 圈，图 5a）） 1090 vs 930 mAh/g（读图，图 5a）、倍率容量（1 C（第 18 圈，图 5a）） 924 vs 606 mAh/g（读图，图 5a）
S21 | DD vs T0 | 【S21】DOL/DME（自配不含 LiNO₃，或商品含 1 wt% LiNO₃，见各测试） 对比 0DTL 成分：A = DOL/DME 1:1 v/v，LiTFSI 1 M；B = DME/THF 95:5 v/v，LiTFSI 1 mol/L 改变：DME 95 → 1 体积份；加入 DOL（1 体积份）；去掉 THF；弱或非溶剂化溶剂体积分数 0% → 0% 性质（A 相对 B）：Li⁺ 溶剂化：未报告；多硫化物溶解度：未报告；离子电导率：未报告；黏度：未报告；离子迁移数：未报告 T1 0.1 C 首两圈｜Li‖S 扣式 2025，硫 1.2 mg/cm²，E/S 14.6 µL/mg，锂 1000 µm，设计 N/P 99.50🧮、实测 N/P 166.33（按对照首圈 1002 mAh/g），0.1 C（1C 未报告；化成 无），温度 未报告，LiNO₃ 各配方都不含 → 本测试没有这对配方的可比结果（数值只在图中或未比较这一对） T4 1 C 长循环（不含 LiNO₃）｜Li‖S 扣式 2025，硫 1.2 mg/cm²，E/S 14.6 µL/mg，锂 1000 µm，设计 N/P 99.50🧮、实测 N/P 缺失，1 C（1C 未报告；化成 0.1 C 活化 2 圈），温度 未报告，LiNO₃ 各配方都不含 → 本测试没有这对配方的可比结果（数值只在图中或未比较这一对）
S21 | T60 vs DD | 【S21】60DTL（作者的最优配方） 对比 DOL/DME（自配不含 LiNO₃，或商品含 1 wt% LiNO₃，见各测试） 成分：A = DME/THF/DTL（邻二甲苯） 35:5:60 v/v，LiTFSI 1 mol/L；B = DOL/DME 1:1 v/v，LiTFSI 1 M 改变：DME 1 → 35 体积份；加入 THF（5 体积份）；加入 DTL（邻二甲苯）（60 体积份）；去掉 DOL；弱或非溶剂化溶剂体积分数 0% → 60% 性质（A 相对 B）：Li⁺ 溶剂化：更弱；多硫化物溶解度：B 未测（A 247 mmol/L[S]）；离子电导率：未报告；黏度：未报告；离子迁移数：未报告 T1 0.1 C 首两圈｜Li‖S 扣式 2025，硫 1.2 mg/cm²，E/S 14.6 µL/mg，锂 1000 µm，设计 N/P 99.50🧮、实测 N/P 缺失，0.1 C（1C 未报告；化成 无），温度 未报告，LiNO₃ 各配方都不含 → 本测试没有这对配方的可比结果（数值只在图中或未比较这一对） T3 倍率阶梯（对比商品 DOL/DME）｜Li‖S 扣式 2025，硫 1.2 mg/cm²，E/S 14.6 µL/mg，锂 1000 µm，设计 N/P 99.50🧮、实测 N/P 缺失，0.1–5 C 阶梯（1C 未报告；化成 0.1 C 活化 2 圈），温度 未报告，LiNO₃ T60 不含；DD 1 wt%（商品电解液） → 变好：倍率容量（0.1–5 C 各档） 作者定性 T4 1 C 长循环（不含 LiNO₃）｜Li‖S 扣式 2025，硫 1.2 mg/cm²，E/S 14.6 µL/mg，锂 1000 µm，设计 N/P 99.50🧮、实测 N/P 缺失，1 C（1C 未报告；化成 0.1 C 活化 2 圈），温度 未报告，LiNO₃ 各配方都不含 → 变好：指定圈数容量（1 C 第 400 圈） 640 vs 230 mAh/g；未报告：首圈容量、库仑效率、过电位
S21 | 梯度排序 | 【S21】梯度：DTL 体积分数（T0 0% / T50 50% / T60 60% / T70 70% / T80 80%） 说明：数字为 DTL（非配位溶剂）体积分数；作者称 DTL 越多溶剂化能力越弱 性质 多硫化物溶解度：— / 305 / 247 / 101 / — mmol/L[S] T1 0.1 C 首两圈｜首圈容量（0.1 C 首圈）：最优 T60（作者称 60DTL 放电容量最高（Fig. S14c，其余数值只在图中）） T1 0.1 C 首两圈｜过电位（0.1 C 首两圈）：最优 T60（作者称 60DTL 过电位最低（Fig. S14b）） T2 倍率阶梯 0.1–5 C｜倍率容量（0.1 C（第 3 圈，图 5a））：930 / 996 / 1269 / 1160 / 1090 mAh/g，最优 T60 T2 倍率阶梯 0.1–5 C｜倍率容量（1 C（第 18 圈，图 5a））：606 / 764 / 996 / 857 / 924 mAh/g，最优 T60 T2 倍率阶梯 0.1–5 C｜倍率容量（5 C（第 33 圈，图 5a））：301 / 614 / 708 / 205 / — mAh/g，最优 T60 机制（梯度上其他配方之间，作者说法）： M3（T70 相对 T60）离子电导率 更低 → 正极转化动力学 变慢 → 倍率/过电位 变坏〔T2〕｜证据：只是说法｜篇内数据：倍率/过电位：✅ 一致
S33 | ETFE vs DME | 【S33】DME-ETFE 对比 DME electrolyte（对照） 成分：A = LiFSI : LiNO₃ : DME : ETFE（4 个 F） = 1.9 : 1.0 : 18.5 : 3.8（摩尔比）；B = DME，LiFSI 0.75 m，LiNO₃ 0.4 m 改变：LiFSI、LiNO₃、DME 的用量写法不同（A 用 摩尔比，B 用 m），未换算，不能直接说增减；加入 ETFE（4 个 F）（3.8 摩尔比）；弱或非溶剂化溶剂体积分数 0% → ≈20%（作者给的近似值） 性质（A 相对 B）：Li⁺ 溶剂化：更弱；多硫化物溶解度：更低；离子电导率：更低；Li⁺ 扩散系数：更低；黏度：未报告；离子迁移数：未报告 T1 扣式贫液循环｜Li‖S 扣式 2032，硫 3.8 mg/cm²，E/S 5 µL/mg，锂 40 µm，设计 N/P 1.26🧮、实测 N/P 缺失，0.15 C（1C 未报告；化成 0.05 C×2 + 0.1 C（正文称共 4 圈化成）），温度 未报告，LiNO₃ 配方自带 → 变坏：寿命（容量保持 70% 时的圈数） 32 vs 36 圈、过电位（化成 4 圈后第 1 圈放电（0.15 C）） 作者定性：略高；差异小：首圈容量（化成 4 圈后第 1 圈（0.15 C）） 作者定性；未报告：库仑效率 T2 穿梭电流（95% 充电态开路）｜Li‖S 扣式（按 Fig. 3 同组电池推定），硫 3.8 mg/cm²，E/S 5 µL/mg，锂 40 µm，设计 N/P 1.26🧮、实测 N/P 缺失，不适用（开路）（1C 未报告；化成 未报告），温度 未报告，LiNO₃ 配方自带 → 变好：穿梭电流（95% 充电态开路） 作者定性 T3 Li‖Ni 锂沉积库仑效率（Aurbach 法）｜Li‖Ni 扣式 2032，硫 不适用，E/S 不适用，锂 40 µm，1 mA/cm²；先沉积 1 mAh/cm²，再 0.2 mAh/cm² 循环 10 次（1C 不适用；化成 无），温度 未报告，LiNO₃ 配方自带 → 变坏：库仑效率（Aurbach 法平均 CE） 95.31 vs 95.42 %，差 -0.11 个百分点 T4 Li‖Ni 长循环（100 圈平均 CE）｜Li‖Ni 扣式，硫 不适用，E/S 不适用，锂 40 µm，0.2 mA/cm²，0.2 mAh/cm²（1C 不适用；化成 未报告），温度 未报告，LiNO₃ 配方自带 → 变好：库仑效率（100 圈平均 CE） 作者定性 机制（作者说法，按统一词表拆成环节）： M2（ETFE 相对 DME）溶剂腐蚀锂 更重 → 锂负极可逆性 降低 → 寿命/容量保持 变坏〔T1〕｜证据：只是说法｜篇内数据：寿命/容量保持：✅ 一致
S33 | BTFE vs DME | 【S33】DME-BTFE 对比 DME electrolyte（对照） 成分：A = LiFSI : LiNO₃ : DME : BTFE（6 个 F） = 1.9 : 1.0 : 18.5 : 3.8（摩尔比）；B = DME，LiFSI 0.75 m，LiNO₃ 0.4 m 改变：LiFSI、LiNO₃、DME 的用量写法不同（A 用 摩尔比，B 用 m），未换算，不能直接说增减；加入 BTFE（6 个 F）（3.8 摩尔比）；弱或非溶剂化溶剂体积分数 0% → ≈20%（作者给的近似值） 性质（A 相对 B）：Li⁺ 溶剂化：更弱；多硫化物溶解度：更低；离子电导率：更低；Li⁺ 扩散系数：更低；黏度：未报告；离子迁移数：未报告 T1 扣式贫液循环｜Li‖S 扣式 2032，硫 3.8 mg/cm²，E/S 5 µL/mg，锂 40 µm，设计 N/P 1.26🧮、实测 N/P 缺失，0.15 C（1C 未报告；化成 0.05 C×2 + 0.1 C（正文称共 4 圈化成）），温度 未报告，LiNO₃ 配方自带 → 变好：寿命（容量保持 70% 时的圈数） 131 vs 36 圈；变坏：过电位（化成 4 圈后第 1 圈放电（0.15 C）） 作者定性：略高；差异小：首圈容量（化成 4 圈后第 1 圈（0.15 C）） 作者定性；未报告：库仑效率 T2 穿梭电流（95% 充电态开路）｜Li‖S 扣式（按 Fig. 3 同组电池推定），硫 3.8 mg/cm²，E/S 5 µL/mg，锂 40 µm，设计 N/P 1.26🧮、实测 N/P 缺失，不适用（开路）（1C 未报告；化成 未报告），温度 未报告，LiNO₃ 配方自带 → 变好：穿梭电流（95% 充电态开路） 作者定性 T3 Li‖Ni 锂沉积库仑效率（Aurbach 法）｜Li‖Ni 扣式 2032，硫 不适用，E/S 不适用，锂 40 µm，1 mA/cm²；先沉积 1 mAh/cm²，再 0.2 mAh/cm² 循环 10 次（1C 不适用；化成 无），温度 未报告，LiNO₃ 配方自带 → 变好：库仑效率（Aurbach 法平均 CE） 96.19 vs 95.42 %，差 +0.77 个百分点 T4 Li‖Ni 长循环（100 圈平均 CE）｜Li‖Ni 扣式，硫 不适用，E/S 不适用，锂 40 µm，0.2 mA/cm²，0.2 mAh/cm²（1C 不适用；化成 未报告），温度 未报告，LiNO₃ 配方自带 → 变好：库仑效率（100 圈平均 CE） 作者定性
S33 | TFTFE vs DME | 【S33】DME-TFTFE（作者的最优配方） 对比 DME electrolyte（对照） 成分：A = LiFSI : LiNO₃ : DME : TFTFE（7 个 F） = 1.9 : 1.0 : 18.5 : 3.8（摩尔比）；B = DME，LiFSI 0.75 m，LiNO₃ 0.4 m 改变：LiFSI、LiNO₃、DME 的用量写法不同（A 用 摩尔比，B 用 m），未换算，不能直接说增减；加入 TFTFE（7 个 F）（3.8 摩尔比）；弱或非溶剂化溶剂体积分数 0% → ≈20%（作者给的近似值） 性质（A 相对 B）：Li⁺ 溶剂化：更弱；多硫化物溶解度：更低；离子电导率：更低；Li⁺ 扩散系数：更低；黏度：未报告；离子迁移数：未报告 T1 扣式贫液循环｜Li‖S 扣式 2032，硫 3.8 mg/cm²，E/S 5 µL/mg，锂 40 µm，设计 N/P 1.26🧮、实测 N/P 缺失，0.15 C（1C 未报告；化成 0.05 C×2 + 0.1 C（正文称共 4 圈化成）），温度 未报告，LiNO₃ 配方自带 → 变好：寿命（容量保持 70% 时的圈数） 154 vs 36 圈；变坏：过电位（化成 4 圈后第 1 圈放电（0.15 C）） 作者定性：略高；差异小：首圈容量（化成 4 圈后第 1 圈（0.15 C）） 作者定性；未报告：库仑效率 T2 穿梭电流（95% 充电态开路）｜Li‖S 扣式（按 Fig. 3 同组电池推定），硫 3.8 mg/cm²，E/S 5 µL/mg，锂 40 µm，设计 N/P 1.26🧮、实测 N/P 缺失，不适用（开路）（1C 未报告；化成 未报告），温度 未报告，LiNO₃ 配方自带 → 变好：穿梭电流（95% 充电态开路） 作者定性 T3 Li‖Ni 锂沉积库仑效率（Aurbach 法）｜Li‖Ni 扣式 2032，硫 不适用，E/S 不适用，锂 40 µm，1 mA/cm²；先沉积 1 mAh/cm²，再 0.2 mAh/cm² 循环 10 次（1C 不适用；化成 无），温度 未报告，LiNO₃ 配方自带 → 变好：库仑效率（Aurbach 法平均 CE） 96.81 vs 95.42 %，差 +1.39 个百分点 T4 Li‖Ni 长循环（100 圈平均 CE）｜Li‖Ni 扣式，硫 不适用，E/S 不适用，锂 40 µm，0.2 mA/cm²，0.2 mAh/cm²（1C 不适用；化成 未报告），温度 未报告，LiNO₃ 配方自带 → 变好：库仑效率（100 圈平均 CE） 作者定性 T5 双面正极软包（bi-cell）｜Li‖S 软包（1 片双面正极 + 2 片锂），硫 2.5 mg/cm²，E/S 3.5 µL/mg，锂 40 µm，设计 N/P 1.91🧮、实测 N/P 缺失，0.1 C（1C 未报告；化成 0.025 C×2 + 0.05 C×2），温度 未报告，LiNO₃ 配方自带 → 变好：寿命（容量保持 70% 时的圈数） 135 vs ≈108 圈；差异小：首圈能量密度（首圈（图 7c）） 289 vs 281 Wh/kg（读图，图 7c）；未报告：库仑效率、过电位 T6 0.5 Ah 叠片软包（10 层）｜Li‖S 软包（叠片），硫 2.5 mg/cm²，E/S 2.0 µL/mg，锂 未报告，0.05 C（1C 未报告；化成 0.0125 C×2 + 0.025 C×1），温度 未报告，LiNO₃ 配方自带 → 变好：寿命（稳定循环圈数） 80 vs <13.3 圈；变坏：首圈能量密度（首圈（图 7d）） 405 vs 451 Wh/kg（读图，图 7d）；未报告：库仑效率、过电位 机制（作者说法，按统一词表拆成环节）： M1（TFTFE 相对 DME）Li⁺ 溶剂化 更弱 → 锂负极可逆性 提高 → 寿命/容量保持 变好〔T1〕；Li⁺ 溶剂化 更弱 → 电解液组分消耗 减少 → 寿命/容量保持 变好〔T1〕｜证据：直接｜篇内数据：寿命/容量保持：✅ 一致 M4（TFTFE 相对 DME）离子电导率 相当 → 首圈/初期容量 相当〔T1〕｜证据：间接｜篇内数据：首圈/初期容量：✅ 一致 M5（TFTFE 相对 DME）Li⁺ 溶剂化 更弱 → 锂负极可逆性 提高 → 寿命/容量保持 变好〔T5、T6〕｜证据：只是说法｜篇内数据：寿命/容量保持：✅ 一致
S33 | TFOFE vs DME | 【S33】DME-TFOFE 对比 DME electrolyte（对照） 成分：A = LiFSI : LiNO₃ : DME : TFOFE（12 个 F） = 1.9 : 1.0 : 18.5 : 3.8（摩尔比）；B = DME，LiFSI 0.75 m，LiNO₃ 0.4 m 改变：LiFSI、LiNO₃、DME 的用量写法不同（A 用 摩尔比，B 用 m），未换算，不能直接说增减；加入 TFOFE（12 个 F）（3.8 摩尔比）；弱或非溶剂化溶剂体积分数 0% → ≈20%（作者给的近似值） 性质（A 相对 B）：Li⁺ 溶剂化：更弱；多硫化物溶解度：更低；离子电导率：更低；Li⁺ 扩散系数：更低；黏度：未报告；离子迁移数：未报告 T1 扣式贫液循环｜Li‖S 扣式 2032，硫 3.8 mg/cm²，E/S 5 µL/mg，锂 40 µm，设计 N/P 1.26🧮、实测 N/P 缺失，0.15 C（1C 未报告；化成 0.05 C×2 + 0.1 C（正文称共 4 圈化成）），温度 未报告，LiNO₃ 配方自带 → 变坏：寿命（容量保持 70% 时的圈数） 31 vs 36 圈、首圈容量（化成 4 圈后第 1 圈（0.15 C）） 作者定性：低 20%、过电位（化成 4 圈后第 1 圈放电（0.15 C）） 作者定性：原文写大 0.8 V；未报告：库仑效率 T2 穿梭电流（95% 充电态开路）｜Li‖S 扣式（按 Fig. 3 同组电池推定），硫 3.8 mg/cm²，E/S 5 µL/mg，锂 40 µm，设计 N/P 1.26🧮、实测 N/P 缺失，不适用（开路）（1C 未报告；化成 未报告），温度 未报告，LiNO₃ 配方自带 → 变好：穿梭电流（95% 充电态开路） 作者定性 T3 Li‖Ni 锂沉积库仑效率（Aurbach 法）｜Li‖Ni 扣式 2032，硫 不适用，E/S 不适用，锂 40 µm，1 mA/cm²；先沉积 1 mAh/cm²，再 0.2 mAh/cm² 循环 10 次（1C 不适用；化成 无），温度 未报告，LiNO₃ 配方自带 → 变好：库仑效率（Aurbach 法平均 CE） 97.18 vs 95.42 %，差 +1.76 个百分点 T4 Li‖Ni 长循环（100 圈平均 CE）｜Li‖Ni 扣式，硫 不适用，E/S 不适用，锂 40 µm，0.2 mA/cm²，0.2 mAh/cm²（1C 不适用；化成 未报告），温度 未报告，LiNO₃ 配方自带 → 变好：库仑效率（100 圈平均 CE） 作者定性
S33 | 梯度排序 | 【S33】梯度：氟化醚共溶剂种类（按 Li⁺ 溶剂化由强到弱）（DME 无共溶剂 / ETFE 4 个 F / BTFE 6 个 F / TFTFE 7 个 F / TFOFE 12 个 F） 说明：排序依据 ⁷Li NMR 高场位移；Li₂S₄ 最大溶解度也是同一顺序。梯度变量是共溶剂种类，不是连续用量 性质 Li⁺ 溶剂化（由强到弱）：DME > ETFE > BTFE > TFTFE > TFOFE 性质 多硫化物溶解度（由高到低）：DME > ETFE > BTFE > TFTFE > TFOFE 性质 离子电导率（由高到低（不含多硫化物）；含 Li₂S₄ 时 DME、ETFE、BTFE、TFTFE 相当）：DME > ETFE≈BTFE > TFTFE > TFOFE 性质 Li⁺ 扩散系数（随溶剂化变弱而降低（原文：与溶剂化能力正相关））：DME > ETFE > BTFE > TFTFE > TFOFE T1 扣式贫液循环｜寿命（容量保持 70% 时的圈数）：36 / 32 / 131 / 154 / 31 圈，最优 TFTFE T2 穿梭电流（95% 充电态开路）｜穿梭电流（95% 充电态开路）：作者排序：DME > TFOFE > ETFE、BTFE、TFTFE（数值只在图中） T3 Li‖Ni 锂沉积库仑效率（Aurbach 法）｜库仑效率（Aurbach 法平均 CE）：95.42 / 95.31 / 96.19 / 96.81 / 97.18 %，最优 TFOFE T4 Li‖Ni 长循环（100 圈平均 CE）｜库仑效率（100 圈平均 CE）：作者排序：TFOFE > TFTFE > BTFE > ETFE > DME（数值只在图中） 机理 剩余活性锂（T1 电池循环 36 圈后，Li‖SUS 剥离）：5.1 / 3.5 / 5.4 / 7.2 / — mAh/cm² 机理 DME 保留率（T1 电池循环 36 圈后，QNMR）：56 / 52 / 68 / 70 / — % 机理 FSI⁻ 保留率（同上）：68 / 34 / 45 / 73 / — % 机制（梯度上其他配方之间，作者说法）： M3（TFOFE 相对 TFTFE）Li⁺ 溶剂化 更弱 → 硫利用与可逆性 降低 → 寿命/容量保持 变坏〔T1〕｜证据：间接｜篇内数据：寿命/容量保持：✅ 一致 设计主张（折中）：最优 TFTFE，依据 M1、M3｜“sulfur redox kinetics and LMA reversibility must be balanced, with moderately solvating electrolytes being particularly suitable for achieving this”
S39 | F4 vs DD | 【S39】DOL/F4DEE（作者的最优配方） 对比 DOL/DME（常规醚类基准） 成分：A = DOL/F4DEE（部分氟化醚） 4:1 v/v，LiTFSI 1.0 M，LiNO₃ 0.2 M；B = DOL/DME 1:1 v/v，LiTFSI 1.0 M，LiNO₃ 0.2 M 改变：DOL 1 → 4 体积份；加入 F4DEE（部分氟化醚）（1 体积份）；去掉 DME；弱或非溶剂化溶剂体积分数 0% → 0%（作者称 F4DEE 部分进入 Li⁺ 溶剂化层，是适中溶剂化溶剂，不是稀释剂） 性质（A 相对 B）：Li⁺ 溶剂化：更弱；多硫化物溶解度：更低（0.38 vs 1.0 M）；离子电导率：B 未测（A 3.6 mS/cm）；黏度：未报告；离子迁移数：未报告 T1 0.1 C 长循环｜Li‖S 扣式（型号未写），硫 3.5 mg/cm²，E/S 10 µL/mg，锂 200 µm，设计 N/P 6.82🧮、实测 N/P 缺失，0.1 C（1C 1200 mA/g；化成 0.05 C×2），温度 未报告，LiNO₃ 各配方 0.2 M → 变好：寿命（开始快速衰减的圈数 / 循环寿命） >180 vs 55 圈、阻抗（R_SEI）（第 100 圈后） 作者定性、阻抗（R_bulk）（第 100 圈后） 作者定性；变坏：首圈容量（0.05 C 化成 / 0.1 C 循环初期） 作者定性：🔶 作者称有寿命—容量权衡，又称 F4 与 DD 一样有两个完整平台；F4 是否低于 DD 需看 Fig. 5b/5d 确认；未报告：库仑效率、过电位 T2 Li‖C/S 恒电流间歇滴定（GITT）｜Li‖S 扣式 2032，硫 3.5 mg/cm²，E/S 10 µL/mg，锂 200 µm，设计 N/P 6.82🧮、实测 N/P 缺失，0.42 mA/cm²，放 6 min 静置 30 min（1C 1200 mA/g；化成 无），温度 未报告，LiNO₃ 各配方 0.2 M → 变坏：首圈容量（GITT 首次放电） 作者定性、过电位（GITT 过电位） 作者定性 T3 Li‖Cu 锂沉积库仑效率（Aurbach 法）｜Li‖Cu 扣式，硫 不适用，E/S 不适用，锂 200 µm，未核（1C 不适用；化成 未核），温度 未报告，LiNO₃ 未写（Li⁺ 溶剂化研究用的是 1.0 M LiTFSI 单盐溶液） → 变好：库仑效率（Aurbach 法平均 CE） 作者定性 T4 单层软包｜Li‖S 单层软包（正极 51×92 mm²），硫 3.5 mg/cm²，E/S 8 µL/mg，锂 50 µm，设计 N/P 1.71🧮、实测 N/P 缺失，0.1 C（同扣式协议）（1C 1200 mA/g；化成 0.05 C×2），温度 未报告，LiNO₃ 各配方 0.2 M → 本测试没有这对配方的可比结果（未报告：数值只在 Fig. S35、S36；作者只说延长了寿命，没写对比哪个配方） 机制（作者说法，按统一词表拆成环节）： M1（DD 相对 F4）Li⁺ 溶剂化 更强 → 锂负极可逆性 降低 → 寿命/容量保持 变坏〔T1〕；多硫化物溶剂化 更强 → 硫利用与可逆性 降低 → 寿命/容量保持 变坏〔T1〕；多硫化物溶剂化 更强 → 锂负极可逆性 降低 → 寿命/容量保持 变坏〔T1〕｜证据：间接｜篇内数据：寿命/容量保持：✅ 一致 M2（F4 相对 DD）Li⁺ 溶剂化 更弱 → 锂负极可逆性 提高 → 寿命/容量保持 变好〔T1〕；多硫化物溶剂化 更弱 → 锂负极可逆性 提高 → 寿命/容量保持 变好〔T1〕｜证据：间接｜篇内数据：寿命/容量保持：✅ 一致 M3（F4 相对 DD）多硫化物溶剂化 更弱 → 正极转化动力学 不变；多硫化物溶剂化 更弱 → 多硫化物短链化 增强｜证据：间接｜篇内数据：（不落到电池表现） M4（F4 相对 DD）多硫化物溶解度 更低 → 正极转化动力学 变慢 → 倍率/过电位 变坏〔T2〕｜证据：间接｜篇内数据：倍率/过电位：✅ 一致 M6（DD 相对 F4）电解液组分消耗 加快 → 阻抗 变坏〔T1〕｜证据：只是说法｜篇内数据：阻抗：✅ 一致
S39 | TT vs DD | 【S39】DOL/TTE（氟化醚电解液） 对比 DOL/DME（常规醚类基准） 成分：A = DOL/TTE 4:1 v/v，LiTFSI 1.0 M，LiNO₃ 0.2 M；B = DOL/DME 1:1 v/v，LiTFSI 1.0 M，LiNO₃ 0.2 M 改变：DOL 1 → 4 体积份；加入 TTE（1 体积份）；去掉 DME；弱或非溶剂化溶剂体积分数 0% → 20% 性质（A 相对 B）：Li⁺ 溶剂化：更弱；多硫化物溶解度：更低（0.22 vs 1.0 M）；离子电导率：未报告；黏度：未报告；离子迁移数：未报告 T1 0.1 C 长循环｜Li‖S 扣式（型号未写），硫 3.5 mg/cm²，E/S 10 µL/mg，锂 200 µm，设计 N/P 6.82🧮、实测 N/P 缺失，0.1 C（1C 1200 mA/g；化成 0.05 C×2），温度 未报告，LiNO₃ 各配方 0.2 M → 变好：阻抗（R_SEI）（第 100 圈后） 作者定性、阻抗（R_bulk）（第 100 圈后） 作者定性；变坏：首圈容量（0.05 C 化成 / 0.1 C 循环初期） 作者定性、阻抗（R_ct）（第 100 圈后） 作者定性；未报告：寿命或保持率、库仑效率、过电位 T2 Li‖C/S 恒电流间歇滴定（GITT）｜Li‖S 扣式 2032，硫 3.5 mg/cm²，E/S 10 µL/mg，锂 200 µm，设计 N/P 6.82🧮、实测 N/P 缺失，0.42 mA/cm²，放 6 min 静置 30 min（1C 1200 mA/g；化成 无），温度 未报告，LiNO₃ 各配方 0.2 M → 变坏：首圈容量（GITT 首次放电） 作者定性、过电位（GITT 过电位） 作者定性 T3 Li‖Cu 锂沉积库仑效率（Aurbach 法）｜Li‖Cu 扣式，硫 不适用，E/S 不适用，锂 200 µm，未核（1C 不适用；化成 未核），温度 未报告，LiNO₃ 未写（Li⁺ 溶剂化研究用的是 1.0 M LiTFSI 单盐溶液） → 本测试没有这对配方的可比结果（数值只在图中或未比较这一对） 机制（作者说法，按统一词表拆成环节）： M5（TT 相对 DD）多硫化物溶解度 更低 → 硫利用与可逆性 降低 → 首圈/初期容量 变坏〔T1〕｜证据：间接｜篇内数据：首圈/初期容量：✅ 一致
S39 | 梯度排序 | 【S39】梯度：第二溶剂种类（按 Li⁺ 溶剂化和多硫化物溶解度由强到弱）（DD DME / F4 F4DEE / TT TTE） 说明：Li⁺ 溶剂化：¹⁹F NMR 与 MD；多硫化物溶解度：Li₂S₆ 溶解实验，两项顺序一致 性质 Li⁺ 溶剂化（由强到弱）：DD > F4 > TT 性质 多硫化物溶解度：1.0 / 0.38 / 0.22 M T2 Li‖C/S 恒电流间歇滴定（GITT）｜过电位（GITT 过电位）：作者排序：随多硫化物溶解度降低而升高：DD < F4 < TT 机理 Li‖碳纸 GITT 第 II 段放电容量（0.1 M Li₂S₆ 溶液正极，1.0 M LiTFSI + 0.1 M LiNO₃）：900 / 500 / 400 mAh/g 设计主张（折中）：最优 F4，依据 M1、M2、M4｜“Overall, the DOL/F4DEE electrolyte balances sulfur cathode kinetics and lithium anode stability through optimized Li+ and LiPS solubility and solvation” 设计主张（解耦）：最优 F4，依据 M3、M4｜“These results validate the effectiveness of our electrolyte design by decoupling the LiTFSI/LiPS solubility and Li+/LiPS solvation”

## 梯度排序
文献 | 梯度 | 测试 | 测试名 | 条件 | 指标 | 取值点 | 结果 | 复核 ✍
S11 | HFE 体积分数 | T2 | 0.1 C 长循环 | Li‖S 扣式 2032，硫 4.3 mg/cm²，E/S 6.1 µL/mg，锂 50 µm，设计 N/P 1.39🧮、实测 N/P 2.30（按对照首圈 1013 mAh/g），0.1 C（1C 1672 mA/g；化成 未报告），温度 未报告，LiNO₃ 各配方自带 2 wt% | 首圈容量 | 0.1 C 循环首圈 | 1013 / 889 / 887 / 778 mAh/g，最优 E0
S11 | HFE 体积分数 | T2 | 0.1 C 长循环 | Li‖S 扣式 2032，硫 4.3 mg/cm²，E/S 6.1 µL/mg，锂 50 µm，设计 N/P 1.39🧮、实测 N/P 2.30（按对照首圈 1013 mAh/g），0.1 C（1C 1672 mA/g；化成 未报告），温度 未报告，LiNO₃ 各配方自带 2 wt% | 寿命 | 循环圈数（🔶 口径不一，见备注） | ≈30 / 122 / 146 / ≈30 圈，最优 E20
S11 | HFE 体积分数 | T2 | 0.1 C 长循环 | Li‖S 扣式 2032，硫 4.3 mg/cm²，E/S 6.1 µL/mg，锂 50 µm，设计 N/P 1.39🧮、实测 N/P 2.30（按对照首圈 1013 mAh/g），0.1 C（1C 1672 mA/g；化成 未报告），温度 未报告，LiNO₃ 各配方自带 2 wt% | 库仑效率 | CE 降到 90% 时的圈数 | 38 / 65 / 106 / — 圈，最优 E20
S11 | HFE 体积分数 | T3 | 不加 LiNO₃ 的循环（测库仑效率） | Li‖S 电池（型号未写），硫 1.3 mg/cm²，E/S 14.5 µL/mg，锂 600 µm，设计 N/P 55.11🧮、实测 N/P 缺失，0.1 C（1C 1672 mA/g；化成 未报告），温度 室温，LiNO₃ 配方中去掉 LiNO₃（各配方都不加） | 库仑效率 | 首圈 | 38.2 / 45.4 / 67.1 / 81.8 %，最优 E30
S11 | HFE 体积分数 | T4 | 穿梭电流（不加 LiNO₃，2.34–2.40 V 恒电位） | Li‖S 电池（同 T3），硫 1.3 mg/cm²，E/S 14.5 µL/mg，锂 600 µm，设计 N/P 55.11🧮、实测 N/P 缺失，先充到 2.90 V，再逐级恒电位 2.40→2.34 V 各 1 h（1C 不适用；化成 未报告），温度 室温，LiNO₃ 配方中去掉 LiNO₃（各配方都不加） | 穿梭电流 | 2.34–2.40 V 稳态电流 | 作者排序：随溶剂化变弱逐级降低（数值只在图中）
S21 | DTL 体积分数 | T1 | 0.1 C 首两圈 | Li‖S 扣式 2025，硫 1.2 mg/cm²，E/S 14.6 µL/mg，锂 1000 µm，设计 N/P 99.50🧮、实测 N/P 166.33（按对照首圈 1002 mAh/g），0.1 C（1C 未报告；化成 无），温度 未报告，LiNO₃ 各配方都不含 | 首圈容量 | 0.1 C 首圈 | 最优 T60（作者称 60DTL 放电容量最高（Fig. S14c，其余数值只在图中））
S21 | DTL 体积分数 | T1 | 0.1 C 首两圈 | Li‖S 扣式 2025，硫 1.2 mg/cm²，E/S 14.6 µL/mg，锂 1000 µm，设计 N/P 99.50🧮、实测 N/P 166.33（按对照首圈 1002 mAh/g），0.1 C（1C 未报告；化成 无），温度 未报告，LiNO₃ 各配方都不含 | 过电位 | 0.1 C 首两圈 | 最优 T60（作者称 60DTL 过电位最低（Fig. S14b））
S21 | DTL 体积分数 | T2 | 倍率阶梯 0.1–5 C | Li‖S 扣式 2025，硫 1.2 mg/cm²，E/S 14.6 µL/mg，锂 1000 µm，设计 N/P 99.50🧮、实测 N/P 缺失，0.1、0.2、0.5、1、2、3、5 C 阶梯（1C 未报告；化成 0.1 C 活化 2 圈），温度 未报告，LiNO₃ T0、T60 都不含 | 倍率容量 | 0.1 C（第 3 圈，图 5a） | 930 / 996 / 1269 / 1160 / 1090 mAh/g，最优 T60
S21 | DTL 体积分数 | T2 | 倍率阶梯 0.1–5 C | Li‖S 扣式 2025，硫 1.2 mg/cm²，E/S 14.6 µL/mg，锂 1000 µm，设计 N/P 99.50🧮、实测 N/P 缺失，0.1、0.2、0.5、1、2、3、5 C 阶梯（1C 未报告；化成 0.1 C 活化 2 圈），温度 未报告，LiNO₃ T0、T60 都不含 | 倍率容量 | 1 C（第 18 圈，图 5a） | 606 / 764 / 996 / 857 / 924 mAh/g，最优 T60
S21 | DTL 体积分数 | T2 | 倍率阶梯 0.1–5 C | Li‖S 扣式 2025，硫 1.2 mg/cm²，E/S 14.6 µL/mg，锂 1000 µm，设计 N/P 99.50🧮、实测 N/P 缺失，0.1、0.2、0.5、1、2、3、5 C 阶梯（1C 未报告；化成 0.1 C 活化 2 圈），温度 未报告，LiNO₃ T0、T60 都不含 | 倍率容量 | 5 C（第 33 圈，图 5a） | 301 / 614 / 708 / 205 / — mAh/g，最优 T60
S33 | 氟化醚共溶剂种类（按 Li⁺ 溶剂化由强到弱） | T1 | 扣式贫液循环 | Li‖S 扣式 2032，硫 3.8 mg/cm²，E/S 5 µL/mg，锂 40 µm，设计 N/P 1.26🧮、实测 N/P 缺失，0.15 C（1C 未报告；化成 0.05 C×2 + 0.1 C（正文称共 4 圈化成）），温度 未报告，LiNO₃ 配方自带 | 寿命 | 容量保持 70% 时的圈数 | 36 / 32 / 131 / 154 / 31 圈，最优 TFTFE
S33 | 氟化醚共溶剂种类（按 Li⁺ 溶剂化由强到弱） | T2 | 穿梭电流（95% 充电态开路） | Li‖S 扣式（按 Fig. 3 同组电池推定），硫 3.8 mg/cm²，E/S 5 µL/mg，锂 40 µm，设计 N/P 1.26🧮、实测 N/P 缺失，不适用（开路）（1C 未报告；化成 未报告），温度 未报告，LiNO₃ 配方自带 | 穿梭电流 | 95% 充电态开路 | 作者排序：DME > TFOFE > ETFE、BTFE、TFTFE（数值只在图中）
S33 | 氟化醚共溶剂种类（按 Li⁺ 溶剂化由强到弱） | T3 | Li‖Ni 锂沉积库仑效率（Aurbach 法） | Li‖Ni 扣式 2032，硫 不适用，E/S 不适用，锂 40 µm，1 mA/cm²；先沉积 1 mAh/cm²，再 0.2 mAh/cm² 循环 10 次（1C 不适用；化成 无），温度 未报告，LiNO₃ 配方自带 | 库仑效率 | Aurbach 法平均 CE | 95.42 / 95.31 / 96.19 / 96.81 / 97.18 %，最优 TFOFE
S33 | 氟化醚共溶剂种类（按 Li⁺ 溶剂化由强到弱） | T4 | Li‖Ni 长循环（100 圈平均 CE） | Li‖Ni 扣式，硫 不适用，E/S 不适用，锂 40 µm，0.2 mA/cm²，0.2 mAh/cm²（1C 不适用；化成 未报告），温度 未报告，LiNO₃ 配方自带 | 库仑效率 | 100 圈平均 CE | 作者排序：TFOFE > TFTFE > BTFE > ETFE > DME（数值只在图中）
S39 | 第二溶剂种类（按 Li⁺ 溶剂化和多硫化物溶解度由强到弱） | T2 | Li‖C/S 恒电流间歇滴定（GITT） | Li‖S 扣式 2032，硫 3.5 mg/cm²，E/S 10 µL/mg，锂 200 µm，设计 N/P 6.82🧮、实测 N/P 缺失，0.42 mA/cm²，放 6 min 静置 30 min（1C 1200 mA/g；化成 无），温度 未报告，LiNO₃ 各配方 0.2 M | 过电位 | GITT 过电位 | 作者排序：随多硫化物溶解度降低而升高：DD < F4 < TT

## 配方与成分
文献 | 代号 | 作者原名 | 组分（名称｜角色｜用量 单位） | 可读写法 | 统一换算 | 弱或非溶剂化溶剂体积分数 | 备注
S11 | E0 | strong（0% HFE，常规 DOL/DME） | DOL｜溶剂化溶剂｜1 体积份 DME｜溶剂化溶剂｜1 体积份 LiTFSI｜盐｜1.0 M LiNO₃｜添加剂｜2 wt% | DOL/DME 1:1 v/v，LiTFSI 1.0 M，LiNO₃ 2 wt% | 🧮 溶剂体积分数：DOL 50%、DME 50%；盐与溶剂的摩尔比需溶液密度，未算 | 0%
S11 | E10 | mid-strong（10% HFE） | DOL｜溶剂化溶剂｜1 体积份（DOL/DME 1:1） DME｜溶剂化溶剂｜1 体积份（DOL/DME 1:1） HFE（TTE）｜弱或非溶剂化溶剂｜10 vol% LiTFSI｜盐｜1.0 M LiNO₃｜添加剂｜2 wt% | DOL/DME 1:1 v/v + 10 vol% HFE（TTE），LiTFSI 1.0 M，LiNO₃ 2 wt% | 🧮 溶剂体积分数：DOL 45%、DME 45%、HFE（TTE） 10%；盐与溶剂的摩尔比需溶液密度，未算 | 10%（按原文“by volume”理解为占全部溶剂）
S11 | E20 | mid-weak（20% HFE，作者的最优配方） | DOL｜溶剂化溶剂｜1 体积份（DOL/DME 1:1） DME｜溶剂化溶剂｜1 体积份（DOL/DME 1:1） HFE（TTE）｜弱或非溶剂化溶剂｜20 vol% LiTFSI｜盐｜1.0 M LiNO₃｜添加剂｜2 wt% | DOL/DME 1:1 v/v + 20 vol% HFE（TTE），LiTFSI 1.0 M，LiNO₃ 2 wt% | 🧮 溶剂体积分数：DOL 40%、DME 40%、HFE（TTE） 20%；盐与溶剂的摩尔比需溶液密度，未算 | 20%（按原文“by volume”理解为占全部溶剂）
S11 | E30 | weak（30% HFE） | DOL｜溶剂化溶剂｜1 体积份（DOL/DME 1:1） DME｜溶剂化溶剂｜1 体积份（DOL/DME 1:1） HFE（TTE）｜弱或非溶剂化溶剂｜30 vol% LiTFSI｜盐｜1.0 M LiNO₃｜添加剂｜2 wt% | DOL/DME 1:1 v/v + 30 vol% HFE（TTE），LiTFSI 1.0 M，LiNO₃ 2 wt% | 🧮 溶剂体积分数：DOL 35%、DME 35%、HFE（TTE） 30%；盐与溶剂的摩尔比需溶液密度，未算 | 30%（按原文“by volume”理解为占全部溶剂）
S11 | Em | medium（软包用；原文未写对应 HFE 比例） | 未报告 | 未报告（10% 或 20%，原文只写 medium） | 成分未报告 | 未报告（10% 或 20%，原文只写 medium） | 🔶 软包里的 medium 对应 E10 还是 E20 原文没写，待人工确认
S21 | T0 | 0DTL | DME｜溶剂化溶剂｜95 体积份 THF｜溶剂化溶剂｜5 体积份 LiTFSI｜盐｜1 mol/L | DME/THF 95:5 v/v，LiTFSI 1 mol/L | 🧮 溶剂体积分数：DME 95%、THF 5%；盐与溶剂的摩尔比需溶液密度，未算 | 0%
S21 | T50 | 50DTL | DME/THF｜溶剂化溶剂｜未报告 （表 S2 为图片，文字中没有） DTL（邻二甲苯）｜弱或非溶剂化溶剂｜50 vol% LiTFSI｜盐｜1 mol/L | DME/THF（未报告（表 S2 为图片，文字中没有）） + 50 vol% DTL（邻二甲苯），LiTFSI 1 mol/L | 未算：有组分用量未报告 | 50% | 🔶 DME/THF 比例只在表 S2（图片）
S21 | T60 | 60DTL（作者的最优配方） | DME｜溶剂化溶剂｜35 体积份 THF｜溶剂化溶剂｜5 体积份 DTL（邻二甲苯）｜弱或非溶剂化溶剂｜60 体积份 LiTFSI｜盐｜1 mol/L | DME/THF/DTL（邻二甲苯） 35:5:60 v/v，LiTFSI 1 mol/L | 🧮 溶剂体积分数：DME 35%、THF 5%、DTL（邻二甲苯） 60%；盐与溶剂的摩尔比需溶液密度，未算 | 60%
S21 | T70 | 70DTL | DME/THF｜溶剂化溶剂｜未报告 （表 S2 为图片） DTL（邻二甲苯）｜弱或非溶剂化溶剂｜70 vol% LiTFSI｜盐｜1 mol/L | DME/THF（未报告（表 S2 为图片）） + 70 vol% DTL（邻二甲苯），LiTFSI 1 mol/L | 未算：有组分用量未报告 | 70% | 🔶 同 T50
S21 | T80 | 80DTL | DME/THF｜溶剂化溶剂｜未报告 （表 S2 为图片） DTL（邻二甲苯）｜弱或非溶剂化溶剂｜80 vol% LiTFSI｜盐｜1 mol/L | DME/THF（未报告（表 S2 为图片）） + 80 vol% DTL（邻二甲苯），LiTFSI 1 mol/L | 未算：有组分用量未报告 | 80% | 🔶 同 T50
S21 | DD | DOL/DME（自配不含 LiNO₃，或商品含 1 wt% LiNO₃，见各测试） | DOL｜溶剂化溶剂｜1 体积份 DME｜溶剂化溶剂｜1 体积份 LiTFSI｜盐｜1 M | DOL/DME 1:1 v/v，LiTFSI 1 M | 🧮 溶剂体积分数：DOL 50%、DME 50%；盐与溶剂的摩尔比需溶液密度，未算 | 0%
S33 | DME | DME electrolyte（对照） | DME｜溶剂化溶剂｜— 唯一溶剂 LiFSI｜盐｜0.75 m LiNO₃｜盐/添加剂｜0.4 m | DME，LiFSI 0.75 m，LiNO₃ 0.4 m | 未算：单位为 mol/L 或 m，换算需溶液密度或单位含义不明 | 0% | ⚠️ 原文写小写 “m”：Wiley 排版常用它表示 mol/L，也可能是 mol/kg；两种理解下与 A 的盐相对 DME 之比不同，未换算
S33 | ETFE | DME-ETFE | LiFSI｜盐｜1.9 摩尔比 LiNO₃｜盐/添加剂｜1.0 摩尔比 DME｜溶剂化溶剂｜18.5 摩尔比 ETFE（4 个 F）｜弱或非溶剂化溶剂｜3.8 摩尔比 | LiFSI : LiNO₃ : DME : ETFE（4 个 F） = 1.9 : 1.0 : 18.5 : 3.8（摩尔比） | 🧮 溶剂摩尔分数：DME 83.0%、ETFE（4 个 F） 17.0%；LiFSI : 溶剂化溶剂 = 0.103；LiNO₃ : 溶剂化溶剂 = 0.054（摩尔比） | ≈20%（作者给的近似值）
S33 | BTFE | DME-BTFE | LiFSI｜盐｜1.9 摩尔比 LiNO₃｜盐/添加剂｜1.0 摩尔比 DME｜溶剂化溶剂｜18.5 摩尔比 BTFE（6 个 F）｜弱或非溶剂化溶剂｜3.8 摩尔比 | LiFSI : LiNO₃ : DME : BTFE（6 个 F） = 1.9 : 1.0 : 18.5 : 3.8（摩尔比） | 🧮 溶剂摩尔分数：DME 83.0%、BTFE（6 个 F） 17.0%；LiFSI : 溶剂化溶剂 = 0.103；LiNO₃ : 溶剂化溶剂 = 0.054（摩尔比） | ≈20%（作者给的近似值）
S33 | TFTFE | DME-TFTFE（作者的最优配方） | LiFSI｜盐｜1.9 摩尔比 LiNO₃｜盐/添加剂｜1.0 摩尔比 DME｜溶剂化溶剂｜18.5 摩尔比 TFTFE（7 个 F）｜弱或非溶剂化溶剂｜3.8 摩尔比 | LiFSI : LiNO₃ : DME : TFTFE（7 个 F） = 1.9 : 1.0 : 18.5 : 3.8（摩尔比） | 🧮 溶剂摩尔分数：DME 83.0%、TFTFE（7 个 F） 17.0%；LiFSI : 溶剂化溶剂 = 0.103；LiNO₃ : 溶剂化溶剂 = 0.054（摩尔比） | ≈20%（作者给的近似值）
S33 | TFOFE | DME-TFOFE | LiFSI｜盐｜1.9 摩尔比 LiNO₃｜盐/添加剂｜1.0 摩尔比 DME｜溶剂化溶剂｜18.5 摩尔比 TFOFE（12 个 F）｜弱或非溶剂化溶剂｜3.8 摩尔比 | LiFSI : LiNO₃ : DME : TFOFE（12 个 F） = 1.9 : 1.0 : 18.5 : 3.8（摩尔比） | 🧮 溶剂摩尔分数：DME 83.0%、TFOFE（12 个 F） 17.0%；LiFSI : 溶剂化溶剂 = 0.103；LiNO₃ : 溶剂化溶剂 = 0.054（摩尔比） | ≈20%（作者给的近似值）
S39 | DD | DOL/DME（常规醚类基准） | DOL｜溶剂化溶剂｜1 体积份 DME｜溶剂化溶剂｜1 体积份 LiTFSI｜盐｜1.0 M LiNO₃｜添加剂｜0.2 M | DOL/DME 1:1 v/v，LiTFSI 1.0 M，LiNO₃ 0.2 M | 🧮 溶剂体积分数：DOL 50%、DME 50%；盐与溶剂的摩尔比需溶液密度，未算 | 0%
S39 | F4 | DOL/F4DEE（作者的最优配方） | DOL｜溶剂化溶剂｜4 体积份 F4DEE（部分氟化醚）｜溶剂化溶剂｜1 体积份 LiTFSI｜盐｜1.0 M LiNO₃｜添加剂｜0.2 M | DOL/F4DEE（部分氟化醚） 4:1 v/v，LiTFSI 1.0 M，LiNO₃ 0.2 M | 🧮 溶剂体积分数：DOL 80%、F4DEE（部分氟化醚） 20%；盐与溶剂的摩尔比需溶液密度，未算 | 0%（作者称 F4DEE 部分进入 Li⁺ 溶剂化层，是适中溶剂化溶剂，不是稀释剂） | 正文写 8:2，SI 写 4:1，为同一比例
S39 | TT | DOL/TTE（氟化醚电解液） | DOL｜溶剂化溶剂｜4 体积份 TTE｜弱或非溶剂化溶剂｜1 体积份 LiTFSI｜盐｜1.0 M LiNO₃｜添加剂｜0.2 M | DOL/TTE 4:1 v/v，LiTFSI 1.0 M，LiNO₃ 0.2 M | 🧮 溶剂体积分数：DOL 80%、TTE 20%；盐与溶剂的摩尔比需溶液密度，未算 | 20%

## 测试条件
文献 | 测试 | 测试名 | 电池 | 硫载量 mg/cm² | E/S | E/S 单位 | 锂厚 µm | 设计 N/P 🧮 | 实测 N/P 🧮 | 作者 N/P | 倍率 | 1C 定义 | 化成 | 电压 | 温度 | LiNO₃ | 参与配方 | 条件说明
S11 | T1 | 倍率阶梯 | Li‖S 扣式 2032 | 4.3 | 6.1 | µL/mg | 50 | 1.39 | 缺失 | 锂理论过量 43% | 0.1、0.2、0.3、0.4、0.5 C 阶梯 | 1672 mA/g | 未报告 | 1.70–2.60 V | 未报告 | 各配方自带 2 wt% | E0、E10、E20、E30
S11 | T2 | 0.1 C 长循环 | Li‖S 扣式 2032 | 4.3 | 6.1 | µL/mg | 50 | 1.39 | 2.30（按对照首圈 1013 mAh/g） | 锂理论过量 43% | 0.1 C | 1672 mA/g | 未报告 | 1.70–2.60 V | 未报告 | 各配方自带 2 wt% | E0、E10、E20、E30
S11 | T3 | 不加 LiNO₃ 的循环（测库仑效率） | Li‖S 电池（型号未写） | 1.3 | 14.5 | µL/mg | 600 | 55.11 | 缺失 | 未报告 | 0.1 C | 1672 mA/g | 未报告 | 1.70–2.60 V | 室温 | 配方中去掉 LiNO₃（各配方都不加） | E0、E10、E20、E30 | 🧮 25 µL ÷（1.3 mg/cm² × 13 mm 圆片 1.33 cm²）
S11 | T4 | 穿梭电流（不加 LiNO₃，2.34–2.40 V 恒电位） | Li‖S 电池（同 T3） | 1.3 | 14.5 | µL/mg | 600 | 55.11 | 缺失 | 未报告 | 先充到 2.90 V，再逐级恒电位 2.40→2.34 V 各 1 h | 不适用 | 未报告 | 2.34–2.40 V | 室温 | 配方中去掉 LiNO₃（各配方都不加） | E0、E10、E20、E30 | 🧮 同 T3
S11 | T5 | 软包 | Li‖S 软包（4×7 cm²，双面正极、双面锂） | 7.4 | 3.5 | g/g（质量基） | 75 | 1.21 | 缺失 | 锂理论过量 25% | 0.05 C | 1000 mA/g | 未报告 | 1.70–2.55 V | 未报告 | 各配方自带 2 wt% | E0、Em、E30 | 单面；⚠️ SI 方法写 3.5 g gS⁻¹，SI 表 S5 却列在 µL/mg 一栏；按 §7.3 质量基保留原值、不换算；单面
S21 | T1 | 0.1 C 首两圈 | Li‖S 扣式 2025 | 1.2 | 14.6 | µL/mg | 1000 | 99.50 | 166.33（按对照首圈 1002 mAh/g） | 未报告 | 0.1 C | 未报告 | 无 | 1.2–3.2 V | 未报告 | 各配方都不含 | T0、T50、T60、T70、T80、DD
S21 | T2 | 倍率阶梯 0.1–5 C | Li‖S 扣式 2025 | 1.2 | 14.6 | µL/mg | 1000 | 99.50 | 缺失 | 未报告 | 0.1、0.2、0.5、1、2、3、5 C 阶梯 | 未报告 | 0.1 C 活化 2 圈 | 1.2–3.2 V | 未报告 | T0、T60 都不含 | T0、T50、T60、T70、T80
S21 | T3 | 倍率阶梯（对比商品 DOL/DME） | Li‖S 扣式 2025 | 1.2 | 14.6 | µL/mg | 1000 | 99.50 | 缺失 | 未报告 | 0.1–5 C 阶梯 | 未报告 | 0.1 C 活化 2 圈 | 未报告 | 未报告 | T60 不含；DD 1 wt%（商品电解液） | T60、DD
S21 | T4 | 1 C 长循环（不含 LiNO₃） | Li‖S 扣式 2025 | 1.2 | 14.6 | µL/mg | 1000 | 99.50 | 缺失 | 未报告 | 1 C | 未报告 | 0.1 C 活化 2 圈 | 1.2–3.2 V | 未报告 | 各配方都不含 | T0、T60、DD
S21 | T5 | 1 C 长循环（各配方另加 1 wt% LiNO₃） | Li‖S 扣式 2025 | 1.2 | 14.6 | µL/mg | 1000 | 99.50 | 缺失 | 未报告 | 1 C | 未报告 | 0.1 C 活化 2 圈 | 1.7–2.8 V | 未报告 | 各配方另加 1 wt% | T0、T60
S21 | T6 | 静置 100 h 自放电 | Li‖S 扣式 2025 | 1.2 | 14.6 | µL/mg | 1000 | 99.50 | 缺失 | 未报告 | 未报告 | 未报告 | 未报告 | 1.2–3.2 V | 未报告 | 各配方都不含 | T0、T60
S21 | T7 | 高载量贫液（E/S 5.0） | Li‖S 扣式 2025 | 未报告 | 5.0 | µL/mg | 1000 | 缺失 | 缺失 | 未报告 | 0.1 C | 未报告 | 未报告 | 1.7–2.8 V | 未报告 | 各配方另加 1 wt% | T0、T60 | 🔶 60DTL 测了 3.0/5.3/7.0 mg/cm²，与 0DTL 对比时用哪一档没写
S21 | T8 | 极贫液（40 °C） | Li‖S 扣式 2025 | 未报告 | T0 3.3；T60 3.7 | µL/mg | 1000 | 缺失 | 缺失 | 未报告 | 0.1 C | 未报告 | 未报告 | 1.7–2.8 V | 40 °C | 各配方另加 1 wt% | T0、T60
S21 | T9 | Li‖Li 对称电池 | Li‖Li 扣式 | 不适用 | 不适用 |  | 1000 | 缺失 | 缺失 | 不适用 | 1 mA/cm²，1 mAh/cm² | 不适用 | 未报告 | 不适用 | 未报告 | 各配方都不含 | T0、T60
S33 | T1 | 扣式贫液循环 | Li‖S 扣式 2032 | 3.8 | 5 | µL/mg | 40 | 1.26 | 缺失 | 未报告（作者给 40 µm 锂约 8 mAh/cm²） | 0.15 C | 未报告 | 0.05 C×2 + 0.1 C（正文称共 4 圈化成） | 1.8–2.7 V | 未报告 | 配方自带 | DME、ETFE、BTFE、TFTFE、TFOFE
S33 | T2 | 穿梭电流（95% 充电态开路） | Li‖S 扣式（按 Fig. 3 同组电池推定） | 3.8 | 5 | µL/mg | 40 | 1.26 | 缺失 | 未报告 | 不适用（开路） | 未报告 | 未报告 | 95% 充电态 | 未报告 | 配方自带 | DME、ETFE、BTFE、TFTFE、TFOFE | 🔶 原文没单独写这组电池的条件，按 Fig. 3 同一批推定
S33 | T3 | Li‖Ni 锂沉积库仑效率（Aurbach 法） | Li‖Ni 扣式 2032 | 不适用 | 不适用 |  | 40 | 缺失 | 缺失 | 不适用 | 1 mA/cm²；先沉积 1 mAh/cm²，再 0.2 mAh/cm² 循环 10 次 | 不适用 | 无 | 不适用 | 未报告 | 配方自带 | DME、ETFE、BTFE、TFTFE、TFOFE
S33 | T4 | Li‖Ni 长循环（100 圈平均 CE） | Li‖Ni 扣式 | 不适用 | 不适用 |  | 40 | 缺失 | 缺失 | 不适用 | 0.2 mA/cm²，0.2 mAh/cm² | 不适用 | 未报告 | 不适用 | 未报告 | 配方自带 | DME、ETFE、BTFE、TFTFE、TFOFE
S33 | T5 | 双面正极软包（bi-cell） | Li‖S 软包（1 片双面正极 + 2 片锂） | 2.5 | 3.5 | µL/mg | 40 | 1.91 | 缺失 | 未报告 | 0.1 C | 未报告 | 0.025 C×2 + 0.05 C×2 | 未报告 | 未报告 | 配方自带 | DME、TFTFE | 每面
S33 | T6 | 0.5 Ah 叠片软包（10 层） | Li‖S 软包（叠片） | 2.5 | 2.0 | µL/mg | 未报告 | 缺失 | 缺失 | 未报告 | 0.05 C | 未报告 | 0.0125 C×2 + 0.025 C×1 | 未报告 | 未报告 | 配方自带 | DME、TFTFE | 🔶 每面；方法段写该正极“用于软包组装”，推定叠片也用
S39 | T1 | 0.1 C 长循环 | Li‖S 扣式（型号未写） | 3.5 | 10 | µL/mg | 200 | 6.82 | 缺失 | 未报告 | 0.1 C | 1200 mA/g | 0.05 C×2 | 1.6–2.6 V | 未报告 | 各配方 0.2 M | DD、F4、TT | SI 材料清单的锂片规格，未特指 Li‖S
S39 | T2 | Li‖C/S 恒电流间歇滴定（GITT） | Li‖S 扣式 2032 | 3.5 | 10 | µL/mg | 200 | 6.82 | 缺失 | 未报告 | 0.42 mA/cm²，放 6 min 静置 30 min | 1200 mA/g | 无 | 1.6–2.6 V | 未报告 | 各配方 0.2 M | DD、F4、TT | SI 材料清单的锂片规格
S39 | T3 | Li‖Cu 锂沉积库仑效率（Aurbach 法） | Li‖Cu 扣式 | 不适用 | 不适用 |  | 200 | 缺失 | 缺失 | 不适用 | 未核 | 不适用 | 未核 | 不适用 | 未报告 | 未写（Li⁺ 溶剂化研究用的是 1.0 M LiTFSI 单盐溶液） | DD、F4、TT
S39 | T4 | 单层软包 | Li‖S 单层软包（正极 51×92 mm²） | 3.5 | 8 | µL/mg | 50 | 1.71 | 缺失 | 未报告 | 0.1 C（同扣式协议） | 1200 mA/g | 0.05 C×2 | 1.6–2.6 V | 未报告 | 各配方 0.2 M | DD、F4

## 结果明细
文献 | 测试 | A | B | 指标 | 取值点 | A 值 | B 值 | 方向 | 好坏 | 来源 | 备注
S11 | T1 | E10 | E0 | 倍率容量 | 0.1 C | 未报告 | 1040 | ↓ | 变坏 | 作者定性
S11 | T1 | E10 | E0 | 倍率容量 | 0.5 C | 未报告 | 874 | ↓ | 变坏 | 作者定性
S11 | T2 | E10 | E0 | 首圈容量 | 0.1 C 循环首圈 | 889 | 1013 | ↓ | 变坏 | 数值
S11 | T2 | E10 | E0 | 寿命 | 循环圈数（🔶 口径不一，见备注） | 122 | ≈30 | ↑ | 变好 | 数值 | 🔶 E10、E20 为作者写的循环寿命；E0、E30 只写“30 圈后骤降/断崖式下降”，口径不同
S11 | T2 | E10 | E0 | 库仑效率 | CE 降到 90% 时的圈数 | 65 | 38 | ↑ | 变好 | 数值
S11 | T3 | E10 | E0 | 库仑效率 | 首圈 | 45.4 | 38.2 | ↑ | 变好 | 数值
S11 | T4 | E10 | E0 | 穿梭电流 | 2.34–2.40 V 稳态电流 | 未报告 | 未报告 | ↓ | 变好 | 作者定性
S11 | T1 | E20 | E0 | 倍率容量 | 0.1 C | 未报告 | 1040 | ↓ | 变坏 | 作者定性
S11 | T1 | E20 | E0 | 倍率容量 | 0.5 C | 未报告 | 874 | ↓ | 变坏 | 作者定性
S11 | T2 | E20 | E0 | 首圈容量 | 0.1 C 循环首圈 | 887 | 1013 | ↓ | 变坏 | 数值
S11 | T2 | E20 | E0 | 寿命 | 循环圈数（🔶 口径不一，见备注） | 146 | ≈30 | ↑ | 变好 | 数值 | 🔶 E10、E20 为作者写的循环寿命；E0、E30 只写“30 圈后骤降/断崖式下降”，口径不同
S11 | T2 | E20 | E0 | 库仑效率 | CE 降到 90% 时的圈数 | 106 | 38 | ↑ | 变好 | 数值
S11 | T3 | E20 | E0 | 库仑效率 | 首圈 | 67.1 | 38.2 | ↑ | 变好 | 数值
S11 | T4 | E20 | E0 | 穿梭电流 | 2.34–2.40 V 稳态电流 | 未报告 | 未报告 | ↓ | 变好 | 作者定性
S11 | T1 | E30 | E0 | 倍率容量 | 0.1 C | 956 | 1040 | ↓ | 变坏 | 数值
S11 | T1 | E30 | E0 | 倍率容量 | 0.5 C | <243 | 874 | ↓ | 变坏 | 数值
S11 | T2 | E30 | E0 | 首圈容量 | 0.1 C 循环首圈 | 778 | 1013 | ↓ | 变坏 | 数值
S11 | T2 | E30 | E0 | 寿命 | 循环圈数（🔶 口径不一，见备注） | ≈30 | ≈30 | 差异小 | 差异小 | 数值 | 🔶 E10、E20 为作者写的循环寿命；E0、E30 只写“30 圈后骤降/断崖式下降”，口径不同
S11 | T3 | E30 | E0 | 库仑效率 | 首圈 | 81.8 | 38.2 | ↑ | 变好 | 数值
S11 | T4 | E30 | E0 | 穿梭电流 | 2.34–2.40 V 稳态电流 | 未报告 | 未报告 | ↓ | 变好 | 作者定性
S11 | T5 | E30 | E0 | 寿命 | 循环圈数 | 1 | 19 | ↓ | 变坏 | 数值 | E30 原文为“只有第 1 圈正常循环”
S11 | T5 | Em | E0 | 寿命 | 循环圈数 | 30 | 19 | ↑ | 变好 | 数值 | E30 原文为“只有第 1 圈正常循环”
S21 | T2 | T50 | T0 | 倍率容量 | 0.1 C（第 3 圈，图 5a） | 996 | 930 | ↑ | 变好 | 读图
S21 | T2 | T50 | T0 | 倍率容量 | 1 C（第 18 圈，图 5a） | 764 | 606 | ↑ | 变好 | 读图
S21 | T2 | T50 | T0 | 倍率容量 | 5 C（第 33 圈，图 5a） | 614 | 301 | ↑ | 变好 | 读图 | 80DTL 与 70DTL 的标记在约 200 mAh/g 处重叠，80DTL 读不出
S21 | T1 | T60 | T0 | 首圈容量 | 0.1 C 首圈 | 1371 | 1002 | ↑ | 变好 | 数值
S21 | T1 | T60 | T0 | 过电位 | 0.1 C 首两圈 | 116 | 173 | ↓ | 变好 | 数值
S21 | T1 | T60 | T0 | 库仑效率 | 首圈 | 99.6 | 76.3 | ↑ | 变好 | 数值
S21 | T2 | T60 | T0 | 倍率容量 | 0.1 C | 1371 | 1116 | ↑ | 变好 | 数值
S21 | T2 | T60 | T0 | 倍率容量 | 1 C | 998 | 624 | ↑ | 变好 | 数值 | 原句同上一行
S21 | T2 | T60 | T0 | 倍率容量 | 5 C | 702 | 302 | ↑ | 变好 | 数值 | 原句同上一行
S21 | T2 | T60 | T0 | 倍率容量 | 0.1 C（第 3 圈，图 5a） | 1269 | 930 | ↑ | 变好 | 读图
S21 | T2 | T60 | T0 | 倍率容量 | 1 C（第 18 圈，图 5a） | 996 | 606 | ↑ | 变好 | 读图
S21 | T2 | T60 | T0 | 倍率容量 | 5 C（第 33 圈，图 5a） | 708 | 301 | ↑ | 变好 | 读图 | 80DTL 与 70DTL 的标记在约 200 mAh/g 处重叠，80DTL 读不出
S21 | T4 | T60 | T0 | 容量保持率 | 1 C 第 200 圈 | 90.6 | 12.2 | ↑ | 变好 | 数值
S21 | T4 | T60 | T0 | 初期容量 | 1 C 第 10 圈（图 5d） | 908 | 760 | ↑ | 变好 | 读图 | 🔶 前 4 圈两线标记互相遮挡，1 C 首圈读不准，改取两线已分开的第 10 圈
S21 | T5 | T60 | T0 | 衰减率 | 1 C 600 圈累计容量损失 | 29.86 | 50.65 | ↓ | 变好 | 数值
S21 | T6 | T60 | T0 | 自放电 | 静置 100 h 容量损失 | 4.5 | 51.8 | ↓ | 变好 | 数值
S21 | T7 | T60 | T0 | 寿命 | 失效圈数 | >100 | 75 | ↑ | 变好 | 数值
S21 | T8 | T60 | T0 | 寿命 | 失效圈数 | 50 | 8 | ↑ | 变好 | 数值
S21 | T9 | T60 | T0 | 寿命 | 失效前时间 | 800 | 500 | ↑ | 变好 | 数值
S21 | T2 | T70 | T0 | 倍率容量 | 0.1 C（第 3 圈，图 5a） | 1160 | 930 | ↑ | 变好 | 读图
S21 | T2 | T70 | T0 | 倍率容量 | 1 C（第 18 圈，图 5a） | 857 | 606 | ↑ | 变好 | 读图
S21 | T2 | T70 | T0 | 倍率容量 | 5 C（第 33 圈，图 5a） | 205 | 301 | ↓ | 变坏 | 读图 | 80DTL 与 70DTL 的标记在约 200 mAh/g 处重叠，80DTL 读不出
S21 | T2 | T80 | T0 | 倍率容量 | 0.1 C（第 3 圈，图 5a） | 1090 | 930 | ↑ | 变好 | 读图
S21 | T2 | T80 | T0 | 倍率容量 | 1 C（第 18 圈，图 5a） | 924 | 606 | ↑ | 变好 | 读图
S21 | T3 | T60 | DD | 倍率容量 | 0.1–5 C 各档 | 未报告 | 未报告 | ↑ | 变好 | 作者定性
S21 | T4 | T60 | DD | 指定圈数容量 | 1 C 第 400 圈 | 640 | 230 | ↑ | 变好 | 数值 | 🔶 T60 的 640 出自 Fig. 5d，DD 的 230 出自 Fig. S20a，两张图是否同一批电池原文没写（方案 §14.2 记过的跨图配对疑问）
S33 | T1 | ETFE | DME | 寿命 | 容量保持 70% 时的圈数 | 32 | 36 | ↓ | 变坏 | 数值
S33 | T1 | ETFE | DME | 首圈容量 | 化成 4 圈后第 1 圈（0.15 C） | 未报告 | 未报告 | 差异小 | 差异小 | 作者定性
S33 | T1 | ETFE | DME | 过电位 | 化成 4 圈后第 1 圈放电（0.15 C） | 未报告 | 未报告 | ↑ | 变坏 | 作者定性
S33 | T2 | ETFE | DME | 穿梭电流 | 95% 充电态开路 | 未报告 | 未报告 | ↓ | 变好 | 作者定性
S33 | T3 | ETFE | DME | 库仑效率 | Aurbach 法平均 CE | 95.31 | 95.42 | ↓ | 变坏 | 数值
S33 | T4 | ETFE | DME | 库仑效率 | 100 圈平均 CE | 未报告 | 未报告 | ↑ | 变好 | 作者定性
S33 | T1 | BTFE | DME | 寿命 | 容量保持 70% 时的圈数 | 131 | 36 | ↑ | 变好 | 数值
S33 | T1 | BTFE | DME | 首圈容量 | 化成 4 圈后第 1 圈（0.15 C） | 未报告 | 未报告 | 差异小 | 差异小 | 作者定性
S33 | T1 | BTFE | DME | 过电位 | 化成 4 圈后第 1 圈放电（0.15 C） | 未报告 | 未报告 | ↑ | 变坏 | 作者定性
S33 | T2 | BTFE | DME | 穿梭电流 | 95% 充电态开路 | 未报告 | 未报告 | ↓ | 变好 | 作者定性
S33 | T3 | BTFE | DME | 库仑效率 | Aurbach 法平均 CE | 96.19 | 95.42 | ↑ | 变好 | 数值
S33 | T4 | BTFE | DME | 库仑效率 | 100 圈平均 CE | 未报告 | 未报告 | ↑ | 变好 | 作者定性
S33 | T1 | TFTFE | DME | 寿命 | 容量保持 70% 时的圈数 | 154 | 36 | ↑ | 变好 | 数值
S33 | T1 | TFTFE | DME | 首圈容量 | 化成 4 圈后第 1 圈（0.15 C） | 未报告 | 未报告 | 差异小 | 差异小 | 作者定性
S33 | T1 | TFTFE | DME | 过电位 | 化成 4 圈后第 1 圈放电（0.15 C） | 未报告 | 未报告 | ↑ | 变坏 | 作者定性
S33 | T2 | TFTFE | DME | 穿梭电流 | 95% 充电态开路 | 未报告 | 未报告 | ↓ | 变好 | 作者定性
S33 | T3 | TFTFE | DME | 库仑效率 | Aurbach 法平均 CE | 96.81 | 95.42 | ↑ | 变好 | 数值
S33 | T4 | TFTFE | DME | 库仑效率 | 100 圈平均 CE | 未报告 | 未报告 | ↑ | 变好 | 作者定性
S33 | T5 | TFTFE | DME | 寿命 | 容量保持 70% 时的圈数 | 135 | ≈108 | ↑ | 变好 | 数值 | 🧮 DME 值按原文“长 25%”反算：135 ÷ 1.25
S33 | T5 | TFTFE | DME | 首圈能量密度 | 首圈（图 7c） | 289 | 281 | 差异小 | 差异小 | 读图 | 🔶 前几圈两线标记重叠，对照第 1 圈被盖住，读到的是第 2 圈；按重叠规则记差异小。另：图上对照标注 107 cyc，与正文“长 25%”反算的 ≈108 一致；DME-TFTFE 图上最后一点约第 132 圈，标注写 135
S33 | T6 | TFTFE | DME | 寿命 | 稳定循环圈数 | 80 | <13.3 | ↑ | 变好 | 数值 | 🧮 DME 值按原文“超过 6 倍”反算：80 ÷ 6
S33 | T6 | TFTFE | DME | 首圈能量密度 | 首圈（图 7d） | 405 | 451 | ↓ | 变坏 | 读图 | 正文没写；图上对照标注 15 cyc，正文“超过 6 倍”按稳定循环约 13 圈算
S33 | T1 | TFOFE | DME | 寿命 | 容量保持 70% 时的圈数 | 31 | 36 | ↓ | 变坏 | 数值
S33 | T1 | TFOFE | DME | 首圈容量 | 化成 4 圈后第 1 圈（0.15 C） | 未报告 | 未报告 | ↓ | 变坏 | 作者定性
S33 | T1 | TFOFE | DME | 过电位 | 化成 4 圈后第 1 圈放电（0.15 C） | 未报告 | 未报告 | ↑ | 变坏 | 作者定性
S33 | T2 | TFOFE | DME | 穿梭电流 | 95% 充电态开路 | 未报告 | 未报告 | ↓ | 变好 | 作者定性
S33 | T3 | TFOFE | DME | 库仑效率 | Aurbach 法平均 CE | 97.18 | 95.42 | ↑ | 变好 | 数值
S33 | T4 | TFOFE | DME | 库仑效率 | 100 圈平均 CE | 未报告 | 未报告 | ↑ | 变好 | 作者定性
S39 | T1 | F4 | DD | 寿命 | 开始快速衰减的圈数 / 循环寿命 | >180 | 55 | ↑ | 变好 | 数值 | TT 的寿命原文没写数值
S39 | T1 | F4 | DD | 首圈容量 | 0.05 C 化成 / 0.1 C 循环初期 | 未报告 | 未报告 | ↓ | 变坏 | 作者定性
S39 | T1 | F4 | DD | 阻抗（R_SEI） | 第 100 圈后 | 未报告 | 未报告 | ↓ | 变好 | 作者定性
S39 | T1 | F4 | DD | 阻抗（R_bulk） | 第 100 圈后 | 未报告 | 未报告 | ↓ | 变好 | 作者定性
S39 | T2 | F4 | DD | 首圈容量 | GITT 首次放电 | 未报告 | 未报告 | ↓ | 变坏 | 作者定性
S39 | T2 | F4 | DD | 过电位 | GITT 过电位 | 未报告 | 未报告 | ↑ | 变坏 | 作者定性
S39 | T3 | F4 | DD | 库仑效率 | Aurbach 法平均 CE | 98.25 | 未报告 | ↑ | 变好 | 作者定性 | DD、TT 的数值只在图中；作者称 F4 最高
S39 | T1 | TT | DD | 首圈容量 | 0.05 C 化成 / 0.1 C 循环初期 | 未报告 | 未报告 | ↓ | 变坏 | 作者定性
S39 | T1 | TT | DD | 阻抗（R_SEI） | 第 100 圈后 | 未报告 | 未报告 | ↓ | 变好 | 作者定性
S39 | T1 | TT | DD | 阻抗（R_bulk） | 第 100 圈后 | 未报告 | 未报告 | ↓ | 变好 | 作者定性
S39 | T1 | TT | DD | 阻抗（R_ct） | 第 100 圈后 | 未报告 | 未报告 | ↑ | 变坏 | 作者定性 | F4 与 DD 都“较小”，两者之间的比较未写
S39 | T2 | TT | DD | 首圈容量 | GITT 首次放电 | 未报告 | 未报告 | ↓ | 变坏 | 作者定性
S39 | T2 | TT | DD | 过电位 | GITT 过电位 | 未报告 | 未报告 | ↑ | 变坏 | 作者定性

## 性质
文献 | 性质 | 对象 | 数值/排序/方向 | 单位 | 排序含义 | 依据 | 测量体系
S11 | Li⁺ 溶剂化 |  | 未报告 |  |  | 本文的 strong/weak 指多硫化物溶剂化（DFT 结合能、MD、Li₂S₈ 溶解度），没有测 Li⁺ 溶剂化
S11 | 多硫化物溶解度 | Li₂S₈ | {"E0": 4.3, "E10": 2.9, "E20": 2.6, "E30": 1.8} | M[S] |  | 溶解度实测（Fig. S3、Table S1） | 电解液本身（是否含 LiNO₃ 未写）
S11 | 离子电导率 |  | 未报告
S11 | 黏度 |  | 未报告
S11 | 离子迁移数 |  | 未报告
S21 | Li⁺ 溶剂化 |  | {"T60": "更弱"} |  |  | Raman（游离 DME 峰减弱）、⁷Li NMR（TFSI⁻ 与 Li⁺ 配位随 DTL 增加而增强） | 1 mol/L LiTFSI 的各电解液（与电池配方一致）
S21 | 多硫化物溶解度 | 硫原子（Li₂S₆ 溶解实验） | {"T50": 305, "T60": 247, "T70": 101} | mmol/L[S] |  | UV-vis 实测（表 S3）；T0 未测，原文只引用常规醚类电解液 4000 mmol/L（他文值） | 电解液本身
S21 | 离子电导率 |  | {"T70": "↓"} |  |  | 作者只写 70DTL 电导率急剧下降，未给其他配方的比较和数值
S21 | 黏度 |  | 未报告
S21 | 离子迁移数 |  | 未报告
S33 | Li⁺ 溶剂化 |  | ["DME", "ETFE", "BTFE", "TFTFE", "TFOFE"] |  | 由强到弱 | ⁷Li NMR；Raman 中接触离子对比例随溶剂化变弱而升高 | 电解液本体
S33 | 多硫化物溶解度 | Li₂S₄（加 0.5 m 后取上清液） | ["DME", "ETFE", "BTFE", "TFTFE", "TFOFE"] |  | 由高到低 | UV-vis 测最大溶解度 | 电解液本体
S33 | 离子电导率 |  | ["DME", "ETFE≈BTFE", "TFTFE", "TFOFE"] |  | 由高到低（不含多硫化物）；含 Li₂S₄ 时 DME、ETFE、BTFE、TFTFE 相当 | 电导率仪（Fig. S9、S18；数值只在图中） | 电解液本体
S33 | Li⁺ 扩散系数 |  | ["DME", "ETFE", "BTFE", "TFTFE", "TFOFE"] |  | 随溶剂化变弱而降低（原文：与溶剂化能力正相关） | ⁷Li DOSY-NMR（Fig. S10） | 电解液本体
S33 | 黏度 |  | 未报告 |  |  | 作者推测含 Li₂S₄ 的 DME 电导率下降“可能是黏度升高”，没有测
S33 | 离子迁移数 |  | 未报告
S39 | Li⁺ 溶剂化 |  | ["DD", "F4", "TT"] |  | 由强到弱 | ¹⁹F NMR、Raman 给出 DOL/TTE < DOL ≈ F4DEE < DOL/DME < DME；DOL/F4DEE 混合液的位置由 MD 的 TFSI⁻ 配位数分布给出 | 简化溶液：1.0 M LiTFSI，无 LiNO₃（电池配方含 0.2 M LiNO₃）
S39 | 多硫化物溶解度 | Li₂S₆ | {"DD": 1.0, "F4": 0.38, "TT": 0.22} | M |  | 溶解度实测 | 简化溶液：只有混合溶剂，无盐、无 LiNO₃
S39 | 离子电导率 |  | {"F4": 3.6} | mS/cm |  | 其他配方只在 SI Fig. S9b 图中 | 1.0 M LiTFSI 溶液（不含 LiNO₃）
S39 | 黏度 |  | 未报告
S39 | 离子迁移数 |  | 未报告

## 机理测量
文献 | 名称 | 数值 | 单位 | 说明
S11 | Li₂S 沉积容量（Li¦Li₂S₈ 电池，2.05 V 恒电位） | {"E0": 161, "E10": 98, "E20": 89, "E30": 71} | mAh/g
S11 | SEI 中 S 含量（XPS，不加 LiNO₃，循环 5 圈后） | {"E0": 4.18, "E10": 2.79, "E20": 1.74, "E30": 1.41} | %
S21 | Li₂S 恒电位沉积容量（Li‖Li₂S₆ 电池，碳纸，40 µL） | {"T60": 434} | mAh/g | 0DTL 因过电位大无法沉积
S21 | 两段放电平台容量比 Q2/Q1（0.1 C 首两圈） | {"T0": 2.27, "T60": 2.86} |  | 70DTL、80DTL 超过理论值 3
S33 | 剩余活性锂（T1 电池循环 36 圈后，Li‖SUS 剥离） | {"ETFE": 3.5, "DME": 5.1, "BTFE": 5.4, "TFTFE": 7.2} | mAh/cm² | TFOFE 未测
S33 | DME 保留率（T1 电池循环 36 圈后，QNMR） | {"DME": 56, "ETFE": 52, "BTFE": 68, "TFTFE": 70} | %
S33 | FSI⁻ 保留率（同上） | {"DME": 68, "ETFE": 34, "BTFE": 45, "TFTFE": 73} | %
S39 | Li‖碳纸 GITT 第 II 段放电容量（0.1 M Li₂S₆ 溶液正极，1.0 M LiTFSI + 0.1 M LiNO₃） | {"DD": 900, "F4": 500, "TT": 400} | mAh/g

## 机制链
文献 | 编号 | A vs B | 作者在解释什么 | 机制链（统一词） | 作者原词 | 节点测量 | 环节证据 | 整条证据 | 篇内数据核对 | 原句 | 原句核验 | 备注 | 复核 ✍
S11 | M1 | E0 vs E20 | 最强一端 E0 寿命短 | 多硫化物溶剂化 更强 → 穿梭与多硫化物–锂寄生反应 加重 → 寿命/容量保持 变坏〔T2〕 | 多硫化物溶剂化 ← “strong solvating power” 穿梭与多硫化物–锂寄生反应 ← “serious parasitic reactions between Li metal and LiPSs; fast anode kinetics” | 多硫化物溶剂化：直接测（电解液本体）｜Li₂S₈ 溶解度 4.3 vs 2.6 M[S]（🔶 测量液是否含 LiNO₃ 未写）；另有 DFT 结合能、MD 穿梭与多硫化物–锂寄生反应：简化体系｜T3/T4 去掉 LiNO₃ 的电池：穿梭电流、首圈 CE；XPS 测 SEI 中 S 含量 4.18% vs 1.74% | 多硫化物溶剂化 → 穿梭与多硫化物–锂寄生反应：间接 穿梭与多硫化物–锂寄生反应 → 寿命/容量保持：间接 | 间接 | 寿命/容量保持：✅ 一致｜T2 寿命（循环圈数（🔶 口径不一，见备注））变坏：≈30 vs 146 圈 | The low capacity retention originates from the serious parasitic reactions between Li metal and LiPSs owning to the fast anode kinetics | ✅ | 寿命测试 T2 含 2 wt% LiNO₃，穿梭证据来自去掉 LiNO₃ 的 T3/T4
S11 | M2 | E30 vs E20 | 最弱一端 E30 容量低、后期骤降 | 多硫化物溶剂化 更弱 → 正极转化动力学 变慢 → 首圈/初期容量 变坏〔T2〕；多硫化物溶剂化 更弱 → 正极转化动力学 变慢 → 寿命/容量保持 变坏〔T2〕 | 多硫化物溶剂化 ← “weak solvating power” 正极转化动力学 ← “sluggish cathode kinetics” | 多硫化物溶剂化：直接测（电解液本体）｜Li₂S₈ 溶解度 1.8 vs 2.6 M[S]；DFT、MD 正极转化动力学：简化体系｜Li¦Li₂S₈ 溶液正极电池 2.05 V 恒电位：Li₂S 沉积容量 71 vs 89 mAh/g；CV | 多硫化物溶剂化 → 正极转化动力学：间接 正极转化动力学 → 首圈/初期容量：间接 正极转化动力学 → 寿命/容量保持：间接 | 间接 | 首圈/初期容量：✅ 一致｜T2 首圈容量（0.1 C 循环首圈）变坏：778 vs 887 mAh/g 寿命/容量保持：✅ 一致｜T2 寿命（循环圈数（🔶 口径不一，见备注））变坏：≈30 vs 146 圈 | exhibits a cliff-like capacity drop after 30 cycles with the lowest initial specific capacity of 778 mAhg 1 due to the sluggish cathode kinetics indicating inhibited Li2S deposition with the weak solvation structure | ✅✅
S21 | M1 | T60 vs T0 | T60 首圈容量高、过电位低 | Li⁺ 溶剂化 更弱 → 多硫化物团簇化 增多 → 正极转化动力学 加快 → 首圈/初期容量 变好〔T1〕；Li⁺ 溶剂化 更弱 → 多硫化物团簇化 增多 → 正极转化动力学 加快 → 倍率/过电位 变好〔T1〕 | Li⁺ 溶剂化 ← “coordination of lithium ions with TFSI− anions is enhanced” 多硫化物团簇化 ← “clustered polysulfides” 正极转化动力学 ← “regulate the 3D deposition of Li2S” | Li⁺ 溶剂化：直接测（电解液本体）｜Raman 游离 DME 峰减弱、⁷Li NMR：TFSI⁻ 与 Li⁺ 配位增强（1 mol/L LiTFSI，与电池配方一致） 多硫化物团簇化：直接测（电解液本体）｜¹⁹F/⁷Li NMR、Raman（电池电解液加 20 mmol/L Li₂S₄ 或 Li₂S₆）；MLMD 模拟 正极转化动力学：简化体系｜Li‖Li₂S₆ 碳纸 2.08 V 恒电位：T60 沉积 434 mAh/g，T0 过电位大无法沉积；PITT 拟合为 3D 沉积；CV | Li⁺ 溶剂化 → 多硫化物团簇化：直接 多硫化物团簇化 → 正极转化动力学：间接 正极转化动力学 → 首圈/初期容量：间接 正极转化动力学 → 倍率/过电位：间接 | 间接 | 首圈/初期容量：✅ 一致｜T1 首圈容量（0.1 C 首圈）变好：1371 vs 1002 mAh/g 倍率/过电位：✅ 一致｜T1 过电位（0.1 C 首两圈）变好：116 vs 173 mV | which directly evidences the formation of a cluster state between polysulfides and TFSI the deposition process in 0DTL electrolyte could not proceed due to the large overpotential 60DTL electrolyte can regulate the 3D deposition of Li2S | ✅✅✅ | T0、T60 均不含 LiNO₃
S21 | M2 | T0 vs T60 | T0 寿命短、库仑效率低 | 多硫化物溶解度 更高 → 穿梭与多硫化物–锂寄生反应 加重 → 寿命/容量保持 变坏〔T4〕；多硫化物溶解度 更高 → 穿梭与多硫化物–锂寄生反应 加重 → 库仑效率 变坏〔T1〕 | 多硫化物溶解度 ← “polysulfide dissolution” 穿梭与多硫化物–锂寄生反应 ← “severe shuttle effect” | 多硫化物溶解度：引用他文值｜T0 为他文值 4000 mmol/L[S]，T60 实测 247 穿梭与多硫化物–锂寄生反应：由表现反推｜首圈 CE 76.3% vs 99.6%；循环电池里没测穿梭电流 | 多硫化物溶解度 → 穿梭与多硫化物–锂寄生反应：间接 穿梭与多硫化物–锂寄生反应 → 寿命/容量保持：间接 穿梭与多硫化物–锂寄生反应 → 库仑效率：间接 | 间接 | 寿命/容量保持：✅ 一致｜T4 容量保持率（1 C 第 200 圈）变坏：12.2 vs 90.6 % 库仑效率：✅ 一致｜T1 库仑效率（首圈）变坏：76.3 vs 99.6 %，差 -23.30 个百分点 | Cells using 0DTL electrolytes exhibit rapid capacity decay due to the severe shuttle eﬀect | ✅ | T1、T4 均不含 LiNO₃
S21 | M3 | T70 vs T60 | T70 倍率变差 | 离子电导率 更低 → 正极转化动力学 变慢 → 倍率/过电位 变坏〔T2〕 | 离子电导率 ← “sharp decrease in electrolyte ionic conductivity” 正极转化动力学 ← “hinders the conversion reaction” | 离子电导率：未测｜作者只写“急剧下降”，没给数值或对比 正极转化动力学：简化体系｜CV 第二还原峰电流显著下降 | 离子电导率 → 正极转化动力学：只是说法 正极转化动力学 → 倍率/过电位：间接 | 只是说法 | 倍率/过电位：✅ 一致｜T2 倍率容量（0.1 C（第 3 圈，图 5a））变坏：1160 vs 1269 mAh/g（读图，图 5a）；T2 倍率容量（1 C（第 18 圈，图 5a））变坏：857 vs 996 mAh/g（读图，图 5a）；T2 倍率容量（5 C（第 33 圈，图 5a））变坏：205 vs 708 mAh/g（读图，图 5a） | the sharp decrease in electrolyte ionic conductivity caused by decreasing coordinated solvents in 70DTL electrolyte rather hinders the conversion reaction a significant decrease in the peak current of the second reduction peak was observed | ✅✅
S33 | M1 | TFTFE vs DME | TFTFE 寿命长 | Li⁺ 溶剂化 更弱 → 锂负极可逆性 提高 → 寿命/容量保持 变好〔T1〕；Li⁺ 溶剂化 更弱 → 电解液组分消耗 减少 → 寿命/容量保持 变好〔T1〕 | Li⁺ 溶剂化 ← “augmenting anion coordination to Li+” 锂负极可逆性 ← “LMA reversibility” 电解液组分消耗 ← “electrolyte depletion” | Li⁺ 溶剂化：直接测（电解液本体）｜⁷Li NMR 高场位移；Raman 接触离子对增多 锂负极可逆性：直接测（电池内）｜T1 电池循环 36 圈后 Li‖SUS 剥离：剩余活性锂 7.2 vs 5.1 mAh/cm² 电解液组分消耗：直接测（电池内）｜同批电池 QNMR：DME 保留 70% vs 56%，FSI⁻ 73% vs 68% | Li⁺ 溶剂化 → 锂负极可逆性：直接 Li⁺ 溶剂化 → 电解液组分消耗：直接 锂负极可逆性 → 寿命/容量保持：直接 电解液组分消耗 → 寿命/容量保持：直接 | 直接 | 寿命/容量保持：✅ 一致｜T1 寿命（容量保持 70% 时的圈数）变好：154 vs 36 圈 | This indicates that augmenting anion coordination to Li+ improves the stability of the LMA cell lifespan is strongly correlated with LMA reversibility capacity drop during cycling is directly associated with electrolyte depletion | ✅✅✅
S33 | M2 | ETFE vs DME | ETFE 溶剂化弱于 DME，剩余活性锂反而更少 | 溶剂腐蚀锂 更重 → 锂负极可逆性 降低 → 寿命/容量保持 变坏〔T1〕 | 溶剂腐蚀锂 ← “high chemical corrosion of Li by ETFE” 锂负极可逆性 ← “abnormally low remaining Li capacity” | 溶剂腐蚀锂：未测｜作者推断，没有单独测腐蚀 锂负极可逆性：直接测（电池内）｜剩余活性锂 3.5 vs 5.1 mAh/cm² | 溶剂腐蚀锂 → 锂负极可逆性：只是说法 锂负极可逆性 → 寿命/容量保持：直接 | 只是说法 | 寿命/容量保持：✅ 一致｜T1 寿命（容量保持 70% 时的圈数）变坏：32 vs 36 圈 | The abnormally low remaining Li capacity of the DME-ETFE electrolyte can be attributed to the high chemical corrosion of Li by ETFE | ✅ | M1“Li⁺ 溶剂化变弱 → 锂负极可逆性提高”在本篇的反例：作者归因于溶剂本身腐蚀锂，不是溶剂化
S33 | M3 | TFOFE vs TFTFE | 最弱一端 TFOFE 寿命短 | Li⁺ 溶剂化 更弱 → 硫利用与可逆性 降低 → 寿命/容量保持 变坏〔T1〕 | Li⁺ 溶剂化 ← “solvating power of electrolyte is weak” 硫利用与可逆性 ← “reversibility of the sulfur cathode” | Li⁺ 溶剂化：直接测（电解液本体）｜⁷Li NMR：TFOFE 最弱 硫利用与可逆性：由表现反推｜TFOFE 首圈容量低 20%、放电过电位大 0.8 V；其 Li‖Ni CE 反而最高 | Li⁺ 溶剂化 → 硫利用与可逆性：间接 硫利用与可逆性 → 寿命/容量保持：间接 | 间接 | 寿命/容量保持：✅ 一致｜T1 寿命（容量保持 70% 时的圈数）变坏：31 vs 154 圈 | Despite having the highest LMA reversibility, the DME-TFOFE electrolyte exhibited poor cycling stability, indicating that the reversibility of the sulfur cathode determines the cycling stability when the solvating power of electrolyte is weak | ✅
S33 | M4 | TFTFE vs DME | TFTFE 过电位略大但首圈容量相当 | 离子电导率 相当 → 首圈/初期容量 相当〔T1〕 | 离子电导率 ← “similar ionic conductivities” | 离子电导率：简化体系｜含 0.5 m Li₂S₄ 的溶液中电导率相近（Fig. S18）；不含多硫化物时 TFTFE 更低 | 离子电导率 → 首圈/初期容量：间接 | 间接 | 首圈/初期容量：✅ 一致｜T1 首圈容量（化成 4 圈后第 1 圈（0.15 C））差异小：作者定性 | This can be explained by the similar ionic conductivities of the electrolytes when Li2S4 is present | ✅
S33 | M5 | TFTFE vs DME | 软包寿命改善 | Li⁺ 溶剂化 更弱 → 锂负极可逆性 提高 → 寿命/容量保持 变好〔T5、T6〕 | Li⁺ 溶剂化 ← “controlling the solvent structure” | Li⁺ 溶剂化：直接测（电解液本体）｜⁷Li NMR 锂负极可逆性：未测｜软包没有做任何诊断，是扣式 M1 的外推 | Li⁺ 溶剂化 → 锂负极可逆性：只是说法 锂负极可逆性 → 寿命/容量保持：只是说法 | 只是说法 | 寿命/容量保持：✅ 一致｜T5 寿命（容量保持 70% 时的圈数）变好：135 vs ≈108 圈；T6 寿命（稳定循环圈数）变好：80 vs <13.3 圈 | This highlights the eﬀectiveness of controlling the solvent structure to improve the lifespan performances of Li–S pouch cells under lean-electrolyte conditions | ✅
S39 | M1 | DD vs F4 | DOL/DME 寿命短 | Li⁺ 溶剂化 更强 → 锂负极可逆性 降低 → 寿命/容量保持 变坏〔T1〕；多硫化物溶剂化 更强 → 硫利用与可逆性 降低 → 寿命/容量保持 变坏〔T1〕；多硫化物溶剂化 更强 → 锂负极可逆性 降低 → 寿命/容量保持 变坏〔T1〕 | Li⁺ 溶剂化 ← “Strong Li+ solvation” 多硫化物溶剂化 ← “strong LiPS solvation” 硫利用与可逆性 ← “poor sulfur reversibility” 锂负极可逆性 ← “severe Li anode degradation” | Li⁺ 溶剂化：简化体系｜¹⁹F NMR、MD（1.0 M LiTFSI，无 LiNO₃；电池配方含 0.2 M LiNO₃） 多硫化物溶剂化：简化体系｜UV-vis（LiS₃• 自由基）、MD 团簇分布（🔶 测量液组成未核） 硫利用与可逆性：简化体系｜Li‖碳纸 GITT 充电第 V 段：DOL/DME 充电末仍留大量长链多硫化物 锂负极可逆性：相关量（电池内）｜T1 电池第 100 圈后 R_SEI 更大；另有 Li‖Cu CE、锂片浸泡（简化体系） | Li⁺ 溶剂化 → 锂负极可逆性：间接 多硫化物溶剂化 → 硫利用与可逆性：间接 多硫化物溶剂化 → 锂负极可逆性：间接 硫利用与可逆性 → 寿命/容量保持：间接 锂负极可逆性 → 寿命/容量保持：间接 | 间接 | 寿命/容量保持：✅ 一致｜T1 寿命（开始快速衰减的圈数 / 循环寿命）变坏：55 vs >180 圈 | Strong Li+ solvation and strong LiPS solvation in DOL/DME trigger poor sulfur reversibility and severe Li anode degradation | ✅
S39 | M2 | F4 vs DD | F4 负极稳定、寿命长 | Li⁺ 溶剂化 更弱 → 锂负极可逆性 提高 → 寿命/容量保持 变好〔T1〕；多硫化物溶剂化 更弱 → 锂负极可逆性 提高 → 寿命/容量保持 变好〔T1〕 | Li⁺ 溶剂化 ← “moderate Li+ solvation” 多硫化物溶剂化 ← “weak LiPS solvation” 锂负极可逆性 ← “stabilizes the Li anode” | Li⁺ 溶剂化：简化体系｜¹⁹F NMR、MD（无 LiNO₃ 单盐溶液） 多硫化物溶剂化：简化体系｜UV-vis、MD（🔶 测量液组成未核） 锂负极可逆性：相关量（电池内）｜T1 第 100 圈后 R_SEI 更小；Li‖Cu CE 98.25%（简化体系） | Li⁺ 溶剂化 → 锂负极可逆性：间接 多硫化物溶剂化 → 锂负极可逆性：间接 锂负极可逆性 → 寿命/容量保持：间接 | 间接 | 寿命/容量保持：✅ 一致｜T1 寿命（开始快速衰减的圈数 / 循环寿命）变好：>180 vs 55 圈 | the smaller SEI resistance (RSEI) in DOL/F4DEE and DOL/TTE than DOL/DME indicates the benefit of weakened Li+ and LiPS solvation on Li anode LiPS solvation also suppresses parasitic corrosion reactions on the Li metal DOL/F4DEE stabilizes the Li anode with moderate Li+ solvation and weak LiPS solvation | ✅✅✅
S39 | M3 | F4 vs DD | 多硫化物溶剂化变弱后，正极容量差别来自热力学而非动力学 | 多硫化物溶剂化 更弱 → 正极转化动力学 不变；多硫化物溶剂化 更弱 → 多硫化物短链化 增强 | 多硫化物溶剂化 ← “weaker LiPS solvation” 正极转化动力学 ← “noncorrelation between LiPS solvation and LiPS oxidation kinetics” 多硫化物短链化 ← “shift LiPS disproportionation equilibrium toward the formation of shorter-chain LiPS” | 多硫化物溶剂化：简化体系｜UV-vis、MD 正极转化动力学：简化体系｜Li‖碳纸 GITT（0.1 M Li₂S₆ 溶液正极）放电、充电过电位相近 多硫化物短链化：简化体系｜同一 GITT 第 II 段容量 900 vs 500 mAh/g（TT 400）；歧化平衡机理引用文献 | 多硫化物溶剂化 → 正极转化动力学：间接 多硫化物溶剂化 → 多硫化物短链化：间接 | 间接 | （不落到电池表现） | Li¦¦CP GITT shows similar overpotential across various LiPS solvations the capacity difference in these electrolytes is mainly attributed to LiPS conversion thermodynamics rather than kinetics electrolytes with weaker LiPS solvation shift LiPS disproportionation equilibrium toward the formation of shorter-chain LiPS species | ✅✅✅ | 作者自称与“弱溶剂化动力学差”的常规观点不同；只在溶液正极电池里测，没落到 Li‖S 测试
S39 | M4 | F4 vs DD | 全电池 GITT 过电位随溶解度降低而升高 | 多硫化物溶解度 更低 → 正极转化动力学 变慢 → 倍率/过电位 变坏〔T2〕 | 多硫化物溶解度 ← “LiPS solubility decreased” 正极转化动力学 ← “LiPS redox kinetics” | 多硫化物溶解度：简化体系｜Li₂S₆ 在无盐混合溶剂中 0.38 vs 1.0 M 正极转化动力学：由表现反推｜T2 GITT 过电位 | 多硫化物溶解度 → 正极转化动力学：间接 正极转化动力学 → 倍率/过电位：间接 | 间接 | 倍率/过电位：✅ 一致｜T2 过电位（GITT 过电位）变坏：作者定性 | higher GITT overpotentials were observed as the LiPS solubility decreased DOL/F4DEE outperforms DOL/TTE in LiPS redox kinetics due to its higher LiPS solubility | ✅✅ | 同一篇里：溶解度降低 → 全电池动力学变差（M4）；溶剂化变弱 → 溶液正极动力学不变（M3）。作者据此说溶解度与溶剂化可以解耦
S39 | M5 | TT vs DD | DOL/TTE 容量低 | 多硫化物溶解度 更低 → 硫利用与可逆性 降低 → 首圈/初期容量 变坏〔T1〕 | 多硫化物溶解度 ← “low LiPS solubility” 硫利用与可逆性 ← “poor sulfur active material utilization” | 多硫化物溶解度：简化体系｜无盐混合溶剂中 0.22 vs 1.0 M 硫利用与可逆性：由表现反推｜容量低 | 多硫化物溶解度 → 硫利用与可逆性：间接 硫利用与可逆性 → 首圈/初期容量：间接 | 间接 | 首圈/初期容量：✅ 一致｜T1 首圈容量（0.05 C 化成 / 0.1 C 循环初期）变坏：作者定性 | DOL/TTE continuously suffers from poor sulfur active material utilization due to low LiPS solubility | ✅
S39 | M6 | DD vs F4 | DOL/DME 第 100 圈后体相电阻剧增 | 电解液组分消耗 加快 → 阻抗 变坏〔T1〕 | 电解液组分消耗 ← “electrolyte dry-out” | 电解液组分消耗：未测｜没测电解液余量 | 电解液组分消耗 → 阻抗：只是说法 | 只是说法 | 阻抗：✅ 一致｜T1 阻抗（R_bulk）（第 100 圈后）变坏：作者定性（原表按 B 相对 A 记，已反过来） | which may come from electrolyte dry-out | ✅

## 跨文献①环节汇总
层级 | 统一写法 | 篇数 | 直接 | 间接 | 只是说法 | 文献与证据 | 同一环节的其他说法 | 归并说明 | 复核 ✍
性质 → 性质 | Li⁺ 溶剂化 更弱 → 多硫化物溶剂化 更弱 | 1 | 1 | 0 | 0 | S21-M1（T60 vs T0，直接） ★ | — | 多硫化物团簇化 归并为 多硫化物溶剂化
性质 → 过程 | 多硫化物溶剂化 更弱 → 正极转化动力学 变慢 | 1 | 0 | 1 | 0 | S11-M2（E30 vs E20，间接） | 多硫化物溶剂化 更弱 → 正极转化动力学 加快：S21；多硫化物溶剂化 更弱 → 正极转化动力学 不变：S39
性质 → 过程 | 多硫化物溶剂化 更弱 → 正极转化动力学 加快 | 1 | 0 | 1 | 0 | S21-M1（T60 vs T0，间接） ★ | 多硫化物溶剂化 更弱 → 正极转化动力学 变慢：S11；多硫化物溶剂化 更弱 → 正极转化动力学 不变：S39 | 多硫化物团簇化 归并为 多硫化物溶剂化
性质 → 过程 | 多硫化物溶剂化 更弱 → 正极转化动力学 不变 | 1 | 0 | 1 | 0 | S39-M3（F4 vs DD，间接） | 多硫化物溶剂化 更弱 → 正极转化动力学 变慢：S11；多硫化物溶剂化 更弱 → 正极转化动力学 加快：S21
性质 → 过程 | Li⁺ 溶剂化 更弱 → 锂负极可逆性 提高 | 2 | 1 | 1 | 0 | S33-M1（TFTFE vs DME，直接）；S33-M5（TFTFE vs DME，只是说法）；S39-M1（DD vs F4，间接）；S39-M2（F4 vs DD，间接） | —
性质 → 过程 | Li⁺ 溶剂化 更弱 → 电解液组分消耗 减少 | 1 | 1 | 0 | 0 | S33-M1（TFTFE vs DME，直接） | —
性质 → 过程 | Li⁺ 溶剂化 更弱 → 硫利用与可逆性 降低 | 1 | 0 | 1 | 0 | S33-M3（TFOFE vs TFTFE，间接） | —
性质 → 过程 | 多硫化物溶剂化 更弱 → 多硫化物短链化 增强 | 1 | 0 | 1 | 0 | S39-M3（F4 vs DD，间接） | —
性质 → 过程 | 多硫化物溶剂化 更弱 → 硫利用与可逆性 提高 | 1 | 0 | 1 | 0 | S39-M1（DD vs F4，间接） | —
性质 → 过程 | 多硫化物溶剂化 更弱 → 穿梭与多硫化物–锂寄生反应 减轻 | 1 | 0 | 1 | 0 | S11-M1（E0 vs E20，间接） | —
性质 → 过程 | 多硫化物溶剂化 更弱 → 锂负极可逆性 提高 | 1 | 0 | 1 | 0 | S39-M1（DD vs F4，间接）；S39-M2（F4 vs DD，间接） | —
性质 → 过程 | 多硫化物溶解度 更低 → 正极转化动力学 变慢 | 1 | 0 | 1 | 0 | S39-M4（F4 vs DD，间接） | —
性质 → 过程 | 多硫化物溶解度 更低 → 硫利用与可逆性 降低 | 1 | 0 | 1 | 0 | S39-M5（TT vs DD，间接） | —
性质 → 过程 | 多硫化物溶解度 更低 → 穿梭与多硫化物–锂寄生反应 减轻 | 1 | 0 | 1 | 0 | S21-M2（T0 vs T60，间接） | —
性质 → 过程 | 溶剂腐蚀锂 更轻 → 锂负极可逆性 提高 | 1 | 0 | 0 | 1 | S33-M2（ETFE vs DME，只是说法） | —
性质 → 过程 | 离子电导率 更低 → 正极转化动力学 变慢 | 1 | 0 | 0 | 1 | S21-M3（T70 vs T60，只是说法） | —
性质 → 表现 | 离子电导率 相当 → 首圈/初期容量 相当 | 1 | 0 | 1 | 0 | S33-M4（TFTFE vs DME，间接） | —
过程 → 表现 | 正极转化动力学 变慢 → 倍率/过电位 变坏 | 2 | 0 | 2 | 0 | S21-M1（T60 vs T0，间接）；S21-M3（T70 vs T60，间接）；S39-M4（F4 vs DD，间接） | —
过程 → 表现 | 正极转化动力学 变慢 → 首圈/初期容量 变坏 | 2 | 0 | 2 | 0 | S11-M2（E30 vs E20，间接）；S21-M1（T60 vs T0，间接） | —
过程 → 表现 | 硫利用与可逆性 降低 → 寿命/容量保持 变坏 | 2 | 0 | 2 | 0 | S33-M3（TFOFE vs TFTFE，间接）；S39-M1（DD vs F4，间接） | —
过程 → 表现 | 穿梭与多硫化物–锂寄生反应 减轻 → 寿命/容量保持 变好 | 2 | 0 | 2 | 0 | S11-M1（E0 vs E20，间接）；S21-M2（T0 vs T60，间接） | —
过程 → 表现 | 锂负极可逆性 降低 → 寿命/容量保持 变坏 | 2 | 1 | 1 | 0 | S33-M1（TFTFE vs DME，直接）；S33-M2（ETFE vs DME，直接）；S33-M5（TFTFE vs DME，只是说法）；S39-M1（DD vs F4，间接）；S39-M2（F4 vs DD，间接） | —
过程 → 表现 | 正极转化动力学 变慢 → 寿命/容量保持 变坏 | 1 | 0 | 1 | 0 | S11-M2（E30 vs E20，间接） | —
过程 → 表现 | 电解液组分消耗 减少 → 寿命/容量保持 变好 | 1 | 1 | 0 | 0 | S33-M1（TFTFE vs DME，直接） | —
过程 → 表现 | 电解液组分消耗 减少 → 阻抗 变好 | 1 | 0 | 0 | 1 | S39-M6（DD vs F4，只是说法） | —
过程 → 表现 | 硫利用与可逆性 降低 → 首圈/初期容量 变坏 | 1 | 0 | 1 | 0 | S39-M5（TT vs DD，间接） | —
过程 → 表现 | 穿梭与多硫化物–锂寄生反应 减轻 → 库仑效率 变好 | 1 | 0 | 1 | 0 | S21-M2（T0 vs T60，间接） | —

## 跨文献②机制矛盾
说法 | 文献-链 | A vs B | 梯度位置 | 起点怎么测 | 终点怎么测 | 环节证据 | 多硫化物溶解度 | 表现所在测试的 LiNO₃ | 原句 | 复核 ✍
【多硫化物溶剂化 → 正极转化动力学】不同论文说法不同
多硫化物溶剂化 更弱 → 正极转化动力学 变慢 | S11-M2 | E30 vs E20 | E30 第 4/4 档（30%）；E20 第 3/4 档（20%） | 多硫化物溶剂化：直接测（电解液本体）｜Li₂S₈ 溶解度 1.8 vs 2.6 M[S]；DFT、MD | 正极转化动力学：简化体系｜Li¦Li₂S₈ 溶液正极电池 2.05 V 恒电位：Li₂S 沉积容量 71 vs 89 mAh/g；CV | 间接 | A 1.8 / B 2.6 M[S] | T2：各配方自带 2 wt% | exhibits a cliff-like capacity drop after 30 cycles with the lowest initial specific capacity of 778 mAhg 1 due to the sluggish cathode kinetics
多硫化物溶剂化 更弱 → 正极转化动力学 加快 | S21-M1 | T60 vs T0 | T60 第 3/5 档（60%）；T0 第 1/5 档（0%） | 多硫化物团簇化：直接测（电解液本体）｜¹⁹F/⁷Li NMR、Raman（电池电解液加 20 mmol/L Li₂S₄ 或 Li₂S₆）；MLMD 模拟 | 正极转化动力学：简化体系｜Li‖Li₂S₆ 碳纸 2.08 V 恒电位：T60 沉积 434 mAh/g，T0 过电位大无法沉积；PITT 拟合为 3D 沉积；CV | 间接 | A 247 / B 未测 mmol/L[S] | T1：各配方都不含 | 多硫化物团簇化 归并为 多硫化物溶剂化 which directly evidences the formation of a cluster state between polysulfides and TFSI
多硫化物溶剂化 更弱 → 正极转化动力学 不变 | S39-M3 | F4 vs DD | F4 第 2/3 档（F4DEE）；DD 第 1/3 档（DME） | 多硫化物溶剂化：简化体系｜UV-vis、MD | 正极转化动力学：简化体系｜Li‖碳纸 GITT（0.1 M Li₂S₆ 溶液正极）放电、充电过电位相近 | 间接 | A 0.38 / B 1.0 M | （不落到电池测试） | Li¦¦CP GITT shows similar overpotential across various LiPS solvations

## 跨文献③两侧拼接
文献 | 梯度（溶剂化由强到弱） | 作者的设计主张 | 强溶剂化一侧的短板 | 弱溶剂化一侧的短板 | 其他因素 | Li⁺ 溶剂化与溶解度是否一起变 | 短板链所在测试的 LiNO₃ | 复核 ✍
S11 | HFE 体积分数：E0 → E10 → E20 → E30 | 折中：最优 E20（依据 M1、M2）“a capacity retention of 78.5% due to the balanced cathode and anode kinetics” | M1 穿梭（间接） | M2 正极侧（间接） | — | 无法判断（Li⁺ 溶剂化或溶解度没有两个以上共同配方的排序） | M1 T2：各配方自带 2 wt% M2 T2：各配方自带 2 wt%
S21 | DTL 体积分数：T0 → T50 → T60 → T70 → T80 | 作者没有明确的折中/解耦说法 | M1 正极侧（间接） M2 穿梭（间接） | M3 正极侧（只是说法） | — | 无法判断（Li⁺ 溶剂化或溶解度没有两个以上共同配方的排序） | M1 T1：各配方都不含 M2 T4：各配方都不含；T1：各配方都不含 M3 T2：T0、T60 都不含
S33 | 氟化醚共溶剂种类（按 Li⁺ 溶剂化由强到弱）：DME → ETFE → BTFE → TFTFE → TFOFE | 折中：最优 TFTFE（依据 M1、M3）“sulfur redox kinetics and LMA reversibility must be balanced, with moderately solvating electrolytes being particularly suitable for achieving this” | M1 电解液消耗、负极侧（直接） M5 负极侧（只是说法） | M3 正极侧（间接） | M2 负极侧（只是说法）：起点 溶剂腐蚀锂 M4 （无过程节点）（间接）：表现相当，不判 | 同向（5 个配方）：这篇里两者一起变，分不开 | M1 T1：配方自带 M3 T1：配方自带 M5 T5：配方自带；T6：配方自带
S39 | 第二溶剂种类（按 Li⁺ 溶剂化和多硫化物溶解度由强到弱）：DD → F4 → TT | 折中：最优 F4（依据 M1、M2、M4）“Overall, the DOL/F4DEE electrolyte balances sulfur cathode kinetics and lithium anode stability through optimized Li+ and LiPS solubility and solvation” 解耦：最优 F4（依据 M3、M4）“These results validate the effectiveness of our electrolyte design by decoupling the LiTFSI/LiPS solubility and Li+/LiPS solvation” | M1 正极侧、负极侧（间接） M2 负极侧（间接） | M4 正极侧（间接） M5 正极侧（间接） | M3 正极侧（间接）：未落到电池表现 M6 电解液消耗（只是说法）：起点 电解液组分消耗 | 同向（3 个配方）：这篇里两者一起变，分不开 | M1 T1：各配方 0.2 M M2 T1：各配方 0.2 M M4 T2：各配方 0.2 M M5 T1：各配方 0.2 M
汇总：强溶剂化一侧的短板 | 4 篇，只演示格式，不下结论 |  | 穿梭：2 篇（S11 间接、S21 间接） 正极侧：2 篇（S21 间接、S39 间接） 负极侧：2 篇（S33 直接、S39 间接） 电解液消耗：1 篇（S33 直接）
汇总：弱溶剂化一侧的短板 | 4 篇，只演示格式，不下结论 |  |  | 正极侧：4 篇（S11 间接、S21 只是说法、S33 间接、S39 间接）

## 机制词表
名称 | 层 | 大类 | 说明 | 归并规则
Li⁺ 溶剂化 | 性质 |  | Li⁺ 与溶剂的配位强弱；阴离子进入 Li⁺ 溶剂化层（接触离子对、聚集体增多）记为溶剂化变弱
多硫化物溶剂化 | 性质 |  | 多硫化物与溶剂的结合强弱（UV-vis 自由基、DFT 结合能、MD）。与“多硫化物溶解度”分开记：S39 明确区分两者
多硫化物溶解度 | 性质 |  | 能溶多少（饱和溶解度实测）
多硫化物团簇化 | 性质 |  | 多硫化物以团簇（与阴离子聚集）形式存在 | 并入 多硫化物溶剂化（反向）：S39 把团簇增强当作多硫化物溶剂化变弱的证据；S21 作者没有这样称呼。跨文献比较时按“团簇增多 = 多硫化物溶剂化变弱”归并，属 AI 判断，待用户定
离子电导率 | 性质 |  | 配位溶剂变少时常随之下降，按溶剂化相关处理
溶剂腐蚀锂 | 性质 |  | 溶剂分子本身与锂的化学反应，不属于溶剂化强弱
正极转化动力学 | 过程 | 正极侧 | 液-液、液-固转化速率；Li₂S 成核与沉积；过电位
多硫化物短链化 | 过程 | 正极侧 | 歧化平衡偏向短链多硫化物（反应路径、热力学），与动力学分开记
硫利用与可逆性 | 过程 | 正极侧 | 活性硫参与反应的比例、循环中可逆转化
穿梭与多硫化物–锂寄生反应 | 过程 | 穿梭 | 多硫化物迁移到负极并与锂反应
锂负极可逆性 | 过程 | 负极侧 | 锂沉积致密、腐蚀少、SEI 稳定、剩余活性锂多
电解液组分消耗 | 过程 | 电解液消耗 | 溶剂、盐、LiNO₃ 分解；电解液干涸
首圈/初期容量 | 表现 |  | 首圈容量、首圈能量密度、初期容量
寿命/容量保持 | 表现 |  | 寿命、容量保持率、衰减率、指定圈数容量
库仑效率 | 表现 |  | 库仑效率
倍率/过电位 | 表现 |  | 倍率容量、过电位
自放电 | 表现 |  | 自放电
阻抗 | 表现 |  | 阻抗
直接测（电池内） | 测量类别 | 直接 | 在该测试的电池里直接测到这个量（如循环后剩余活性锂、QNMR 电解液余量）
直接测（电解液本体） | 测量类别 | 直接 | 性质节点：在与电池配方相同的电解液里测
相关量（电池内） | 测量类别 | 间接 | 在电池里测了相关的量，不是这个量本身（如用 R_SEI 代表负极退化）
简化体系 | 测量类别 | 间接 | 溶液正极电池、Li‖Cu/Li‖Ni、对称电池、去掉 LiNO₃、无盐溶剂等
由表现反推 | 测量类别 | 间接 | 没有单独测，由容量、CE、过电位、寿命推出来
引用他文值 | 测量类别 | 间接 | 数值来自别的论文
未测 | 测量类别 | 只是说法 | 没有对应测量

## 复核表
文献 | 项目 | 原句 | 位置 | 核验 | 复核 ✍
S11 | 成分：E0 | A mixture of DOL/DME (1:1, by vol.) or mixed with 10%, 20% or 30% HFE by volume was first prepared. 1.0 M LiTFSI was then | SI §1.2 | ✅
S11 | 梯度：HFE 体积分数 | electrolytes with different HFE contents (0%, 10%, 20%, and 30%) were prepared with different solvating power (denoted as strong, mid-strong, mid-weak, and weak, respectively) | 正文 p3 | ✅
S11 | 性质：多硫化物溶解度 | Electrolytes without HFE, with 10%, 20%, or 30% HFE by volume can dissolve 4.3, 2.9, 2.6, and 1.8 M[S] Li2S8 at most | 正文 p2 | ✅
S11 | 机理：Li₂S 沉积容量（Li¦Li₂S₈ 电池，2.05 V 恒电位） | Li2S deposition capacities of 161, 98, 89, and 71 | 正文 Fig. 3D 讨论 | ✅
S11 | 机理：SEI 中 S 含量（XPS，不加 LiNO₃，循环 5 圈后） | The S content in SEI decreases in turn for strong (4.18%), mid-strong (2.79%), mid-weak (1.74%), and weak | 正文 Fig. 2D 讨论 | ✅
S11 | 机制链 M1 | The low capacity retention originates from the serious parasitic reactions between Li metal and LiPSs owning to the fast anode kinetics | 正文 Fig. 5C 讨论 | ✅
S11 | 机制链 M2 | exhibits a cliff-like capacity drop after 30 cycles with the lowest initial specific capacity of 778 mAhg 1 due to the sluggish cathode kinetics | 正文 Fig. 5C 讨论 | ✅
S11 | 机制链 M2 | indicating inhibited Li2S deposition with the weak solvation structure | 正文 Fig. 3D 讨论 | ✅
S11 | 设计主张：折中 | a capacity retention of 78.5% due to the balanced cathode and anode kinetics | 正文 Fig. 5C 讨论 | ✅
S11 | 条件：T1 | ultrathin Li anodes of 50 μm (15.0 mm in diameter, 43% excess in theory), high-S-loading cathodes of 4.3 mg cm−2 | SI §1.7 | ✅
S11 | 条件：T1 | 35 µL electrolyte (electrolyte to S (E/S) ratio of 6.1 μL mg−1) | SI §1.7 | ✅
S11 | 条件：T1 | at 0.1, 0.2, 0.3, 0.4, and 0.5 C for rate performance evaluation | SI §1.7 | ✅
S11 | 结果：T1 倍率容量 | Not only a high specific capacity of 1040 mAhg 1 is delivered at 0.1 C ‖ deliver inferior specific capacities successively at each rate ‖ delivers only 956 mAhg 1 at 0.1 C | 正文 Fig. 5A 讨论 | ✅
S11 | 结果：T1 倍率容量 | a satisfactory specific capacity of 874 mAhg 1 can be achieved at a high rate of 0.5 C ‖ exhibits a cliff-like drop to below 243 mAhg 1 at a rate of 0.2 C or higher | 正文 Fig. 5A 讨论 | ✅
S11 | 条件：T2 | at 0.1 C for cycling performance evaluation | SI §1.7 | ✅
S11 | 结果：T2 首圈容量 | initial specific capacity of 887 mAhg 1 ‖ initial specific capacity of 889 mAhg 1 ‖ highest initial specific capacity of 1013 mAhg 1 ‖ the lowest initial specific capacity of 778 mAhg 1 | 正文 Fig. 5C 讨论 | ✅
S11 | 结果：T2 寿命 | an ultra-long cycling lifespan of 146 cycles ‖ delivers a cycling lifespan of 122 cycles ‖ exhibits a rapid drop in capacity after 30 cycles ‖ exhibits a cliff-like capacity drop after 30 cycles | 正文 Fig. 5C 讨论 | ✅
S11 | 结果：T2 库仑效率 | dropping down to 90% at the 38th, 65th, and 106th cycle with strong, mid-strong, and mid-weak solvation | 正文 Fig. 5C、S21 讨论 | ✅
S11 | 条件：T3 | lithium–sulfur (Li–S) cells were assembled with 600 µm Li anodes (16.0 mm in diameter), 1.3 mg cm−2 S cathodes, PP separators (19.0 mm in diameter), and 25 µL electrolyte without LiNO3 | SI §1.4 | ✅
S11 | 条件：T3 | The S cathodes were punched into disks with a diameter of 13.0 mm | SI §1.3 | ✅
S11 | 结果：T3 库仑效率 | solvation structures is 38.2%, 45.4%, 67.1%, and 81.8% | 正文 Fig. 2B 讨论 | ✅
S11 | 条件：T4 | were firstly galvanostatically charged to 2.90 V and then discharged to 2.40, 2.39, 2.38, 2.37, 2.36, 2.35, and 2.34 V step by step | SI §1.4 | ✅
S11 | 结果：T4 穿梭电流 | Successive decline in shuttle current is observed with reduced solvating power of the electrolyte in the voltage range from 2.34 to 2.40 V | 正文 Fig. 2A 讨论 | ✅
S11 | 条件：T5 | S cathodes with a single-side areal S loading of 7.4 mg cm−2 were cut into a size of 4 × 7 cm2 | SI §1.7 | ✅
S11 | 条件：T5 | anodes was 75 µm on a single side and 4 × 7 cm2 in size (25% excess in theory) | SI §1.7 | ✅
S11 | 条件：T5 | A low E/S ratio of 3.5 g gS−1 was employed. The pouch cells were tested at 0.05 C (1 C = 1000 mA g−1) | SI §1.7 | ✅
S11 | 结果：T5 寿命 | delivers a prolonged cycling lifespan of 30 cycles ‖ reduced cycling lifespan of only 19 cycles, and that with the weak solvation structure only cycles normally for the first cycle | 正文 Fig. 6B 讨论 | ✅
S21 | 成分：T0 | dissolved in the mixture solution of DME/THF = 95/5 (v/v) and DME/THF/DTL = 35/5/60 (v/v), denoted as 0DTL electrolyte and 60DTL electrolyte, respectively | 正文 p3 | ✅
S21 | 成分：DD | the traditional Li-S electrolyte composed of 1M LiTFSI in DME and DOL (1:1 v/v) with 1wt% LiNO3 was purchased from DoDoChem | SI 材料 | ✅
S21 | 梯度：DTL 体积分数 | The numbers represent the volume fraction of DTL in electrolytes | 正文 p3 | ✅
S21 | 性质：Li⁺ 溶剂化 | the coordination of lithium ions with TFSI−anions is enhanced with increasing DTL volume fraction | 正文 Fig. 1d 讨论 | ✅
S21 | 性质：多硫化物溶解度 | the solubility of sulfur atoms in 50DTL, 60DTL, and 70DTL was 305, 247, and 101 mmol L−1 | 正文 Fig. 1c 讨论 | ✅
S21 | 性质：离子电导率 | the sharp decrease in electrolyte ionic conductivity caused by decreasing coordinated solvents in 70DTL electrolyte | 正文 Fig. 3 讨论 | ✅
S21 | 机理：Li₂S 恒电位沉积容量（Li‖Li₂S₆ 电池，碳纸，40 µL） | The highest deposition capacity of Li2S (434 mAh g−1) was observed in 60DTL electrolytes | 正文 Fig. 3f 讨论 | ✅
S21 | 机理：两段放电平台容量比 Q2/Q1（0.1 C 首两圈） | the value of Q2/Q1 of 60DTL electrolyte increases from 2.27 to 2.86 | 正文 Fig. S14d 讨论 | ✅
S21 | 机制链 M1 | which directly evidences the formation of a cluster state between polysulfides and TFSI | 正文 Fig. 2h–i 讨论 | ✅
S21 | 机制链 M1 | the deposition process in 0DTL electrolyte could not proceed due to the large overpotential | 正文 Fig. 3f 讨论 | ✅
S21 | 机制链 M1 | 60DTL electrolyte can regulate the 3D deposition of Li2S | 正文 p9 | ✅
S21 | 机制链 M2 | Cells using 0DTL electrolytes exhibit rapid capacity decay due to the severe shuttle eﬀect | 正文 Fig. 5d 讨论 | ✅
S21 | 机制链 M3 | the sharp decrease in electrolyte ionic conductivity caused by decreasing coordinated solvents in 70DTL electrolyte rather hinders the conversion reaction | 正文 Fig. 3 讨论 | ✅
S21 | 机制链 M3 | a significant decrease in the peak current of the second reduction peak was observed | 正文 Fig. 3 讨论 | ✅
S21 | 条件：T1 | the areal sulfur loading was about 1.2 mgs cm-2. CR2025 coin cells was assembled | SI 电池组装 | ✅
S21 | 条件：T1 | The electrolyte amount of conventional Li-S cells was kept at 35 μl and the E/S was 14.6 μl mgs−1. | SI 电池组装 | ✅
S21 | 条件：T1 | The lithium metal foils (≥99.9%, Ф15.6 × 1.0 mm) | SI 材料 | ✅
S21 | 条件：T1 | The Li-S batteries were galvanostatically cycled with the voltage ranging from 1.2 V to 3.2 V | SI 测试 | ✅
S21 | 结果：T1 首圈容量 | was increased from 1002 to 1371 mAh g−1 at 0.1 C ‖ Cells with 60DTL electrolyte have the lowest overpotential and highest discharge capacity | 正文 Fig. 4a 讨论；Fig. S14 | ✅
S21 | 结果：T1 过电位 | the overpotential was reduced from 173 to 116 mV | 正文 Fig. 4a 讨论 | ✅
S21 | 结果：T1 库仑效率 | is increased from 76.3% to 99.6% due to the eﬀective inhibition of the shuttle eﬀect | 正文 Fig. 4a 讨论 | ✅
S21 | 条件：T2 | The cells were activated at 0.1 C for 2 cycles in advance before being texted under the high current density | SI 测试 | ✅
S21 | 结果：T2 倍率容量 | The speciﬁc capacities of cells with 60DTL were 1371, 1164, 1078, 998, 914, 841, and 702 mAh g−1 at 0.1, 0.2, 0.5, 1, 2, 3, and 5 C ‖ cells with 0DTL can only realize capacities of 1116, 787, 707, 624, 569, 510, and 302 mAh g−1 | 正文 Fig. 5a 讨论 | ✅
S21 | 结果：T2 倍率容量（0.1 C（第 3 圈，图 5a）） | {"T0": 930, "T50": 996, "T60": 1269, "T70": 1160, "T80": 1090} | 图 5a | 🖼 读图
S21 | 结果：T2 倍率容量（1 C（第 18 圈，图 5a）） | {"T0": 606, "T50": 764, "T60": 996, "T70": 857, "T80": 924} | 图 5a | 🖼 读图
S21 | 结果：T2 倍率容量（5 C（第 33 圈，图 5a）） | {"T0": 301, "T50": 614, "T60": 708, "T70": 205} | 图 5a | 🖼 读图
S21 | 结果：T3 倍率容量 | cells with 60DTL electrolytes still have higher speciﬁc capacities | 正文 p8；Fig. S19 | ✅
S21 | 结果：T4 容量保持率 | The capacity retention of cells with 60DTL and 0DTL after 200 cycles at 1 C was 90.6% and 12.2%, respectively. | 正文 Fig. 5d 讨论 | ✅
S21 | 结果：T4 指定圈数容量 | with a capacity of 640 mAh g−1 after 400 cycles ‖ DOL/DME electrolyte only has a Coulombic eﬃciency of 76% and a speciﬁc capacity of 230 mAh g−1 after 400 cycles | 正文 Fig. 5d、S20a 讨论 | ✅
S21 | 结果：T4 初期容量（1 C 第 10 圈（图 5d）） | {"T0": 760, "T60": 908} | 图 5d | 🖼 读图
S21 | 条件：T5 | For the electrolyte with LiNO3, the charge/discharge voltage interval for lithium-sulfur batteries is 1.7 V-2.8 V | SI 测试 | ✅
S21 | 结果：T5 衰减率 | The cell with 60DTL electrolyte still has a capacity of 639 mAh g−1 after 600 cycles at 1 C, and the capacity degradation is reduced from 50.65% to 29.86% | 正文 Fig. S23 讨论 | ✅
S21 | 结果：T6 自放电 | after 100 h resting, with a capacity loss of only 4.5%. ‖ was dropped from 955 to 460 mAh g−1, with a capacity loss of 51.8% | 正文 Fig. 4g–h 讨论 | ✅
S21 | 条件：T7 | For Li-S cells with high sulfur loading, the E/S was kept at about 5.0 μl mgs−1. | SI 电池组装 | ✅
S21 | 条件：T7 | so 1 wt% LiNO3 was added to the 0DTL electrolyte and 60DTL electrolyte | SI 电池组装 | ✅
S21 | 结果：T7 寿命 | cells failed to operate after 75 cycles ‖ the cells with 60 DTL still had a speciﬁc capacity of 714 mAh g−1 after 100 cycles | 正文 Fig. S24 讨论 | ✅
S21 | 条件：T8 | The E/S ratio of Li-S cells with 0DTL electrolyte and 60DTL electrolyte was 3.3 and 3.7 μl mg−1, respectively. The battery was tested at 40 ℃. | SI Fig. S25 图注 | ✅
S21 | 结果：T8 寿命 | ultimately the cells failed after eight cycles. In contrast, the 60DTL electrolyte can achieve an area capacity of 4 mAh cm−2 and cycle steadily for 50 cycles | 正文 Fig. S25 讨论 | ✅
S21 | 条件：T9 | Symmetric cells were assembled by using two piece of Li disks (diameter of 15.6 mm) as working and counter electrodes. The amount of electrolyte was 40 μL | SI | ✅
S21 | 结果：T9 寿命 | The 0DTL electrolyte fails to operate after 500 h, while the 60DTL electrolyte can be operated stably for up to 800 h | 正文 Fig. S27 讨论 | ✅
S33 | 成分：DME | The control electrolyte (DME electrolyte) was prepared by dissolving 0.75 m LiFSI and 0.4 m LiNO3 in DME. | 实验部分 | ✅
S33 | 成分：ETFE | LiFSI:LiNO3:DME:cosolvent = 1.9:1.0:18.5:3.8, resulting in a ﬂuorinated solvent volume fraction of ≈20% in the DME-FE electrolyte | 实验部分 | ✅
S33 | 梯度：氟化醚共溶剂种类（按 Li⁺ 溶剂化由强到弱） | the upﬁeld shifts corresponding to Li+ increased in the following order: DME < DME-ETFE < DME-BTFE < DME-TFTFE < DME-TFOFE (Figure S6, Supporting Information), indicating that the Li+ solvating powers decreased in the same order | 正文 Fig. 2 讨论 | ✅
S33 | 性质：Li⁺ 溶剂化 | indicating that the Li+ solvating powers decreased in the same order | 正文 Fig. 2 讨论 | ✅
S33 | 性质：多硫化物溶解度 | the maximum Li2S4 solubility was found to follow the order: DME > DME-ETFE > DME-BTFE > DME-TFTFE > DME-TFOFE | 正文 Fig. 3 讨论 | ✅
S33 | 性质：离子电导率 | The ionic conductivities decreased in the following order: DME > DME-ETFE≈DME-BTFE > DME-TFTFE > DME-TFOFE | 正文 Fig. 2 讨论 | ✅
S33 | 性质：Li⁺ 扩散系数 | the Li+ diﬀusion coeﬃcients were positively correlated with solvating power | 正文 Fig. 2 讨论 | ✅
S33 | 机理：剩余活性锂（T1 电池循环 36 圈后，Li‖SUS 剥离） | the reversibilities followed the order DME-ETFE (3.5 mAh cm−2) < DME (5.1 mAh cm−2) ‖ BTFE (5.4 mAh cm−2) < DME-TFTFE (7.2 mAh cm−2) | 正文 Fig. 6i 讨论 | ✅
S33 | 机理：DME 保留率（T1 电池循环 36 圈后，QNMR） | the percent retentions of DME in the DME, DME-ETFE, DME-BTFE, and DME-TFTFE electrolytes after 36 cycles are 56, 52, 68, and 70% | 正文 Fig. 6j–m 讨论 | ✅
S33 | 机理：FSI⁻ 保留率（同上） | The percent retentions of FSI−in the DME, DME-ETFE, DME-BTFE, and ‖ TFTFE electrolytes were 68, 34, 45, and 73% | 正文 Fig. 6j–m 讨论 | ✅
S33 | 机制链 M1 | This indicates that augmenting anion coordination to Li+ improves the stability of the LMA | 正文 Fig. 4a 讨论 | ✅
S33 | 机制链 M1 | cell lifespan is strongly correlated with LMA reversibility | 正文 Fig. 4b 讨论 | ✅
S33 | 机制链 M1 | capacity drop during cycling is directly associated with electrolyte depletion | 正文 Fig. 6 讨论 | ✅
S33 | 机制链 M2 | The abnormally low remaining Li capacity of the DME-ETFE electrolyte can be attributed to the high chemical corrosion of Li by ETFE | 正文 Fig. 6i 讨论 | ✅
S33 | 机制链 M3 | Despite having the highest LMA reversibility, the DME-TFOFE electrolyte exhibited poor cycling stability, indicating that the reversibility of the sulfur cathode determines the cycling stability when the solvating power of electrolyte is weak | 正文 Fig. 4b 讨论 | ✅
S33 | 机制链 M4 | This can be explained by the similar ionic conductivities of the electrolytes when Li2S4 is present | 正文 Fig. 3c 讨论 | ✅
S33 | 机制链 M5 | This highlights the eﬀectiveness of controlling the solvent structure to improve the lifespan performances of Li–S pouch cells under lean-electrolyte conditions | 正文 Fig. 7 讨论 | ✅
S33 | 设计主张：折中 | sulfur redox kinetics and LMA reversibility must be balanced, with moderately solvating electrolytes being particularly suitable for achieving this | 正文 Fig. 4b 讨论 | ✅
S33 | 条件：T1 | a high S-loaded electrode (3.8 mgs cm−2) obtained from LG Energy Solution Ltd. was used | 实验部分 | ✅
S33 | 条件：T1 | Φ16-mm Li metal (40 μm, China Lithium) was used as the counter electrode | 实验部分 | ✅
S33 | 条件：T1 | 29.4 μL of electrolyte was injected to adjust the E/S ratio to 5 | 实验部分 | ✅
S33 | 条件：T1 | The cells were precycled for two cycles at 0.05 C, and subsequent cycles used 0.1 C. After precycling, these cells were cycled at 0.15 C. | 实验部分 | ✅
S33 | 结果：T1 寿命 | The cycle numbers of the DME-TFTFE, DMEBTFE, DME, DME-ETFE, and DME-TFOFE electrolytes at a capacity retention of 70% were 154, 131, 36, 32, and 31 cycles, respectively | 正文 Fig. 4b 讨论 | ✅
S33 | 结果：T1 首圈容量 | displayed slightly higher overpo-tentials than and similar discharge capacities as the DME elec-trolyte ‖ The DME-TFOFE electrolyte exhibited a 20% smaller dis-charge capacity | 正文 Fig. 3c 讨论 | ✅
S33 | 结果：T1 过电位 | displayed slightly higher overpo-tentials ‖ a larger discharge overvoltage by 0.8 V than the DME electrolyte | 正文 Fig. 3c 讨论 | ✅
S33 | 结果：T2 穿梭电流 | was found to decrease in the following order: DME > weakly solvating electrolyte (DME-TFOFE) > moderately solvating electrolytes (DME-ETFE, DME-BTFE | 正文 Fig. 3e 讨论 | ✅
S33 | 条件：T3 | For the Li–Ni half-cell test using the Aurbach method, Φ12-mm Li foil (40 μm, China Lithium), Φ16-mm Ni foil (Welcos), and a Celgard 2400 separator were used. The amount of injected electrolyte was 30 μL. | 实验部分 | ✅
S33 | 结果：T3 库仑效率 | The Coulombic eﬃciencies of the DME-TFOFE, DME-TFTFE, DME-BTFE, DME-ETFE, and DME electrolytes were measured to be 97.18, 96.81, 96.19, 95.31, and 95.42%, respectively | 正文 Fig. 4a 讨论 | ✅
S33 | 条件：T4 | Li/Ni asymmetric cell operated at 0.2 mA cm−2 with a capacity of 0.2 mAh cm−2 using 15 μL of each electrolyte | 正文 Fig. 4 讨论 | ✅
S33 | 结果：T4 库仑效率 | The average Coulombic eﬃciency over 100 cycles was conﬁrmed to follow the order DME-TFOFE > DME-TFTFE > DME-BTFE > DME-ETFE > DME | 正文；Fig. S26 | ✅
S33 | 条件：T5 | The double-side-coated sulfur cathode on Al foil with 2.5 mgs cm−2 provided by LG Energy Solution Ltd. was used for pouch-cell assembly | 实验部分 | ✅
S33 | 条件：T5 | μm-thick Li foil was cut into 4 × 6 cm2 pieces | 实验部分 | ✅
S33 | 条件：T5 | 336 μL of electrolyte was injected to adjust the E/S ratio to 3.5 | 实验部分 | ✅
S33 | 条件：T5 | with an E/S ratio of 3.5 were precycled at 0.025 C for two cycles and 0.05 C for two additional cycles and subsequently cycled at 0.1 C | 实验部分 | ✅
S33 | 结果：T5 寿命 | TFTFE electrolyte showed 70% capacity retention at the 135th cycle, 25% longer than that of the DME electrolyte | 正文 Fig. 7c 讨论 | ✅
S33 | 结果：T5 首圈能量密度（首圈（图 7c）） | {"DME": 281, "TFTFE": 289} | 图 7c | 🖼 读图
S33 | 条件：T6 | The volume of electrolyte corresponding to an E/S ratio of 2 was 0.825 mL | 实验部分 | ✅
S33 | 条件：T6 | The pouch cells with an E/S ratio of 2 were cycled at 0.0125 C for two cycles, 0.025 C for one cycle, and subsequently cycled at 0.05 C | 实验部分 | ✅
S33 | 结果：T6 寿命 | exhibited stable cycling for 80 cycles, which is over sixfold longer than that of the DME electrolyte | 正文 Fig. 7d 讨论 | ✅
S33 | 结果：T6 首圈能量密度（首圈（图 7d）） | {"DME": 451, "TFTFE": 405} | 图 7d | 🖼 读图
S39 | 成分：DD | The solvent mixtures of DOL/DME (1:1 v/v), DOL/F4DEE (4:1 v/v) and DOL/TTE (4:1 v/v) were prepared in advance. ‖ For Li¦¦S cell construction, 1.0 M LiTFSI and 0.2 M LiNO3 were dissolved in varied solvents. | SI §2 | ✅
S39 | 梯度：第二溶剂种类（按 Li⁺ 溶剂化和多硫化物溶解度由强到弱） | the DOL/F4DEE electrolyte presents moderate Li+ solvation with an anion-dominated solvation structure | 正文 Fig. 1c 讨论 | ✅
S39 | 性质：Li⁺ 溶剂化 | indicating Li+ solvation strength is in the order of DOL/TTE < DOL ≈F4DEE < DOL/DME < DME | 正文 Fig. 1b 讨论 | ✅
S39 | 性质：多硫化物溶解度 | the DOL/F4DEE mixed solvent shows a moderate Li2S6 solubility of 0.38 M, in sharp contrast to 1.0 M in DOL/ DME and 0.22 M in DOL/TTE. | 正文 Fig. 1d 讨论 | ✅
S39 | 性质：离子电导率 | DOL/F4DEE electrolyte possesses a high Li+ conductivity of 3.6 mS cm−1 | 正文 p3 | ✅
S39 | 机理：Li‖碳纸 GITT 第 II 段放电容量（0.1 M Li₂S₆ 溶液正极，1.0 M LiTFSI + 0.1 M LiNO₃） | The DOL/DME cell delivers 900 mAh g−1 on stage II, in sharp contrast to 500 and 400 mAh g−1 in the DOL/F4DEE and DOL/TTE cells | 正文 Fig. 3a 讨论 | ✅
S39 | 机制链 M1 | Strong Li+ solvation and strong LiPS solvation in DOL/DME trigger poor sulfur reversibility and severe Li anode degradation | 正文 Fig. 5d 讨论 | ✅
S39 | 机制链 M2 | the smaller SEI resistance (RSEI) in DOL/F4DEE and DOL/TTE than DOL/DME indicates the benefit of weakened Li+ and LiPS solvation on Li anode | 正文 Fig. 5c 讨论 | ✅
S39 | 机制链 M2 | LiPS solvation also suppresses parasitic corrosion reactions on the Li metal | 正文 p5 | ✅
S39 | 机制链 M2 | DOL/F4DEE stabilizes the Li anode with moderate Li+ solvation and weak LiPS solvation | 正文 Fig. 5d 讨论 | ✅
S39 | 机制链 M3 | Li¦¦CP GITT shows similar overpotential across various LiPS solvations | 正文 Fig. 3a 讨论 | ✅
S39 | 机制链 M3 | the capacity difference in these electrolytes is mainly attributed to LiPS conversion thermodynamics rather than kinetics | 正文 Fig. 3b 讨论 | ✅
S39 | 机制链 M3 | electrolytes with weaker LiPS solvation shift LiPS disproportionation equilibrium toward the formation of shorter-chain LiPS species | 正文 Fig. 3a 讨论 | ✅
S39 | 机制链 M4 | higher GITT overpotentials were observed as the LiPS solubility decreased | 正文 Fig. 5a 讨论 | ✅
S39 | 机制链 M4 | DOL/F4DEE outperforms DOL/TTE in LiPS redox kinetics due to its higher LiPS solubility | 正文 Fig. 5a 讨论 | ✅
S39 | 机制链 M5 | DOL/TTE continuously suffers from poor sulfur active material utilization due to low LiPS solubility | 正文 Fig. 5d 讨论 | ✅
S39 | 机制链 M6 | which may come from electrolyte dry-out | 正文 Fig. 5c 讨论 | ✅
S39 | 设计主张：折中 | Overall, the DOL/F4DEE electrolyte balances sulfur cathode kinetics and lithium anode stability through optimized Li+ and LiPS solubility and solvation | 正文 Fig. 5 讨论 | ✅
S39 | 设计主张：解耦 | These results validate the effectiveness of our electrolyte design by decoupling the LiTFSI/LiPS solubility and Li+/LiPS solvation | 正文 Fig. 5 讨论 | ✅
S39 | 条件：T1 | For Li¦¦S coin cells long-term cycling tests, the galvanostatic cycles include two 0.05 C formation cycles (1 C = 1200 mA gS-1), followed by long-term cycling at 0.1 C with 1.6-2.6 V voltage range. | SI §4 | ✅
S39 | 条件：T1 | 0.1 C cycling S loading: 3.5 mg cm-2 E/S ratio: 10 L mg-1 | SI Fig. S32 图内文字 | ✅
S39 | 条件：T1 | (15.6 mm in diameter and 200 µm in thickness) was purchased from American Elements. | SI §1 | ✅
S39 | 结果：T1 寿命 | resulting in quick capacity fading after only 55 cycles. ‖ These attributes contribute to a highly prolonged Li−S cycle life of over 180 cycles. | 正文 Fig. 5d 讨论 | ✅
S39 | 结果：T1 首圈容量 | The trade-off between cycle life and specific capacity is observed from the long-term cycling at 0.1 C (Figure 5d, Figure S32). ‖ DOL/TTE with poor LiPS solubility results in a depressed second discharge plateau with reduced specific capacity | 正文 Fig. 5b、5d 讨论 | ✅
S39 | 结果：T1 阻抗（R_SEI） | the smaller SEI resistance (RSEI) in DOL/F4DEE and DOL/TTE than DOL/DME | 正文 Fig. 5c 讨论 | ✅
S39 | 结果：T1 阻抗（R_bulk） | The drastic increase of Rbulk in DOL/DME | 正文 Fig. 5c 讨论 | ✅
S39 | 结果：T1 阻抗（R_ct） | DOL/F4DEE and DOL/DME facilitate sulfur redox kinetics owing to LiPS solubility advantages, reflected by a smaller charge transfer resistance (Rct) | 正文 Fig. 5c 讨论 | ✅
S39 | 条件：T2 | 2032-coin cells were assembled with W-scope separator, and certain amount of electrolyte (without LiPS) was added to control E/S = 10 µL mg-1. | SI §4 | ✅
S39 | 条件：T2 | except changing the current density to 0.42 mA cm-2 | SI §4 | ✅
S39 | 结果：T2 首圈容量 | Among the tested electrolytes, DOL/DME delivers the highest discharge capacity (Figure S29) | 正文 Fig. 5a 讨论 | ✅
S39 | 结果：T2 过电位 | higher GITT overpotentials were observed as the LiPS solubility decreased (Figure S30). Notably, DOL/F4DEE outperforms DOL/TTE in LiPS redox kinetics due to its higher LiPS solubility. | 正文 Fig. 5a 讨论 | ✅
S39 | 结果：T3 库仑效率 | Electrolytes with weaker Li+ solvation generally deliver higher CE. Among them, DOL/ F4DEE delivers the highest CE of 98.25% | 正文 Fig. 2a 讨论 | ✅
S39 | 条件：T4 | For Li¦¦S single-layer pouch cell, the same S cathodes were cut into size of 51 × 92 mm2. The thickness of Li metal anode was 50 µm with 53 × 94 mm2 in size. | SI §4 | ✅
S39 | 条件：T4 | A lower E/S ratio of 8 µL mgS-1 was employed. The pouch cells were tested with the same cycling protocol as Li¦¦S coin cells | SI §4 | ✅
S39 | 结果：T4 寿命 | extending the cycle life of both Li−S coin cells and Li−S cells under more demanding cycling conditions | 正文 Fig. 5 讨论 | ✅

## 溶剂表
简称 | 全称 | DN | 介电常数 | 来源 | 原句 | 核验 | 核验说明
DME | 1,2-dimethoxyethane | 20.0 | 5.5 | S21 正文 Fig. 1a 讨论 | 1,2-Dimethoxymethane (DME, DN = 20.0, ɛ = 5.5) | ⚠️ | ⚠️ 原文把 DME 全称写成 Dimethoxymethane；ε 5.5 与常见手册值（约 7.2）不一致，需查原始来源
DOL | 1,3-dioxolane | 21.3 | 7.3 | S21 正文 Fig. 1a 讨论 | 1,3-Dioxane (DOL, DN = 21.3, ɛ = 7.3) | ⚠️ | ⚠️ 原文写成 1,3-Dioxane（应为 1,3-dioxolane），DN 与常见值（约 18）不一致，可能对应的是另一个分子，需查原始来源
DTL | 1,2-dimethylbenzene（邻二甲苯） | 0.1 | 2.6 | S21 正文 Fig. 1a 讨论 | including DTL (DN = 0.1, ɛ = 2.6) | ✅
F4DEE | 1,2-bis(2,2-difluoroethoxy)ethane | 未知 | 未知 | S39 未给出 |  | — | 新合成氟化溶剂，暂无出处
HFE（TTE） | 1,1,2,2-tetrafluoroethyl-2,2,3,3-tetrafluoropropyl ether | 未知 | 未知 | S11 未给出 |  | — | 待查有出处的数值
THF | tetrahydrofuran | 未知 | 未知 | S21 未给出 |  | — | 表样四篇原文未给 DN/介电常数，待查有出处的数值或用本课题计算（另列，不填本列）
ETFE | ethyl 1,1,2,2-tetrafluoroethyl ether | 未知 | 未知 | S33 未给出 |  | — | 表样四篇原文未给 DN/介电常数，待查有出处的数值或用本课题计算（另列，不填本列）
BTFE | bis(2,2,2-trifluoroethyl) ether | 未知 | 未知 | S33 未给出 |  | — | 表样四篇原文未给 DN/介电常数，待查有出处的数值或用本课题计算（另列，不填本列）
TFTFE | 1,1,2,2-tetrafluoroethyl 2,2,2-trifluoroethyl ether | 未知 | 未知 | S33 未给出 |  | — | 表样四篇原文未给 DN/介电常数，待查有出处的数值或用本课题计算（另列，不填本列）
TFOFE | 1H,1H,5H-octafluoropentyl 1,1,2,2-tetrafluoroethyl ether | 未知 | 未知 | S33 未给出 |  | — | 表样四篇原文未给 DN/介电常数，待查有出处的数值或用本课题计算（另列，不填本列）