## 说明
项目 | 说明
这是什么 | 论断式提取表样 v4（10-24 用户定格式）：S11、S21、S33、S39 四篇。AI 辅助提取与核对，用户尚未逐项人工确认。
怎么看 | 先看①一句话结论，再看⑦复核表（只列要人看的项，写明在哪页第几行）；②–⑥ 是对照原文用的明细。
思路 | 篇内定方向、篇间比机制。性能数值只用来判“变好/变坏”，不拿来跨论文比大小；跨文献比较等全部论文提完后单独做，不在本表。
一句话结论 | 一篇一格，固定四行：① 对照（是什么、对照类型）与梯度 ② 性质（只记高低，不判好坏）③ 每个测试一行：条件数值 + 各指标变好/变坏（梯度论文写沿梯度的趋势和最优档）；Li‖S 循环类测试没报告的核心指标写“未报告” ④ 机制：按两侧归纳作者的说法——哪一侧的短板、在哪类过程，以及作者主张（折中/解耦）。
测试 | 条件（电池形式、硫载量、E/S、锂厚、倍率及化成、温度、LiNO₃）全部相同的一组实验算一个测试；有一项不同就拆开。好坏只在同一测试内判。结论里只写报告了的条件，未报告的见③。
方向怎么判 | 有数值：¦A−B¦ ÷ max(A,B) < 5% 记差异小；库仑效率不设阈值，写百分点差。只有作者文字：标“作者定性”。≈、>、< 按区间比，重叠记无法判断。梯度趋势按相邻两档比：逐级变好/变坏、先变好后变坏等。
机制 | 一句原文一行。每句标来源（本文结论 / 与他文一致 / 本文推测 / 转述他文或通用说法）和“这句提到的过程大类”（正极反应 / 多硫化物穿梭 / 负极锂 / 电解液消耗，原句提到哪类就标哪类，可多标）。程序把原句放回原文查引文和推测词，并用关键词核对大类，对不上标 🔶。只靠转述句支撑的说法不算本篇结论。不设证据等级——看原句。
哪一侧的短板 | 程序按梯度位置判：说法里溶剂化较强的配方变坏 → 强溶剂化一侧的短板；较弱的变坏 → 弱溶剂化一侧。起点不是溶剂化（如电导率、溶剂本身腐蚀锂）或没落到电池表现的，归“其他”。
尺子（②配方） | 每个主盐 Li⁺ 分到的配位溶剂分子数 = 配位溶剂的物质的量 ÷ 主盐的物质的量。摩尔比、单溶剂质量摩尔浓度：精确；mol/L：按“溶剂体积 ≈ 溶液体积”粗算。稀释剂（不配位）和 LiNO₃ 不计；含配位能力不明的溶剂（如部分氟化醚）不进尺子，只在篇内比。只在同类电解液、同样的配位溶剂之间可比；配位溶剂不同（如 DOL 换 DME）只能粗比。
电解液类别 | 常规 / 加稀释剂 / 高浓度（主盐 ≥ 3 M 或 3 m）/ 含配位能力不明的溶剂；后面写出配位溶剂。配位能力见附：溶剂表。
N/P | 锂面容量 = 锂厚 × 0.2；设计 N/P 用硫理论容量（硫载量 × 1.675），实测 N/P 用同一测试里对照的实测首圈容量。
读图 | 只读两类图：Li‖S 循环类测试里文字缺的同一测试容量侧，以及梯度上只在图里有数的档。读图值只判方向，复核表里标 🖼，请对照原图。
符号 | ✅ 原文找到 / 🧮 程序换算 / 🖼 读图 / 🔶 需人工确认 / ⚠️ 原文自身矛盾或条件不同 / ❌ 原文找不到。✍ 列由用户填写，AI 不改。
主存储 | json/ 里每篇一个 JSON；本 Excel 由 scripts/step6h_claim_records_v4.py 生成。改数据改 JSON 再重新生成。

## ①一句话结论
文献 | 对照 | 对照类型 | 梯度 | 一句话结论 | 待核数 | 复核 ✍
S11 | DOL/DME 1:1 v/v，LiTFSI 1.0 M，LiNO₃ 2 wt% | 常规醚基准 | HFE 体积分数：0% / 10% / 20% / 30% | 【S11】对照：DOL/DME 1:1 v/v，LiTFSI 1.0 M，LiNO₃ 2 wt%（常规醚基准）；梯度：HFE 体积分数 0% / 10% / 20% / 30%（溶剂化由强到弱）；另有：Em（medium（软包用；原文未写对应 HFE 比例））；每个 Li⁺ 分到的配位溶剂分子数🧮：12.0 / 10.8 / 9.6 / 8.4 性质：多硫化物溶解度（Li₂S₈） 4.3 / 2.9 / 2.6 / 1.8 M[S]，逐级降低；未测：Li⁺ 溶剂化、离子电导率、黏度、离子迁移数。说明：作者称溶剂化能力 strong → mid-strong → mid-weak → weak（指多硫化物溶剂化） 表现： ① 倍率阶梯｜Li‖S 扣式 2032，S 4.3 mg/cm²，E/S 6.1 µL/mg，Li 50 µm，0.1、0.2、0.3、0.4、0.5 C 阶梯，LiNO₃ 各配方自带 2 wt%：倍率容量（0.1 C、0.5 C）：各档都变坏（部分为作者定性） ② 0.1 C 长循环｜Li‖S 扣式 2032，S 4.3 mg/cm²，E/S 6.1 µL/mg，Li 50 µm，0.1 C，LiNO₃ 各配方自带 2 wt%：首圈容量（0.1 C 循环首圈）随梯度变坏；寿命（循环圈数）先变好后变坏，20% 最好；库仑效率（CE 降到 90% 时的圈数）逐级变好（30% 未报告）（未报告：过电位） ③ 不加 LiNO₃ 的循环（测库仑效率）｜Li‖S 电池（型号未写），S 1.3 mg/cm²，E/S 14.5 µL/mg，Li 600 µm，0.1 C，室温，LiNO₃ 配方中去掉 LiNO₃（各配方都不加）：库仑效率（首圈）逐级变好（未报告：首圈容量、寿命或保持率、过电位） ④ 穿梭电流（不加 LiNO₃，2.34–2.40 V 恒电位）｜Li‖S 电池（同 T3），S 1.3 mg/cm²，E/S 14.5 µL/mg，Li 600 µm，先充到 2.90 V，再逐级恒电位 2.40→2.34 V 各 1 h，室温，LiNO₃ 配方中去掉 LiNO₃（各配方都不加）：穿梭电流（2.34–2.40 V 稳态电流）：各档都变好（作者定性）（作者排序：随溶剂化变弱逐级降低（数值只在图中）） ⑤ 软包｜Li‖S 软包（4×7 cm²，双面正极、双面锂），S 7.4 mg/cm²，E/S 3.5 g/g（质量基），Li 75 µm，0.05 C，LiNO₃ 各配方自带 2 wt%：寿命（循环圈数）：Em 变好，30% 变坏（未报告：首圈容量、库仑效率、过电位） 机制： 强溶剂化一侧的短板〔负极锂、多硫化物穿梭〕：多硫化物溶剂化强时负极动力学快，多硫化物与锂副反应重，负极失效快、寿命短（M1）；溶剂化越弱，穿梭电流逐级降低，多硫化物与锂的副反应减少（M3） 弱溶剂化一侧的短板〔正极反应〕：多硫化物溶剂化越弱，正极液–液、液–固转化越慢；最弱端首圈容量最低、30 圈后骤降（M2） 作者主张：折中，最优 20% | 3
S21 | DME/THF 95:5 v/v，LiTFSI 1 mol/L | 不含 LiNO₃ 的自配对照（另有 DOL/DME 对照 DD） | DTL 体积分数：0% / 50% / 60% / 70% / 80% | 【S21】对照：DME/THF 95:5 v/v，LiTFSI 1 mol/L（不含 LiNO₃ 的自配对照（另有 DOL/DME 对照 DD））；梯度：DTL 体积分数 0% / 50% / 60% / 70% / 80%（溶剂化由强到弱）；另有：DD（DOL/DME（自配不含 LiNO₃，或商品含 1 wt% LiNO₃，见各测试））；每个 Li⁺ 分到的配位溶剂分子数🧮：9.8 / — / 4.0 / — / —（— = 溶剂比例未报告） 性质：Li⁺ 溶剂化：60% 更弱（相对 0%）；多硫化物溶解度（硫原子（Li₂S₆ 溶解实验）） — / 305 / 247 / 101 / — mmol/L[S]，逐级降低；离子电导率：70% 更低（相对 0%）；未测：黏度、离子迁移数。说明：数字为 DTL（非配位溶剂）体积分数；作者称 DTL 越多溶剂化能力越弱 表现： ① 0.1 C 首两圈｜Li‖S 扣式 2025，S 1.2 mg/cm²，E/S 14.6 µL/mg，Li 1000 µm，0.1 C，LiNO₃ 各配方都不含：首圈容量（0.1 C 首圈）：60% 变好，作者称 60% 最好；过电位（0.1 C 首两圈）：60% 变好，作者称 60% 最好；库仑效率（首圈）：60% 变好（未报告：寿命或保持率） ② 倍率阶梯 0.1–5 C｜Li‖S 扣式 2025，S 1.2 mg/cm²，E/S 14.6 µL/mg，Li 1000 µm，0.1、0.2、0.5、1、2、3、5 C 阶梯，LiNO₃ T0、T60 都不含：倍率容量（0.1 C、1 C、5 C）：60% 变好；倍率容量（0.1 C（第 3 圈，图 5a））（读图）先变好后变坏，60% 最好；倍率容量（1 C（第 18 圈，图 5a））（读图）有起伏，60% 最好；倍率容量（5 C（第 33 圈，图 5a））（读图）先变好后变坏，60% 最好（80% 未报告） ③ 倍率阶梯（对比商品 DOL/DME）｜Li‖S 扣式 2025，S 1.2 mg/cm²，E/S 14.6 µL/mg，Li 1000 µm，0.1–5 C 阶梯，LiNO₃ T60 不含；DD 1 wt%（商品电解液）：倍率容量（0.1–5 C 各档）：60% 比 DD 变好（作者定性） ④ 1 C 长循环（不含 LiNO₃）｜Li‖S 扣式 2025，S 1.2 mg/cm²，E/S 14.6 µL/mg，Li 1000 µm，1 C，LiNO₃ 各配方都不含：容量保持率（1 C 第 200 圈）：60% 变好；指定圈数容量（1 C 第 400 圈）：60% 比 DD 变好；初期容量（1 C 第 10 圈（图 5d））（读图）：60% 变好（未报告：库仑效率、过电位） ⑤ 1 C 长循环（各配方另加 1 wt% LiNO₃）｜Li‖S 扣式 2025，S 1.2 mg/cm²，E/S 14.6 µL/mg，Li 1000 µm，1 C，LiNO₃ 各配方另加 1 wt%：衰减率（1 C 600 圈累计容量损失）：60% 变好（未报告：首圈容量、库仑效率、过电位） ⑥ 静置 100 h 自放电｜Li‖S 扣式 2025，S 1.2 mg/cm²，E/S 14.6 µL/mg，Li 1000 µm，未报告，LiNO₃ 各配方都不含：自放电（静置 100 h 容量损失）：60% 变好 ⑦ 高载量贫液（E/S 5.0）｜Li‖S 扣式 2025，E/S 5.0 µL/mg，Li 1000 µm，0.1 C，LiNO₃ 各配方另加 1 wt%：寿命（失效圈数）：60% 变好（未报告：首圈容量、库仑效率、过电位） ⑧ 极贫液（40 °C）｜Li‖S 扣式 2025，E/S T0 3.3；T60 3.7 µL/mg，Li 1000 µm，0.1 C，40 °C，LiNO₃ 各配方另加 1 wt%：⚠️ A、B 条件不同（E/S A 3.7 vs B 3.3），不判（未报告：首圈容量、寿命或保持率、库仑效率、过电位） ⑨ Li‖Li 对称电池｜Li‖Li 扣式，Li 1000 µm，1 mA/cm²，1 mAh/cm²，LiNO₃ 各配方都不含：寿命（失效前时间）：60% 变好 机制： 强溶剂化一侧的短板〔正极反应、多硫化物穿梭、负极锂〕：Li⁺ 溶剂化变弱，多硫化物与 TFSI⁻ 形成团簇，Li₂S 沉积加快（三维沉积），首圈容量高、过电位低（M1）；多硫化物溶解度高时穿梭重、锂负极不稳定，容量衰减快、首圈库仑效率低（M2） 其他说法〔正极反应〕：DTL 增到 70% 时电导率骤降，反而阻碍转化（作者推测）（M3） | 12
S33 | DME，LiFSI 0.75 m，LiNO₃ 0.4 m | 其他（单溶剂 DME + LiFSI + LiNO₃） | 氟化醚共溶剂种类（按 Li⁺ 溶剂化由强到弱）：DME / ETFE / BTFE / TFTFE / TFOFE | 【S33】对照：DME，LiFSI 0.75 m，LiNO₃ 0.4 m（其他（单溶剂 DME + LiFSI + LiNO₃））；梯度：氟化醚共溶剂种类（按 Li⁺ 溶剂化由强到弱） DME / ETFE / BTFE / TFTFE / TFOFE；每个 Li⁺ 分到的配位溶剂分子数🧮：14.8 / — / — / — / —（— = 含配位能力不明的溶剂，未进尺子）；LiFSI : 溶剂化溶剂🧮：0.068 / 0.103 / 0.103 / 0.103 / 0.103（含 m 换算，🔶 m 含义待核） 性质：Li⁺ 溶剂化（由强到弱）：DME > ETFE > BTFE > TFTFE > TFOFE；多硫化物溶解度（Li₂S₄（加 0.5 m 后取上清液））（由高到低）：DME > ETFE > BTFE > TFTFE > TFOFE；离子电导率（由高到低（不含多硫化物）；含 Li₂S₄ 时 DME、ETFE、BTFE、TFTFE 相当）：DME > ETFE≈BTFE > TFTFE > TFOFE；Li⁺ 扩散系数（随溶剂化变弱而降低（原文：与溶剂化能力正相关））：DME > ETFE > BTFE > TFTFE > TFOFE；未测：黏度、离子迁移数。说明：排序依据 ⁷Li NMR 高场位移；Li₂S₄ 最大溶解度也是同一顺序。梯度变量是共溶剂种类，不是连续用量 表现： ① 扣式贫液循环｜Li‖S 扣式 2032，S 3.8 mg/cm²，E/S 5 µL/mg，Li 40 µm，0.15 C，LiNO₃ 配方自带：寿命（容量保持 70% 时的圈数）有起伏，TFTFE 最好；首圈容量（化成 4 圈后第 1 圈（0.15 C））：ETFE、BTFE、TFTFE 差异小（作者定性），TFOFE 变坏（作者定性）；过电位（化成 4 圈后第 1 圈放电（0.15 C））：各档都变坏（作者定性）（未报告：库仑效率） ② 穿梭电流（95% 充电态开路）｜Li‖S 扣式（按 Fig. 3 同组电池推定），S 3.8 mg/cm²，E/S 5 µL/mg，Li 40 µm，不适用（开路），LiNO₃ 配方自带：穿梭电流（95% 充电态开路）：各档都变好（作者定性）（作者排序：DME > TFOFE > ETFE、BTFE、TFTFE（数值只在图中）） ③ Li‖Ni 锂沉积库仑效率（Aurbach 法）｜Li‖Ni 扣式 2032，Li 40 µm，1 mA/cm²；先沉积 1 mAh/cm²，再 0.2 mAh/cm² 循环 10 次，LiNO₃ 配方自带：库仑效率（Aurbach 法平均 CE）先变坏后变好，TFOFE 最好 ④ Li‖Ni 长循环（100 圈平均 CE）｜Li‖Ni 扣式，Li 40 µm，0.2 mA/cm²，0.2 mAh/cm²，LiNO₃ 配方自带：库仑效率（100 圈平均 CE）：各档都变好（作者定性）（作者排序：TFOFE > TFTFE > BTFE > ETFE > DME（数值只在图中）） ⑤ 双面正极软包（bi-cell）｜Li‖S 软包（1 片双面正极 + 2 片锂），S 2.5 mg/cm²，E/S 3.5 µL/mg，Li 40 µm，0.1 C，LiNO₃ 配方自带：寿命（容量保持 70% 时的圈数）：TFTFE 变好；首圈能量密度（首圈（图 7c））（读图）：TFTFE 差异小（未报告：库仑效率、过电位） ⑥ 0.5 Ah 叠片软包（10 层）｜Li‖S 软包（叠片），S 2.5 mg/cm²，E/S 2.0 µL/mg，0.05 C，LiNO₃ 配方自带：寿命（稳定循环圈数）：TFTFE 变好；首圈能量密度（首圈（图 7d））（读图）：TFTFE 变坏（未报告：库仑效率、过电位） 机制： 强溶剂化一侧的短板〔负极锂、电解液消耗〕：Li⁺ 溶剂化变弱、阴离子进入溶剂化层，锂沉积均匀、可逆性高，电解液分解少，寿命长；失效电池换新电解液后恢复，说明失效来自电解液耗尽（M1） 弱溶剂化一侧的短板〔正极反应〕：溶剂化过弱（TFOFE）时锂负极可逆性虽最高，但硫正极可逆性差，寿命短（M3） 其他说法〔负极锂〕：ETFE 溶剂化也比 DME 弱，但剩余活性锂反而更少，作者推测 ETFE 本身腐蚀锂（M2）；含 Li₂S₄ 时两者电导率相近，所以首圈容量相当（M4） 作者主张：折中，最优 TFTFE | 6
S39 | DOL/DME 1:1 v/v，LiTFSI 1.0 M，LiNO₃ 0.2 M | 常规醚基准 | 第二溶剂种类（按 Li⁺ 溶剂化和多硫化物溶解度由强到弱）：DD / F4 / TT | 【S39】对照：DOL/DME 1:1 v/v，LiTFSI 1.0 M，LiNO₃ 0.2 M（常规醚基准）；梯度：第二溶剂种类（按 Li⁺ 溶剂化和多硫化物溶解度由强到弱） DD / F4 / TT；每个 Li⁺ 分到的配位溶剂分子数🧮：12.0 / — / 11.4（— = 含配位能力不明的溶剂，未进尺子） 性质：Li⁺ 溶剂化（由强到弱）：DD > F4 > TT；多硫化物溶解度（Li₂S₆） 1.0 / 0.38 / 0.22 M，逐级降低；离子电导率 F4 3.6 mS/cm；未测：黏度、离子迁移数。说明：Li⁺ 溶剂化：¹⁹F NMR 与 MD；多硫化物溶解度：Li₂S₆ 溶解实验，两项顺序一致 表现： ① 0.1 C 长循环｜Li‖S 扣式（型号未写），S 3.5 mg/cm²，E/S 10 µL/mg，Li 200 µm，0.1 C，LiNO₃ 各配方 0.2 M：寿命（开始快速衰减的圈数 / 循环寿命）：F4 变好；首圈容量（0.05 C 化成 / 0.1 C 循环初期）：各档都变坏（作者定性）；阻抗（R_SEI）（第 100 圈后）：各档都变好（作者定性）；阻抗（R_bulk）（第 100 圈后）：各档都变好（作者定性）；阻抗（R_ct）（第 100 圈后）：TT 变坏（作者定性）（未报告：库仑效率、过电位） ② Li‖C/S 恒电流间歇滴定（GITT）｜Li‖S 扣式 2032，S 3.5 mg/cm²，E/S 10 µL/mg，Li 200 µm，0.42 mA/cm²，放 6 min 静置 30 min，LiNO₃ 各配方 0.2 M：首圈容量（GITT 首次放电）：各档都变坏（作者定性）；过电位（GITT 过电位）：各档都变坏（作者定性）（作者排序：随多硫化物溶解度降低而升高：DD < F4 < TT） ③ Li‖Cu 锂沉积库仑效率（Aurbach 法）｜Li‖Cu 扣式，Li 200 µm，未核，LiNO₃ 未写（Li⁺ 溶剂化研究用的是 1.0 M LiTFSI 单盐溶液）：库仑效率（Aurbach 法平均 CE）：F4 变好（作者定性） 机制： 强溶剂化一侧的短板〔正极反应、负极锂〕：DOL/DME 的 Li⁺ 和多硫化物溶剂化都强：硫可逆性差（充电末仍留大量长链多硫化物），长链多硫化物腐蚀锂、SEI 差，55 圈后快速衰减（M1）；Li⁺ 和多硫化物溶剂化变弱，SEI 电阻小、锂沉积/剥离可逆、腐蚀副反应少，寿命超过 180 圈（M2） 弱溶剂化一侧的短板〔正极反应〕：多硫化物溶解度越低，全电池 GITT 过电位越高，正极动力学越差（DD < F4 < TT）（M4）；TTE 溶解度太低，硫利用差、容量激活慢，第二放电平台低、容量低（M5） 其他说法〔正极反应、电解液消耗〕：溶液正极电池里，多硫化物溶剂化强弱不改变动力学（过电位相近），容量差来自短链化（热力学），与“弱溶剂化动力学差”的常见说法不同（M3）；DOL/DME 第 100 圈后体相电阻剧增，作者推测来自电解液干涸（M6） 作者主张：折中，最优 F4；解耦，最优 F4 | 2

## ②配方
文献 | 代号 | 作者原名 | 角色 | 梯度值 | 溶剂 | 盐 | 添加剂 | 🧮 换算 | 电解液类别 | 每个 Li⁺ 分到的配位溶剂分子数 🧮 | 原句 | 核验
S11 | E0 | strong（0% HFE，常规 DOL/DME） | 对照 | 0% | DOL 1 体积份；DME 1 体积份 | LiTFSI 1.0 M | LiNO₃ 2 wt% | 🧮 溶剂体积分数 DOL 50%、DME 50% | 常规｜配位溶剂：DOL+DME | 12.0（粗算） | A mixture of DOL/DME (1:1, by vol.) or mixed with 10%, 20% or 30% HFE by volume was first prepared. 1.0 M LiTFSI was then | ✅
S11 | E10 | mid-strong（10% HFE） | 梯度档 | 10% | DOL 1 体积份（DOL/DME 1:1）；DME 1 体积份（DOL/DME 1:1）；HFE（TTE） 10 vol% | LiTFSI 1.0 M | LiNO₃ 2 wt% | 🧮 溶剂体积分数 HFE 10%、DOL 45%、DME 45% | 加稀释剂（HFE）｜配位溶剂：DOL+DME | 10.8（粗算） |  | —
S11 | E20 | mid-weak（20% HFE，作者的最优配方） | 作者最优 | 20% | DOL 1 体积份（DOL/DME 1:1）；DME 1 体积份（DOL/DME 1:1）；HFE（TTE） 20 vol% | LiTFSI 1.0 M | LiNO₃ 2 wt% | 🧮 溶剂体积分数 HFE 20%、DOL 40%、DME 40% | 加稀释剂（HFE）｜配位溶剂：DOL+DME | 9.6（粗算） |  | —
S11 | E30 | weak（30% HFE） | 梯度档 | 30% | DOL 1 体积份（DOL/DME 1:1）；DME 1 体积份（DOL/DME 1:1）；HFE（TTE） 30 vol% | LiTFSI 1.0 M | LiNO₃ 2 wt% | 🧮 溶剂体积分数 HFE 30%、DOL 35%、DME 35% | 加稀释剂（HFE）｜配位溶剂：DOL+DME | 8.4（粗算） |  | —
S11 | Em | medium（软包用；原文未写对应 HFE 比例） | 其他 | — | 未报告 | — | — | 成分未报告 | 成分未报告 | 未算（成分未报告） |  | —
S21 | T0 | 0DTL | 对照 | 0% | DME 95 体积份；THF 5 体积份 | LiTFSI 1 mol/L | — | 🧮 溶剂体积分数 DME 95%、THF 5% | 常规｜配位溶剂：DME+THF | 9.8（粗算） | dissolved in the mixture solution of DME/THF = 95/5 (v/v) and DME/THF/DTL = 35/5/60 (v/v), denoted as 0DTL electrolyte and 60DTL electrolyte, respectively | ✅
S21 | T50 | 50DTL | 梯度档 | 50% | DME/THF 未报告 （表 S2 为图片，文字中没有）；DTL（邻二甲苯） 50 vol% | LiTFSI 1 mol/L | — | 未算：有组分用量未报告 | 加稀释剂（DTL）｜配位溶剂：DME+THF（比例未报告） | 未算（溶剂比例未报告） |  | —
S21 | T60 | 60DTL（作者的最优配方） | 作者最优 | 60% | DME 35 体积份；THF 5 体积份；DTL（邻二甲苯） 60 体积份 | LiTFSI 1 mol/L | — | 🧮 溶剂体积分数 DME 35%、THF 5%、DTL 60% | 加稀释剂（DTL）｜配位溶剂：DME+THF | 4.0（粗算） |  | —
S21 | T70 | 70DTL | 梯度档 | 70% | DME/THF 未报告 （表 S2 为图片）；DTL（邻二甲苯） 70 vol% | LiTFSI 1 mol/L | — | 未算：有组分用量未报告 | 加稀释剂（DTL）｜配位溶剂：DME+THF（比例未报告） | 未算（溶剂比例未报告） |  | —
S21 | T80 | 80DTL | 梯度档 | 80% | DME/THF 未报告 （表 S2 为图片）；DTL（邻二甲苯） 80 vol% | LiTFSI 1 mol/L | — | 未算：有组分用量未报告 | 加稀释剂（DTL）｜配位溶剂：DME+THF（比例未报告） | 未算（溶剂比例未报告） |  | —
S21 | DD | DOL/DME（自配不含 LiNO₃，或商品含 1 wt% LiNO₃，见各测试） | 其他 | — | DOL 1 体积份；DME 1 体积份 | LiTFSI 1 M | — | 🧮 溶剂体积分数 DOL 50%、DME 50% | 常规｜配位溶剂：DOL+DME | 12.0（粗算） | the traditional Li-S electrolyte composed of 1M LiTFSI in DME and DOL (1:1 v/v) with 1wt% LiNO3 was purchased from DoDoChem | ✅
S33 | DME | DME electrolyte（对照） | 对照 | 无共溶剂 | DME — 唯一溶剂 | LiFSI 0.75 m；LiNO₃ 0.4 m | — | 🧮 LiFSI : 溶剂化溶剂 = 0.068；LiNO₃ : 溶剂化溶剂 = 0.036（按 m = mol/kg 溶剂换算，🔶 原文小写 m 的含义待核） | 常规｜配位溶剂：DME | 14.8 | The control electrolyte (DME electrolyte) was prepared by dissolving 0.75 m LiFSI and 0.4 m LiNO3 in DME. | ✅
S33 | ETFE | DME-ETFE | 梯度档 | 4 个 F | DME 18.5 摩尔比；ETFE（4 个 F） 3.8 摩尔比 | LiFSI 1.9 摩尔比；LiNO₃ 1.0 摩尔比 | — | 🧮 溶剂摩尔分数 DME 83.0%、ETFE 17.0%；LiFSI : 溶剂化溶剂 = 0.103；LiNO₃ : 溶剂化溶剂 = 0.054 | 含配位能力不明的溶剂（ETFE）｜配位溶剂：DME | 未进尺子（ETFE 配位能力不明）；只计 DME：9.7 | LiFSI:LiNO3:DME:cosolvent = 1.9:1.0:18.5:3.8, resulting in a ﬂuorinated solvent volume fraction of ≈20% in the DME-FE electrolyte | ✅
S33 | BTFE | DME-BTFE | 梯度档 | 6 个 F | DME 18.5 摩尔比；BTFE（6 个 F） 3.8 摩尔比 | LiFSI 1.9 摩尔比；LiNO₃ 1.0 摩尔比 | — | 🧮 溶剂摩尔分数 DME 83.0%、BTFE 17.0%；LiFSI : 溶剂化溶剂 = 0.103；LiNO₃ : 溶剂化溶剂 = 0.054 | 含配位能力不明的溶剂（BTFE）｜配位溶剂：DME | 未进尺子（BTFE 配位能力不明）；只计 DME：9.7 |  | —
S33 | TFTFE | DME-TFTFE（作者的最优配方） | 作者最优 | 7 个 F | DME 18.5 摩尔比；TFTFE（7 个 F） 3.8 摩尔比 | LiFSI 1.9 摩尔比；LiNO₃ 1.0 摩尔比 | — | 🧮 溶剂摩尔分数 DME 83.0%、TFTFE 17.0%；LiFSI : 溶剂化溶剂 = 0.103；LiNO₃ : 溶剂化溶剂 = 0.054 | 含配位能力不明的溶剂（TFTFE）｜配位溶剂：DME | 未进尺子（TFTFE 配位能力不明）；只计 DME：9.7 |  | —
S33 | TFOFE | DME-TFOFE | 梯度档 | 12 个 F | DME 18.5 摩尔比；TFOFE（12 个 F） 3.8 摩尔比 | LiFSI 1.9 摩尔比；LiNO₃ 1.0 摩尔比 | — | 🧮 溶剂摩尔分数 DME 83.0%、TFOFE 17.0%；LiFSI : 溶剂化溶剂 = 0.103；LiNO₃ : 溶剂化溶剂 = 0.054 | 含配位能力不明的溶剂（TFOFE）｜配位溶剂：DME | 未进尺子（TFOFE 配位能力不明）；只计 DME：9.7 |  | —
S39 | DD | DOL/DME（常规醚类基准） | 对照 | DME | DOL 1 体积份；DME 1 体积份 | LiTFSI 1.0 M | LiNO₃ 0.2 M | 🧮 溶剂体积分数 DOL 50%、DME 50% | 常规｜配位溶剂：DOL+DME | 12.0（粗算） | The solvent mixtures of DOL/DME (1:1 v/v), DOL/F4DEE (4:1 v/v) and DOL/TTE (4:1 v/v) were prepared in advance. ‖ For Li¦¦S cell construction, 1.0 M LiTFSI and 0.2 M LiNO3 were dissolved in varied solvents. | ✅
S39 | F4 | DOL/F4DEE（作者的最优配方） | 作者最优 | F4DEE | DOL 4 体积份；F4DEE（部分氟化醚） 1 体积份 | LiTFSI 1.0 M | LiNO₃ 0.2 M | 🧮 溶剂体积分数 DOL 80%、F4DEE 20% | 含配位能力不明的溶剂（F4DEE）｜配位溶剂：DOL | 未进尺子（F4DEE 配位能力不明）；只计 DOL：11.4 |  | —
S39 | TT | DOL/TTE（氟化醚电解液） | 梯度档 | TTE | DOL 4 体积份；TTE 1 体积份 | LiTFSI 1.0 M | LiNO₃ 0.2 M | 🧮 溶剂体积分数 DOL 80%、TTE 20% | 加稀释剂（TTE）｜配位溶剂：DOL | 11.4（粗算） |  | —

## ③测试
文献 | 测试 | 测试名 | 电池形式 | 硫载量 mg/cm² | E/S | 锂厚 µm（N/P） | 倍率及化成 | 温度 | LiNO₃ | 参与配方 | 条件原句 | 核验
S11 | T1 | 倍率阶梯 | Li‖S 扣式 2032 | 4.3 | 6.1 µL/mg | 50（设计 N/P 1.39🧮；实测 N/P 缺失🧮） | 0.1、0.2、0.3、0.4、0.5 C 阶梯（1C 1672 mA/g；化成 未报告） | 未报告 | 各配方自带 2 wt% | E0、E10、E20、E30 | ultrathin Li anodes of 50 μm (15.0 mm in diameter, 43% excess in theory), high-S-loading cathodes of 4.3 mg cm−2（SI §1.7） 35 µL electrolyte (electrolyte to S (E/S) ratio of 6.1 μL mg−1)（SI §1.7） at 0.1, 0.2, 0.3, 0.4, and 0.5 C for rate performance evaluation（SI §1.7） | ✅✅✅
S11 | T2 | 0.1 C 长循环 | Li‖S 扣式 2032 | 4.3 | 6.1 µL/mg | 50（设计 N/P 1.39🧮；实测 N/P 2.30🧮） | 0.1 C（1C 1672 mA/g；化成 未报告） | 未报告 | 各配方自带 2 wt% | E0、E10、E20、E30 | at 0.1 C for cycling performance evaluation（SI §1.7） | ✅
S11 | T3 | 不加 LiNO₃ 的循环（测库仑效率） | Li‖S 电池（型号未写） | 1.3 | 14.5 µL/mg | 600（设计 N/P 55.11🧮；实测 N/P 缺失🧮） | 0.1 C（1C 1672 mA/g；化成 未报告） | 室温 | 配方中去掉 LiNO₃（各配方都不加） | E0、E10、E20、E30 | lithium–sulfur (Li–S) cells were assembled with 600 µm Li anodes (16.0 mm in diameter), 1.3 mg cm−2 S cathodes, PP separators (19.0 mm in diameter), and 25 µL electrolyte without LiNO3（SI §1.4） The S cathodes were punched into disks with a diameter of 13.0 mm（SI §1.3） | ✅✅
S11 | T4 | 穿梭电流（不加 LiNO₃，2.34–2.40 V 恒电位） | Li‖S 电池（同 T3） | 1.3 | 14.5 µL/mg | 600（设计 N/P 55.11🧮；实测 N/P 缺失🧮） | 先充到 2.90 V，再逐级恒电位 2.40→2.34 V 各 1 h（1C 不适用；化成 未报告） | 室温 | 配方中去掉 LiNO₃（各配方都不加） | E0、E10、E20、E30 | were firstly galvanostatically charged to 2.90 V and then discharged to 2.40, 2.39, 2.38, 2.37, 2.36, 2.35, and 2.34 V step by step（SI §1.4） | ✅
S11 | T5 | 软包 | Li‖S 软包（4×7 cm²，双面正极、双面锂） | 7.4 | 3.5 g/g（质量基） | 75（设计 N/P 1.21🧮；实测 N/P 缺失🧮） | 0.05 C（1C 1000 mA/g；化成 未报告） | 未报告 | 各配方自带 2 wt% | E0、Em、E30 | S cathodes with a single-side areal S loading of 7.4 mg cm−2 were cut into a size of 4 × 7 cm2（SI §1.7） anodes was 75 µm on a single side and 4 × 7 cm2 in size (25% excess in theory)（SI §1.7） A low E/S ratio of 3.5 g gS−1 was employed. The pouch cells were tested at 0.05 C (1 C = 1000 mA g−1)（SI §1.7） | ✅✅✅
S21 | T1 | 0.1 C 首两圈 | Li‖S 扣式 2025 | 1.2 | 14.6 µL/mg | 1000（设计 N/P 99.50🧮；实测 N/P 166.33🧮） | 0.1 C（1C 未报告；化成 无） | 未报告 | 各配方都不含 | T0、T50、T60、T70、T80、DD | the areal sulfur loading was about 1.2 mgs cm-2. CR2025 coin cells was assembled（SI 电池组装） The electrolyte amount of conventional Li-S cells was kept at 35 μl and the E/S was 14.6 μl mgs−1.（SI 电池组装） The lithium metal foils (≥99.9%, Ф15.6 × 1.0 mm)（SI 材料） The Li-S batteries were galvanostatically cycled with the voltage ranging from 1.2 V to 3.2 V（SI 测试） | ✅✅✅✅
S21 | T2 | 倍率阶梯 0.1–5 C | Li‖S 扣式 2025 | 1.2 | 14.6 µL/mg | 1000（设计 N/P 99.50🧮；实测 N/P 缺失🧮） | 0.1、0.2、0.5、1、2、3、5 C 阶梯（1C 未报告；化成 0.1 C 活化 2 圈） | 未报告 | T0、T60 都不含 | T0、T50、T60、T70、T80 | The cells were activated at 0.1 C for 2 cycles in advance before being texted under the high current density（SI 测试） | ✅
S21 | T3 | 倍率阶梯（对比商品 DOL/DME） | Li‖S 扣式 2025 | 1.2 | 14.6 µL/mg | 1000（设计 N/P 99.50🧮；实测 N/P 缺失🧮） | 0.1–5 C 阶梯（1C 未报告；化成 0.1 C 活化 2 圈） | 未报告 | T60 不含；DD 1 wt%（商品电解液） | T60、DD |  | —
S21 | T4 | 1 C 长循环（不含 LiNO₃） | Li‖S 扣式 2025 | 1.2 | 14.6 µL/mg | 1000（设计 N/P 99.50🧮；实测 N/P 缺失🧮） | 1 C（1C 未报告；化成 0.1 C 活化 2 圈） | 未报告 | 各配方都不含 | T0、T60、DD |  | —
S21 | T5 | 1 C 长循环（各配方另加 1 wt% LiNO₃） | Li‖S 扣式 2025 | 1.2 | 14.6 µL/mg | 1000（设计 N/P 99.50🧮；实测 N/P 缺失🧮） | 1 C（1C 未报告；化成 0.1 C 活化 2 圈） | 未报告 | 各配方另加 1 wt% | T0、T60 | For the electrolyte with LiNO3, the charge/discharge voltage interval for lithium-sulfur batteries is 1.7 V-2.8 V（SI 测试） | ✅
S21 | T6 | 静置 100 h 自放电 | Li‖S 扣式 2025 | 1.2 | 14.6 µL/mg | 1000（设计 N/P 99.50🧮；实测 N/P 缺失🧮） | 未报告（1C 未报告；化成 未报告） | 未报告 | 各配方都不含 | T0、T60 |  | —
S21 | T7 | 高载量贫液（E/S 5.0） | Li‖S 扣式 2025 | 未报告 | 5.0 µL/mg | 1000 | 0.1 C（1C 未报告；化成 未报告） | 未报告 | 各配方另加 1 wt% | T0、T60 | For Li-S cells with high sulfur loading, the E/S was kept at about 5.0 μl mgs−1.（SI 电池组装） so 1 wt% LiNO3 was added to the 0DTL electrolyte and 60DTL electrolyte（SI 电池组装） | ✅✅
S21 | T8 | 极贫液（40 °C） | Li‖S 扣式 2025 | 未报告 | T0 3.3；T60 3.7 µL/mg | 1000 | 0.1 C（1C 未报告；化成 未报告） | 40 °C | 各配方另加 1 wt% | T0、T60 | The E/S ratio of Li-S cells with 0DTL electrolyte and 60DTL electrolyte was 3.3 and 3.7 μl mg−1, respectively. The battery was tested at 40 ℃.（SI Fig. S25 图注） | ✅
S21 | T9 | Li‖Li 对称电池 | Li‖Li 扣式 | 不适用 | 不适用 | 1000 | 1 mA/cm²，1 mAh/cm²（1C 不适用；化成 未报告） | 未报告 | 各配方都不含 | T0、T60 | Symmetric cells were assembled by using two piece of Li disks (diameter of 15.6 mm) as working and counter electrodes. The amount of electrolyte was 40 μL（SI） | ✅
S33 | T1 | 扣式贫液循环 | Li‖S 扣式 2032 | 3.8 | 5 µL/mg | 40（设计 N/P 1.26🧮；实测 N/P 缺失🧮） | 0.15 C（1C 未报告；化成 0.05 C×2 + 0.1 C（正文称共 4 圈化成）） | 未报告 | 配方自带 | DME、ETFE、BTFE、TFTFE、TFOFE | a high S-loaded electrode (3.8 mgs cm−2) obtained from LG Energy Solution Ltd. was used（实验部分） Φ16-mm Li metal (40 μm, China Lithium) was used as the counter electrode（实验部分） 29.4 μL of electrolyte was injected to adjust the E/S ratio to 5（实验部分） The cells were precycled for two cycles at 0.05 C, and subsequent cycles used 0.1 C. After precycling, these cells were cycled at 0.15 C.（实验部分） | ✅✅✅✅
S33 | T2 | 穿梭电流（95% 充电态开路） | Li‖S 扣式（按 Fig. 3 同组电池推定） | 3.8 | 5 µL/mg | 40（设计 N/P 1.26🧮；实测 N/P 缺失🧮） | 不适用（开路）（1C 未报告；化成 未报告） | 未报告 | 配方自带 | DME、ETFE、BTFE、TFTFE、TFOFE |  | —
S33 | T3 | Li‖Ni 锂沉积库仑效率（Aurbach 法） | Li‖Ni 扣式 2032 | 不适用 | 不适用 | 40 | 1 mA/cm²；先沉积 1 mAh/cm²，再 0.2 mAh/cm² 循环 10 次（1C 不适用；化成 无） | 未报告 | 配方自带 | DME、ETFE、BTFE、TFTFE、TFOFE | For the Li–Ni half-cell test using the Aurbach method, Φ12-mm Li foil (40 μm, China Lithium), Φ16-mm Ni foil (Welcos), and a Celgard 2400 separator were used. The amount of injected electrolyte was 30 μL.（实验部分） | ✅
S33 | T4 | Li‖Ni 长循环（100 圈平均 CE） | Li‖Ni 扣式 | 不适用 | 不适用 | 40 | 0.2 mA/cm²，0.2 mAh/cm²（1C 不适用；化成 未报告） | 未报告 | 配方自带 | DME、ETFE、BTFE、TFTFE、TFOFE | Li/Ni asymmetric cell operated at 0.2 mA cm−2 with a capacity of 0.2 mAh cm−2 using 15 μL of each electrolyte（正文 Fig. 4 讨论） | ✅
S33 | T5 | 双面正极软包（bi-cell） | Li‖S 软包（1 片双面正极 + 2 片锂） | 2.5 | 3.5 µL/mg | 40（设计 N/P 1.91🧮；实测 N/P 缺失🧮） | 0.1 C（1C 未报告；化成 0.025 C×2 + 0.05 C×2） | 未报告 | 配方自带 | DME、TFTFE | The double-side-coated sulfur cathode on Al foil with 2.5 mgs cm−2 provided by LG Energy Solution Ltd. was used for pouch-cell assembly（实验部分） μm-thick Li foil was cut into 4 × 6 cm2 pieces（实验部分） 336 μL of electrolyte was injected to adjust the E/S ratio to 3.5（实验部分） with an E/S ratio of 3.5 were precycled at 0.025 C for two cycles and 0.05 C for two additional cycles and subsequently cycled at 0.1 C（实验部分） | ✅✅✅✅
S33 | T6 | 0.5 Ah 叠片软包（10 层） | Li‖S 软包（叠片） | 2.5 | 2.0 µL/mg | 未报告 | 0.05 C（1C 未报告；化成 0.0125 C×2 + 0.025 C×1） | 未报告 | 配方自带 | DME、TFTFE | The volume of electrolyte corresponding to an E/S ratio of 2 was 0.825 mL（实验部分） The pouch cells with an E/S ratio of 2 were cycled at 0.0125 C for two cycles, 0.025 C for one cycle, and subsequently cycled at 0.05 C（实验部分） | ✅✅
S39 | T1 | 0.1 C 长循环 | Li‖S 扣式（型号未写） | 3.5 | 10 µL/mg | 200（设计 N/P 6.82🧮；实测 N/P 缺失🧮） | 0.1 C（1C 1200 mA/g；化成 0.05 C×2） | 未报告 | 各配方 0.2 M | DD、F4、TT | For Li¦¦S coin cells long-term cycling tests, the galvanostatic cycles include two 0.05 C formation cycles (1 C = 1200 mA gS-1), followed by long-term cycling at 0.1 C with 1.6-2.6 V voltage range.（SI §4） 0.1 C cycling S loading: 3.5 mg cm-2 E/S ratio: 10 L mg-1（SI Fig. S32 图内文字） (15.6 mm in diameter and 200 µm in thickness) was purchased from American Elements.（SI §1） | ✅✅✅
S39 | T2 | Li‖C/S 恒电流间歇滴定（GITT） | Li‖S 扣式 2032 | 3.5 | 10 µL/mg | 200（设计 N/P 6.82🧮；实测 N/P 缺失🧮） | 0.42 mA/cm²，放 6 min 静置 30 min（1C 1200 mA/g；化成 无） | 未报告 | 各配方 0.2 M | DD、F4、TT | 2032-coin cells were assembled with W-scope separator, and certain amount of electrolyte (without LiPS) was added to control E/S = 10 µL mg-1.（SI §4） except changing the current density to 0.42 mA cm-2（SI §4） | ✅✅
S39 | T3 | Li‖Cu 锂沉积库仑效率（Aurbach 法） | Li‖Cu 扣式 | 不适用 | 不适用 | 200 | 未核（1C 不适用；化成 未核） | 未报告 | 未写（Li⁺ 溶剂化研究用的是 1.0 M LiTFSI 单盐溶液） | DD、F4、TT |  | —
S39 | T4 | 单层软包 | Li‖S 单层软包（正极 51×92 mm²） | 3.5 | 8 µL/mg | 50（设计 N/P 1.71🧮；实测 N/P 缺失🧮） | 0.1 C（同扣式协议）（1C 1200 mA/g；化成 0.05 C×2） | 未报告 | 各配方 0.2 M | DD、F4 | For Li¦¦S single-layer pouch cell, the same S cathodes were cut into size of 51 × 92 mm2. The thickness of Li metal anode was 50 µm with 53 × 94 mm2 in size.（SI §4） A lower E/S ratio of 8 µL mgS-1 was employed. The pouch cells were tested with the same cycling protocol as Li¦¦S coin cells（SI §4） | ✅✅

## ④方向
文献 | 测试 | 比较 | 类型 | 指标（取值点） | A 值 | 对照值 | 方向 | 出处 | 核验
S11 | 性质测量（电解液本身（是否含 LiNO₃ 未写）） | E10 vs E0 | 性质 | 多硫化物溶解度（Li₂S₈） | 2.9 | 4.3 | 更低 | 正文 p2 | ✅
S11 | T1 倍率阶梯 | E10 vs E0 | 表现 | 倍率容量（0.1 C） | — | 1040 | 变坏（作者定性） | 正文 Fig. 5A 讨论 | ✅
S11 | T1 倍率阶梯 | E10 vs E0 | 表现 | 倍率容量（0.5 C） | — | 874 | 变坏（作者定性） | 正文 Fig. 5A 讨论 | ✅
S11 | T2 0.1 C 长循环 | E10 vs E0 | 表现 | 首圈容量（0.1 C 循环首圈） | 889 | 1013 | 变坏 | 正文 Fig. 5C 讨论 | ✅
S11 | T2 0.1 C 长循环 | E10 vs E0 | 表现 | 寿命（循环圈数） | 122 | ≈30 | 变好 | 正文 Fig. 5C 讨论 | ✅
S11 | T2 0.1 C 长循环 | E10 vs E0 | 表现 | 库仑效率（CE 降到 90% 时的圈数） | 65 | 38 | 变好 | 正文 Fig. 5C、S21 讨论 | ✅
S11 | T3 不加 LiNO₃ 的循环（测库仑效率） | E10 vs E0 | 表现 | 库仑效率（首圈） | 45.4 | 38.2 | 变好 | 正文 Fig. 2B 讨论 | ✅
S11 | T4 穿梭电流（不加 LiNO₃，2.34–2.40 V 恒电位） | E10 vs E0 | 表现 | 穿梭电流（2.34–2.40 V 稳态电流） | — | — | 变好（作者定性） | 正文 Fig. 2A 讨论 | ✅
S11 | 性质测量（电解液本身（是否含 LiNO₃ 未写）） | E20 vs E0 | 性质 | 多硫化物溶解度（Li₂S₈） | 2.6 | 4.3 | 更低 | 正文 p2 | ✅
S11 | T1 倍率阶梯 | E20 vs E0 | 表现 | 倍率容量（0.1 C） | — | 1040 | 变坏（作者定性） | 正文 Fig. 5A 讨论 | ✅
S11 | T1 倍率阶梯 | E20 vs E0 | 表现 | 倍率容量（0.5 C） | — | 874 | 变坏（作者定性） | 正文 Fig. 5A 讨论 | ✅
S11 | T2 0.1 C 长循环 | E20 vs E0 | 表现 | 首圈容量（0.1 C 循环首圈） | 887 | 1013 | 变坏 | 正文 Fig. 5C 讨论 | ✅
S11 | T2 0.1 C 长循环 | E20 vs E0 | 表现 | 寿命（循环圈数） | 146 | ≈30 | 变好 | 正文 Fig. 5C 讨论 | ✅
S11 | T2 0.1 C 长循环 | E20 vs E0 | 表现 | 库仑效率（CE 降到 90% 时的圈数） | 106 | 38 | 变好 | 正文 Fig. 5C、S21 讨论 | ✅
S11 | T3 不加 LiNO₃ 的循环（测库仑效率） | E20 vs E0 | 表现 | 库仑效率（首圈） | 67.1 | 38.2 | 变好 | 正文 Fig. 2B 讨论 | ✅
S11 | T4 穿梭电流（不加 LiNO₃，2.34–2.40 V 恒电位） | E20 vs E0 | 表现 | 穿梭电流（2.34–2.40 V 稳态电流） | — | — | 变好（作者定性） | 正文 Fig. 2A 讨论 | ✅
S11 | 性质测量（电解液本身（是否含 LiNO₃ 未写）） | E30 vs E0 | 性质 | 多硫化物溶解度（Li₂S₈） | 1.8 | 4.3 | 更低 | 正文 p2 | ✅
S11 | T1 倍率阶梯 | E30 vs E0 | 表现 | 倍率容量（0.1 C） | 956 | 1040 | 变坏 | 正文 Fig. 5A 讨论 | ✅
S11 | T1 倍率阶梯 | E30 vs E0 | 表现 | 倍率容量（0.5 C） | <243 | 874 | 变坏 | 正文 Fig. 5A 讨论 | ✅
S11 | T2 0.1 C 长循环 | E30 vs E0 | 表现 | 首圈容量（0.1 C 循环首圈） | 778 | 1013 | 变坏 | 正文 Fig. 5C 讨论 | ✅
S11 | T2 0.1 C 长循环 | E30 vs E0 | 表现 | 寿命（循环圈数） | ≈30 | ≈30 | 差异小 | 正文 Fig. 5C 讨论 | ✅
S11 | T3 不加 LiNO₃ 的循环（测库仑效率） | E30 vs E0 | 表现 | 库仑效率（首圈） | 81.8 | 38.2 | 变好 | 正文 Fig. 2B 讨论 | ✅
S11 | T4 穿梭电流（不加 LiNO₃，2.34–2.40 V 恒电位） | E30 vs E0 | 表现 | 穿梭电流（2.34–2.40 V 稳态电流） | — | — | 变好（作者定性） | 正文 Fig. 2A 讨论 | ✅
S11 | T5 软包 | E30 vs E0 | 表现 | 寿命（循环圈数） | 1 | 19 | 变坏 | 正文 Fig. 6B 讨论 | ✅
S11 | T5 软包 | Em vs E0 | 表现 | 寿命（循环圈数） | 30 | 19 | 变好 | 正文 Fig. 6B 讨论 | ✅
S21 | 性质测量（电解液本身） | T50 vs T0 | 性质 | 多硫化物溶解度（硫原子（Li₂S₆ 溶解实验）） | 305 | — | 无法判断（对照未测） | 正文 Fig. 1c 讨论 | ✅
S21 | T2 倍率阶梯 0.1–5 C | T50 vs T0 | 表现 | 倍率容量（0.1 C（第 3 圈，图 5a）） | 996 | 930 | 变好 | ；读图 图 5a | 🖼
S21 | T2 倍率阶梯 0.1–5 C | T50 vs T0 | 表现 | 倍率容量（1 C（第 18 圈，图 5a）） | 764 | 606 | 变好 | ；读图 图 5a | 🖼
S21 | T2 倍率阶梯 0.1–5 C | T50 vs T0 | 表现 | 倍率容量（5 C（第 33 圈，图 5a）） | 614 | 301 | 变好 | ；读图 图 5a | 🖼
S21 | 性质测量（1 mol/L LiTFSI 的各电解液（与电池配方一致）） | T60 vs T0 | 性质 | Li⁺ 溶剂化 | — | — | 更弱 | 正文 Fig. 1d 讨论 | ✅
S21 | 性质测量（电解液本身） | T60 vs T0 | 性质 | 多硫化物溶解度（硫原子（Li₂S₆ 溶解实验）） | 247 | — | 无法判断（对照未测） | 正文 Fig. 1c 讨论 | ✅
S21 | T1 0.1 C 首两圈 | T60 vs T0 | 表现 | 首圈容量（0.1 C 首圈） | 1371 | 1002 | 变好 | 正文 Fig. 4a 讨论；Fig. S14 | ✅
S21 | T1 0.1 C 首两圈 | T60 vs T0 | 表现 | 过电位（0.1 C 首两圈） | 116 | 173 | 变好 | 正文 Fig. 4a 讨论 | ✅
S21 | T1 0.1 C 首两圈 | T60 vs T0 | 表现 | 库仑效率（首圈） | 99.6 | 76.3 | 变好 | 正文 Fig. 4a 讨论 | ✅
S21 | T2 倍率阶梯 0.1–5 C | T60 vs T0 | 表现 | 倍率容量（0.1 C） | 1371 | 1116 | 变好 | 正文 Fig. 5a 讨论 | ✅
S21 | T2 倍率阶梯 0.1–5 C | T60 vs T0 | 表现 | 倍率容量（1 C） | 998 | 624 | 变好 |  | —
S21 | T2 倍率阶梯 0.1–5 C | T60 vs T0 | 表现 | 倍率容量（5 C） | 702 | 302 | 变好 |  | —
S21 | T2 倍率阶梯 0.1–5 C | T60 vs T0 | 表现 | 倍率容量（0.1 C（第 3 圈，图 5a）） | 1269 | 930 | 变好 | ；读图 图 5a | 🖼
S21 | T2 倍率阶梯 0.1–5 C | T60 vs T0 | 表现 | 倍率容量（1 C（第 18 圈，图 5a）） | 996 | 606 | 变好 | ；读图 图 5a | 🖼
S21 | T2 倍率阶梯 0.1–5 C | T60 vs T0 | 表现 | 倍率容量（5 C（第 33 圈，图 5a）） | 708 | 301 | 变好 | ；读图 图 5a | 🖼
S21 | T4 1 C 长循环（不含 LiNO₃） | T60 vs T0 | 表现 | 容量保持率（1 C 第 200 圈） | 90.6 | 12.2 | 变好 | 正文 Fig. 5d 讨论 | ✅
S21 | T4 1 C 长循环（不含 LiNO₃） | T60 vs T0 | 表现 | 初期容量（1 C 第 10 圈（图 5d）） | 908 | 760 | 变好 | ；读图 图 5d | 🖼
S21 | T5 1 C 长循环（各配方另加 1 wt% LiNO₃） | T60 vs T0 | 表现 | 衰减率（1 C 600 圈累计容量损失） | 29.86 | 50.65 | 变好 | 正文 Fig. S23 讨论 | ✅
S21 | T6 静置 100 h 自放电 | T60 vs T0 | 表现 | 自放电（静置 100 h 容量损失） | 4.5 | 51.8 | 变好 | 正文 Fig. 4g–h 讨论 | ✅
S21 | T7 高载量贫液（E/S 5.0） | T60 vs T0 | 表现 | 寿命（失效圈数） | >100 | 75 | 变好 | 正文 Fig. S24 讨论 | ✅
S21 | T8 极贫液（40 °C） | T60 vs T0 | 表现 | 寿命（失效圈数） | 50 | 8 | ⚠️ A、B 条件不同（E/S A 3.7 vs B 3.3），不判 | 正文 Fig. S25 讨论 | ✅
S21 | T9 Li‖Li 对称电池 | T60 vs T0 | 表现 | 寿命（失效前时间） | 800 | 500 | 变好 | 正文 Fig. S27 讨论 | ✅
S21 | 性质测量（电解液本身） | T70 vs T0 | 性质 | 多硫化物溶解度（硫原子（Li₂S₆ 溶解实验）） | 101 | — | 无法判断（对照未测） | 正文 Fig. 1c 讨论 | ✅
S21 | 性质测量（作者只写 70DTL 电导率急剧下降，未给其他配方的比较和数值） | T70 vs T0 | 性质 | 离子电导率 | — | — | 更低 | 正文 Fig. 3 讨论 | ✅
S21 | T2 倍率阶梯 0.1–5 C | T70 vs T0 | 表现 | 倍率容量（0.1 C（第 3 圈，图 5a）） | 1160 | 930 | 变好 | ；读图 图 5a | 🖼
S21 | T2 倍率阶梯 0.1–5 C | T70 vs T0 | 表现 | 倍率容量（1 C（第 18 圈，图 5a）） | 857 | 606 | 变好 | ；读图 图 5a | 🖼
S21 | T2 倍率阶梯 0.1–5 C | T70 vs T0 | 表现 | 倍率容量（5 C（第 33 圈，图 5a）） | 205 | 301 | 变坏 | ；读图 图 5a | 🖼
S21 | T2 倍率阶梯 0.1–5 C | T80 vs T0 | 表现 | 倍率容量（0.1 C（第 3 圈，图 5a）） | 1090 | 930 | 变好 | ；读图 图 5a | 🖼
S21 | T2 倍率阶梯 0.1–5 C | T80 vs T0 | 表现 | 倍率容量（1 C（第 18 圈，图 5a）） | 924 | 606 | 变好 | ；读图 图 5a | 🖼
S21 | 性质测量（1 mol/L LiTFSI 的各电解液（与电池配方一致）） | T60 vs DD | 性质 | Li⁺ 溶剂化 | — | — | 更弱（原文相对对照） | 正文 Fig. 1d 讨论 | ✅
S21 | 性质测量（电解液本身） | T60 vs DD | 性质 | 多硫化物溶解度（硫原子（Li₂S₆ 溶解实验）） | 247 | — | 无法判断（对照未测） | 正文 Fig. 1c 讨论 | ✅
S21 | T3 倍率阶梯（对比商品 DOL/DME） | T60 vs DD | 表现 | 倍率容量（0.1–5 C 各档） | — | — | 变好（作者定性） | 正文 p8；Fig. S19 | ✅
S21 | T4 1 C 长循环（不含 LiNO₃） | T60 vs DD | 表现 | 指定圈数容量（1 C 第 400 圈） | 640 | 230 | 变好 | 正文 Fig. 5d、S20a 讨论 | ✅
S33 | 性质测量（电解液本体） | ETFE vs DME | 性质 | Li⁺ 溶剂化 | — | — | 更弱 | 正文 Fig. 2 讨论 | ✅
S33 | 性质测量（电解液本体） | ETFE vs DME | 性质 | 多硫化物溶解度（Li₂S₄（加 0.5 m 后取上清液）） | — | — | 更低 | 正文 Fig. 3 讨论 | ✅
S33 | 性质测量（电解液本体） | ETFE vs DME | 性质 | 离子电导率 | — | — | 更低 | 正文 Fig. 2 讨论 | ✅
S33 | 性质测量（电解液本体） | ETFE vs DME | 性质 | Li⁺ 扩散系数 | — | — | 更低 | 正文 Fig. 2 讨论 | ✅
S33 | T1 扣式贫液循环 | ETFE vs DME | 表现 | 寿命（容量保持 70% 时的圈数） | 32 | 36 | 变坏 | 正文 Fig. 4b 讨论 | ✅
S33 | T1 扣式贫液循环 | ETFE vs DME | 表现 | 首圈容量（化成 4 圈后第 1 圈（0.15 C）） | — | — | 差异小（作者定性） | 正文 Fig. 3c 讨论 | ✅
S33 | T1 扣式贫液循环 | ETFE vs DME | 表现 | 过电位（化成 4 圈后第 1 圈放电（0.15 C）） | — | — | 变坏（作者定性） | 正文 Fig. 3c 讨论 | ✅
S33 | T2 穿梭电流（95% 充电态开路） | ETFE vs DME | 表现 | 穿梭电流（95% 充电态开路） | — | — | 变好（作者定性） | 正文 Fig. 3e 讨论 | ✅
S33 | T3 Li‖Ni 锂沉积库仑效率（Aurbach 法） | ETFE vs DME | 表现 | 库仑效率（Aurbach 法平均 CE） | 95.31 | 95.42 | 变坏 | 正文 Fig. 4a 讨论 | ✅
S33 | T4 Li‖Ni 长循环（100 圈平均 CE） | ETFE vs DME | 表现 | 库仑效率（100 圈平均 CE） | — | — | 变好（作者定性） | 正文；Fig. S26 | ✅
S33 | 性质测量（电解液本体） | BTFE vs DME | 性质 | Li⁺ 溶剂化 | — | — | 更弱 | 正文 Fig. 2 讨论 | ✅
S33 | 性质测量（电解液本体） | BTFE vs DME | 性质 | 多硫化物溶解度（Li₂S₄（加 0.5 m 后取上清液）） | — | — | 更低 | 正文 Fig. 3 讨论 | ✅
S33 | 性质测量（电解液本体） | BTFE vs DME | 性质 | 离子电导率 | — | — | 更低 | 正文 Fig. 2 讨论 | ✅
S33 | 性质测量（电解液本体） | BTFE vs DME | 性质 | Li⁺ 扩散系数 | — | — | 更低 | 正文 Fig. 2 讨论 | ✅
S33 | T1 扣式贫液循环 | BTFE vs DME | 表现 | 寿命（容量保持 70% 时的圈数） | 131 | 36 | 变好 | 正文 Fig. 4b 讨论 | ✅
S33 | T1 扣式贫液循环 | BTFE vs DME | 表现 | 首圈容量（化成 4 圈后第 1 圈（0.15 C）） | — | — | 差异小（作者定性） | 正文 Fig. 3c 讨论 | ✅
S33 | T1 扣式贫液循环 | BTFE vs DME | 表现 | 过电位（化成 4 圈后第 1 圈放电（0.15 C）） | — | — | 变坏（作者定性） | 正文 Fig. 3c 讨论 | ✅
S33 | T2 穿梭电流（95% 充电态开路） | BTFE vs DME | 表现 | 穿梭电流（95% 充电态开路） | — | — | 变好（作者定性） | 正文 Fig. 3e 讨论 | ✅
S33 | T3 Li‖Ni 锂沉积库仑效率（Aurbach 法） | BTFE vs DME | 表现 | 库仑效率（Aurbach 法平均 CE） | 96.19 | 95.42 | 变好 | 正文 Fig. 4a 讨论 | ✅
S33 | T4 Li‖Ni 长循环（100 圈平均 CE） | BTFE vs DME | 表现 | 库仑效率（100 圈平均 CE） | — | — | 变好（作者定性） | 正文；Fig. S26 | ✅
S33 | 性质测量（电解液本体） | TFTFE vs DME | 性质 | Li⁺ 溶剂化 | — | — | 更弱 | 正文 Fig. 2 讨论 | ✅
S33 | 性质测量（电解液本体） | TFTFE vs DME | 性质 | 多硫化物溶解度（Li₂S₄（加 0.5 m 后取上清液）） | — | — | 更低 | 正文 Fig. 3 讨论 | ✅
S33 | 性质测量（电解液本体） | TFTFE vs DME | 性质 | 离子电导率 | — | — | 更低 | 正文 Fig. 2 讨论 | ✅
S33 | 性质测量（电解液本体） | TFTFE vs DME | 性质 | Li⁺ 扩散系数 | — | — | 更低 | 正文 Fig. 2 讨论 | ✅
S33 | T1 扣式贫液循环 | TFTFE vs DME | 表现 | 寿命（容量保持 70% 时的圈数） | 154 | 36 | 变好 | 正文 Fig. 4b 讨论 | ✅
S33 | T1 扣式贫液循环 | TFTFE vs DME | 表现 | 首圈容量（化成 4 圈后第 1 圈（0.15 C）） | — | — | 差异小（作者定性） | 正文 Fig. 3c 讨论 | ✅
S33 | T1 扣式贫液循环 | TFTFE vs DME | 表现 | 过电位（化成 4 圈后第 1 圈放电（0.15 C）） | — | — | 变坏（作者定性） | 正文 Fig. 3c 讨论 | ✅
S33 | T2 穿梭电流（95% 充电态开路） | TFTFE vs DME | 表现 | 穿梭电流（95% 充电态开路） | — | — | 变好（作者定性） | 正文 Fig. 3e 讨论 | ✅
S33 | T3 Li‖Ni 锂沉积库仑效率（Aurbach 法） | TFTFE vs DME | 表现 | 库仑效率（Aurbach 法平均 CE） | 96.81 | 95.42 | 变好 | 正文 Fig. 4a 讨论 | ✅
S33 | T4 Li‖Ni 长循环（100 圈平均 CE） | TFTFE vs DME | 表现 | 库仑效率（100 圈平均 CE） | — | — | 变好（作者定性） | 正文；Fig. S26 | ✅
S33 | T5 双面正极软包（bi-cell） | TFTFE vs DME | 表现 | 寿命（容量保持 70% 时的圈数） | 135 | ≈108 | 变好 | 正文 Fig. 7c 讨论 | ✅
S33 | T5 双面正极软包（bi-cell） | TFTFE vs DME | 表现 | 首圈能量密度（首圈（图 7c）） | 289 | 281 | 差异小 | ；读图 图 7c | 🖼
S33 | T6 0.5 Ah 叠片软包（10 层） | TFTFE vs DME | 表现 | 寿命（稳定循环圈数） | 80 | <13.3 | 变好 | 正文 Fig. 7d 讨论 | ✅
S33 | T6 0.5 Ah 叠片软包（10 层） | TFTFE vs DME | 表现 | 首圈能量密度（首圈（图 7d）） | 405 | 451 | 变坏 | ；读图 图 7d | 🖼
S33 | 性质测量（电解液本体） | TFOFE vs DME | 性质 | Li⁺ 溶剂化 | — | — | 更弱 | 正文 Fig. 2 讨论 | ✅
S33 | 性质测量（电解液本体） | TFOFE vs DME | 性质 | 多硫化物溶解度（Li₂S₄（加 0.5 m 后取上清液）） | — | — | 更低 | 正文 Fig. 3 讨论 | ✅
S33 | 性质测量（电解液本体） | TFOFE vs DME | 性质 | 离子电导率 | — | — | 更低 | 正文 Fig. 2 讨论 | ✅
S33 | 性质测量（电解液本体） | TFOFE vs DME | 性质 | Li⁺ 扩散系数 | — | — | 更低 | 正文 Fig. 2 讨论 | ✅
S33 | T1 扣式贫液循环 | TFOFE vs DME | 表现 | 寿命（容量保持 70% 时的圈数） | 31 | 36 | 变坏 | 正文 Fig. 4b 讨论 | ✅
S33 | T1 扣式贫液循环 | TFOFE vs DME | 表现 | 首圈容量（化成 4 圈后第 1 圈（0.15 C）） | — | — | 变坏（作者定性） | 正文 Fig. 3c 讨论 | ✅
S33 | T1 扣式贫液循环 | TFOFE vs DME | 表现 | 过电位（化成 4 圈后第 1 圈放电（0.15 C）） | — | — | 变坏（作者定性） | 正文 Fig. 3c 讨论 | ✅
S33 | T2 穿梭电流（95% 充电态开路） | TFOFE vs DME | 表现 | 穿梭电流（95% 充电态开路） | — | — | 变好（作者定性） | 正文 Fig. 3e 讨论 | ✅
S33 | T3 Li‖Ni 锂沉积库仑效率（Aurbach 法） | TFOFE vs DME | 表现 | 库仑效率（Aurbach 法平均 CE） | 97.18 | 95.42 | 变好 | 正文 Fig. 4a 讨论 | ✅
S33 | T4 Li‖Ni 长循环（100 圈平均 CE） | TFOFE vs DME | 表现 | 库仑效率（100 圈平均 CE） | — | — | 变好（作者定性） | 正文；Fig. S26 | ✅
S39 | 性质测量（简化溶液：1.0 M LiTFSI，无 LiNO₃（电池配方含 0.2 M LiNO₃）） | F4 vs DD | 性质 | Li⁺ 溶剂化 | — | — | 更弱 | 正文 Fig. 1b 讨论 | ✅
S39 | 性质测量（简化溶液：只有混合溶剂，无盐、无 LiNO₃） | F4 vs DD | 性质 | 多硫化物溶解度（Li₂S₆） | 0.38 | 1.0 | 更低 | 正文 Fig. 1d 讨论 | ✅
S39 | 性质测量（1.0 M LiTFSI 溶液（不含 LiNO₃）） | F4 vs DD | 性质 | 离子电导率 | 3.6 | — | 无法判断（对照未测） | 正文 p3 | ✅
S39 | T1 0.1 C 长循环 | F4 vs DD | 表现 | 寿命（开始快速衰减的圈数 / 循环寿命） | >180 | 55 | 变好 | 正文 Fig. 5d 讨论 | ✅
S39 | T1 0.1 C 长循环 | F4 vs DD | 表现 | 首圈容量（0.05 C 化成 / 0.1 C 循环初期） | — | — | 变坏（作者定性） | 正文 Fig. 5b、5d 讨论 | ✅
S39 | T1 0.1 C 长循环 | F4 vs DD | 表现 | 阻抗（R_SEI）（第 100 圈后） | — | — | 变好（作者定性） | 正文 Fig. 5c 讨论 | ✅
S39 | T1 0.1 C 长循环 | F4 vs DD | 表现 | 阻抗（R_bulk）（第 100 圈后） | — | — | 变好（作者定性） | 正文 Fig. 5c 讨论 | ✅
S39 | T2 Li‖C/S 恒电流间歇滴定（GITT） | F4 vs DD | 表现 | 首圈容量（GITT 首次放电） | — | — | 变坏（作者定性） | 正文 Fig. 5a 讨论 | ✅
S39 | T2 Li‖C/S 恒电流间歇滴定（GITT） | F4 vs DD | 表现 | 过电位（GITT 过电位） | — | — | 变坏（作者定性） | 正文 Fig. 5a 讨论 | ✅
S39 | T3 Li‖Cu 锂沉积库仑效率（Aurbach 法） | F4 vs DD | 表现 | 库仑效率（Aurbach 法平均 CE） | 98.25 | — | 变好（作者定性） | 正文 Fig. 2a 讨论 | ✅
S39 | 性质测量（简化溶液：1.0 M LiTFSI，无 LiNO₃（电池配方含 0.2 M LiNO₃）） | TT vs DD | 性质 | Li⁺ 溶剂化 | — | — | 更弱 | 正文 Fig. 1b 讨论 | ✅
S39 | 性质测量（简化溶液：只有混合溶剂，无盐、无 LiNO₃） | TT vs DD | 性质 | 多硫化物溶解度（Li₂S₆） | 0.22 | 1.0 | 更低 | 正文 Fig. 1d 讨论 | ✅
S39 | T1 0.1 C 长循环 | TT vs DD | 表现 | 首圈容量（0.05 C 化成 / 0.1 C 循环初期） | — | — | 变坏（作者定性） | 正文 Fig. 5b、5d 讨论 | ✅
S39 | T1 0.1 C 长循环 | TT vs DD | 表现 | 阻抗（R_SEI）（第 100 圈后） | — | — | 变好（作者定性） | 正文 Fig. 5c 讨论 | ✅
S39 | T1 0.1 C 长循环 | TT vs DD | 表现 | 阻抗（R_bulk）（第 100 圈后） | — | — | 变好（作者定性） | 正文 Fig. 5c 讨论 | ✅
S39 | T1 0.1 C 长循环 | TT vs DD | 表现 | 阻抗（R_ct）（第 100 圈后） | — | — | 变坏（作者定性） | 正文 Fig. 5c 讨论 | ✅
S39 | T2 Li‖C/S 恒电流间歇滴定（GITT） | TT vs DD | 表现 | 首圈容量（GITT 首次放电） | — | — | 变坏（作者定性） | 正文 Fig. 5a 讨论 | ✅
S39 | T2 Li‖C/S 恒电流间歇滴定（GITT） | TT vs DD | 表现 | 过电位（GITT 过电位） | — | — | 变坏（作者定性） | 正文 Fig. 5a 讨论 | ✅

## ⑤梯度趋势
文献 | 测试 | 指标（取值点） | 各档值（按梯度顺序，溶剂化由强到弱） | 趋势 | 最优档 | 出处 | 核验
S11 | T2 0.1 C 长循环 | 首圈容量（0.1 C 循环首圈） | 1013 / 889 / 887 / 778 mAh/g | 随梯度变坏 | 0% | 正文 Fig. 5C 讨论 | ✅
S11 | T2 0.1 C 长循环 | 寿命（循环圈数） | ≈30 / 122 / 146 / ≈30 圈 | 先变好后变坏 | 20% | 正文 Fig. 5C 讨论 | ✅
S11 | T2 0.1 C 长循环 | 库仑效率（CE 降到 90% 时的圈数） | 38 / 65 / 106 / — 圈 | 逐级变好 | 20% | 正文 Fig. 5C、S21 讨论 | ✅
S11 | T3 不加 LiNO₃ 的循环（测库仑效率） | 库仑效率（首圈） | 38.2 / 45.4 / 67.1 / 81.8 % | 逐级变好 | 30% | 正文 Fig. 2B 讨论 | ✅
S11 | T4 穿梭电流（不加 LiNO₃，2.34–2.40 V 恒电位） | 穿梭电流（2.34–2.40 V 稳态电流） | 作者排序：随溶剂化变弱逐级降低（数值只在图中） | 见作者排序 | — | 正文 Fig. 2A 讨论 | ✅
S21 | T1 0.1 C 首两圈 | 首圈容量（0.1 C 首圈） | 作者称 60DTL 放电容量最高（Fig. S14c，其余数值只在图中） | 见作者说法 | 60% | 正文 Fig. 4a 讨论；Fig. S14 | ✅
S21 | T1 0.1 C 首两圈 | 过电位（0.1 C 首两圈） | 作者称 60DTL 过电位最低（Fig. S14b） | 见作者说法 | 60% | 正文 Fig. 4a 讨论 | ✅
S21 | T2 倍率阶梯 0.1–5 C | 倍率容量（0.1 C（第 3 圈，图 5a））（读图） | 930 / 996 / 1269 / 1160 / 1090 mAh/g | 先变好后变坏 | 60% | ；读图 图 5a | 🖼
S21 | T2 倍率阶梯 0.1–5 C | 倍率容量（1 C（第 18 圈，图 5a））（读图） | 606 / 764 / 996 / 857 / 924 mAh/g | 有起伏 | 60% | ；读图 图 5a | 🖼
S21 | T2 倍率阶梯 0.1–5 C | 倍率容量（5 C（第 33 圈，图 5a））（读图） | 301 / 614 / 708 / 205 / — mAh/g | 先变好后变坏 | 60% | ；读图 图 5a | 🖼
S33 | T1 扣式贫液循环 | 寿命（容量保持 70% 时的圈数） | 36 / 32 / 131 / 154 / 31 圈 | 有起伏 | TFTFE | 正文 Fig. 4b 讨论 | ✅
S33 | T2 穿梭电流（95% 充电态开路） | 穿梭电流（95% 充电态开路） | 作者排序：DME > TFOFE > ETFE、BTFE、TFTFE（数值只在图中） | 见作者排序 | — | 正文 Fig. 3e 讨论 | ✅
S33 | T3 Li‖Ni 锂沉积库仑效率（Aurbach 法） | 库仑效率（Aurbach 法平均 CE） | 95.42 / 95.31 / 96.19 / 96.81 / 97.18 % | 先变坏后变好 | TFOFE | 正文 Fig. 4a 讨论 | ✅
S33 | T4 Li‖Ni 长循环（100 圈平均 CE） | 库仑效率（100 圈平均 CE） | 作者排序：TFOFE > TFTFE > BTFE > ETFE > DME（数值只在图中） | 见作者排序 | — | 正文；Fig. S26 | ✅
S39 | T2 Li‖C/S 恒电流间歇滴定（GITT） | 过电位（GITT 过电位） | 作者排序：随多硫化物溶解度降低而升高：DD < F4 < TT | 见作者排序 | — | 正文 Fig. 5a 讨论 | ✅

## ⑥机制
文献 | 说法 | 比较 | 性质变化 | 过程（大类·怎么变） | 落到（测试·表现） | 篇内数据核对 | 说法概括（AI） | 原句编号 | 整句原文 | 这句提到的大类 | 来源 | 核验
S11 | M1 | E0 vs E20 | 多硫化物溶剂化 更强 | 负极锂 劣化 | T2 寿命/容量保持 | ✅ 一致：寿命（循环圈数）变坏 | 多硫化物溶剂化强时负极动力学快，多硫化物与锂副反应重，负极失效快、寿命短 | s1 | The solvation structure derived from strong solvating power electrolyte induces fast anode kinetics and rapid anode failure, while that derived from weak solvating power electrolyte causes sluggish cathode kinetics and rapid capacity loss. | 负极锂、正极反应 | 本文结论 | ✅
S11 | [7 empty] | s2 | The low capacity retention originates from the serious parasitic reactions between Li metal and LiPSs owning to the fast anode kinetics. | 负极锂 | 本文结论 | ✅
S11 | M2 | E30 vs E20（作者说法覆盖全梯度） | 多硫化物溶剂化 更弱 | 正极反应 变差 | T2 首圈/初期容量 T2 寿命/容量保持 | ✅ 一致：首圈容量（0.1 C 循环首圈）变坏 ✅ 一致：寿命（循环圈数）变坏 | 多硫化物溶剂化越弱，正极液–液、液–固转化越慢；最弱端首圈容量最低、30 圈后骤降 | s1 | The solvation structure derived from strong solvating power electrolyte induces fast anode kinetics and rapid anode failure, while that derived from weak solvating power electrolyte causes sluggish cathode kinetics and rapid capacity loss. | 负极锂、正极反应 | 本文结论 | ✅
S11 | [7 empty] | s3 | The solvation structures from strong to weak afford decreased Li2S deposition capacities of 161, 98, 89, and 71 mAhg 1, respectively, indicating inhibited Li2S deposition with the weak solvation structure. | 正极反应 | 本文结论 | ✅
S11 | [7 empty] | s4 | Therefore, the cathode kinetics becomes more sluggish regarding the liquid–liquid and liquid–solid conversion processes as the solvating power reduces. | 正极反应 | 本文结论 | ✅
S11 | [7 empty] | s5 | Additionally, the Li S coin cell with the weak solvation structure exhibits a cliff-like capacity drop after 30 cycles with the lowest initial specific capacity of 778 mAhg 1 due to the sluggish cathode kinetics. | 正极反应 | 本文结论 | ✅
S11 | M3 | E30 vs E0（作者说法覆盖全梯度） | 多硫化物溶剂化 更弱 | 多硫化物穿梭 减轻；负极锂 改善 | T4 穿梭电流 | ✅ 一致：穿梭电流（2.34–2.40 V 稳态电流）变好 | 溶剂化越弱，穿梭电流逐级降低，多硫化物与锂的副反应减少 | s6 | Successive decline in shuttle current is observed with reduced solvating power of the electrolyte in the voltage range from 2.34 to 2.40 V, indicating suppressed parasitic reactions between LiPSs and Li metal and reduced LiPS anode kinetics with weak solvation structure (Figure 2A). | 多硫化物穿梭、负极锂 | 本文结论 | ✅
S11 | 设计主张（折中） | 最优 E20 | — | — | — | — | 作者主张折中，最优 20%，依据 M1、M2 | — | Moreover, the Li S coin cell with the mid-weak solvation structure delivers an ultra-long cycling lifespan of 146 cycles with an initial specific capacity of 887 mAhg 1 and a capacity retention of 78.5% due to the balanced cathode and anode kinetics. | 正极反应、负极锂 | 本文结论 | ✅
S21 | M1 | T60 vs T0 | Li⁺ 溶剂化 更弱；多硫化物团簇化 增多 | 正极反应 改善 | T1 首圈/初期容量 T1 倍率/过电位 | ✅ 一致：首圈容量（0.1 C 首圈）变好 ✅ 一致：过电位（0.1 C 首两圈）变好 | Li⁺ 溶剂化变弱，多硫化物与 TFSI⁻ 形成团簇，Li₂S 沉积加快（三维沉积），首圈容量高、过电位低 | t1 | In this work, by the driving eﬀect of DTL, the polysulﬁdes were allowed to aggregate in CPE and form cluster species with the mediation of TFSI−. | — | 本文结论 | ✅
S21 | [7 empty] | t2 | In contrast, the 19F peak of CPE exhibits a pronounced increased chemical shift (≈0.2 ppm), which directly evidences the formation of a cluster state between polysulﬁdes and TFSI−. | — | 本文结论 | ✅
S21 | [7 empty] | t3 | The advance of the onset potential and the peak potential of the second reduction peak suggests that activated clustered-Li2Sn (n≥4) can accelerate the deposition of Li2S. | 正极反应 | 本文结论 | ✅
S21 | [7 empty] | t4 | With the increasing DTL content, the deposition peak appeared and gradually advanced, indicating that the Li2S deposition kinetics gradually accelerated. | 正极反应 | 本文结论 | ✅
S21 | [7 empty] | t5 | The altered electrode process regulated by the CPE mechanism results in a remarkable improvement in the electrochemical performance of lithium–sulfur batteries. | — | 本文结论 | ✅
S21 | [7 empty] | t6 | The 3D deposition model allows cells to release higher capacity and avoids premature end of discharge process caused by insulating Li2S covering the electrode surface.[23] | 正极反应 | 转述他文或通用说法 | ✅
S21 | M2 | T0 vs T60 | 多硫化物溶解度 更高 | 多硫化物穿梭 加重；负极锂 劣化 | T4 寿命/容量保持 T1 库仑效率 | ✅ 一致：容量保持率（1 C 第 200 圈）变坏 ✅ 一致：库仑效率（首圈）变坏 | 多硫化物溶解度高时穿梭重、锂负极不稳定，容量衰减快、首圈库仑效率低 | u1 | The dissolution of polysulﬁdes is closely related to the shuttle eﬀect in lithium–sulfur batteries. | 多硫化物穿梭 | 转述他文或通用说法 | 🔶 判为转述，但本句没查到引用痕迹（可能是通用说法）
S21 | [7 empty] | u2 | Furthermore, the solubility of polysulﬁdes is ﬁnely regulated, leading to signiﬁcant suppression of the shuttle eﬀect and eﬀective stabilization of the lithium anode. | 多硫化物穿梭、负极锂 | 本文结论 | ✅
S21 | [7 empty] | u3 | Cells using 0DTL electrolytes exhibit rapid capacity decay due to the severe shuttle eﬀect. | 多硫化物穿梭 | 本文结论 | ✅
S21 | [7 empty] | u4 | It is noteworthy that the coulombic eﬃciency of cells with 60DTL electrolyte is increased from 76.3% to 99.6% due to the eﬀective inhibition of the shuttle eﬀect. | 多硫化物穿梭 | 本文结论 | ✅
S21 | M3 | T70 vs T60 | 离子电导率 更低 | 正极反应 变差 | （不落到电池测试） | — | DTL 增到 70% 时电导率骤降，反而阻碍转化（作者推测） | v1 | It is noteworthy that when the DTL content was further increased to 70%, a signiﬁcant decrease in the peak current of the second reduction peak was observed even though the start peak potential was still advanced (2.072 V). | 正极反应 | 本文结论 | ✅
S21 | [7 empty] | v2 | Although CPE can promote Li2S deposition, the sharp decrease in electrolyte ionic conductivity caused by decreasing coordinated solvents in 70DTL electrolyte rather hinders the conversion reaction. | 正极反应 | 本文推测 | ✅
S33 | M1 | TFTFE vs DME | Li⁺ 溶剂化 更弱 | 负极锂 改善；电解液消耗 减少 | T1 寿命/容量保持 | ✅ 一致：寿命（容量保持 70% 时的圈数）变好 | Li⁺ 溶剂化变弱、阴离子进入溶剂化层，锂沉积均匀、可逆性高，电解液分解少，寿命长；失效电池换新电解液后恢复，说明失效来自电解液耗尽 | w1 | This indicates that augmenting anion coordination to Li+ improves the stability of the LMA. | 负极锂 | 本文结论（与他文一致） | ✅
S33 | [7 empty] | w2 | The moderately solvating electrolytes induce uniform Li deposition and reduce electrolyte decomposition owing to the formation of anion-derived solid electrolyte interphase. | 负极锂、电解液消耗 | 本文结论 | ✅
S33 | [7 empty] | w3 | This uniform Li-deposition in the DME-TFTFE electrolyte reduces the exposed surface area of the Li metal, resulting in less decomposition of DME, FSI−, and the FE cosolvent compared to other electrolytes. | 负极锂、电解液消耗 | 本文结论 | ✅
S33 | [7 empty] | w4 | Except in the case of the DME-TFOFE electrolyte, cell lifespan is strongly correlated with LMA reversibility, conﬁrming that LMA reversibility is a decisive factor for achieving high cycling stability in a lean-electrolyte Li–S battery. | 负极锂 | 本文结论 | ✅
S33 | [7 empty] | w5 | As demonstrated earlier, capacity drop during cycling is directly associated with electrolyte depletion. | 电解液消耗 | 本文结论 | ✅
S33 | [7 empty] | w6 | To confirm whether electrolyte decomposition is responsible for capacity fade, we reassembled a cell with fresh electrolyte and the electrodes of the failed cells and operated this cell. … The cell was rejuvenated owing to electrolyte exchange (Figure 1g), which confirms that solvent depletion is responsible for cell degradation. | 电解液消耗 | 本文结论 | ✅
S33 | M2 | ETFE vs DME | 溶剂腐蚀锂 更重 | 负极锂 劣化 | T1 寿命/容量保持 | ✅ 一致：寿命（容量保持 70% 时的圈数）变坏 | ETFE 溶剂化也比 DME 弱，但剩余活性锂反而更少，作者推测 ETFE 本身腐蚀锂 | x1 | The abnormally low remaining Li capacity of the DME-ETFE electrolyte can be attributed to the high chemical corrosion of Li by ETFE. | 负极锂 | 本文推测 | ✅
S33 | [7 empty] | x2 | Except in the case of the DME-TFOFE electrolyte, cell lifespan is strongly correlated with LMA reversibility, conﬁrming that LMA reversibility is a decisive factor for achieving high cycling stability in a lean-electrolyte Li–S battery. | 负极锂 | 本文结论 | ✅
S33 | M3 | TFOFE vs TFTFE | Li⁺ 溶剂化 更弱 | 正极反应 变差 | T1 寿命/容量保持 | ✅ 一致：寿命（容量保持 70% 时的圈数）变坏 | 溶剂化过弱（TFOFE）时锂负极可逆性虽最高，但硫正极可逆性差，寿命短 | y1 | Despite having the highest LMA reversibility, the DME-TFOFE electrolyte exhibited poor cycling stability, indicating that the reversibility of the sulfur cathode determines the cycling stability when the solvating power of electrolyte is weak. | 负极锂、正极反应 | 本文结论 | ✅
S33 | M4 | TFTFE vs DME | 离子电导率 相当 | — | T1 首圈/初期容量 | ✅ 一致：首圈容量（化成 4 圈后第 1 圈（0.15 C））差异小 | 含 Li₂S₄ 时两者电导率相近，所以首圈容量相当 | z1 | This can be explained by the similar ionic conductivities of the electrolytes when Li2S4 is present. | — | 本文结论 | ✅
S33 | 设计主张（折中） | 最优 TFTFE | — | — | — | — | 作者主张折中，最优 TFTFE，依据 M1、M3 | — | To achieve optimal full-cell cycling stability, sulfur redox kinetics and LMA reversibility must be balanced, with moderately solvating electrolytes being particularly suitable for achieving this. | 正极反应、负极锂 | 本文结论 | ✅
S39 | M1 | DD vs F4 | Li⁺ 溶剂化 更强；多硫化物溶剂化 更强 | 正极反应 变差；负极锂 劣化 | T1 寿命/容量保持 | ✅ 一致：寿命（开始快速衰减的圈数 / 循环寿命）变坏 | DOL/DME 的 Li⁺ 和多硫化物溶剂化都强：硫可逆性差（充电末仍留大量长链多硫化物），长链多硫化物腐蚀锂、SEI 差，55 圈后快速衰减 | p1 | Strong Li+ solvation and strong LiPS solvation in DOL/DME trigger poor sulfur reversibility and severe Li anode degradation, resulting in quick capacity fading after only 55 cycles. | 正极反应、负极锂 | 本文结论 | ✅
S39 | [7 empty] | p2 | This corresponds to the decoupled impacts of long-chain LiPS corrosion and low CE due to the poor Li SEI. | 负极锂 | 本文结论 | ✅
S39 | [7 empty] | p3 | This indicates the liquid−solid oxidation on stage V becomes unfavorable with strong LiPS solvation. | 正极反应 | 本文结论 | ✅
S39 | [7 empty] | p4 | In other words, the concentration of long-chain LiPS preserved in the DOL/DME electrolyte is significant even at the end of charge, which agrees with the previous reports. | — | 本文结论（与他文一致） | ✅
S39 | M2 | F4 vs DD | Li⁺ 溶剂化 更弱；多硫化物溶剂化 更弱 | 负极锂 改善 | T1 寿命/容量保持 | ✅ 一致：寿命（开始快速衰减的圈数 / 循环寿命）变好 | Li⁺ 和多硫化物溶剂化变弱，SEI 电阻小、锂沉积/剥离可逆、腐蚀副反应少，寿命超过 180 圈 | r1 | On the other hand, the smaller SEI resistance (RSEI) in DOL/F4DEE and DOL/TTE than DOL/DME indicates the benefit of weakened Li+ and LiPS solvation on Li anode. | 负极锂 | 本文结论 | ✅
S39 | [7 empty] | r2 | These results demonstrate the correlation between moderate Li+ solvation and improved Li stripping/plating reversibility in DOL/F4DEE, which aligns well with previous studies on the Li metal anode. | 负极锂 | 本文结论（与他文一致） | ✅
S39 | [7 empty] | r3 | The weak … LiPS solvation also suppresses parasitic corrosion reactions on the Li metal (Note S4). | 负极锂 | 本文结论 | ✅
S39 | [7 empty] | r4 | These attributes contribute to a highly prolonged Li−S cycle life of over 180 cycles. | — | 本文结论 | ✅
S39 | M3 | F4 vs DD（作者说法覆盖全梯度） | 多硫化物溶剂化 更弱 | 正极反应 不变 | （不落到电池测试） | — | 溶液正极电池里，多硫化物溶剂化强弱不改变动力学（过电位相近），容量差来自短链化（热力学），与“弱溶剂化动力学差”的常见说法不同 | m1 | On the other hand, Li¦¦CP GITT shows similar overpotential across various LiPS solvations (Figure S20a). | — | 本文结论 | ✅
S39 | [7 empty] | m2 | Again, the similar overpotential across three electrolytes validates the noncorrelation between LiPS solvation and LiPS oxidation kinetics (Figure S20b). | 正极反应 | 本文结论 | ✅
S39 | [7 empty] | m3 | These results unravel that the LiPS chain-shortening process with weak LiPS solvation relies more on short-chain LiPS (liquid−solid) reduction than long-chain LiPS (liquid−liquid) reduction. | 正极反应 | 本文结论 | ✅
S39 | [7 empty] | m4 | It is reported that electrolytes with weaker LiPS solvation shift LiPS disproportionation equilibrium toward the formation of shorter-chain LiPS species that deliver lower specific capacity during the reduction on stage II. | 正极反应 | 转述他文或通用说法 | ✅
S39 | [7 empty] | m5 | Thus, the capacity difference in these electrolytes is mainly attributed to LiPS conversion thermodynamics rather than kinetics. | 正极反应 | 本文结论 | ✅
S39 | [7 empty] | m6 | In this regard, our results … differ from the conventional concepts, wherein electrolytes with weak LiPS solvation are often challenged by their poor redox kinetics. | 正极反应 | 本文结论 | 🔶 判为本文结论，但本句有引文编号 4,18
S39 | M4 | F4 vs DD（作者说法覆盖全梯度） | 多硫化物溶解度 更低 | 正极反应 变差 | T2 倍率/过电位 | ✅ 一致：过电位（GITT 过电位）变坏 | 多硫化物溶解度越低，全电池 GITT 过电位越高，正极动力学越差（DD < F4 < TT） | n1 | Notably, DOL/F4DEE outperforms DOL/TTE in LiPS redox kinetics due to its higher LiPS solubility. | 正极反应 | 本文结论 | ✅
S39 | [7 empty] | n2 | By contrast, higher GITT overpotentials were observed as the LiPS solubility decreased (Figure S30). | — | 本文结论 | ✅
S39 | M5 | TT vs DD | 多硫化物溶解度 更低 | 正极反应 变差 | T1 首圈/初期容量 | ✅ 一致：首圈容量（0.05 C 化成 / 0.1 C 循环初期）变坏 | TTE 溶解度太低，硫利用差、容量激活慢，第二放电平台低、容量低 | o1 | DOL/TTE continuously suffers from poor sulfur active material utilization due to low LiPS solubility, as revealed from its slow capacity activation and overpotential recovery (Figure S33). | 正极反应 | 本文结论 | ✅
S39 | [7 empty] | o2 | On the contrary, DOL/TTE with poor LiPS solubility results in a depressed second discharge plateau with reduced specific capacity. | 正极反应 | 本文结论 | ✅
S39 | M6 | DD vs F4 | — | 电解液消耗 加快 | T1 阻抗（R_bulk） | ✅ 一致：阻抗（R_bulk）（第 100 圈后）变坏 | DOL/DME 第 100 圈后体相电阻剧增，作者推测来自电解液干涸 | k1 | The drastic increase of Rbulk in DOL/DME (which may come from electrolyte dry-out9) further proves its poor Li cyclability. | 电解液消耗、负极锂 | 本文推测 | ✅
S39 | 设计主张（折中） | 最优 F4 | — | — | — | — | 作者主张折中，最优 F4，依据 M1、M2、M4 | — | Overall, the DOL/F4DEE electrolyte balances sulfur cathode kinetics and lithium anode stability through optimized Li+ and LiPS solubility and solvation | 正极反应、负极锂 | 本文结论 | ✅
S39 | 设计主张（解耦） | 最优 F4 | — | — | — | — | 作者主张解耦，最优 F4，依据 M3、M4 | — | These results validate the effectiveness of our electrolyte design by decoupling the LiTFSI/LiPS solubility and Li+/LiPS solvation | — | 本文结论 | ✅

## ⑦复核表
序号 | 文献 | 在哪页哪行 | 内容 | 标记 | 原句或图号 | 为什么要看 | 复核 ✍
1 | S11 | ②配方 第 6 行 | 配方 Em：备注 | 🔶 | 🔶 软包里的 medium 对应 E10 还是 E20 原文没写，待人工确认 | 提取时标出的疑点
2 | S11 | ③测试 第 6 行 | 测试 T5：E/S说明 | ⚠️ | ⚠️ SI 方法写 3.5 g gS⁻¹，SI 表 S5 却列在 µL/mg 一栏；按 §7.3 质量基保留原值、不换算 | 提取时标出的疑点
3 | S11 | ④方向 第 6 行 | T2 寿命：取值点、备注 | 🔶 | 循环圈数（🔶 口径不一，见备注） 🔶 E10、E20 为作者写的循环寿命；E0、E30 只写“30 圈后骤降/断崖式下降”，口径不同 | 提取时标出的疑点
4 | S21 | ②配方 第 8 行 | 配方 T50：备注 | 🔶 | 🔶 DME/THF 比例只在表 S2（图片） | 提取时标出的疑点
5 | S21 | ②配方 第 10 行 | 配方 T70：备注 | 🔶 | 🔶 同 T50 | 提取时标出的疑点
6 | S21 | ②配方 第 11 行 | 配方 T80：备注 | 🔶 | 🔶 同 T50 | 提取时标出的疑点
7 | S21 | ③测试 第 13 行 | 测试 T7：硫载量说明 | 🔶 | 🔶 60DTL 测了 3.0/5.3/7.0 mg/cm²，与 0DTL 对比时用哪一档没写 | 提取时标出的疑点
8 | S21 | ④方向 第 28 行 | T2 倍率容量（0.1 C（第 3 圈，图 5a））读图值 | 🖼 | {"T0": 930, "T50": 996, "T60": 1269, "T70": 1160, "T80": 1090}；图 5a | 读图值只判方向，请对照原图核曲线和配方是否对上
9 | S21 | ④方向 第 29 行 | T2 倍率容量（1 C（第 18 圈，图 5a））读图值 | 🖼 | {"T0": 606, "T50": 764, "T60": 996, "T70": 857, "T80": 924}；图 5a | 读图值只判方向，请对照原图核曲线和配方是否对上
10 | S21 | ④方向 第 30 行 | T2 倍率容量（5 C（第 33 圈，图 5a））读图值 | 🖼 | {"T0": 301, "T50": 614, "T60": 708, "T70": 205}；图 5a | 读图值只判方向，请对照原图核曲线和配方是否对上
11 | S21 | ④方向 第 43 行 | T4 初期容量（1 C 第 10 圈（图 5d））读图值 | 🖼 | {"T0": 760, "T60": 908}；图 5d | 读图值只判方向，请对照原图核曲线和配方是否对上
12 | S21 | ④方向 第 43 行 | T4 初期容量：备注 | 🔶 | 🔶 前 4 圈两线标记互相遮挡，1 C 首圈读不准，改取两线已分开的第 10 圈 | 提取时标出的疑点
13 | S21 | ④方向 第 47 行 | T8 T60 vs T0 | ⚠️ | E/S A 3.7 vs B 3.3 | A、B 条件不同，不算同一测试
14 | S21 | ④方向 第 59 行 | T4 指定圈数容量：备注 | 🔶 | 🔶 T60 的 640 出自 Fig. 5d，DD 的 230 出自 Fig. S20a，两张图是否同一批电池原文没写（方案 §14.2 记过的跨图配对疑问） | 提取时标出的疑点
15 | S21 | ⑥机制 第 16 行 | M2 u1 来源（AI 判：转述他文或通用说法） | 🔶 | The dissolution of polysulﬁdes is closely related to the shuttle eﬀect in lithium–sulfur batteries. | 判为转述，但本句没查到引用痕迹（可能是通用说法）
16 | S33 | ②配方 第 13 行 | 配方 DME：备注 | ⚠️ | ⚠️ 原文写小写 “m”：Wiley 排版常用它表示 mol/L，也可能是 mol/kg；两种理解下与 A 的盐相对 DME 之比不同，未换算 | 提取时标出的疑点
17 | S33 | ③测试 第 17 行 | 测试 T2：条件说明 | 🔶 | 🔶 原文没单独写这组电池的条件，按 Fig. 3 同一批推定 | 提取时标出的疑点
18 | S33 | ③测试 第 21 行 | 测试 T6：硫载量说明 | 🔶 | 🔶 每面；方法段写该正极“用于软包组装”，推定叠片也用 | 提取时标出的疑点
19 | S33 | ④方向 第 91 行 | T5 首圈能量密度（首圈（图 7c））读图值 | 🖼 | {"DME": 281, "TFTFE": 289}；图 7c | 读图值只判方向，请对照原图核曲线和配方是否对上
20 | S33 | ④方向 第 91 行 | T5 首圈能量密度：备注 | 🔶 | 🔶 前几圈两线标记重叠，对照第 1 圈被盖住，读到的是第 2 圈；按重叠规则记差异小。另：图上对照标注 107 cyc，与正文“长 25%”反算的 ≈108 一致；DME-TFTFE 图上最后一点约第 132 圈，标注写 135 | 提取时标出的疑点
21 | S33 | ④方向 第 93 行 | T6 首圈能量密度（首圈（图 7d））读图值 | 🖼 | {"DME": 451, "TFTFE": 405}；图 7d | 读图值只判方向，请对照原图核曲线和配方是否对上
22 | S39 | ④方向 第 108 行 | T1 首圈容量：作者定性 | 🔶 | [{"A": "F4", "B": "DD", "方向": "↓", "说明": "🔶 作者称有寿命—容量权衡，又称 F4 与 DD 一样有两个完整平台；F4 是否低于 DD 需看 Fig. 5b/5d 确认"}, {"A": "TT", "B": "DD", "方向": "↓"}] | 提取时标出的疑点
23 | S39 | ⑥机制 第 46 行 | M3 m6 来源（AI 判：本文结论） | 🔶 | In this regard, our results‖differ from the conventional concepts, wherein electrolytes with weak LiPS solvation are often challenged by their poor redox kinetics. | 判为本文结论，但本句有引文编号 4,18
24 | 全部 | 附 | 附：溶剂表 密度（DME、DOL、THF） | 🔶 | DME 0.867 g/mL；DOL 1.06 g/mL；THF 0.889 g/mL | 尺子（配位溶剂分子数）用到的密度是常用值，请用手册核对

## 附：溶剂表
简称 | 全称 | 配位能力 | 配位依据 | 分子量 | 密度 g/mL | 物性来源 | DN（论文值） | 介电常数（论文值） | 来源 | 核验说明
DME | 1,2-dimethoxyethane | 配位 | 醚类溶剂化溶剂 | 90.12 | 0.867 | 常用值（20–25 °C），待用手册核对 | 20.0 | 5.5 | S21 正文 Fig. 1a 讨论 | ⚠️ 原文把 DME 全称写成 Dimethoxymethane；ε 5.5 与常见手册值（约 7.2）不一致，需查原始来源
DOL | 1,3-dioxolane | 配位 | 醚类溶剂化溶剂 | 74.08 | 1.06 | 常用值（20–25 °C），待用手册核对 | 21.3 | 7.3 | S21 正文 Fig. 1a 讨论 | ⚠️ 原文写成 1,3-Dioxane（应为 1,3-dioxolane），DN 与常见值（约 18）不一致，可能对应的是另一个分子，需查原始来源
DTL | 1,2-dimethylbenzene（邻二甲苯） | 不配位 | S21 原文 DN = 0.1，作者称非配位溶剂 | 106.17 |  |  | 0.1 | 2.6 | S21 正文 Fig. 1a 讨论
F4DEE | 1,2-bis(2,2-difluoroethoxy)ethane | 不明 | S39 作者称 F4DEE 部分进入 Li⁺ 溶剂化层（适中溶剂化溶剂） |  |  |  | 未知 | 未知 | S39 未给出 | 新合成氟化溶剂，暂无出处
HFE（TTE） | 1,1,2,2-tetrafluoroethyl-2,2,3,3-tetrafluoropropyl ether | 不配位 | S39 原文把 TTE 列为 non-solvating cosolvent（稀释剂） | 232.07 |  |  | 未知 | 未知 | S11 未给出 | 待查有出处的数值
THF | tetrahydrofuran | 配位 | 醚类溶剂化溶剂 | 72.11 | 0.889 | 常用值（20–25 °C），待用手册核对 | 未知 | 未知 | S21 未给出 | 表样四篇原文未给 DN/介电常数，待查有出处的数值或用本课题计算（另列，不填本列）
ETFE | ethyl 1,1,2,2-tetrafluoroethyl ether | 不明 | S33 作者称 Li⁺ 溶剂化能力随氟化醚种类变化（⁷Li NMR） |  |  |  | 未知 | 未知 | S33 未给出 | 表样四篇原文未给 DN/介电常数，待查有出处的数值或用本课题计算（另列，不填本列）
BTFE | bis(2,2,2-trifluoroethyl) ether | 不明 | 同 ETFE |  |  |  | 未知 | 未知 | S33 未给出 | 表样四篇原文未给 DN/介电常数，待查有出处的数值或用本课题计算（另列，不填本列）
TFTFE | 1,1,2,2-tetrafluoroethyl 2,2,2-trifluoroethyl ether | 不明 | 同 ETFE |  |  |  | 未知 | 未知 | S33 未给出 | 表样四篇原文未给 DN/介电常数，待查有出处的数值或用本课题计算（另列，不填本列）
TFOFE | 1H,1H,5H-octafluoropentyl 1,1,2,2-tetrafluoroethyl ether | 不明 | 同 ETFE |  |  |  | 未知 | 未知 | S33 未给出 | 表样四篇原文未给 DN/介电常数，待查有出处的数值或用本课题计算（另列，不填本列）