## 说明
项目 | 说明
这是什么 | 按 10-22 与师兄讨论后定的“论断式提取”格式，用 S39、S11、S21 三篇已精读论文做的表样。AI 辅助提取与核对，用户尚未逐项人工确认。
一行是什么 | 同一篇论文、同一组条件下的一对配方：A 新配方 vs B 对照。一篇论文可以有多行。
主存储 | json/ 文件夹里每篇一个 JSON，是正式数据；本 Excel 由 scripts/step6c_claim_records_sample.py 从 JSON 生成，只用来看和复核。改数据改 JSON，再重新生成。
怎么看 | 先看“一句话结论”；要看细节看“明细”；要核原文看“复核表”（每句原句都由代码到全文缓存里查过）。
溶剂化分两项 | Li⁺ 溶剂化 和 多硫化物溶解度 分开记，都是相对 B 对照：更强/相当/更弱、更高/相当/更低；论文没测就写未报告。
总体怎么来 | 由程序按“电池表现”自动判：全部变好→总体变好；全部变差→总体变差；否则写出哪些变好、哪些变差。
证据等级 | 直接：在电池里直接测到作者说的那个东西；间接：测了相关的东西，或在简化体系里测；只是说法：没有对应测量。
DN、介电常数 | 是溶剂本身的性质，不逐篇提取，放在“溶剂表”，每种溶剂一行并注明来源。
复核 | 带 ✍ 的列由用户填写，AI 不改。

## 一句话结论
编号 | 文献 | 一句话结论 | 总体 | 证据等级 | 复核 ✍
S11-1 | Li Z. et al., Angew. Chem. Int. Ed. 2023, 62, e202309968 | DOL/DME 1:1 v/v + 20 vol% HFE（TTE），1.0 M LiTFSI，2 wt% LiNO₃，对比 DOL/DME 1:1 v/v，1.0 M LiTFSI，2 wt% LiNO₃（作者对照（同一 HFE 梯度 0/10/20/30% 中的 0%））；改变：加入 20 vol% 稀释剂 HFE。Li⁺ 溶剂化未报告，多硫化物溶解度更低（A 2.6 M[S]；B 4.3 M[S]（Li₂S₈ 最大溶解量））。条件：电池 Li‖S 扣式 2032、倍率 0.1 C（1C = 1672 mA/g）、硫载量 4.3 mg/cm²、E/S 6.1 µL/mg、锂厚或N/P 50 µm（作者称理论过量 43%）、温度 未报告、LiNO₃ A、B 均 2 wt%。电池表现：首圈容量↓；库仑效率↑；寿命↑。总体：变好：库仑效率、寿命；变差：首圈容量。作者归因：DOL/DME 多硫化物溶剂化强，多硫化物在锂负极上反应太快，副反应严重、有限的锂被快速消耗，所以容量保持差；20% HFE 平衡了正极和负极的反应速度（证据：间接）。 | 变好：库仑效率、寿命；变差：首圈容量 | 间接
S21-1 | Zheng Q. et al., Adv. Energy Mater. 2025, 15, 2500802 | DME/THF/DTL 35/5/60 v/v（60DTL），1 M LiTFSI，不含 LiNO₃，对比 DME/THF 95/5 v/v（0DTL），1 M LiTFSI，不含 LiNO₃（作者对照（DTL 梯度中的 0%））；改变：加入 60 vol% 非配位溶剂 DTL（邻二甲苯）。Li⁺ 溶剂化更弱，多硫化物溶解度更低（A 247 mmol/L[S]；B 4000 mmol/L（引自其他文献，本文未测））。条件：电池 Li‖S 扣式 2025、倍率 首圈 0.1 C；循环 1 C（1C 定义未报告）、硫载量 约 1.2 mg/cm²、E/S 14.6 µL/mg、锂厚或N/P 1.0 mm、温度 未报告、LiNO₃ A、B 均不含。电池表现：首圈容量↑；过电位↓；库仑效率↑；容量保持率↑；自放电↓。总体：总体变好。作者归因：DTL 不与 Li⁺ 配位，让多硫化物团簇化、溶解度大降，穿梭被抑制；所以 CE、保持率、自放电都改善，同时团簇多硫化物还加快 Li₂S 沉积，首圈容量也更高（证据：直接）。 | 总体变好 | 直接
S39-1 | Yang J. et al., ACS Energy Lett. 2025, 10, 5674 | DOL/F4DEE 4:1 v/v，1.0 M LiTFSI，0.2 M LiNO₃，对比 DOL/DME 1:1 v/v，1.0 M LiTFSI，0.2 M LiNO₃（作者对照）；改变：共溶剂 DME→F4DEE（溶剂比例 1:1→4:1）。Li⁺ 溶剂化更弱，多硫化物溶解度更低（A 0.38 M；B 1.0 M（Li₂S₆））。条件：电池 Li‖S 扣式、倍率 0.1 C（1C = 1200 mA/g，先 2 圈 0.05 C 化成）、硫载量 3.5 mg/cm²、E/S 10 µL/mg、锂厚或N/P 200 µm（SI 材料清单的锂片规格，未特指 Li‖S）、温度 未报告、LiNO₃ A、B 均 0.2 M。电池表现：首圈容量↓；寿命↑；阻抗↓。总体：变好：寿命、阻抗；变差：首圈容量。作者归因：DOL/DME 的 Li⁺ 和多硫化物溶剂化都强，长链多硫化物腐蚀锂负极、锂 SEI 差导致 CE 低，55 圈后快速衰减；DOL/F4DEE 多硫化物溶剂化弱，抑制长链多硫化物，寿命更长，但容量有损失（证据：间接）。 | 变好：寿命、阻抗；变差：首圈容量 | 间接

## 明细
编号 | 文献 | A配方 | B对照 | B角色 | 改变了什么 | Li⁺ 溶剂化 | 多硫化物溶解度 | 其他性质 | 电池 | 倍率 | 硫载量 | E/S | 锂厚或N/P | 温度 | LiNO₃ | 电池表现 | 总体 | 作者归因 | 证据等级 | 依据 | 备注
S11-1 | Li Z. et al., Angew. Chem. Int. Ed. 2023, 62, e202309968 | DOL/DME 1:1 v/v + 20 vol% HFE（TTE），1.0 M LiTFSI，2 wt% LiNO₃ | DOL/DME 1:1 v/v，1.0 M LiTFSI，2 wt% LiNO₃ | 作者对照（同一 HFE 梯度 0/10/20/30% 中的 0%） | 加入 20 vol% 稀释剂 HFE | 未报告（本文的 strong/weak solvating power 指多硫化物溶剂化（DFT 结合能、MD、Li₂S₈ 溶解度），没有测 Li⁺ 溶剂化） | 更低（A 2.6 M[S]；B 4.3 M[S]（Li₂S₈ 最大溶解量）；溶解度实测（Fig. S3、Table S1）；电解液本身（未写是否含 LiNO₃）） | 离子电导率未报告；黏度未报告；离子迁移数未报告 | Li‖S 扣式 2032 | 0.1 C（1C = 1672 mA/g） | 4.3 mg/cm² | 6.1 µL/mg | 50 µm（作者称理论过量 43%） | 未报告 | A、B 均 2 wt% | 首圈容量↓（0.1 C 循环首圈：A 887；B 1013 mAh/g）；库仑效率↑（CE 降到 90% 的圈数：A 第 106 圈；B 第 38 圈）；寿命↑（0.1 C 循环（两者取值圈不同）：A 146 圈保持 78.5%；B 30 圈后骤降，60 圈保持 63.7%） | 变好：库仑效率、寿命；变差：首圈容量 | DOL/DME 多硫化物溶剂化强，多硫化物在锂负极上反应太快，副反应严重、有限的锂被快速消耗，所以容量保持差；20% HFE 平衡了正极和负极的反应速度 | 间接 | 用不加 LiNO₃ 的电池测首圈 CE、用 Li¦Li₂S₈ 电池测负极反应速度（简化体系）；没有在 Li‖S 电池失效时直接测剩余活性锂 | A 是作者认为最好的 mid-weak；同一梯度里 30% HFE（weak）首圈 778 mAh/g、30 圈后骤降，说明溶剂化太弱两头都差，可另记一条
S21-1 | Zheng Q. et al., Adv. Energy Mater. 2025, 15, 2500802 | DME/THF/DTL 35/5/60 v/v（60DTL），1 M LiTFSI，不含 LiNO₃ | DME/THF 95/5 v/v（0DTL），1 M LiTFSI，不含 LiNO₃ | 作者对照（DTL 梯度中的 0%） | 加入 60 vol% 非配位溶剂 DTL（邻二甲苯） | 更弱（Raman（游离 DME 峰减弱）、⁷Li NMR（TFSI⁻ 与 Li⁺ 配位增强）；1 mol/L LiTFSI 的各电解液（与电池配方一致）） | 更低（A 247 mmol/L[S]；B 4000 mmol/L（引自其他文献，本文未测）；A 为 UV–vis 实测；B 为引用值；电解液本身） | 离子电导率未报告（作者只说 70DTL 电导率明显下降，未给 60DTL 与 0DTL 的比较）；黏度未报告；离子迁移数未报告 | Li‖S 扣式 2025 | 首圈 0.1 C；循环 1 C（1C 定义未报告） | 约 1.2 mg/cm² | 14.6 µL/mg | 1.0 mm | 未报告 | A、B 均不含 | 首圈容量↑（0.1 C 首圈：A 1371；B 1002 mAh/g）；过电位↓（0.1 C 首圈：A 116；B 173 mV）；库仑效率↑（0.1 C 首圈：A 99.6%；B 76.3%）；容量保持率↑（1 C 第 200 圈：A 90.6%；B 12.2%）；自放电↓（静置 100 h 容量损失：A 4.5%；B 51.8%） | 总体变好 | DTL 不与 Li⁺ 配位，让多硫化物团簇化、溶解度大降，穿梭被抑制；所以 CE、保持率、自放电都改善，同时团簇多硫化物还加快 Li₂S 沉积，首圈容量也更高 | 直接 | 在 Li‖S 电池里直接测了穿梭电流（A 0.6 µA，B 2.1 µA）和静置自放电；“团簇多硫化物加快 Li₂S 沉积”另由 Li–Li₂S₆ 碳纸电池测得（简化体系，间接） | A、B 都不含 LiNO₃：常规锂硫电解液一般含 LiNO₃，对照偏弱。作者另做了加 1 wt% LiNO₃ 的对比（1 C 第 600 圈 70.1% vs 49.4%），可另记一条；原文 DN/ε 表把 DOL 写成 1,3-Dioxane，溶剂表中相应数值需核
S39-1 | Yang J. et al., ACS Energy Lett. 2025, 10, 5674 | DOL/F4DEE 4:1 v/v，1.0 M LiTFSI，0.2 M LiNO₃ | DOL/DME 1:1 v/v，1.0 M LiTFSI，0.2 M LiNO₃ | 作者对照 | 共溶剂 DME→F4DEE（溶剂比例 1:1→4:1） | 更弱（19F NMR、Raman；作者给出强弱顺序 DOL/TTE < DOL ≈ F4DEE < DOL/DME < DME；简化溶液：1.0 M LiTFSI 的 DOL/F4DEE 8:2 v/v，无 LiNO₃（电池用 4:1、含 0.2 M LiNO₃）） | 更低（A 0.38 M；B 1.0 M（Li₂S₆）；溶解度实测；简化溶液：只有混合溶剂，无盐、无 LiNO₃） | 离子电导率仅图未读（A 3.6 mS/cm；B 只在 SI Fig. S9b 图中）；黏度未报告；离子迁移数未报告 | Li‖S 扣式 | 0.1 C（1C = 1200 mA/g，先 2 圈 0.05 C 化成） | 3.5 mg/cm² | 10 µL/mg | 200 µm（SI 材料清单的锂片规格，未特指 Li‖S） | 未报告 | A、B 均 0.2 M | 首圈容量↓（0.1 C 循环：仅图未读（Fig. 5d、SI Fig. S32））；寿命↑（0.1 C 循环：A >180 圈；B 55 圈后快速衰减）；阻抗↓（第 100 圈后（R_SEI、R_bulk）：仅图未读（Fig. 5c）） | 变好：寿命、阻抗；变差：首圈容量 | DOL/DME 的 Li⁺ 和多硫化物溶剂化都强，长链多硫化物腐蚀锂负极、锂 SEI 差导致 CE 低，55 圈后快速衰减；DOL/F4DEE 多硫化物溶剂化弱，抑制长链多硫化物，寿命更长，但容量有损失 | 间接 | 锂片在 0.1 M Li₂S₆ 溶液中静置浸泡 25 天测腐蚀，100 圈后 EIS；没有在电池失效时直接测剩余活性锂或 LiNO₃ 余量 | 溶剂化和溶解度都在简化溶液里测，与电池配方不完全相同（见测量体系）；Fig. 5d 与 SI Fig. S32 按同一 0.1 C 循环系列处理，原文未明说，需人工确认

## 复核表
编号 | 项目 | 原句 | 位置 | 核验 | 复核 ✍
S11-1 | 组成 | 1,1,2,2-tetrafluoroethyl-2,2,3,3-tetrafluoropropylether (HFE, TCI) | SI 材料 | ✅
S11-1 | 多硫化物溶解度 | Electrolytes without HFE, with 10%, 20%, or 30% HFE by volume can dissolve 4.3, 2.9, 2.6, and 1.8 M[S] Li2S8 at most, respectively | 正文 p2 | ✅
S11-1 | 条件 | 50 μm in thickness, a high-S-loading cathode of 4.3 mgcm | 正文 p6 | ✅
S11-1 | 条件 | and an electrolyte to S (E/S) ratio of 6.1 μLmg | 正文 p6 | ✅
S11-1 | 条件 | The cycling performance of the Li S coin cells was further evaluated at 0.1 C. | 正文 p7 | ✅
S11-1 | 表现：首圈容量 | an ultra-long cycling lifespan of 146 cycles with an initial specific capacity of 887 mAhg | 正文 Fig. 5C 讨论 | ✅
S11-1 | 表现：库仑效率 | dropping down to 90% at the 38th, 65th, and 106th cycle with strong, mid-strong, and mid-weak solvation structures, respectively | 正文 Fig. 5C、S21 | ✅
S11-1 | 表现：寿命 | exhibits a rapid drop in capacity after 30 cycles and a low capacity retention of 63.7% after 60 cycles, despite the highest initial specific capacity of 1013 mAhg | 正文 Fig. 5C 讨论 | ✅
S11-1 | 作者归因 | The low capacity retention originates from the serious parasitic reactions between Li metal and LiPSs owning to the fast anode kinetics. | 正文 Fig. 5C 讨论 | ✅
S21-1 | 组成 | 1,2-dimethylbenzene (DTL) and tetrahydrofuran (THF) were purchased from Aladdin. | SI 材料 | ✅
S21-1 | Li⁺ 溶剂化 | the coordination of lithium ions with TFSI−anions is enhanced with increasing DTL volume fraction. | 正文 Fig. 1d 讨论 | ✅
S21-1 | 多硫化物溶解度 | the sulfur solubility of 60DTL is only ≈5% of that in conventional ether electrolytes (4000 mmol L−1).[2d] | 正文 Fig. 1c 讨论 | ✅
S21-1 | 条件 | the areal sulfur loading was about 1.2 mgs cm-2. | SI 电池组装 | ✅
S21-1 | 条件 | The electrolyte amount of conventional Li-S cells was kept at 35 μl and the E/S was 14.6 μl mgs−1. | SI 电池组装 | ✅
S21-1 | 条件 | The lithium metal foils (≥99.9%, Ф15.6 × 1.0 mm) | SI 材料 | ✅
S21-1 | 表现：首圈容量 | The initial specific capacity of Li─S cells with 60DTL electrolyte was increased from 1002 to 1371 mAh g−1 at 0.1 C, | 正文 Fig. 4a 讨论 | ✅
S21-1 | 表现：过电位 | the overpotential was reduced from 173 to 116 mV. | 正文 Fig. 4a 讨论 | ✅
S21-1 | 表现：库仑效率 | the coulombic efficiency of cells with 60DTL electrolyte is increased from 76.3% to 99.6% due to the effective inhibition of the shuttle effect. | 正文 Fig. 4a 讨论 | ✅
S21-1 | 表现：容量保持率 | The capacity retention of cells with 60DTL and 0DTL after 200 cycles at 1 C was 90.6% and 12.2%, respectively. | 正文 Fig. 5d 讨论 | ✅
S21-1 | 表现：自放电 | The specific capacity of cells with 0DTL electrolyte was dropped from 955 to 460 mAh g−1, with a capacity loss of 51.8%. | 正文 Fig. 4g–h 讨论 | ✅
S21-1 | 作者归因 | Cells using 0DTL electrolytes exhibit rapid capacity decay due to the severe shuttle effect. | 正文 Fig. 5d 讨论 | ✅
S39-1 | 组成 | (4) For Li¦¦S cell construction, 1.0 M LiTFSI and 0.2 M LiNO3 were dissolved in varied solvents. | SI §2 | ✅
S39-1 | Li⁺ 溶剂化 | indicating Li+ solvation strength is in the order of DOL/TTE < DOL ≈F4DEE < DOL/DME < DME. | 正文 Fig. 1b 讨论 | ✅
S39-1 | 多硫化物溶解度 | the DOL/F4DEE mixed solvent shows a moderate Li2S6 solubility of 0.38 M, in sharp contrast to 1.0 M in DOL/ DME and 0.22 M in DOL/TTE. | 正文 Fig. 1d 讨论 | ✅
S39-1 | 离子电导率 | DOL/F4DEE electrolyte possesses a high Li+ conductivity of 3.6 mS cm−1, | 正文 p3；SI Fig. S9b | ✅
S39-1 | 条件 | For Li¦¦S coin cells long-term cycling tests, the galvanostatic cycles include two 0.05 C formation cycles (1 C = 1200 mA gS-1), followed by long-term cycling at 0.1 C with 1.6-2.6 V voltage range. | SI §4 | ✅
S39-1 | 条件 | 0.1 C cycling S loading: 3.5 mg cm-2 E/S ratio: 10 L mg-1 | SI Fig. S32 图内文字 | ✅
S39-1 | 条件 | (15.6 mm in diameter and 200 µm in thickness) was purchased from American Elements. | SI §1 | ✅
S39-1 | 表现：首圈容量 | The trade-off between cycle life and specific capacity is observed from the long-term cycling at 0.1 C (Figure 5d, Figure S32). | 正文 Fig. 5 讨论 | ✅
S39-1 | 表现：寿命 | resulting in quick capacity fading after only 55 cycles. ‖ These attributes contribute to a highly prolonged Li−S cycle life of over 180 cycles. | 正文 Fig. 5 讨论 | ✅
S39-1 | 表现：阻抗 | The drastic increase of Rbulk in DOL/DME (which may come from electrolyte dry-out9) further proves its poor Li cyclability | 正文 Fig. 5c 讨论 | ✅
S39-1 | 作者归因 | Strong Li+ solvation and strong LiPS solvation in DOL/DME trigger poor sulfur reversibility and severe Li anode degradation, resulting in quick capacity fading after only 55 cycles. This corresponds to the decoupled impacts of long- chain LiPS corrosion and low CE due to the poor Li SEI. | 正文 Fig. 5 讨论 | ✅

## 溶剂表
简称 | 全称 | DN | 介电常数 | 来源 | 原句 | 核验 | 核验说明
DME | 1,2-dimethoxyethane | 20.0 | 5.5 | S21 正文 Fig. 1a 讨论 | 1,2-Dimethoxymethane (DME, DN = 20.0, ɛ = 5.5) | ⚠️ | ⚠️ 原文把 DME 全称写成 Dimethoxymethane；ε 5.5 与常见手册值（约 7.2）不一致，需查原始来源
DOL | 1,3-dioxolane | 21.3 | 7.3 | S21 正文 Fig. 1a 讨论 | 1,3-Dioxane (DOL, DN = 21.3, ɛ = 7.3) | ⚠️ | ⚠️ 原文写成 1,3-Dioxane（应为 1,3-dioxolane），DN 与常见值（约 18）不一致，可能对应的是另一个分子，需查原始来源
DTL | 1,2-dimethylbenzene（邻二甲苯） | 0.1 | 2.6 | S21 正文 Fig. 1a 讨论 | including DTL (DN = 0.1, ɛ = 2.6) | ✅
F4DEE | 1,2-bis(2,2-difluoroethoxy)ethane | 未知 | 未知 | S39 未给出 |  | — | 新合成氟化溶剂，暂无出处
HFE（TTE） | 1,1,2,2-tetrafluoroethyl-2,2,3,3-tetrafluoropropyl ether | 未知 | 未知 | S11 未给出 |  | — | 待查有出处的数值

## 词表
项目 | 可选写法 | 含义
电池表现指标 | 首圈容量、库仑效率、容量保持率、寿命、衰减率、阻抗、过电位、倍率容量、自放电 | ↑/↓ 表示数值变大/变小；阻抗、过电位、衰减率、自放电越小越好
溶剂化方向 | 更强 / 相当 / 更弱 / 未报告 | Li⁺ 溶剂化
溶解度方向 | 更高 / 相当 / 更低 / 未报告 | 多硫化物溶解度
其他性质 | 离子电导率、黏度、离子迁移数（记测法） | ↑ / ↓ / 未报告 / 仅图未读
条件（6 项＋电池） | 电池（电极组合＋形式）、倍率、硫载量、E/S、锂厚或 N/P、温度、LiNO₃ | 未写的记未报告
证据等级 | 直接 / 间接 / 只是说法 | 附“依据”说明为什么
核验 | ✅ 原句找到 / ⚠️ 原句找到但内容有疑问 / ❌ 找不到 / — 无原句