## 说明
项目 | 内容
你只看两页 | ①一句话结论：一篇一格，固定四行（§5.7）。调试集不逐篇人工复核（§14.1a）；错提/漏提两列留给测试集用。②要你看：同一测试、同一对配方、同一指标，作者定性方向与文字数值方向相反的条目。其余明细页和“程序核对记录”要查时再翻。
来源 | output/Claude_v4_调试集53篇_2026-10-25/independent_predictions/（53 篇冻结结果，按旧规程 extraction_spec.md 提取）；程序核对记录来自同目录 validation/issues.json（step9a validate）。
程序拼，不调模型 | 结论每一个字都来自冻结 JSON 的字段；机制概括是提取时模型写的 summary，括号里是说法编号和来源（无标注 = 本文结论）。
尺子🧮 | 本版未算：53 篇组分单位写法不统一（v/v、vol%、摩尔比、未报告…），溶剂表只收了四篇表样的溶剂；换算口径待用户定。
表现行 | 只写报告了的条件；每个指标写“A 相对 B 方向（数值或作者定性）”；Li‖S/软包测试没报告的核心指标（首圈容量、寿命或保持率、库仑效率、过电位）写“未报告”。“仅图，未读”= 登记了读图请求，本轮不读图。
状态 | AI 提取与程序拼装，用户尚未逐项人工确认；调试集结果不是准确率。

## ①一句话结论
文献 | DOI | 一句话结论 | 要你看（条） | 错提 ✍ | 漏提 ✍
P001 | 10.1002/adfm.201505074 | 【P001】对照：1M-LiTFSI-LiNO3（1 M LiTFSI in DOL-DME with 0.2 M LiNO3（电池用；DOL:DME 比例原文未写）），常规醚基准（DOL/DME + LiTFSI + LiNO₃）：作者称 typical/conventional 电解液（Figure S1）；两种 3 M 浓电解液不含 LiNO₃（推定），与之 LiNO₃ 条件不同；本篇主比较是 3 M LiTFSI 与 3 M LiFSI 互比；梯度：LiTFSI 浓度（用量梯度；1 M 档另含 0.2 M LiNO₃） 1M-LiTFSI-LiNO3（1 M（+0.2 M LiNO₃）） / 3M-LiTFSI（3 M）（溶剂化由强到弱）；梯度：锂盐种类（种类梯度，3 M、DOL/DME 1:1 不变） 3M-LiTFSI（LiTFSI） / 3M-LiFSI（LiFSI）（溶剂化由强到弱）；尺子🧮：本版未算 性质：多硫化物溶解度：3M-LiTFSI 高于 3 M LiFSI（定性）、3M-LiFSI 低于 3 M LiTFSI（定性）（3 M LiTFSI 高于 3 M LiFSI）；多硫化物溶解度：1M-LiTFSI-LiNO3 高于浓电解液（定性）、3M-LiTFSI 低得多（定性）、3M-LiFSI 低得多（定性）（浓度升高后降低）；Li⁺ 溶剂化（¹⁷O NMR 溶液结构）：1M-LiTFSI-LiNO3 DME 的 ¹⁷O 峰向高场移动、DOL 峰基本不动：Li⁺…、3M-LiTFSI DME 的 ¹⁷O 峰移向低场（约 57 ppm），形成 L…、3M-LiFSI 约 10% DME 在约 −30 ppm；FSI⁻ 的 ¹⁷…（聚集程度：3 M LiTFSI 高于 3 M LiFSI；LiTFSI 由 1 M 到 3 M 从 …）；离子与溶剂扩散系数（PFG NMR，相对大小）：1M-LiTFSI-LiNO3 加盐后 D_DME 比 D_DOL 降得多（与 Li⁺ 优先…、3M-LiTFSI D_Li ≈ D_TFSI ≈ D_DME、3M-LiFSI D_FSI > D_DME ≥ D_Li（FSI⁻ 扩散快于 Li⁺ 和 DME；TFSI⁻ 与 Li⁺ 相近）；黏度：3M-LiTFSI 25.9 cP、3M-LiFSI 9.24 cP（3 M LiTFSI 高于 3 M LiFSI）；离子电导率：3M-LiTFSI 2.81 mS、3M-LiFSI 14.82 mS（3 M LiFSI 高于 3 M LiTFSI）；未测：多硫化物溶剂化 表现： ① Li‖S 扣式 0.2 C 循环（两种 3 M 浓电解液）｜硫载量 约 1 mg cm-2；锂厚 0.45 mm；倍率 0.2 C；LiNO₃ 不含（推定：配方写法与配制步骤均未列 LiNO₃）：寿命（循环圈数）：3M-LiFSI 相对 3M-LiTFSI 变坏（33 vs ≥200 圈）；保持率：3M-LiFSI 相对 3M-LiTFSI 变坏（作者定性）；首圈容量：3M-LiFSI 相对 3M-LiTFSI 不判（仅图，未读）；库仑效率：3M-LiFSI 相对 3M-LiTFSI 不判（作者定性）；过电位：3M-LiFSI 相对 3M-LiTFSI 变好（作者定性）；阻抗：3M-LiFSI 相对 3M-LiTFSI 变坏（作者定性） ② Li‖S 扣式 0.2 C 循环（常规 1 M 电解液含 LiNO₃ 对 3 M LiTFSI）｜硫载量 约 1 mg cm-2；锂厚 0.45 mm；倍率 0.2 C；LiNO₃ 1M-LiTFSI-LiNO3 含 0.2 M；3M-LiTFSI 不含（推定）…：衰减率：1M-LiTFSI-LiNO3 相对 3M-LiTFSI 不判（作者定性）（条件不同）；库仑效率：1M-LiTFSI-LiNO3 相对 3M-LiTFSI 不判（作者定性）（条件不同）（未报告：首圈容量、过电位） ③ Li‖Cu 扣式 沉积/剥离（电解液饱和 Li₂S₈）｜硫载量 不适用（Li‖Cu；电解液饱和 Li₂S₈）；LiNO₃ 不含（推定）：库仑效率：3M-LiFSI 相对 3M-LiTFSI 变坏（作者定性） 机制： 强溶剂化一侧的短板〔多硫化物穿梭、负极锂〕：（转述文献）高盐浓度电解液可减少锂与多硫化物的副反应、减轻锂腐蚀并抑制枝晶（M3，转述）；常规 1 M LiTFSI 电解液中循环后的锂更疏松多孔，与文献中高浓电解液循环性更好一致（M8，与他文一致） 弱溶剂化一侧的短板〔未标大类〕：3 M LiFSI 中多硫化物溶解度较低，Li₂S₈ 增多超过临界值时可能析出 → 可能导致 Li-S 电池 CE 低（M17，推测） 其他说法〔多硫化物穿梭、电解液消耗、负极锂〕：FSI⁻ 的 N–S 键弱，断键后在多硫化物存在下生成硫酸锂 LiSOx → 3 M LiFSI 电池稳定性下降（M1）；LiTFSI 电解液中锂负极与多硫化物反应生成 LiSx，比 LiFSI 中生成的 LiSOx 可逆（M2）；浓电解液缺少可部分溶剂化 Li⁺ 的溶剂分子 → 多硫化物溶解度降低（只到性质，未落到电池表现）（M4，转述）；3 M LiFSI 的 CE 略高，作者推测放电时锂与电解液在负极发生副反应、生成充电时不能可逆氧化的降解产物（M5，推测）；3 M LiTFSI 黏度高、电导率低 → 电池极化更高（M6）；3 M LiFSI 中 35 圈的钝化层厚度已与 3 M LiTFSI 200 圈相当 → 锂负极在 LiFSI 电解液中降解快得多（M7）；LiTFSI 电解液中锂负极表面的含硫产物来自多硫化物，在 Li-S 电池中可逆（M9）；LiFSI 电解液中锂负极表面产物更多为不可逆的 LiSOx → 循环性差（M10）；放电时生成的 LiSOx 充电时不能分解 → LiFSI 电池充电容量小于放电容量、CE 略大于 100%（M11）；LiFSI 电解液生成更多不可逆 LiSOx → 钝化层更厚（M12）；XPS F 1s、N 1s 表明 FSI⁻ 中的 F、N 比 TFSI⁻ 中的更不稳定（更易分解）（M13）；DFT：FSI⁻ 中 N–S、F–S 键能低，利于生成 SO₂ 和 F（硫酸盐来源）（M14）；3 M LiFSI 电池阻抗上升与锂负极上绝缘 LiSOx 钝化层快速生长一致（M15）；含多硫化物的 Li‖Cu 中 3 M LiFSI 的 CE 大幅波动 → 负极/电解液界面不稳定（M16）；FSI⁻ 运动快 → 3 M LiFSI 电池极化较低（M18）；FSI⁻ 扩散系数大，可能加速其在锂负极表面分解、生成更多 Li₂SOx → 加速容量衰减（M19，推测）；FSI⁻ 持续分解 → 以绝缘硫酸锂为主的钝化层快速生长（M20）；TFSI⁻ 最弱的 C–S 键断裂原则上在多硫化物存在下生成 LiSx（而非 LiSOx）（M21，推测）；FSI⁻ 扩散系数高、与溶剂配位弱，可能加速其在锂负极表面分解（M22，推测）；FSI⁻ 与 TFSI⁻ 在多硫化物存在下键强差异 → 负极/电解液界面稳定性和电池性能差异大（M23） 作者主张：未提出折中或解耦；作者主张找新电解液时同时考虑阴离子选择和浓度（TFSI⁻ 优于 FSI⁻）；本篇表现最好的是 3 M LiTFSI/DOL-DME | 0
P002 | 10.1002/aenm.201600160 | 【P002】对照：LiTFSI（1 M LiTFSI in DOL/DME (1/1, v/v)；无添加剂），不含 LiNO₃ 的自配对照：1 M LiTFSI DOL/DME 无添加剂（Table 1、Fig. 2、Fig. 3 无添加剂组）；Fig. 3 另有含 0.2 M LiNO₃ + 0.04 M Li₂S₈ 的 LiTFSI+add 对照；梯度：主盐种类（种类梯度，无添加剂，两档） LiTFSI（1 M LiTFSI） / LiTDI（1 M LiTDI）（溶剂化由强到弱）；梯度：主盐种类（种类梯度，含 0.2 M LiNO3 + 0.04 M Li2S8，两档） LiTFSI+add（1 M LiTFSI + 添加剂） / LiTDI+add（1 M LiTDI + 添加剂）（溶剂化由强到弱）；尺子🧮：本版未算 性质：离子电导率：LiTFSI 10.8 mS cm−1、LiTDI 6.2 mS cm−1（LiTDI 低于 LiTFSI（作者称两者 comparable））；黏度：LiTFSI 1.35 cP、LiTDI 1.31 cP（两者相近）；多硫化物溶解度：LiTFSI ≈0.5 M、LiTDI 0.084 M（LiTDI 低于 LiTFSI（作者称降低 83%））；Li⁺ 溶剂化：LiTFSI δ(7Li) −1.2 ppm；DME δ(17O) −26…、LiTDI δ(7Li) −0.8 ppm；DME δ(17O) −27…（LiTDI 的 δ(7Li) 较高、DME 的 δ(17O) 偏移更大；作者未据此直接排两者 Li⁺…）；Li⁺ 流体力学半径比 r_s,Li/r_Li（反映多硫化锂团聚/离子缔合）：LiTFSI 无 Li2S8 10.16；含 0.05 M Li2S8 1…、LiTDI 无 Li2S8 10.13；含 0.05 M Li2S8 1…（加 Li2S8 后 LiTDI 增大约 20%，LiTFSI 基本不变）；多硫化物溶剂化（AIMD 平衡产物）：LiTFSI Li2S8 平衡后生成 Li2S3 与 Li2S5，二者分离、LiTDI Li2S8 平衡后生成两个 Li2S4，聚成 Li4S8 类…（LiTDI 中多硫化物团聚体更大） 表现： ① Li‖S 扣式 薄正极 C/5 循环（Fig. 2，无添加剂）｜硫载量 <1 mg S cm−2（推定：Fig. 2 图注正极用 PVDF 粘结剂，对应…；E/S 原文未写（作者称 S/E 按各配方分别优化，图 2a 标注电解液量；LiTDI …；锂厚 400 μm；倍率 C/5（Fig. 2b 图注；Fig. 2a 首圈倍率原文未写，推定同为 C/5…；温度 室温（room temperature，未给数值）；LiNO₃ 不含（推定：实验部分电解液只有 1 M 盐 + DOL/DME，SI Fig. …：首圈容量：LiTDI 相对 LiTFSI 变坏（995 vs 1170 mAh g−1）；保持率：LiTDI 相对 LiTFSI 变好（作者定性）；库仑效率：LiTDI 相对 LiTFSI 变好（作者定性）；过电位：LiTDI 相对 LiTFSI 差异小（作者定性） ② Li‖S 扣式 厚正极 3 mg S cm−2 C/2 循环（Fig. 3，无添加剂）｜硫载量 3 mg S cm−2；锂厚 400 μm；倍率 C/2（2.4 mA cm−2）；温度 室温（room temperature，未给数值）；LiNO₃ 不含：指定圈容量：LiTDI 相对 LiTFSI 差异小（300 vs 300 mAh g−1）；LiTDI 相对 LiTFSI 不判（仅图，未读）（未报告：首圈容量、库仑效率、过电位） ③ Li‖S 扣式 厚正极 3 mg S cm−2 C/2 循环（Fig. 3，含 0.2 M LiNO3 + 0.04 M Li2S8）｜硫载量 3 mg S cm−2；锂厚 400 μm；倍率 C/2（2.4 mA cm−2）；温度 室温（room temperature，未给数值）；LiNO₃ 含 0.2 M（另含 0.04 M Li2S8 添加剂）：首圈容量：LiTDI+add 相对 LiTFSI+add 差异小（1110 vs 1140 mAh g−1）；LiTDI+add 相对 LiTFSI+add 不判（仅图，未读）；库仑效率：LiTDI+add 相对 LiTFSI+add 变好（99 vs ≈80 %）；寿命（循环圈数）：LiTDI+add 相对 LiTFSI+add 变好（作者定性）；指定圈容量：LiTDI+add 相对 LiTFSI+add 不判（仅图，未读）；正极硫保留率（循环后 EDX）：LiTDI+add 相对 LiTFSI+add 变好（54 vs 27 %）（未报告：过电位） 机制： 强溶剂化一侧的短板〔多硫化物穿梭、正极反应、电解液消耗、负极锂〕：把多硫化物溶解度限制在低水平 → 抑制穿梭、减少负极污染、减少正极活性物质流失 → 预期改善循环寿命（M1，转述）；每颗电池电解液量减少和多硫化物溶解度降低都会抑制硫流失 → 容量损失减小（M11，与他文一致）；LiTDI 穿梭减轻 → 初始库仑效率显著提高；LiTFSI 电池穿梭明显（M12，与他文一致）；LiTFSI 中多硫化物溶解度高 → 循环后电解液更具腐蚀性 → 穿梭抑制剂 LiNO3 消耗比 LiTDI 快（M16）；LiTFSI 电解液中多硫化物量增多 → 加速锂金属负极失效（M17）；LiTDI 电解液中多硫化物浓度低 → LiNO3 消耗大幅减少，表现为高而稳定的 CE（99%）（M18）；正极骨架中多硫化物溶出减少，加上添加剂多硫化物的渗透 → 厚电极容量充分发挥、循环中电极稳定（M19）；LiTFSI 电池 150 圈后锂负极出现裂纹、团聚并形成海绵层 → 解释 150 圈后性能衰退（M20，与他文一致）；用 LiTDI 有效抑制穿梭，稳定电解液与正、负极的界面（M21）；LiTDI 作支持盐降低多硫化物溶解度 → 减轻穿梭（穿梭造成正极活性硫流失和锂负极劣化）（M22） 弱溶剂化一侧的短板〔正极反应〕：LiTDI 中多硫化物（尤其长链）溶解度低 → 硫利用率低 → 首圈容量低于 LiTFSI（M9，推测） 其他说法〔多硫化物穿梭、正极反应、负极锂〕：DOL 的 δ(17O) 位移小于 DME、DME 峰显著变宽 → Li⁺ 可能优先被 DME 溶剂化（M2，推测）；文献报道 Li⁺ 溶剂化通过溶剂化多硫化物中的 Li⁺ 影响短链多硫化物溶解度，但不影响长链多硫化物溶解度（M3，转述）；加 Li2S8 后 LiTDI 中 Li⁺ 流体力学半径增大 → LiTDI 中多硫化锂团聚体更大（M4）；两种盐电解液中 Li2S8 平衡产物不同，可能源于 Li⁺ 溶剂化程度和阴离子相互作用不同（M5，推测）；AIMD：LiTDI 中两个 Li2S4 聚成 Li4S8 类二聚体，LiTFSI 中 Li2S3 与 Li2S5 分离（与前人观察一致）（M6，与他文一致）；TDI 阴离子含腈基、酰亚胺等活性含氮基团，已知会影响多硫化物在碳载体中的稳定性（M7，转述）；支持盐会影响长链多硫化物（Li2S8）的化学还原反应 → 可借此调控多硫化物溶解度（M8）；LiTDI 电池无明显过电位 → LiTDI 电解液充分渗入碳正极（M10）；厚硫正极极化大 → 无添加剂时两种电解液放电容量都只有 300 mAh g−1（M13）；多硫化物添加剂使多硫化物溶解达平衡、电池阻抗大幅降低 → 既促进初始容量发挥又有助于容量保持（M14，转述）；加入多硫化物后需要 LiNO3 防止向负极的穿梭（M15，转述）；NMR 与 DFT 表明 DOL/DME 中 Li⁺ 主要由 DME 溶剂化，与浓的纯 DME 溶液不同（M23）；AIMD：TDI 阴离子配位影响多硫化物歧化，形成 Li4S8 二聚体，降低溶解度（M24） 作者主张：通过换支持盐（LiTDI）限制多硫化物溶解度；作者称液态电解液中多硫化物溶解度需仔细调控，支持盐可实现可控优化（未用折中/解耦说法）；最优配方 LiTDI+add（1 M LiTDI + 0.2 M LiNO3 + Li2S8 添加剂）：低溶解度抑制溶出，多硫化物添加剂补回厚正极（3 mg S cm−2）容量发挥 | 0
P014 | 10.1021/acsami.6b11358 | 【P014】对照：MeCN2（(MeCN)2−LiTFSI, prepared from MeCN and LiTFSI in a mole ratio of 2:1；密度 1.47 g m…），其他：以纯溶剂化物 (MeCN)2−LiTFSI（MeCN:LiTFSI = 2:1，3.98 M，未提 LiNO₃）为对照研究加 TTE；另有常规参照 1 M LiTFSI DOL/TEGDME（非 DOL/DME，未提 LiNO₃）；梯度：TTE 体积比，以 (MeCN)2−LiTFSI 为基（用量梯度） MeCN2/TTE1:2（溶剂化物:TTE = 1:2） / MeCN2/TTE1:1（1:1） / MeCN2/TTE2:1（2:1） / MeCN2（不加 TTE（纯溶剂化物））（溶剂化由强到弱）；梯度：TTE 体积比，以 (MeCN)2.5−LiTFSI 为基（用量梯度） MeCN2.5/TTE1:2（溶剂化物:TTE = 1:2） / MeCN2.5/TTE1:1（1:1） / MeCN2.5/TTE2:1（2:1） / MeCN2.5（不加 TTE）（溶剂化由强到弱）；梯度：LiTFSI 浓度（MeCN 中，用量梯度） MeCN-0.46M（0.46 M） / MeCN-0.93M（0.93 M） / MeCN-1.85M（1.85 M） / MeCN-2.47M（2.47 M） / MeCN-3.08M（3.08 M） / MeCN2.5（3.70 M） / MeCN2（3.98 M）（溶剂化由强到弱）；另有：DOL/TEGDME、MeCN-1.7M；尺子🧮：本版未算 性质：Li⁺ 溶剂化（游离/配位 MeCN 的 Raman 峰面积比 c/d）：MeCN2/TTE1:2 本系列最高、MeCN2/TTE1:1 随 TTE 增加升高、MeCN2/TTE2:1 高于纯溶剂化物、MeCN2 最低（仍含少量游离 MeCN）、MeCN2.5 高于 (MeCN)2、MeCN2.5/TTE2:1 高于纯 (MeCN)2.5、MeCN2.5/TTE1:1 随 TTE 增加升高、MeCN2.5/TTE1:2 全部配方中最高（斜率大于 (MeCN)2 系列）（随 TTE 增加游离 MeCN 比例升高；(MeCN)2.5 系列高于 (MeCN)2 系列且随 T…）；Li⁺ 溶剂化（AIMD 第一溶剂化层配位数，2.7 Å 内）：MeCN2/TTE1:2 nLi−O ∼2，nLi−N ∼0.82，nLi−F ≈1.…、MeCN2/TTE1:1 nLi−O ∼2，nLi−N ∼1.33，nLi−F ≈0.…、MeCN2 nLi−O ≈2.1，nLi−N ≈1.85，总配位数 4、MeCN-1.7M nLi−O ≈1.7，nLi−N ≈2.3（LiTFSI 浓度升高：Li−N 降、Li−O 升；加 TTE：Li−N 降、出现 Li−F（TTE…）；Li⁺ 溶剂化（7Li NMR 化学位移）：MeCN2/TTE1:2 去屏蔽（实验位移量约 0.1 ppm 量级）、MeCN2/TTE1:1 去屏蔽、MeCN2/TTE2:1 较纯溶剂化物去屏蔽、MeCN2 浓度系列中最去屏蔽、MeCN-0.46M 稀区（约 ≤2 M）位移基本不随浓度变、MeCN-0.93M 稀区，基本不变、MeCN-1.85M 稀区，基本不变、MeCN-2.47M >2 M 起随浓度变化（向去屏蔽）…（LiTFSI 浓度 >2 M 后随浓度去屏蔽；加 TTE 也向去屏蔽方向移动（与用 MeCN 稀释方…）；Li⁺ 局部配位对称性（7Li 线宽与 T1）：MeCN2/TTE1:1 线宽仍宽（略变窄）、T1 仍短；变温 T1 最小值移向更低温…、MeCN2 线宽最宽、T1 最短；变温 T1 最小值 0.55 s（40…、MeCN-0.46M 线宽窄、T1 长、MeCN2.5/TTE1:1 线宽仍宽、T1 仍短（浓度升高：线宽变宽、T1 下降；加 TTE：线宽与 T1 变化小，变温 T1 最小值降低（作者判为配…）；Li⁺ 溶剂化（TFSI⁻ 配位，Raman 模式 b 位置，cm−1）：MeCN2/TTE1:1 746（加 TTE 不变）、MeCN2 746、MeCN-0.46M w（缺失或太弱）、MeCN-0.93M w、MeCN-1.85M w、MeCN-2.47M 742、MeCN-3.08M 744、MeCN2.5 746…（>2 M 出现配位 TFSI 并随浓度增强；加 TTE 后 TFSI 配位基本不变）；黏度：MeCN2/TTE1:1 8.6 cP、MeCN2 138 cP、DOL/TEGDME ∼3 cP（加 TTE（1:1）后大幅降低，接近常规电解液）；密度：MeCN2 1.47 g mL−1（仅一个值）；多硫化物溶剂化：MeCN2/TTE1:1 未报告、MeCN2 未报告、MeCN2.5/TTE1:1 未报告、DOL/TEGDME 未报告（未测；作者假设游离 MeCN 越多，多硫化物溶剂化能力越强（M0285））；多硫化物溶解度：MeCN2/TTE1:1 未报告、MeCN2 未报告、MeCN2.5/TTE1:1 未报告、DOL/TEGDME 未报告（未测；作者推断溶剂化物电解液中溶解度有限（M0291，推断））；离子电导率：MeCN2 未报告；离子迁移数：MeCN2 未报告；与 Li 金属的相容性（Li 浸泡变色）：MeCN2 干燥后不变色、MeCN2.5 干燥（<15 ppm 水）不变色；用未干燥盐配制（>50 p…（所有干燥电解液均不变色） 表现： ① Li‖S Swagelok 循环伏安（第 1 圈，0.1 mV s−1）｜硫载量 0.28−0.4 mg cm−2（S8）；E/S ∼13 g/L（S8 质量 : 电解液体积，原文写法） 原文为 g/L；倍率 CV 0.1 mV s−1，3.2–1.5 V，取第 1 圈：第一还原峰电位：MeCN2、MeCN2.5 相对 DOL/TEGDME 变坏（∼2.15 vs 2.4 V vs Li/Li+）；MeCN2.5 相对 MeCN2 差异小（∼2.15 vs ∼2.15 V vs Li/Li+）；MeCN2/TTE1:1 相对 MeCN2 差异小（∼2.05 vs ∼2.15 V vs Li/Li+）；MeCN2.5/TTE1:1 相对 MeCN2.5 差异小（∼2.05 vs ∼2.15 V vs Li/Li+）；MeCN2.5/TTE1:1 相对 MeCN2/TTE1:1 差异小（∼2.05 vs ∼2.05 V vs Li/Li+）；第二还原峰电位：MeCN2、MeCN2.5 相对 DOL/TEGDME 变坏（∼1.7 vs 2.05 V vs Li/Li+）；MeCN2.5 相对 MeCN2 差异小（∼1.7 vs ∼1.7 V vs Li/Li+）；MeCN2/TTE1:1 相对 MeCN2 变好（∼1.85 vs ∼1.7 V vs Li/Li+）；MeCN2.5/TTE1:1 相对 MeCN2.5 变好（∼1.85 vs ∼1.7 V vs Li/Li+）；MeCN2.5/TTE1:1 相对 MeCN2/TTE1:1 差异小（∼1.85 vs ∼1.85 V vs Li/Li+）；第一氧化峰电位：MeCN2、MeCN2.5 相对 DOL/TEGDME 差异小（∼2.45 vs 2.4 V vs Li/Li+）；第二氧化峰电位：MeCN2、MeCN2.5 相对 DOL/TEGDME 差异小（∼2.6 vs 2.5 V vs Li/Li+）（未报告：首圈容量、寿命或保持率、库仑效率、过电位） ② Li‖S 原位拉曼恒电位（2.8 → 1.8 V，MeCN 系列）｜硫载量 0.28−0.4 mg cm−2（推定：同实验部分 S@CMK-3 正极浇注）；E/S ∼13 g/L（推定：原文写 all cells 电解液约 0.03 mL，出现…；倍率 恒电位：2.8 V 阶跃至 1.8 V（MeCN 电解液第二还原峰电位），保持约…：S3•−拉曼峰达峰时间（多硫化物生成速率）：MeCN2/TTE1:1 相对 MeCN2 差异小（ca. 45 vs ca. 45 min）；MeCN2.5/TTE1:1 相对 MeCN2 变好（作者定性）；MeCN2.5/TTE1:1 相对 MeCN2/TTE1:1 变好（作者定性）；MeCN2、MeCN2/TTE1:1 相对 DOL/TEGDME 不判（ca. 45 vs ca. 20 min）（条件不同）；MeCN2.5/TTE1:1 相对 DOL/TEGDME 不判（作者定性）（条件不同）；S3•−峰强保持（占最大值比例）：MeCN2/TTE1:1 相对 MeCN2 差异小（80 vs 80 %）；MeCN2.5/TTE1:1 相对 MeCN2 差异小（作者定性）；MeCN2.5/TTE1:1 相对 MeCN2/TTE1:1 差异小（作者定性）；MeCN2、MeCN2/TTE1:1 相对 DOL/TEGDME 不判（80 vs ∼15 %）（条件不同）；MeCN2.5/TTE1:1 相对 DOL/TEGDME 不判（作者定性）（条件不同）；S3•−拉曼峰强（正极附近多硫化物生成量）：MeCN2.5/TTE1:1 相对 MeCN2/TTE1:1 不判（作者定性）（未报告：首圈容量、寿命或保持率、库仑效率、过电位） ③ Li‖S 原位拉曼恒电位（2.8 → 2.2 V，DOL/TEGDME）｜硫载量 0.28−0.4 mg cm−2（推定：同实验部分 S@CMK-3 正极浇注）；E/S ∼13 g/L（推定：原文写 all cells 电解液约 0.03 mL） 原…；倍率 恒电位：2.8 V 阶跃至 2.2 V（DOL/TEGDME 第二还原峰电位），…：无 A/B 比较（只测了一个配方）（未报告：首圈容量、寿命或保持率、库仑效率、过电位） 机制： 强溶剂化一侧的短板〔多硫化物穿梭、正极反应〕：多硫化物生成动力学虽加快，但向本体电解液的扩散相比常规电解液大幅减少（M4）；1.8 V 下 S3•− 峰强持续，说明多硫化物消耗与扩散不显著；溶剂化物电解液（含或不含 TTE）中 S3•− 在正极附近比常规 DOL/TEGDME 更稳定（M9）；该电解液中多硫化物滞留在正极附近，可能源于溶解度有限或黏度较高（M15，推测）；TTE 1:1 电解液黏度（8.6 cP，引文）与扩散快的 DOL/TEGDME（3 cP，引文）相近，作者据此认为扩散减少的原因是溶剂化物中多硫化物溶解度有限（溶解度未测）（M16，推测）；MeCN 可能只在电解液/硫界面溶解多硫化物，从而把中间体留在电极表面附近（M17，推测） 弱溶剂化一侧的短板〔多硫化物穿梭、正极反应〕：游离 MeCN 含量较高的电解液中硫还原时多硫化物生成更快，作者认为可能源于游离 MeCN 的溶剂化能力 → 正极反应动力学（M2，推测）；TTE 越多游离 MeCN 越多，可在正极溶解多硫化物，可能加快硫电还原动力学（全梯度说法；本篇 (MeCN)2 加 TTE 1:1 的达峰时间实测未变）（M3，推测）；前人研究认为 MeCN 溶剂化物中硫还原动力学受中间多硫化物溶解度差的阻碍，原因是 MeCN 与 Li⁺ 配位后不能充当多硫化物溶剂 → CV 峰偏移（M5，转述）；作者假设：游离 MeCN 的形成通过增强电解液对多硫化物的溶剂化能力影响硫电还原过程（M10，推测）；加 TTE 生成的游离 MeCN 使可溶中间体得以形成，从而促进还原（M12）；在游离 MeCN 含量最高的 (MeCN)x−LiTFSI:TTE 中观察到 S3•− 生成速率提高（M13）；硫还原动力学可能因游离 MeCN 而改善，但正极附近多硫化物的稳定性不受影响（动力学与滞留兼得）（M14）；游离 MeCN 可能通过增强局部溶剂化促进多硫化物生成动力学（结论段）（M24，推测） 其他说法〔多硫化物穿梭、正极反应、电解液消耗、负极锂〕：Raman、NMR 与 AIMD 显示 TTE 以牺牲 MeCN 配位为代价与 Li⁺ 配位，游离 MeCN（良好的多硫化物溶剂）增多；只讲性质，未落到电池表现（M1）；CV 差异也可能来自高浓度（1 M → 近 4 M）导致 Li 活度不同及 MeCN 电解液黏度大得多（起点是浓度/黏度，非溶剂化）（M6，转述）；作者写的例外：加 TTE 使黏度从 138 降到 8.6 cP，本应加快硫还原、使还原峰正移，但第一还原峰反而负移（令人意外）（M7，推测）；黏度降低预期的效应在第二还原峰上出现：加 TTE 后第二还原峰正移（M8）；若无多硫化物溶剂化分子，硫还原将被迫走固-固转化而不形成可溶中间体（一般推理，未落到本篇测试）（M11，推测）；中间体留在电极附近可能减少活性物质损失、带来良好循环（本篇未做循环测试）（M18，推测）；游离 MeCN 可能影响倍率性能和 S8 利用率（未测）（M19，推测）；游离 MeCN 也可能影响负极 Li 沉积/溶解（未测；方向为游离 MeCN 多的一侧可能受损）（M20，推测）；游离 MeCN 在正极可能有益、在负极可能有害，二者难以拆开（作者点出的权衡，未测）（M21，推测）；作者写的对照例外：他文 tetraglyme−LiTFSI 溶剂化物中加氢氟醚会降低多硫化物溶解度，因 tetraglyme 螯合配位强、氢氟醚无法取代；故成溶剂化物的溶剂与稀释共溶剂的选择都重要（M22，转述）；TTE 在 (MeCN)2.5−LiTFSI 中更容易与 MeCN 交换，游离 MeCN 更多（只讲性质）（M23）；引言转述：(MeCN)2−LiTFSI 加 TTE 时 Li−S 电池容量高、循环稳定，纯溶剂化物严重衰减；TTE 被认为降黏度、提电导，并影响 Li 表面 SEI、硫还原路径；氟化醚可抑制穿梭、自放电（M25，转述）；转述：溶剂化物中 TFSI 优先分解形成无机 SEI，阻止游离 MeCN 在 Li 上分解（M26，转述）；即使 MeCN 可能不在负极分解，仍需考虑游离溶剂分子对正极硫反应路径的影响（M27，推测） 作者主张：作者未用“折中/解耦”字样，内容接近解耦：调节成溶剂化物的溶剂与稀释共溶剂，使正极界面处发生部分溶剂介导的硫还原，同时保持正极附近活性物质电接触、防止溶出；最优配方 (MeCN)2.5−LiTFSI:TTE (1:1)：硫还原动力学接近常规电解液，同时保持溶剂化物中多硫化物在正极附近的高稳定性（仅原位拉曼依据，无循环测试）；因局部 Li⁺ 溶剂化结构对硫还原动力学影响强，建议调节溶剂化物溶剂与稀释共溶剂以获得有利的循环性能 | 0
P039 | 10.1016/j.nanoen.2017.09.015 | 【P039】对照：DOL:DME-0.3N（1 M LiTFSI + 0.3 M LiNO3 in 1,3-dioxolane:1,2-dimethoxyethane (DOL:DME)（比例原文未写）），常规醚基准（DOL/DME + LiTFSI + LiNO₃）：1 M LiTFSI + 0.3 M LiNO3 in DOL:DME（DOL:DME 比例原文未写）；Li‖S 测试只有新电解液一个配方，无对照；梯度：LiNO3 浓度（G2 中、不含 LiTFSI；用量梯度） G2-1N（1 M） / G2-4N（4 M）（溶剂化由强到弱）；另有：DOL:DME-0N、G2-0.3N、G2-T、G2-0.5T3N；尺子🧮：本版未算 性质：Li⁺ 溶剂化；多硫化物溶剂化：G2-0.3N G2 溶剂较高（作者定性）、DOL:DME-0.3N DOL:DME 较低（作者定性）（G2 溶剂高于 DOL:DME（作者定性，溶剂层面，未指明具体配方；此处挂同盐配方对））；多硫化物溶解度：G2-0.5T3N ~4 M Li2S8（以 S 计）、G2-T 低于 G2-0.5T3N（作者定性，无数值）（G2-0.5T3N 高于 G2-T（高浓度 NO₃⁻ 提高多硫化物溶解度））；离子电导率：G2-T 6.05 mS cm-1、G2-0.5T3N 1.41 mS cm-1（G2-0.5T3N 低于 G2-T）；黏度：G2-T 3.66 mPa s、G2-0.5T3N 34.6 mPa s（G2-0.5T3N 高于 G2-T）；密度：G2-T 1.125 g mL-1、G2-0.5T3N 1.159 g mL-1（G2-0.5T3N 略高于 G2-T）；LiNO3 溶解度：G2-4N G2 中可溶至 4 M、DOL:DME-0.3N 约 0.75 M（1 M LiTFSI in DOL:DME…（G2 溶剂中高于 DOL:DME） 表现： ① Cu‖Li 扣式库仑效率（0.4 mA cm-2，1 mAh cm-2）｜硫载量 不适用（Cu‖Li，无硫）；锂厚 250 μm（对电极）；倍率 0.4 mA cm-2 沉积至 1 mAh cm-2，0.4 mA cm-2 剥…；温度 30 °C；LiNO₃ 随配方变化（本篇变量：0 / 0.3 M / 1–4 M / 3 M）：寿命（循环圈数）：G2-0.5T3N 相对 DOL:DME-0.3N 变好（>200 vs <35 圈）；G2-4N 相对 G2-1N 变好（作者定性）；G2-0.3N 相对 DOL:DME-0.3N 变坏（作者定性）；库仑效率：DOL:DME-0.3N 相对 DOL:DME-0N 变好（作者定性）；G2-1N、G2-4N 相对 DOL:DME-0.3N 变坏（作者定性）；G2-0.3N 相对 DOL:DME-0.3N 差异小（作者定性）；G2-0.5T3N 相对 G2-T 变好（>99 vs ≈20 %） ② Cu‖Li 扣式高容量循环（0.6 mA cm-2，6 mAh cm-2）｜硫载量 不适用（Cu‖Li，无硫）；锂厚 250 μm（对电极）；倍率 0.6 mA cm-2（C/10）沉积至 6 mAh cm-2，0.6 mA c…；温度 30 °C；LiNO₃ 含 3 M：无 A/B 比较（只测了一个配方） ③ Li‖Li 对称电池（0.5 mA cm-2，5 mAh cm-2）｜硫载量 不适用（Li‖Li，无硫）；倍率 0.5 mA cm-2，5 mAh cm-2（C/10）；温度 30 °C；LiNO₃ 随配方变化（0 / 0.3 M / 3 M）：寿命（循环小时数）：DOL:DME-0N 相对 DOL:DME-0.3N 变坏（~500 vs ~1400 h）；G2-0.5T3N 相对 DOL:DME-0.3N 变好（>3000 vs ~1400 h）；过电位：DOL:DME-0N 相对 DOL:DME-0.3N 变坏（作者定性） ④ Li‖S 扣式（溶解多硫化物作活性物质）0.4 mA cm-2 循环｜硫载量 3.2 mg S（溶于 50 μL 电解液）/ 1.6 cm2 电极 ≈ 2.0…；E/S ≈15.6（反算：50 μL ÷ 3.2 mg S；硫全部在电解液中） µL m…；锂厚 400 μm；倍率 0.4 mA cm-2（200 mA g-1），约 C/7；1.9–2.7 V；温度 30 °C；LiNO₃ 含 3 M（作为主盐之一）：无 A/B 比较（只测了一个配方）（未报告：首圈容量、寿命或保持率、库仑效率、过电位） ⑤ Cu‖Li 软包 100 圈后残留物分析（0.4 mA cm-2，1 mAh cm-2）｜硫载量 不适用（Cu‖Li，无硫）；锂厚 80 μm（层压在 Cu 箔上）；倍率 0.4 mA cm-2 沉积至 1 mAh cm-2，剥离截止 1 V，100 …；温度 25 °C；LiNO₃ 随配方变化（0 / 3 M）：Cu 电极残留物面密度：G2-0.5T3N 相对 G2-T 变好（≈12 vs ≈29 mg cm-2）；死锂量（7Li NMR 金属/非金属 Li 峰面积比）：G2-0.5T3N 相对 G2-T 变好（作者定性）（未报告：首圈容量、寿命或保持率、库仑效率、过电位） 机制： 其他说法〔多硫化物穿梭、正极反应、电解液消耗、负极锂〕：高浓度 LiNO3 使 SEI 含 Li2O，抑制电解液过度分解 → Li 沉积/剥离 CE 提高、循环寿命延长（M1，推测）；反复沉积/剥离时 LiNO3 在钝化新鲜锂表面的过程中以自限方式被消耗（M2）；每圈的小损失来自每次沉积/剥离对 LiNO3 的消耗，证据是锂的实用循环寿命与 LiNO3 浓度直接相关（LiNO3 越多寿命越长）（M3）；常规 DOL:DME 中 LiNO3 只是添加剂量，SEI 每圈形成与重建很快把添加剂耗尽，稳定 SEI 的作用有限 → 对照锂循环寿命短（M4）；LiTFSI 作共盐比溶剂选择更关键，归因于 TFSI⁻ 配位弱、离子缔合弱，使 Li⁺ 溶剂化/去溶剂化更容易 → 只含 LiNO3 的 G2 电解液 CE 低（M5，转述）；不含 LiNO3 的 1 M LiTFSI/G2 每圈只能剥离约 20% 的沉积锂，其余累积为死锂（M6）；死锂是沉积锂表面形成厚而绝缘的 SEI、与集流体失去接触的直接结果（M7，转述）；不含 LiNO3 的 DOL:DME Li‖Li 电池极化增大归因于两侧锂表面绝缘层累积（M8，转述）；硝酸根在碳上低于 1.9 V 被还原，而在锂上自限（Li2O 钝化），所以有锂负极时硝酸盐不被快速消耗；Li‖S 放电截止电压须 ≥1.9 V，否则硝酸盐会在碳表面全部被还原（M9）；XPS 显示含 LiNO3 电解液循环后表面 F、S 更少，S2p 与 N1s 谱表明这可能是 LiNO3 存在时 TFSI⁻ 分解更少（M10）；LixNOy 类阴离子物种因易溶于电解液，被认为对稳定锂金属的作用小于 Li2O（M11，推测）；综合 NMR、FTIR、XPS，作者提出 Li2O 是含 LiNO3 电解液在 Li-S 电池中性能改善的关键 SEI 组分（M12，推测）；以 Li2O 为主的 SEI 抑制 LiTFSI 与 G2 的还原，也抑制锂负极对可溶多硫化物的还原 → 阻止穿梭，溶解多硫化物 Li‖S 电池 CE 接近 100%、容量保持好（M13）；高浓度 LiNO3 两个作用：钝化锂负极使 CE >99% 维持更多圈；提高多硫化物溶解度，使充放电经液相而非固态 S↔Li2S 转化进行（M14）；G2-0.5T3N 中多硫化物溶解度高于 1 M LiTFSI/G2，被认为来自 LiNO3 较强的离子缔合（类比 LiCF3SO3）（M15，转述）；溶解多硫化物（catholyte）电池的优异表现只有在锂沉积/剥离 CE 极高的电解液中才可能（M16）；作者自写的局限：LiNO3 形成的 SEI 薄而稳定、可防止 G2 和 TFSI⁻ 过度分解，但每次沉积都会形成、剥离后残留，循环中持续累积（M17） 作者主张：其他（非折中/解耦）：换用 G2 溶剂使 LiNO3 可高浓度溶解，高浓度 LiNO3 钝化锂负极并提高多硫化物溶解度，另加 LiTFSI 共盐提高离子电导率；最优配方 0.5 M LiTFSI + 3 M LiNO3 in G2；作者建议的后续方向：寻找不会被持续消耗的替代添加剂，并控制锂沉积形貌使 SEI 不必每圈重建 | 0
P041 | 10.1021/acs.chemmater.7b02105 | 【P041】对照：无明确对照，其他：四种锂盐（LiTfO/LiFSI/LiTFSI/LiTDI）在 DOL/DME（1:1 vol.）中 1 M 与 3 M 并列比较，作者未设明确对照；LiNO₃ 是否加入电解液未报告；结果页以同浓度 LiTFSI 档作参照 B；梯度：阴离子种类（1 M，种类梯度） 1-TDI（LiTDI 1 M） / 1-TFSI（LiTFSI 1 M） / 1-FSI（LiFSI 1 M） / 1-TfO（LiTfO 1 M）（溶剂化由强到弱）；梯度：阴离子种类（3 M，种类梯度） 3-TFSI（LiTFSI 3 M） / 3-FSI（LiFSI 3 M） / 3-TfO（LiTfO 3 M）（溶剂化由强到弱）；梯度：LiTfO 浓度（用量梯度） 1-TfO（1 M） / 3-TfO（3 M） / 4-TfO（4 M）（溶剂化由强到弱）；梯度：LiFSI 浓度（用量梯度） 1-FSI（1 M） / 3-FSI（3 M） / 4-FSI（4 M）（溶剂化由强到弱）；梯度：LiTFSI 浓度（用量梯度） 1-TFSI（1 M） / 3-TFSI（3 M）（溶剂化由强到弱）；尺子🧮：本版未算 性质：Li⁺ 溶剂化（Li⁺–DME 相互作用强度，随阴离子）：1-TDI 最强、1-TFSI 次强、1-FSI 次弱、1-TfO 最弱（Li⁺–DME 相互作用 TfO⁻ < FSI⁻ < TFSI⁻ < TDI⁻）；Li⁺ 溶剂化结构（随盐浓度）：1-TDI 单一 DME 峰、1-TFSI 单一 DME 峰、1-FSI 单一 DME 峰、1-TfO 单一 DME 峰，溶剂化层与自由溶剂快速交换、3-TfO 出现低场 DME(2) 峰，聚集型 Li⁺-DME 溶剂化、3-FSI 出现低场 DME(2) 峰，聚集型溶剂化、3-TFSI 出现低场 DME(2) 峰；MD 显示溶剂稀缺、溶剂化壳重叠…、4-TfO DME 峰进一步低场，聚集结构更多…（盐浓度升高，聚集型 Li⁺ 溶剂化结构增多）；Li⁺–阴离子缔合（接触离子对，ranion*）：1-TDI 强于 TFSI⁻、与 TfO⁻ 相近、1-TFSI 介于 FSI⁻ 与 TDI⁻/TfO⁻ 之间、1-FSI 最弱（1 M 中解离度最高）、1-TfO 最强（σmeas/σD 最小；rTfO*、rLi* 最大）、3-TfO rTfO* 高于 1-TfO（随浓度升高）、3-FSI rFSI*≈1（与其他组分相互作用弱）、3-TFSI ranion* 与 1 M 相近或更低（1 M 下 TfO⁻ 最强、FSI⁻ 最弱；TfO⁻ 随浓度升高增强，其他阴离子相近或降低）；离子电导率（实测 σmeas）：1-TDI 6.2 × 10−3 S cm−1、1-TFSI 1.1 × 10−2 S cm−1、1-FSI 1.7 × 10−2 S cm−1、1-TfO 2.6 × 10−3 S cm−1（FSI⁻ > TFSI⁻ > TDI⁻ > TfO⁻）；离子解离度（σmeas/σD）：1-TDI 0.26、1-TFSI 0.26、1-FSI 0.34、1-TfO 0.06（FSI⁻ 最高，TfO⁻ 最低，TFSI⁻ 与 TDI⁻ 相同）；多硫化物溶剂化（阴离子与多硫化物的相互作用）：1-TDI 最弱（加 Li2S8 后 rLi* 升幅最大）、1-TFSI 弱（加 Li2S8 后 rLi* 升高）、1-FSI 弱（加 Li2S8 后 rLi* 升高）、1-TfO 最强（加 Li2S8 后 rTfO* 升高、rLi* 显著降…（TfO⁻ 最强，TDI⁻ 最弱；DME 不直接参与多硫化物解离）；阴离子迁移率（Danion/DDOL）：1-TDI 较低、1-TFSI 未报告（文字未排序，数值仅图）、1-FSI 较高、1-TfO 较低、3-FSI 较高（17O 峰强保留）、3-TfO 低（参与聚集团簇）、3-TFSI 低（参与聚集团簇）（FSI⁻ 迁移率高；TfO⁻、TDI⁻ 及 3 M TFSI⁻ 迁移率低）；多硫化物溶解度：1-TDI 受限（M0104 引他文 ref 4，本文未测） 表现： ① Li‖S 2320 扣式 0.2 C 循环（1.5–3 V）｜硫载量 ≈1 mg cm-2；锂厚 0.45 mm（推定：SI 材料表 Li 片规格）；倍率 0.2 C：首圈容量：1-TDI、1-FSI、1-TfO、3-TFSI 相对 1-TFSI 不判（仅图，未读）；3-FSI、3-TfO 相对 3-TFSI 不判（仅图，未读）；3-TfO 相对 1-TfO 不判（仅图，未读）；3-FSI 相对 1-FSI 不判（仅图，未读）；指定圈容量：1-TDI 相对 1-TFSI 变好（作者定性）；1-FSI、1-TfO 相对 1-TFSI 变坏（作者定性）；3-TfO 相对 3-TFSI 变坏（作者定性）；3-TfO 相对 1-TfO 不判（仅图，未读）；3-TFSI 相对 1-TFSI 不判（仅图，未读）；寿命（循环圈数）：3-FSI 相对 3-TFSI 变坏（作者定性）；3-FSI 相对 1-FSI 不判（仅图，未读）；衰减率：3-TfO 相对 1-TfO 变坏（作者定性）（未报告：库仑效率、过电位） 机制： 强溶剂化一侧的短板〔多硫化物穿梭、正极反应〕：TfO⁻ 与多硫化物相互作用强（含 Li2S8 时 ranion* 高、rLi* 低）→ 正极活性物质大量流失 → 3-TfO 容量低（作者用 might）（M7，推测）；1-TfO 容量较低归因于其在含 Li2S8 的 1 M 溶液中 ranion* 较高（TfO⁻ 与 Li⁺/多硫化物缔合强）（M8）；高浓度 LiTfO 中 TfO⁻ 更偏好与多硫化物相互作用 → 正极活性物质流失加剧 → 容量衰减更快（M9）；TfO⁻ 虽迁移率低，但与多硫化物相互作用强 → 加速多硫化物从正极溶出，高 LiTfO 浓度时尤甚（M13）；低迁移率阴离子（与 Li⁺ 相互作用强）可优先与多硫化物相互作用 → 加剧有害的多硫化物溶出（M17，推测） 其他说法〔多硫化物穿梭、正极反应、电解液消耗、负极锂〕：负极钝化层生成与阴离子迁移率有关，正极活性物质流失（多硫化物溶解）与阴离子对多硫化物的亲和力有关 → 两者共同决定循环表现（M1）；长期容量和第 33→100 圈衰减率强烈依赖阴离子迁移率（Danion/DDOL），TfO⁻ 电解液例外（M2）；阴离子迁移率越低越有利于 Li‖S 稳定循环（M3）；作者自写的例外：TfO⁻ 电解液迁移率低但性能差（M4）；第 100 圈容量随阴离子相互作用强度（ranion*）升高、即阴离子迁移率降低而升高（M5）；3-TfO 因阴离子与 Li⁺ 相互作用过强，第 100 圈容量显著低于按趋势的预期（M6）；3-FSI 电池第 34 圈突然失效，作者归因于 Li 负极上快速生成绝缘钝化层（与前人观察一致，SEM 见厚 SEI）（M10，与他文一致）；迁移率高、与其他组分相互作用弱的阴离子容易参与 Li 金属表面反应形成 SEI（3-FSI 33 圈 SEI 厚度≈3-TFSI 200 圈，阻抗显著增大，部分证据引自前文 ref 5）（M11，与他文一致）；FSI⁻ 迁移率高，可能增强其与 Li 负极表面的相互作用、加速有害 SEI 生成（M12，推测）；TDI⁻ 迁移率较低且与多硫化物相互作用弱 → 电池性能较好（M14）；阴离子同时影响 SEI 生成和多硫化物溶出，两者都是决定 Li‖S 性能的关键（M15）；高迁移率阴离子（与 Li⁺ 相互作用弱）在 Li/电解液界面浓度更高 → 盐分解增强 → 生成厚钝化 SEI（M16，推测）；DME 主要溶剂化锂盐、不直接参与多硫化物解离（与阴离子不同）；未落到电池表现（M18） 作者主张：解耦（阴离子选择）：理想电解液的阴离子应同时迁移率低（减少负极上过度生成 SEI）、与多硫化物相互作用弱（减少多硫化物溶出）；本篇表现最好的是 LiTDI 体系（1-TDI） | 0
P095 | 10.1002/aenm.201803096 | 【P095】对照：DOL-DME（dissolving 1 m LiTFSI in a (1:1 v/v) mixture of DOL and DME；LiNO3 was not used），不含 LiNO₃ 的自配对照：1 m LiTFSI DOL/DME（1:1 v/v），全文电解液均不加 LiNO₃；梯度：与 DOL 1:1（v/v）混合的共溶剂种类（种类梯度） DOL-DMA（DMA） / DOL-DMSO（DMSO） / DOL-MeIm（MeIm） / DOL-DME（DME）（溶剂化由强到弱）；尺子🧮：本版未算 性质：多硫化物溶解度：DOL-DMA ≥1.5 m Li2S6（室温完全溶解）、DOL-DMSO ≥1.5 m Li2S6（室温完全溶解）、DOL-MeIm ≥1.5 m Li2S6（室温完全溶解）、DOL-DME <1.5 m Li2S6（室温不能完全溶解 1.5 m；文中…（三种高 DN 溶剂高于 DOL–DME；三者之间未分高低）；多硫化物溶剂化（形态：S3•− 自由基相对含量，0.25 m 名义 Li2S6，UV–vis 618 nm）：DOL-DMA 最高（约为 DMSO、MeIm 的 5 倍，five tim…、DOL-DMSO 低于 DMA（约 DMA 的 1/5）、DOL-MeIm 低于 DMA（约 DMA 的 1/5）、DOL-DME 无可辨峰（DMA > DMSO ≈ MeIm > DOL–DME（无峰））；多硫化物溶剂化（形态：S6²⁻ 相对含量，0.25 m 名义 Li2S6，UV–vis 350/475 nm）：DOL-DMA 低于 DMSO、MeIm、DOL-DMSO 最高之一（比 DMA 高 10–30%）、DOL-MeIm 最高之一（比 DMA 高 10–30%）、DOL-DME 无 S6²⁻ 峰（偏向 S4²⁻，300、420 nm 峰更…（DMSO ≈ MeIm > DMA；DOL–DME 无 S6²⁻ 峰、偏向 S4²⁻）；多硫化物溶剂化（高浓度下 475 nm S6²⁻ 峰与 S3•− 峰强度比）：DOL-DMA 两者大致相等、DOL-DMSO S6²⁻ 峰约为 S3•− 的 6 倍（almost six…、DOL-MeIm S6²⁻ 峰约为 S3•− 的 6 倍（almost six…、DOL-DME 未报告（DMSO、MeIm 中高浓度下平衡偏向 S6²⁻，DMA 中 S3•− 仍大量存在；三种高 DN 溶…）；多硫化物溶剂化（低浓度 0.1×10⁻³ m 名义 Li2S6 目视 S3•− 蓝色）：DOL-DMA 有（蓝色）、DOL-DMSO 有（蓝色）、DOL-MeIm 未报告、DOL-DME 未报告（DMA、DMSO 低浓度下呈 S3•− 蓝色）；Li⁺ 溶剂化：DOL-DMA 未报告、DOL-DMSO 未报告、DOL-MeIm 未报告、DOL-DME 未报告；溶剂对锂金属的化学稳定性（纯溶剂浸锂）：DOL-DMA 严重不稳定：4.53、2.22、2.13、1.6、1.1、0…、DOL-DMSO 无新峰（作者推测生成不溶 SEI）；24 h 目视变化小、DOL-MeIm 最不稳定：7.6 ppm 峰消失，MeIm 被完全消耗；24…、DOL-DME DOL、DME 浸锂 24 h 目视变化小；NMR 结果正文…（不稳定程度 MeIm > DMA > DMSO；DOL、DME 目视变化小）；多硫化物在溶剂中的化学稳定性：DOL-DMA 稳定（无新峰）、DOL-DMSO 稳定（无新峰）、DOL-MeIm 稳定（无新峰）、DOL-DME 稳定（无新峰；原文 each of the solvents…（各溶剂均稳定） 表现： ① Li‖S 扣式 2 mg cm-2、E/S 20 首次放电（C/10，至 1.5 V）｜硫载量 2.0 ± 0.15 mg cm-2；E/S 20 µL mg⁻¹；倍率 C/10；LiNO₃ 不含：首圈容量：DOL-DMA、DOL-DMSO 相对 DOL-DME 变好（≈1250 vs 1100 mAh g-1）；DOL-MeIm 相对 DOL-DME 变坏（150 vs 1100 mAh g-1）；过电位：DOL-MeIm 相对 DOL-DME 变坏（作者定性）（未报告：寿命或保持率、库仑效率） ② Li‖S 扣式 6 mg cm-2、E/S 10 首次放电（C/10，至 1.4 V）｜硫载量 6.0 ± 0.2 mg cm-2；E/S 10 µL mg⁻¹；倍率 C/10；LiNO₃ 不含：首圈容量：DOL-DMA 相对 DOL-DME 变好（670 vs 540 mAh g-1）；DOL-DMSO 相对 DOL-DME 变好（570 vs 540 mAh g-1）；DOL-MeIm 相对 DOL-DME 变坏（470 vs 540 mAh g-1）；过电位：DOL-MeIm、DOL-DMA 相对 DOL-DME 变坏（作者定性）（未报告：寿命或保持率、库仑效率） ③ Li‖Li 对称扣式恒流循环与一次镀/剥锂后 EIS｜硫载量 不适用（Li‖Li）；E/S 不适用（Li‖Li）；LiNO₃ 不含：寿命（循环小时数）：DOL-DMA、DOL-MeIm 相对 DOL-DME 变坏（作者定性）；过电位：DOL-DMSO 相对 DOL-DME 变坏（150 vs ≈50 mV）；阻抗：DOL-DMA 相对 DOL-DME 变坏（315 vs ≈30 Ω）；DOL-MeIm 相对 DOL-DME 变坏（380 vs ≈30 Ω）；DOL-DMSO 相对 DOL-DME 变坏（70 vs ≈30 Ω） 机制： 强溶剂化一侧的短板〔多硫化物穿梭、正极反应、负极锂〕：DMA 中 S3•− 更多 → 驱动更多 Li2S 析出 → 高载量放电曲线出现大的成核过电位后电压回升（M3）；高溶剂化电解液在高载量下可能大幅提高硫利用率，但多硫化物穿梭增加给长循环带来挑战（本文未测循环）（M19，推测）；文献中难溶电解液抑制多硫化物溶解 → 减少穿梭和活性物质损失 → 改善循环（M20，转述）；锂负极钝化保护层可屏蔽溶剂副反应，并减轻高溶剂化电解液中必然增加的多硫化物穿梭造成的活性物质损失（M22，推测） 弱溶剂化一侧的短板〔正极反应〕：DMA（及 DMSO）溶解更多多硫化物且有 S3•− → 硫利用率提高 → 首次放电容量高于 DOL–DME（低、高载量）（M1）；高载量、低 E/S 下提高多硫化物溶解度可延长溶液介导放电段 → 提高硫利用率/比能量（M15）；溶解更多多硫化物与优先稳定 S3•− 并非完全相关的两个变量，但都提高溶液介导的利用率（M17）；限制多硫化物溶剂化 → 更依赖表面导电路径，绝缘且动力学受限（M21，转述） 其他说法〔正极反应、电解液消耗、负极锂〕：高浓度（高载量贫液）下 DMSO 中 S3•− 减少 → 硫利用率提升消失 → 6 mg cm-2 首次放电容量低于 DMA（M2）；MeIm 首次放电容量很低（150、470 mAh g-1）→ 作者推测溶剂与电极之间发生大量不可逆副反应（M4，推测）；MeIm 第二平台过电位大（100、400 mV）→ 表明与锂金属负极严重不稳定（M5）；DMA 与锂金属不稳定可能掩盖了其因 S3•− 丰富而已经很高的硫利用率，使其未发挥全部潜力（M6，推测）；DMSO 浸锂后 NMR 无新峰 → 推测 DMSO 与锂反应生成不溶 SEI 产物（M7，推测）；DMSO 可能被锂金属断键生成甲次磺酸锂（引前人报道的机理）（M8，转述）；DMA 浸锂后出现大量新峰 → DMA 与锂接触严重不稳定（M9）；DMA 与锂接触生成二甲胺（文献报道），中心 C–N 单键不稳定；二甲胺挥发与副产物解释 NMR 变化（M10，转述）；MeIm 在所有溶剂中与锂金属最不稳定（多个新峰、7.6 ppm 峰消失）（M11）；锂金属与 MeIm 严重反应耗尽全部 MeIm；推测 C–N 单键是 DMA 与 MeIm 共同的锂不稳定点（M12，推测）；推测 MeIm 在 C–N 处反应可能开环，引发进一步副反应、生成大量分解产物（M13，推测）；各溶剂与溶解多硫化物 30 d 稳定 → 高溶剂化思路对多硫化物不受本征限制，改进需集中在保护锂金属负极（M14）；DMSO、MeIm 在浓多硫化物条件下 S3•− 减少 → 硫利用率提升不如 S3•− 丰富的 DMA（M16）；三种高 DN 电解液（相对 DOL–DME）与锂金属接触均本征不稳定、不受控分解（电化学与 NMR 证据）（M18）；S3•− 自由基被高 DN 溶剂的高给体性稳定，可在溶液中作氧化还原媒介（M23，转述）；高浓度下 S3•− 的强弱与 DN 或介电常数不直接相关，可能需要另一个指标描述自由基稳定化（M24，推测） 作者主张：非折中/非解耦：采用高溶剂化（高 DN）电解液在高载量、低 E/S 下提高多硫化物溶解度和硫利用率，同时以锂负极钝化保护层应对溶剂与锂不稳定及穿梭；正文未定最优配方（DOL–DMA 利用率最高但与锂不稳定）；改进方向集中在保护锂金属负极；也可在无锂金属负极的全电池中测试，或做分子设计引入合适官能团以消除与锂的不稳定；实际应用中高溶剂化策略可能需要钝化的锂金属保护层，防止穿梭的可溶多硫化物与锂反应 | 0
P109 | 10.1016/j.electacta.2018.11.019 | 【P109】对照：无明确对照，其他：LiClO4/环丁砜单一溶剂浓度梯度（0.1–2.8 M），无作者指定对照，电解液不含 LiNO₃；各项结果以 1.0 M 档为参照档；梯度：LiClO4 浓度（用量梯度） 0.1M（0.1 M） / 0.5M（0.5 M） / 1.0M（1.0 M） / 1.5M（1.5 M） / 2.0M（2.0 M） / 2.4M（2.4 M） / 2.8M（2.8 M）（溶剂化由强到弱）；尺子🧮：本版未算 性质：离子电导率：1.0M 约在此处最大（与首圈容量最大值位置一致，约 1 M；各档数值…（沿梯度先升后降（钟形，最大值约 1 M））；黏度（沿梯度升高（作者称随盐浓度呈指数升高；各档数值仅在 Fig. 6））；游离溶剂分子数（未进入支持盐 Li⁺ 溶剂化层的环丁砜，作者计算）：0.1M 10.3 M、0.5M 9.3 M、1.0M 8.1 M、1.5M 6.9 M、2.0M 5.7 M、2.4M 4.7 M、2.8M 3.9 M（沿梯度降低）；Li⁺ 溶剂化（各档差异小（作者称各浓度下 Li⁺ 溶剂化能几乎不变））；多硫化物溶剂化（电离解离程度/物种分布）（沿梯度离子态比例降低、分子态（及自由基态）比例升高（作者假设，未直接测））；未测：多硫化物溶解度 表现： ① Li‖S Swagelok 两电极电池 0.15C 恒流循环（LiClO4/环丁砜 7 档）｜硫载量 约 1.2 mg cm-2（面容量 2 mAh cm-2）；E/S 6.7 µL mg⁻¹ S；锂厚 120 µm（提取文本作“120 mm”，µ 符号疑似丢失）；倍率 充放电均 0.3 mA cm-2（0.15C，250 mA g(S)-1）；温度 30 °C；LiNO₃ 不含（电解液写明为 LiClO4 的环丁砜溶液，全文未提 LiNO₃）：高压平台放电容量：0.1M 相对 1.0M 变坏（315 vs 361 mAh g(S)-1）；0.5M 相对 1.0M 变坏（340 vs 361 mAh g(S)-1）；1.5M 相对 1.0M 差异小（363 vs 361 mAh g(S)-1）；2.0M 相对 1.0M 变坏（334 vs 361 mAh g(S)-1）；2.4M 相对 1.0M 变坏（336 vs 361 mAh g(S)-1）；2.8M 相对 1.0M 变坏（282 vs 361 mAh g(S)-1）；首圈容量：0.1M、0.5M、1.5M、2.0M、2.4M、2.8M 相对 1.0M 变坏（作者定性）；高压平台放电电压：0.1M、0.5M 相对 1.0M 变好（作者定性）；1.5M、2.0M、2.4M、2.8M 相对 1.0M 变坏（作者定性）；库仑效率：0.1M、0.5M 相对 1.0M 变坏（作者定性）；1.5M、2.0M、2.4M、2.8M 相对 1.0M 变好（作者定性）；衰减率：0.1M、0.5M、1.5M、2.0M、2.8M 相对 1.0M 不判（作者定性）；2.4M 相对 1.0M 变好（作者定性）；穿梭电流：0.1M、0.5M 相对 1.0M 变坏（作者定性）；1.5M、2.0M、2.4M、2.8M 相对 1.0M 变好（作者定性）；阻抗：0.5M 相对 1.0M 变坏（作者定性）；1.5M 相对 1.0M 变好（作者定性）；0.5M、1.5M、2.0M 相对 1.0M 差异小（作者定性）（未报告：过电位） 机制： 强溶剂化一侧的短板〔正极反应〕：钟形曲线上升段（低浓度至约 1 M）低压平台放电电压与还原深度升高 → 作者据此认为低阶多硫化物（n≤4）反应活性随盐浓度升高而升高，低浓度档还原深度较低（M4）；盐浓度升高使多硫化物电离解离平衡向分子态移动，分子态反应活性高于离子态 → 低阶多硫化物反应活性升高；低浓度档多硫化物以离子态为主、还原深度较低（M5，推测）；第 2 圈直流内阻随放电深度和盐浓度的变化支持：盐浓度升高 → 多硫化物分子态比例增加，分子态电化学活性高于离子态（低浓度档内阻较高）（M9）；若碳表面被难溶的硫/Li₂S 钝化是容量衰减原因之一，则高浓度电解液中硫和 Li₂S 结晶受阻可解释衰减速率随盐浓度升高而降低（低浓度档衰减较快）（M10，推测） 弱溶剂化一侧的短板〔正极反应〕：游离溶剂分子（未进入支持盐 Li⁺ 溶剂化层的环丁砜）随 LiClO4 浓度升高而减少 → 可溶剂化多硫化物中 Li⁺ 的溶剂不足 → 硫电化学还原深度（首圈放电容量）受限（M1）；盐浓度高于 2 M（2.4、2.8 M）时游离溶剂不足以溶剂化多硫化物 → 硫还原深度进一步降低（首圈容量低于 1.0 M 最优档）（M2）；盐浓度升高抑制高阶多硫化物均裂解离（高活性的中性/自由基态减少）→ 高压平台放电电压降低（M6，推测） 其他说法〔多硫化物穿梭、正极反应、电解液消耗、负极锂〕：盐浓度超过约 1 M 后电解液黏度显著升高、传输性质下降 → 硫还原深度降低（容量—浓度钟形曲线下降段）；作者在 M0201 又认为电荷转移比传输更关键（M3，推测）；首圈容量—盐浓度曲线与离子电导率等温线的最大值位置一致（约 1 M）→ 离子传输与硫还原深度受同一因素（Li⁺ 迁移率和浓度）控制（M7）；作者认为多硫化物还原深度更多由电荷转移速率（受随盐浓度变化的多硫化物物种控制）决定，而非介质传输性质；作者自称为待验证的假设（M0209）（M8，推测）；盐浓度升高 → 电解液黏度升高 → 硫在两电极间迁移变慢 → 库仑效率升高（M11，推测）；第 3 圈自放电（穿梭）电流随电解液黏度升高而降低 → 库仑效率随盐浓度升高主要源于硫和多硫化物两极间迁移减慢（M12）；2.8 M 黏度高 → 前几圈正极中只有部分硫被还原 → 循环中放电容量逐步升高、库仑效率 >100%（M13，推测）；低、中浓度（0.5–1.5 M）电解液循环初期库仑效率下降，可能来自锂表面膜传输性质改善或锂分散使锂表面积增大；作者称原因需进一步实验确认（M0277）（M14，推测）；循环后段容量衰减主要来自锂电极上电解液分解与正极碳表面被难溶产物钝化（不针对浓度比较）（M15，转述）；电解液量有限时，循环一定圈数后容量骤降至近零（对应 0.5–2.0 M 衰减曲线后段的骤降，不针对浓度比较）（M16，转述）；各浓度下 Li⁺ 溶剂化能几乎不变 → 放电电压更多由电极过程动力学而非 Li⁺ 溶剂化热力学决定（原文未给溶剂化能数据）（M17）；盐浓度升高 → 黏度升高 → 含硫粒子（扩散+迁移）总迁移率降低（未直接落到电池表现）（M18）；作者总体看法：支持盐浓度通过改变多硫化物物种、缔合—解离平衡以及多硫化物和支持盐中 Li⁺ 的溶剂化，决定电池性能（M19，推测） 作者主张：作者未提出折中或解耦主张；不同指标最优档不同：硫还原深度（首圈放电容量）1.0 M 最大、2.8 M 最小，循环中容量变化最小在 2.4 M，2.4 M 以上库仑效率接近 100% | 0
P149 | 10.1002/smll.201905737 | 【P149】对照：LS002（conventional electrolyte (1 m LiTFSI DOL/DME with 1 wt% LiNO3, denoted as LS002)…），常规醚基准（DOL/DME + LiTFSI + LiNO₃）：商购 LS002（1.0 m LiTFSI DOL:DME = 1:1 + 1 wt% LiNO₃）；TDE 的 LiNO₃ 仅约 0.025 m，两者 LiNO₃ 用量不同；电池测试多数同时配 CS 碳涂层隔膜；梯度：TTE 体积分数（用量梯度：向 2 m LiTFSI/DME 母液中加 TTE） 2m-DME（0%） / TDE（80%（TTE : 2 m LiTFSI/DME = 4:1））（溶剂化由强到弱）；另有：TDE-noLiNO3；尺子🧮：本版未算 性质：多硫化物溶解度：2m-DME 未报告、TDE 低（仅由透明变为极浅黄；Li₂S₆ 峰弱得多）、LS002 高（透明电池颜色随时间加深；UV–vis Li₂S₆ 峰强）（TDE 低于 LS002）；多硫化物溶剂化：2m-DME 未报告、TDE 较弱（作者说法）、LS002 较强（作者说法）（TDE 弱于 LS002（作者说法，无独立测量））；Li⁺ 溶剂化：2m-DME TFSI⁻ S=O 峰 1243.1 cm⁻¹（与 1 m …、TDE TFSI⁻ 峰 1244.8 cm⁻¹，接近 5 m LiT…、LS002 未报告（加 TTE 后 TFSI⁻ 进入 Li⁺ 溶剂化层（接触离子对）；作者称 DME、Li⁺、TFSI⁻…）；离子电导率：2m-DME 高于 TDE（数值仅图 2a）、TDE 0.990 mS cm-1、LS002 高于 TDE（数值仅图 2a）（TDE 略低于 LS002 与 2 m LiTFSI/DME（作者归因于盐浓度较低）；随 TTE 体…）；黏度：2m-DME 高于 TDE（数值仅图 1b）、TDE 1.091 mPa s、LS002 高于 TDE（数值仅图 1b）（TDE 低于 LS002 与 2 m LiTFSI/DME）；离子迁移数：2m-DME 未报告、TDE 0.4842、LS002 未报告（只测 TDE（各 TTE 比例的迁移数仅 Figure S1））；电化学稳定窗口：2m-DME 仅图 2b、TDE 分解起始 4.7 V vs Li/Li+、LS002 仅图 2b（只给 TDE 数值）；阻燃性：TDE 难点燃（不燃）、LS002 剧烈燃烧（TDE 不燃，LS002 易燃；TTE 体积比 ≥80% 时喷雾可扑灭燃烧纸卷） 表现： ① Li‖S 0.5 C 长循环（不配 CS 隔膜）｜硫载量 ≈1.2 mg cm-2（约 2 mAh cm-2）；倍率 0.5 C（≈1 mA cm-2）；温度 ambient temperature（原文未给数值）；LiNO₃ 均含：LS002 1 wt%；TDE 约 0.025 m：指定圈容量：TDE 相对 LS002 变坏（作者定性）；保持率：TDE 相对 LS002 变好（作者定性）；首圈容量：TDE 相对 LS002 不判（仅图，未读）（未报告：库仑效率、过电位） ② Li‖S 0.5 C 长循环（配 CS 碳涂层隔膜）｜硫载量 ≈1.2 mg cm-2（约 2 mAh cm-2）；倍率 0.5 C（≈1 mA cm-2）；温度 ambient temperature（原文未给数值）；LiNO₃ 均含：LS002 1 wt%；TDE 约 0.025 m：指定圈容量：TDE 相对 LS002 变坏（作者定性）；TDE 相对 LS002 变好（作者定性）；首圈容量：TDE 相对 LS002 不判（仅图，未读）；保持率：TDE 相对 LS002 变好（49.4 vs 23.7 %）（未报告：库仑效率、过电位） ③ Li‖S 循环伏安｜倍率 扫速 0.1 mV s-1；LiNO₃ 均含：LS002 1 wt%；TDE 约 0.025 m：过电位：TDE 相对 LS002 变好（作者定性）（未报告：首圈容量、寿命或保持率、库仑效率） ④ Li‖S 倍率（仅 TDE+CS）｜硫载量 1 mg cm-2；倍率 倍率阶梯至 4 C（6.7 mA cm-2），后回 0.5 C；LiNO₃ 含约 0.025 m（TDE）：无 A/B 比较（只测了一个配方）（未报告：首圈容量、寿命或保持率、库仑效率、过电位） ⑤ Li‖S 60 °C 0.1 C 循环（配 CS）｜硫载量 ≈1.2 mg cm-2；倍率 0.1 C；温度 60 °C；LiNO₃ 均含：LS002 1 wt%；TDE 约 0.025 m：首圈容量：TDE 相对 LS002 变坏（1557 vs 1671.5 mAh g-1）；指定圈容量：TDE 相对 LS002 变好（作者定性）（未报告：库仑效率、过电位） ⑥ Li‖S 高载硫 0.02 C 循环（配 CS）｜硫载量 over 4 mg cm-2（图注）；实验部分 ≈4 mg cm-2；倍率 0.02 C；温度 25 °C；LiNO₃ 均含：LS002 1 wt%；TDE 约 0.025 m：首圈容量：TDE 相对 LS002 差异小（1187 vs 1223.9 mAh g-1）；指定圈容量：TDE 相对 LS002 变好（作者定性）；库仑效率：TDE 相对 LS002 变好（>97 vs ≈80.6–≈93.8 %）（未报告：过电位） ⑦ Li‖S 自放电（充至 2.8 V 后静置 72 h，配 CS）｜LiNO₃ 均含：LS002 1 wt%；TDE 约 0.025 m：自放电率：TDE 相对 LS002 变好（作者定性）（未报告：首圈容量、寿命或保持率、库仑效率、过电位） ⑧ Li‖Li 2.5 mA cm-2 / 5 mAh cm-2｜硫载量 不适用（Li‖Li）；倍率 2.5 mA cm-2，5 mAh cm-2；LiNO₃ 均含：LS002 1 wt%；TDE 约 0.025 m：过电位：TDE 相对 LS002 不判（30 vs >50 mV） ⑨ Li‖Li 1.0 mA cm-2 / 1.0 mAh cm-2 长循环｜硫载量 不适用（Li‖Li）；倍率 1.0 mA cm-2，1.0 mAh cm-2；LiNO₃ 均含：LS002 1 wt%；TDE 约 0.025 m：寿命（循环小时数）：TDE 相对 LS002 不判（>2500 vs >2500 h）；过电位：TDE 相对 LS002 变好（作者定性） ⑩ Li‖Cu 0.1 mA cm-2 / 0.1 mAh cm-2｜硫载量 不适用（Li‖Cu）；倍率 0.1 mA cm-2，0.1 mAh cm-2；LiNO₃ 均含：LS002 1 wt%；TDE 约 0.025 m：库仑效率：TDE 相对 LS002 变好（作者定性） ⑪ Li‖Li TDE 含/不含 LiNO3（Figure S11）｜硫载量 不适用（Li‖Li）；LiNO₃ TDE 含约 0.025 m；TDE-noLiNO3 不含：过电位：TDE 相对 TDE-noLiNO3 不判（作者定性）（条件不同） 机制： 强溶剂化一侧的短板〔多硫化物穿梭、电解液消耗、负极锂〕：多硫化物溶剂化较低同时带来好处：TDE 电池循环稳定性提高，900 圈容量几乎不变（M3）；LS002 中大量多硫化物溶出，过量部分穿过碳涂层到达锂负极 → 容量快速衰减（M7）；TDE 溶解多硫化物能力较弱，加上隔膜正极侧碳涂层，穿梭被进一步抑制（M8）；LS002 对多硫化物溶解度高 → 静置时溶出的多硫化物与锂负极自发反应、穿梭严重 → 自放电严重（开路电压 2.35 → 2.15 V）（M10，与他文一致）；TDE 多硫化物溶解度降低 → 自放电减轻（M11）；高温下常规电解液（LS002）与锂负极反应更强，电解液持续消耗、多硫化物穿梭严重 → 60 °C 容量骤降（M12）；TDE 与 CS 协同减少多硫化物穿梭，也是 60 °C 性能好的重要原因（M14）；TDE 对多硫化物溶解度较低 → 阻碍多硫化物扩散与穿梭 → 容量保持率更高（0.5 C 200 圈 83.6%）（M16） 弱溶剂化一侧的短板〔正极反应〕：TDE 对多硫化物溶剂化能力较低 → 硫利用率降低 → 不配 CS 时放电容量低于 LS002（≈200 mAh g-1）（M2，与他文一致）；TDE 对多硫化物溶剂化能力有限、易饱和；CS 加速高阶→低阶多硫化物转化，避免 TDE 饱和，使其能持续溶剂化多硫化物，提高硫利用率（弱溶剂化一侧的容量短板可由隔膜补回）（M5）；LS002 溶出更多多硫化物、被 CS 碳层捕获 → 短期硫利用率显著提高 → 前 200 圈 LS002 容量略高于 TDE（M6） 其他说法〔多硫化物穿梭、正极反应、电解液消耗、负极锂〕：TDE 对多硫化物溶出少（UV–vis Li₂S₆ 峰弱）→ 多硫化物穿梭少；未落到电池表现（M1）；TDE 配 CS 后容量明显高于单用 TDE，归因于 CS 隔膜加快多硫化物反应动力学（隔膜变量，非电解液）（M4，推测）；TDE 使锂负极形成无枝晶界面 → TDE 电池比 LS002 更稳定（M9）；TDE+CS 在 60 °C 稳定、容量高，归因于电极–电解液界面优化（M13）；高载硫电池中 LS002 的负极/电解液界面恶化 → 库仑效率低、容量快速衰减（M15）；TDE 形成刚柔兼具的 SEI 和无枝晶锂负极界面 → Li‖Li、Li‖Cu 循环稳定，60 °C 下界面仍稳定（M17）；TDE 的 Li‖Li 过电位始终低于 LS002 → TDE 电解液/电极界面阻抗较低（M18）；LS002 的 Li‖Cu 库仑效率波动并急剧下降 → LS002 对锂金属的还原稳定性差（M19）；LS002 中锂表面多孔破碎、比表面增大 → 界面反应增多、SEI 不稳定、电解液持续消耗（M20，推测）；LS002 中粗糙易剥落的锂表面易失去电接触 → 形成死锂 → 最终电池失效（M21）；TDE 分解生成富 LiF、含有机 O–C–O 的软硬兼具 SEI → 抑制锂形貌不稳定（与 SEM 一致）（M22，与他文一致）；TDE 无枝晶、致密沉积 → 减少死锂 → 锂负极长循环稳定性大幅提高（M23）；HOMO/LUMO 计算与锂浸泡 TTE 的 XPS 表明 TTE 参与 SEI 形成（M24）；TDE 中少量 LiNO3 在初期分解（还原为 LiNxOy、Li2O，可能生成 Li3N）→ 界面阻抗降低 → 初期过电位下降（M25，推测） 作者主张：其他（作者未用折中/解耦说法；电解液 + 功能隔膜组合）：用 TTE 稀释的 TDE 降低多硫化物溶解、抑制穿梭并稳定锂负极，再用碳涂层 CS 隔膜加速多硫化物转化、补回硫利用率；最优：TDE（TTE : 2 m LiTFSI/DME = 4:1）+ CS 隔膜；折中（阻燃 vs 离子电导率，非溶剂化折中）：TTE 体积比 ≥80% 才能阻燃，但 TTE 越多电导率越低，故选 TTE : 2 m LiTFSI/DME = 4:1 | 0
P163 | 10.1016/j.mattod.2020.06.007 | 【P163】对照：BE（6 M LiFSI in DME），其他：6 M LiFSI/DME 高浓度自配对照（BE），配方原文无 LiNO₃，非常规醚基准；梯度：TFTFE 稀释剂用量（用量梯度，往配好的 BE 中按体积比加 TFTFE） BE（0（纯 BE）） / HE-2（BE:TFTFE v/v 1:2） / HE-5（BE:TFTFE v/v 1:5）（溶剂化由强到弱）；另有：2M-LiFSI/DME；尺子🧮：本版未算 性质：Li⁺ 溶剂化（FSRS Raman 峰位）：BE FSI⁻ 峰 735 cm⁻¹（阴离子配对增强）；DME 峰…、HE-2 FSI⁻ 峰仍在 735 cm⁻¹；TFTFE 648、85…、HE-5 FSI⁻ 峰仍在 735 cm⁻¹；TFTFE 648、85…、2M-LiFSI/DME FSI⁻ S-N-S 伸缩 717 cm⁻¹；DME 峰 8…（2 M → 6 M（BE）FSI⁻–Li⁺ 配对增强；BE → HE-2 → HE-5 不变（TFT…）；Li⁺ 溶剂化（AIMD 第一配位层 Li–O 组成）：BE Li–O(DME) 41.18%，Li–O(FSI⁻) 58…、HE-2 Li–O(DME) 38.46%，Li–O(FSI⁻) 61…、HE-5 未报告（BE 与 HE-2 均以 FSI⁻ 配位为主，TFTFE 不进入第一配位层；加 TFTFE 后基本不…）；多硫化物溶解度：BE 可溶（加 S 与 Li₂S 化学计量摩尔比 5:1 后显黄色…、HE-2 未报告、HE-5 未报告（仅 BE 定性，沿梯度未测）；多硫化物溶剂化：BE 作者称 BE 在 12 M 前未饱和，自由 DME 分子可溶…、HE-2 未报告、HE-5 未报告（仅 BE 定性，沿梯度未测）；离子电导率：BE 11.53 mS cm⁻¹、HE-2 4.59 mS cm⁻¹、HE-5 2.41 mS cm⁻¹（沿梯度降低）；黏度：BE 107.72 mPa·s、HE-2 11.34 mPa·s、HE-5 6.20 mPa·s（沿梯度降低）；润湿性（接触角）：BE 润湿较差（作者定性）、HE-2 润湿较好（作者定性）、HE-5 未报告（HE-2 润湿优于 BE）；可燃性：BE 靠近火源即点燃并持续燃烧至烧尽、HE-2 明火持续 5 s（five consecutive seco…、HE-5 未报告（加 TFTFE 后可燃性降低） 表现： ① Li‖Cu 0.5 mA cm⁻² 沉积/剥离库仑效率｜硫载量 不适用（Li‖Cu）；倍率 0.5 mA cm-2，每圈沉积 1.0 mAh cm-2，剥离至 1.0 V；LiNO₃ 不含（BE、HE-2 配方原文均无 LiNO₃）：库仑效率：HE-2 相对 BE 变好（96.3 vs 93.7 %）；HE-2 相对 BE 变好（作者定性）；过电位：HE-2 相对 BE 变好（35 vs 54 mV）；HE-2 相对 BE 变好（27 vs 45 mV） ② Li‖Cu 2.0 mA cm⁻² 沉积/剥离库仑效率（仅 HE-2）｜硫载量 不适用（Li‖Cu）；倍率 2.0 mA cm-2，每圈沉积 1.0 mAh cm-2；LiNO₃ 不含（HE-2 配方原文无 LiNO₃）：无 A/B 比较（只测了一个配方） ③ Li‖Li 对称电池阶梯电流循环｜硫载量 不适用（Li‖Li）；倍率 0.5、1.0、2.0 mA cm-2 各 20 圈（1.0 mAh cm-2）…；LiNO₃ 不含（BE、HE-2 配方原文均无 LiNO₃）：过电位：HE-2 相对 BE 变好（15 vs 31 mV）；循环稳定性：HE-2 相对 BE 变好（作者定性） ④ S@PAN‖Li 扣式半电池 E/S 5 循环｜硫载量 2 mg cm-2；E/S 5 μL mg⁻¹；倍率 0.2 C（前 7 圈 0.1 C）；LiNO₃ 不含（BE、HE-2、HE-5 配方原文均无 LiNO₃）：首圈容量：HE-2 相对 BE 变好（1498 vs 952 mAh g-1（按 S））；HE-5 相对 BE 变坏（作者定性）；HE-5 相对 HE-2 变坏（作者定性）；放电电位：HE-2 相对 BE 变好（作者定性）；指定圈容量：HE-2 相对 BE 变好（603 vs 407 mAh g-1（按 S））；HE-2 相对 BE 变好（598 vs 386 mAh g-1（按 S））；HE-5 相对 BE 变坏（作者定性）；HE-5 相对 HE-2 变坏（作者定性）；保持率：HE-2 相对 BE 差异小（99.2 vs 94.8 %） ⑤ S@PAN‖Li 全电池 N/P 2、E/S 3 循环（仅 HE-2）｜硫载量 3 mg cm-2；E/S 3 μL mg⁻¹；倍率 0.05 C；LiNO₃ 不含（HE-2 配方原文无 LiNO₃）：无 A/B 比较（只测了一个配方） ⑥ S@PAN‖Li 全电池 N/P 2、E/S 2 循环（仅 HE-2）｜硫载量 3 mg cm-2；E/S 2 μL mg⁻¹；倍率 0.05 C；LiNO₃ 不含（HE-2 配方原文无 LiNO₃）：无 A/B 比较（只测了一个配方） ⑦ CMK-3/S‖Li E/S 5 循环（仅 HE-2）｜硫载量 2.0 mg cm-2；E/S 5 μL mg⁻¹；LiNO₃ 不含（HE-2 配方原文无 LiNO₃）：无 A/B 比较（只测了一个配方） ⑧ VS2/ZnS 包覆 Li2S@石墨烯 混合正极‖Li 全电池 N/P 2、E/S 2（仅 HE-2）｜E/S 2 μL mg⁻¹；LiNO₃ 不含（HE-2 配方原文无 LiNO₃）：无 A/B 比较（只测了一个配方） 机制： 其他说法〔多硫化物穿梭、正极反应、电解液消耗、负极锂〕：Raman 中 TFTFE 特征峰在 HE-2、HE-5 中不位移 → TFTFE 只作稀释剂，不参与离子溶剂化（Li⁺ 溶剂化不随稀释变化）（M1）；AIMD：高浓度 LiFSI 使 Li⁺ 优先与 FSI⁻ 配位，HE-2 中 TFTFE 的氧不参与 Li⁺ 溶剂化（M2）；加 TFTFE 不改变盐的溶剂化结构，却显著影响正负两极的电化学表现（M3）；Li‖Li 对称电池中 HE-2 过电位更低、稳定性更好 → TFTFE 对锂金属表面有保护作用（M4）；RDF 显示两种电解液中 Li⁺ 都优先与 FSI⁻ 配位 → FSI⁻ 可能优先于 DME 在锂表面还原（推测）（M5，推测）；深度 XPS：HE-2 中 Li–N、N–SOx 信号到 10 nm 深仍在，BE 去掉 5 nm 即消失 → HE-2 中 FSI⁻ 在锂负极上优先还原（M6）；TFTFE LUMO 较低、优先脱氟生成 LiF；其快速分解产生的阴离子自由基又促使 FSI⁻ 还原 → 富 LiF SEI（引用 Balbuena 等的报道）（M7，与他文一致）；加 TFTFE 促成富 LiF 的 SEI → 锂负极 CE 达 99.4%（M8）；BE 中第 26 圈 CE 超过 100%：推测是此前圈次滞留的“死锂”重新与集流体接通（BE 锂沉积不可逆）（M9，推测）；BE 首圈放电容量低、锂嵌入电位低，可能是电极润湿差所致（BE 黏度高）（M10，推测）；加 TFTFE 改变电解液物性，更好润湿碳/硫复合正极 → 贫液下电解液吸收更好（M11）；HE-5 稀释过度：更多稀释剂分子使电解液中 Li⁺ 与硫的接触变差 → 硫正极循环反而不如 HE-2（推测；作者测得 Li⁺ 溶剂化不变，起点为过度稀释）（M12，推测）；SI：HE-5 初始及后续放电容量均显著低于 BE 和 HE-2，推测因过度稀释限制了 Li⁺ 与硫的接触（M13，推测）；TFTFE 不溶剂化 Li⁺ → 离子电导率由 BE 的 11.53 降到 HE-2 的 4.59 mS cm⁻¹（M14，与他文一致）；由电导率推断：HE-2、HE-5 中多硫化物的扩散和电迁移都应比 BE 小（M15，推测）；TFTFE 在空间上收窄离子的有效通道，降低 Li⁺ 和多硫化物的迁移能力（M16，推测）；因此稀释剂可能有助于抑制多硫化物穿梭（未在电池中测穿梭）（M17，推测）；BE 到 12 M 才饱和，自由 DME 可溶剂化多硫化物离子（BE 加 S/Li₂S 显黄色为证）→ 混合正极中可形成多硫化物、走固–液–固反应以提高放电电位（M18，与他文一致）；混合正极全电池第 14 圈后失效：贫液中多硫化物浓度高，驱动穿梭并耗干电解液，失效后隔膜干燥发黄为证（M19，与他文一致）；SI：第 14 圈的无规、过充氧化曲线可能是电解液干涸或多硫化物穿梭的征兆（M20，推测） 作者主张：未明确归为折中或解耦：向 6 M LiFSI/DME 高浓度电解液加不配位稀释剂 TFTFE（Li⁺ 溶剂化结构不变），同时提高锂负极 CE 并在贫液下稳定硫正极循环；最优配方 HE-2（BE/TFTFE v/v 1:2），HE-5 过度稀释反而变差 | 0
P211 | 10.1021/acs.chemmater.1c00893 | 【P211】对照：Control-RT（1.0 M LiTFSI and 0.2 M LiNO3 in DOL/DME (1:1, by vol)），常规醚基准（DOL/DME + LiTFSI + LiNO₃）：室温组对照为 1.0 M LiTFSI + 0.2 M LiNO3，DOL/DME 1:1；变温组另有对照 Control-LT（0.8 M LiTFSI + 0.2 M LiNO3，DOL/DME 85:15）；梯度：变温组阴/阳离子添加剂种类（种类梯度；LiTFSI 同时由 0.8 M 降到 0.5 M，总溶质浓度相同） NH4TFA-LT（0.5 M LiTFSI + 0.3 M NH4TFA） / LiTFA-LT（0.5 M LiTFSI + 0.3 M LiTFA） / Control-LT（0.8 M LiTFSI（无 TFA⁻ 添加））（溶剂化由强到弱）；另有：NH4TFA-RT；尺子🧮：本版未算 性质：多硫化物配位/团簇（Li2S4 溶液的 7Li NMR 化学位移，25 °C）：Control-RT 0.06 ppm、NH4TFA-RT 0.53 ppm（加 NH4TFA 后向低场移动；作者解读为 Li⁺ 与周围 Sx²⁻ 配位减弱）；多硫化物配位/团簇（Li2S4 溶液的 7Li NMR 化学位移，−50 °C）：Control-RT −0.33 ppm（峰强大幅下降）、NH4TFA-RT 0.07、0.03、0.02 ppm（多峰，与 LiBr 参…（降温后两者均向高场移动；含 NH4TFA 时出现多峰且仍位于纯 Li2S4 团簇的低场一侧；作者解读…）；NH4TFA 与多硫化物的原位反应（FTIR、目视）：NH4TFA-RT 与 Li2S6 反应生成 LiTFA 与二铵多硫化物（FTI…、Control-RT 无 NH4TFA，不适用（仅含 NH4TFA 的体系发生反应）；未测：Li⁺ 溶剂化、多硫化物溶剂化、多硫化物溶解度 表现： ① Li‖S 扣式 室温 C/10 100 圈循环（E/S 12）｜硫载量 3.4 mg cm-2；E/S 12 µL mg⁻¹；倍率 C/10；温度 室温（原文未写数值；第 60 圈起环境温度意外变化）；LiNO₃ 含 0.2 M：首圈容量：NH4TFA-RT 相对 Control-RT 不判（仅图，未读）；指定圈容量：NH4TFA-RT 相对 Control-RT 差异小（作者定性）；保持率：NH4TFA-RT 相对 Control-RT 差异小（作者定性）；过电位：NH4TFA-RT 相对 Control-RT 变好（作者定性）（未报告：库仑效率） ② Li‖S 软包 C/20 单圈（E/S 4.5）｜硫载量 NH4TFA-RT 4.8 mg cm-2；Control-RT 3.5 mg …；E/S 4.5 µL mg⁻¹；倍率 C/20；LiNO₃ 含 0.2 M：首圈容量：NH4TFA-RT 相对 Control-RT 不判（930 vs 250 mAh g-1）（条件不同）；过电位：NH4TFA-RT 相对 Control-RT 不判（作者定性）（条件不同）（未报告：寿命或保持率、库仑效率） ③ Li‖S 扣式 25 °C C/20 放电（变温组，E/S 13）｜硫载量 3.1 mg cm-2；E/S 13 µL mg⁻¹；倍率 C/20；温度 25 °C；LiNO₃ 含 0.2 M：指定圈容量：NH4TFA-LT 相对 Control-LT 变好（113 vs 100 相对值（Control-LT = 100））；LiTFA-LT 相对 Control-LT 差异小（103.7 vs 100 相对值（Control-LT = 100））；NH4TFA-LT 相对 LiTFA-LT 变好（109 vs 100 相对值（LiTFA-LT = 100））（未报告：首圈容量、库仑效率、过电位） ④ Li‖S 扣式 0 °C C/20 放电（变温组，E/S 13）｜硫载量 3.1 mg cm-2；E/S 13 µL mg⁻¹；倍率 C/20；温度 0 °C；LiNO₃ 含 0.2 M：指定圈容量：NH4TFA-LT 相对 Control-LT 变好（126 vs 100 相对值（Control-LT = 100））；LiTFA-LT 相对 Control-LT 变好（109.6 vs 100 相对值（Control-LT = 100））；NH4TFA-LT 相对 LiTFA-LT 变好（115 vs 100 相对值（LiTFA-LT = 100））（未报告：首圈容量、库仑效率、过电位） ⑤ Li‖S 扣式 −20 °C C/20 放电（变温组，E/S 13）｜硫载量 3.1 mg cm-2；E/S 13 µL mg⁻¹；倍率 C/20；温度 −20 °C；LiNO₃ 含 0.2 M：指定圈容量：NH4TFA-LT、LiTFA-LT 相对 Control-LT 变好（作者定性）；NH4TFA-LT 相对 LiTFA-LT 不判（作者定性）；Li2S 转化平台放电电位：NH4TFA-LT 相对 LiTFA-LT 变好（1.9 vs 1.7 V）；第二、第四放电平台电位：NH4TFA-LT 相对 LiTFA-LT 变坏（作者定性）（未报告：首圈容量、库仑效率、过电位） 机制： 强溶剂化一侧的短板〔正极反应〕：作者自写的例外：NH4⁺ 是更软的 Lewis 酸、被 DOL/DME 溶剂化更有效，可能造成第二、第四还原平台的电位损失（M25，推测） 弱溶剂化一侧的短板〔正极反应〕：加 NH4TFA（多硫化物配位环境改变）→ 放电动力学略好 → E/S 12 扣式第 50 圈放电过电位低约 40 mV（M1）；过电位差异主要出现在下平台 Li2S4→Li2S 转化（M2）；贫液软包中 NH4TFA 上、下平台容量与极化大幅改善 → 硫活性物质利用更完全（M3）；NH4TFA 提升溶液介导动力学，且主要改善出现在贫液条件（E/S 4.5 软包），E/S 12 扣式差异小（M4）；低 E/S 下性能分化可能反映 NH4TFA 改善了多硫化物配位环境（M5，推测）；贫液软包（Fig. 3d）的电化学行为与上述去团簇机制高度一致（M12）；团簇多硫化物的强 Li⁺–Sx²⁻ 键网络在低温或低 E/S 下阻碍放电与充电动力学（M18）；25 与 0 °C 的容量数据支持：NH4⁺ 比 Li⁺ 更易与多硫化物缔合，打破阻碍放电的 Li⁺–Sx²⁻ 团簇框架（M19）；−20 °C 对照完全没有下平台 → 向 Li2S 的转化严重受限（M20）；多硫化物团簇同样增加 Li⁺ 屏蔽、降低还原准平衡电位（M23，推测）；NH4⁺ 取代抑制团簇形成 → 提高 Li2S 转化电位（−20 °C 第三平台 1.9 V）（M24，推测）；添加剂在低温与贫液下效果分化，说明多硫化物配位环境主导电化学性能（M27）；结论：NH4TFA 与多硫化物原位转化为 LiTFA 与二铵多硫化物，抑制不利团簇、放大溶液介导动力学（M28） 其他说法〔正极反应〕：作者称软包性能差异主要来自电解液性质，而非两颗电池硫载量的差别（M6）；FTIR 证实 NH4TFA 与溶解的多硫化物原位反应生成 LiTFA（及二铵多硫化物）（M7）；贫液软包中 0.2 M NH4TFA 几乎必然是限量反应物 → 溶液中是锂、二铵与锂-铵混合多硫化物共存（M8，推测）；DFT：NH4⁺ 对多硫化物的静电竞争力强于 Li⁺（M9）；锂多硫化物团簇与铵多硫化物团簇两种驱动力相互对抗，可能形成僵持，抑制团簇、保持有利的配位环境（M10，推测）；另一种可能：铵多硫化物团簇在没有 Li⁺ 参与时形成，从而减小对电荷转移动力学的不利影响（M11，推测）；25 °C 7Li NMR 低场位移与静电竞争增强一致：Li⁺ 与周围 Sx²⁻ 配位减弱（M13）；−50 °C 含 NH4TFA 时形成组成各异的锂-铵混合多硫化物团簇，而非纯锂多硫化物团簇（M14）；HSAB：硬酸 Li⁺ 更倾向与硬的 Sx²⁻ 配位而非较软的 DOL/DME 溶剂，导致低温或贫液下广泛团簇（M15，转述）；较软的 NH4⁺ 替代 Li⁺ 与溶剂偶极配位更有效，抵消构成团簇骨架的 Li⁺–Sx²⁻ 配位，体现为 25 °C 7Li NMR 低场移动（M16）；静电竞争增强使 Li⁺ 保持更解离的配位态，为提升溶液介导电化学动力学提供基础（M17）；NH4TFA 在 −20 °C 的四平台可能反映不同锂-铵混合多硫化物的分段放电（M21，推测）；通用说法：高 DN 溶剂屏蔽 Li⁺ 使阳离子络合物变软、与 S²⁻ 结合变弱，从而降低第二平台放电电位（M22，转述）；−20 °C 的非典型放电行为印证 NH4⁺ 使多硫化物配位环境偏离低温常见的锂多硫化物团簇（M26）；前作转述：强 Lewis 碱性 TFA⁻ 阴离子竞争 Li⁺，打破 Li⁺–Sx²⁻ 强结合网络（对应 LiTFA 一档的设想）（M29，转述）；前作转述：抑制多硫化物团簇有利于贫液或低温下的动力学与容量（M30，转述） 作者主张：其他（非折中/解耦）：同时引入强结合阳离子 NH4⁺ 与阴离子 TFA⁻ 的双重静电竞争来抑制多硫化物团簇；最优配方：低温 NH4TFA-LT（0.5 M LiTFSI + 0.3 M NH4TFA + 0.2 M LiNO3，DOL/DME 85:15），室温/贫液 NH4TFA-RT；利用多硫化物本身的溶出（crossover）实现原位分子改造的添加剂思路 | 0
P212 | 10.1021/acs.energyfuels.1c00927 | 【P212】对照：无明确对照，其他：两种接近饱和的高浓度甘醇二甲醚电解液并列（DEGDME_HCE vs TREGDME_HCE），无常规醚基准，也无不含 LiNO₃ 的对照；梯度：溶剂种类与盐浓度（种类梯度；溶剂链长和 LiTFSI/LiNO3 浓度同时变） DEGDME_HCE（DEGDME，LiTFSI 与 LiNO3 各 1.5 mol kg_solvent-1） / TREGDME_HCE（TREGDME，LiTFSI 与 LiNO3 各 2 mol kg_solvent-1）（溶剂化由强到弱）；尺子🧮：本版未算 性质：Li⁺ 溶剂化：DEGDME_HCE 未报告、TREGDME_HCE 未报告；多硫化物溶剂化：DEGDME_HCE 未报告、TREGDME_HCE 未报告；多硫化物溶解度：DEGDME_HCE 未报告、TREGDME_HCE 未报告；离子电导率：DEGDME_HCE 3.3 × 10−3 S cm−1、TREGDME_HCE 8.9 × 10−4 S cm−1（TREGDME_HCE 低于 DEGDME_HCE）；黏度：DEGDME_HCE 0.94 g mL−1（原文写作 solvent visco…、TREGDME_HCE 0.98 g mL−1（同左）；M0043 另说 TREGD…（TREGDME_HCE 高于 DEGDME_HCE）；电化学稳定窗口：DEGDME_HCE 0−4.3 V、TREGDME_HCE 0−4.4 V（TREGDME_HCE 略宽） 表现： ① Li‖S:Sn 扣式 CV + EIS（0.1 mV s−1，1.8−2.8 V）｜硫载量 约 1.3 mg cm-2（S:Sn 80:20 复合物载量，电极面积 1.54…；倍率 CV 扫速 0.1 mV s−1，1.8−2.8 V；LiNO₃ 含：DEGDME_HCE 1.5 mol kg_solvent−1，TREGDM…：阻抗：TREGDME_HCE 相对 DEGDME_HCE 变坏（12.2 vs 11.3 Ω）；过电位：TREGDME_HCE 相对 DEGDME_HCE 变坏（作者定性）（未报告：首圈容量、寿命或保持率、库仑效率） ② Li‖S:Sn 扣式 C/5 25 °C 循环 50 圈｜硫载量 约 1.3 mg cm-2（S:Sn 80:20 复合物载量，电极面积 1.54…；倍率 C/5，1.9−2.8 V；温度 25 °C；LiNO₃ 含：DEGDME_HCE 1.5 mol kg_solvent−1，TREGDM…：指定圈容量：TREGDME_HCE 相对 DEGDME_HCE 变坏（≈340 vs ≈800 mAh gS−1）；保持率：TREGDME_HCE 相对 DEGDME_HCE 差异小（88 vs 92 %）；过电位：TREGDME_HCE 相对 DEGDME_HCE 变坏（作者定性）（未报告：首圈容量、库仑效率） ③ Li‖S:Sn 扣式 C/5 35 °C 循环 50 圈｜硫载量 约 1.3 mg cm-2（S:Sn 80:20 复合物载量，电极面积 1.54…；倍率 C/5，1.9−2.8 V；温度 35 °C；LiNO₃ 含：DEGDME_HCE 1.5 mol kg_solvent−1，TREGDM…：指定圈容量：TREGDME_HCE 相对 DEGDME_HCE 变坏（≈890 vs ≈1320 mAh gS−1）；保持率：TREGDME_HCE 相对 DEGDME_HCE 变坏（77 vs 90 %）（未报告：首圈容量、库仑效率、过电位） ④ Li‖S:Sn 扣式 1C 35 °C E/S 20 长循环 140 圈（仅 DEGDME_HCE）｜硫载量 约 1.3 mg cm-2（S:Sn 80:20 复合物载量，电极面积 1.54…；E/S 20 μL mg⁻¹；倍率 1C，1.6−2.8 V；温度 35 °C；LiNO₃ 含 1.5 mol kg_solvent−1（DEGDME_HCE 组分）：无 A/B 比较（只测了一个配方）（未报告：首圈容量、寿命或保持率、库仑效率、过电位） ⑤ Li‖LFP 扣式 CV + EIS（0.1 mV s−1，2.7−3.9 V）｜硫载量 不适用（LFP 正极，LFP 载量约 4.5 mg cm-2）；倍率 CV 扫速 0.1 mV s−1，2.7−3.9 V；LiNO₃ 含：DEGDME_HCE 1.5 mol kg_solvent−1，TREGDM…：过电位：TREGDME_HCE 相对 DEGDME_HCE 变坏（≈0.4 vs ≈0.3 V）；阻抗：TREGDME_HCE 相对 DEGDME_HCE 变好（79 vs 88 Ω） ⑥ Li‖LFP 扣式 C/5 25 °C 循环 50 圈（2.7−3.9 V，无低压还原步）｜硫载量 不适用（LFP 正极，LFP 载量约 4.5 mg cm-2）；倍率 C/5，2.7−3.9 V；温度 25 °C；LiNO₃ 含：DEGDME_HCE 1.5 mol kg_solvent−1，TREGDM…：首圈容量：TREGDME_HCE 相对 DEGDME_HCE 差异小（作者定性）；保持率：TREGDME_HCE 相对 DEGDME_HCE 变好（94 vs 63 %）；库仑效率：TREGDME_HCE 相对 DEGDME_HCE 差异小（作者定性）；过电位：TREGDME_HCE 相对 DEGDME_HCE 变好（作者定性） ⑦ Li‖LFP 扣式 C/5 25 °C 循环 50 圈（首圈 1.2−3.9 V 低压还原步）｜硫载量 不适用（LFP 正极，LFP 载量约 4.5 mg cm-2）；倍率 C/5，第 2 圈起 2.7−3.9 V；温度 25 °C；LiNO₃ 含：DEGDME_HCE 1.5 mol kg_solvent−1，TREGDM…：首圈容量：TREGDME_HCE 相对 DEGDME_HCE 差异小（作者定性）；保持率：TREGDME_HCE 相对 DEGDME_HCE 变好（97 vs 71 %）；库仑效率：TREGDME_HCE 相对 DEGDME_HCE 差异小（作者定性） ⑧ Li‖LFP 扣式 C/3 25 °C 循环 100 圈（首圈 1.2 V 还原步，仅 TREGDME_HCE）｜硫载量 不适用（LFP 正极，LFP 载量约 4.5 mg cm-2）；倍率 C/3，第 2 圈起 2.7−3.9 V；温度 25 °C；LiNO₃ 含 2 mol kg_solvent−1（TREGDME_HCE 组分）：无 A/B 比较（只测了一个配方） 机制： 其他说法〔正极反应、负极锂〕：DEGDME_HCE 黏度较低、电导率较高 → 有利于 Li/S 电化学过程 → CV 峰极化更小、稳态阻抗略低（M1，推测）；高浓度电解液黏度高阻碍绝缘硫的反应动力学 → 25 °C 容量低、极化大；TREGDME_HCE 链更长、盐浓度更高、黏度更高，影响更重（M2，推测）；升温到 35 °C 降低电解液黏度、提高 Li⁺ 电导率 → 两种电解液容量都升高、极化都降低（温度比较，非配方比较）（M3，与他文一致）；DEGDME_HCE 中电荷转移动力学更快 → Li/S 电池容量与保持率优于 TREGDME_HCE（M4）；TREGDME_HCE 锂盐浓度更高 → 可能形成更合适的 SEI → Li‖LFP 50 圈保持率更高（作者引用自己 Li/O2 工作的类似结果）（M5，推测）；DEGDME_HCE 电化学稳定窗口较窄（0−4.3 V vs 0−4.4 V）可能是 Li‖LFP 表现较差的另一原因（M6，推测）；文献报道甘醇二甲醚中高浓度锂盐会使 SEI 成分不均、厚度小，可能稳定性一般（作者用来解释两种电解液 50 圈后极化都增大）（M7，转述）；DEGDME_HCE 在 Li‖LFP 中容量衰减和充放电末端斜坡可能来自 SEI 过度生长，也可能来自正极晶粒尺寸分布和表面能的变化（M8，推测）；首次放电延伸到 1.2 V 促进 LiNO3 进一步还原、巩固合适的 SEI → 缓解 Li‖LFP 的极化增长问题，TREGDME_HCE 尤其明显（M9）；本组前文 Li/O2 工作中三甘醇二甲醚电解液优于二甘醇二甲醚电解液，主要归因于锂金属上形成稳定 SEI（引言转述）（M10，转述） 作者主张：其他（非折中/解耦）：按电池化学选电解液与工况——Li‖S 用 DEGDME_HCE 并升温到 35 °C 改善动力学；Li‖LFP 用 TREGDME_HCE 并在首圈加 1.2 V 低压还原步；通过调节醚链长度、盐种类与浓度、正极化学和工况（温度、电压限）实现高效锂金属电池 | 0
P248 | 10.1007/s11664-022-09751-z | 【P248】对照：HCE（high-concentration electrolyte (LiTFSI-DME/ DOL, the molar ratio of LiTFSI:DME:D…），不含 LiNO₃ 的自配对照：Li‖S 测试唯一对照为高浓度 HCE（LiTFSI:DME:DOL = 1:1.5:1.5，约 5.5 M），不是常规浓度；Li‖Cu 测试另有 1 M LiTFSI-DME/DOL（1:1 v:v）的 LCE；全文所有配方均不含 LiNO₃；梯度：盐浓度与稀释剂（用量梯度：LCE→HCE 提高 LiTFSI 与 DME/DOL 的摩尔比；HCE→LHCE 按每 mol LiTFSI 加 6 mol TME 稀释剂，两步改变的组分不同） LCE（1 M LiTFSI，DME:DOL = 1:1 v:v） / HCE（LiTFSI:DME:DOL = 1:1.5:1.5（约 5.5 M）） / LHCE（LiTFSI:DME:DOL:TME = 1:1.5:1.5:6（总盐浓度约 1.8 M，局部浓度 5.5 M））（溶剂化由强到弱）；尺子🧮：本版未算 性质：Li⁺ 溶剂化（Raman TFSI⁻ S–N–S 峰位）：LCE 742 cm-1、HCE 746 cm-1、LHCE 749 cm-1（沿梯度升高（与 Li⁺ 配位的 TFSI⁻ 增多，阴离子进入 Li⁺ 溶剂化层增多））；Li⁺ 溶剂化结构（离子对类型）：LCE SSIPs 为主，多数 DME、DOL 为游离溶剂、HCE 更多 DME、DOL 与 Li⁺ 配位，形成 CIPs 和 …、LHCE AGGs 比例更大（TME 进一步减少溶剂化层中的游离溶剂）（游离溶剂沿梯度减少，AGG 比例沿梯度增大）；Li⁺ 溶剂化（Raman DME、DOL 峰位）：LCE 游离溶剂特征峰仍在，位移很小、HCE DME 峰 850 → 875 cm-1；DOL 峰 941…、LHCE DME 峰 850 → 875 cm-1；DOL 峰 941…（HCE、LHCE 中 DME、DOL 与 Li⁺ 配位峰明显，LCE 以游离溶剂为主；HCE 与 L…）；多硫化物溶剂化：LCE 未报告、HCE 未报告、LHCE 未报告；多硫化物溶解度：LCE 未报告、HCE 未报告、LHCE 未报告（未测；作者称加 TME 后多硫化物溶解度更低（M0133），文中无溶解度测量）；离子电导率：LCE 未报告、HCE 作者称较低（未给测量）、LHCE 作者称较高（未给测量）（作者称 LHCE 高于 HCE；文中无电导率测量数据）；黏度：LCE 未报告、HCE 高（在隔膜上不能铺展）、LHCE 很低（在隔膜上迅速铺展）（LHCE 低于 HCE）；隔膜接触角 / 润湿性：LCE 未报告、HCE 接触角大，不能铺展、LHCE 接触角更小，迅速铺展并渗入隔膜和正极（LHCE 接触角小于 HCE）；氧化稳定性（LSV）：LCE 未报告、HCE 未报告、LHCE 4.5 V 以下稳定（只报告 LHCE） 表现： ① Li‖Cu 库仑效率与过电位（0.5 mA cm⁻²，1 mAh cm⁻²）｜硫载量 不适用（Li‖Cu）；E/S 不适用（Li‖Cu）；倍率 0.5 mA cm-2，1 mAh cm-2（按 Fig. 1 图注）；LiNO₃ 不含：库仑效率：LHCE 相对 HCE 变好（93.16 vs 82 %）；LCE 相对 HCE 变坏（76 vs 82 %）；LHCE 相对 HCE 变好（作者定性）；LCE 相对 HCE 变坏（作者定性）；过电位：LHCE 相对 HCE 变好（作者定性）；LCE 相对 HCE 不判（仅图，未读） ② Li‖Cu 有限锂累积容量损失（Cu 上预沉积 4 mAh cm⁻² Li，三倍过量锂）｜硫载量 不适用（Li‖Cu）；E/S 不适用（Li‖Cu）；锂厚 不适用（锂量为 Cu 上预沉积 4 mAh cm-2，三倍过量）；倍率 0.5 mA cm-2，1 mAh cm-2（推定，按 Fig. 1 图注及 4…；LiNO₃ 不含：寿命（循环圈数）：LHCE 相对 HCE 变好（>157 vs 78 圈）；LCE 相对 HCE 变坏（65 vs 78 圈） ③ Li‖S 0.5 C 400 圈循环｜硫载量 约 0.5 mg cm-2；倍率 0.5 C；LiNO₃ 不含：首圈容量：LHCE 相对 HCE 差异小（924.5 vs 953.7 mAh g-1）；指定圈容量：LHCE 相对 HCE 变好（554.68 vs 463.69 mAh g-1）；保持率：LHCE 相对 HCE 变好（60 vs 48.62 %）；库仑效率：LHCE 相对 HCE 变好（97.73 vs 96.52 %）；负极表面 Li₂S/Li₂S₂ 含量：LHCE 相对 HCE 变好（作者定性）（未报告：过电位） ④ Li‖Li 对称电池界面阻抗（1 圈与 100 圈后 EIS）｜硫载量 不适用（Li‖Li）；E/S 不适用（Li‖Li）；LiNO₃ 不含：阻抗：LHCE 相对 HCE 变好（作者定性） 机制： 强溶剂化一侧的短板〔多硫化物穿梭、正极反应、负极锂〕：加 TME 后 Li⁺ 溶剂化层中游离溶剂减少 → 多硫化物溶解受抑制，同时形成更多阴离子衍生 SEI（摘要）（M1）；LHCE 中更多 TFSI⁻ 衍生的无机层加上 DME/DOL 衍生的有机外层构成坚固 SEI → 提升锂负极循环稳定性（M5）；提高浓度（LCE→HCE）明显提升锂金属可逆性，但 HCE 仍不能建立长循环稳定的锂负极（M6）；LHCE 总盐浓度 1.8 M 高于 LCE 的 1 M，可能有利于形成更坚固稳定的 SEI → 解释 LHCE 的 CE 高于 LCE（M7，推测）；LHCE 局部浓度 5.5 M，远高于 LCE（作为 LHCE 的 CE 高于 LCE 的第二个原因）（M8）；LiF 与低聚物组成的致密 SEI 抑制锂枝晶、适应沉积/剥离体积变化 → 提升 Li‖S 循环性能（M11，与他文一致）；溶剂化结构中游离溶剂减少抑制多硫化物溶解 → 穿梭被抑制（依据：LHCE 锂表面 Li₂S/Li₂S₂ 显著减少）（M12）；LCE 中锂沉积层疏松、分布不均且有碎屑状沉积 → 破坏锂的循环可逆性（M13）；HCE 的 Li‖Li 界面阻抗变化大，归因于 SEI 增厚（M17）；LHCE 的 Li‖Li 界面阻抗保持稳定，可能归因于稳定的 SEI（M18，推测）；加 TME 后电导率更高、多硫化物溶解度更低 → LHCE 活性物质利用率和容量保持率更高（电导率、溶解度文中均未测）（M21）；致密 SEI 存在时锂负极免受多硫化物持续侵蚀（LHCE 相对 HCE）（M22） 其他说法〔多硫化物穿梭、正极反应、负极锂〕：引言通用说法：高浓度电解液中几乎所有溶剂都与 Li⁺ 配位、几乎没有游离溶剂 → 多硫化物溶解减少（对应本文 HCE 相对 LCE 这类比较）（M2，转述）；引言通用说法：高浓度电解液中锂盐更易与锂金属反应，形成富无机组分的致密 SEI，防止锂腐蚀（M3，转述）；引言通用说法：高浓度电解液黏度高、离子电导率较低、锂盐贵，限制应用（M4，转述）；加 TME 进一步减少 Li⁺ 溶剂化层中的游离溶剂，使 LHCE 中 AGG 比例更大（M9，与他文一致）；LHCE 的 SEI 由 TFSI⁻ 分解主导 → LiF 显著增多、Li₂CO₃ 消失（XPS）（M10）；LCE 的 SSIP（作者称弱的 Li⁺ 配位）导致 SEI 疏松 → 锂沉积形貌差（LCE 的 SEI 未做 XPS）（M14，推测）；提高浓度使配位结构更紧密、SEI 更致密 → HCE 中锂沉积比 LCE 更均匀致密（M15，推测）；加 TME 后形成以 AGG 为主的配位结构 → SEI 比 HCE 更坚固 → 锂均匀沉积（M16）；加稀释剂 TME 大幅降低黏度、不降低有效锂盐浓度、改善润湿 → 促进 Li‖S 电池中的离子传导（M19）；HCE 黏度更高、离子电导更低 → 活性物质利用率受影响 → 解释 HCE 的 Li‖S 容量持续衰减（电导率文中未测）（M20） 作者主张：作者未用折中/解耦表述：局部高浓度设计——向高浓度 HCE 加入稀释剂 TME，保留阴离子主导、游离溶剂少的溶剂化结构（抑制多硫化物溶解、形成阴离子衍生 SEI），同时降低黏度、改善润湿；同时作用于正极穿梭和锂负极；最优配方 LHCE（LiTFSI:DME:DOL:TME = 1:1.5:1.5:6，总盐浓度约 1.8 M），不含 LiNO₃ | 0
P271 | 10.1021/acs.jpcc.1c10197 | 【P271】对照：standard（1 m LiTFSI, 0.25 m LiNO3 in DME/DOL (1:1, v:v)），常规醚基准（DOL/DME + LiTFSI + LiNO₃）：1 m LiTFSI + 0.25 m LiNO₃ in DME/DOL 1:1 v:v（小写 m）；梯度：LiBr 替代 LiTFSI 的比例（用量梯度，仅两档，总锂盐 1 m 不变） TFSI/Br（0.5 m LiBr + 0.5 m LiTFSI（50% 替代）） / standard（1 m LiTFSI（0%））（溶剂化由强到弱）；尺子🧮：本版未算 性质：Li₂S 析出速率（operando XRD；Li₂S 111 峰强度对下平台放电电量之比 I/qd,l 及 dI/dq）：TFSI/Br I/qd,l 6.7 mAh⁻¹；下平台后半段 dI/dq …、standard I/qd,l 4.6 mAh⁻¹（TFSI/Br 高于 standard）；Li₂S 晶粒尺寸（XRD 111 峰半高宽 FWHM，放电时倒数第二次测量）：TFSI/Br FWHM 1.31(2)°（晶粒较小）、standard FWHM 1.22(1)°（TFSI/Br 晶粒较小（FWHM 较大））；Li₂S 衍射积分强度 I（放电末，归一化）：TFSI/Br 15.4(3) a.u.、standard 14.8(3) a.u.（TFSI/Br 略高）；多硫化物溶剂化（物种分布，作者推断）：TFSI/Br 作者推断 S₆²⁻、S₈²⁻ 更被稳定、多硫化物氧化态分布更…、standard 对照（TFSI/Br 推断较强（间接））；未测：Li⁺ 溶剂化、多硫化物溶解度 表现： ① Li‖S operando XRD 改装扣式 C/10（第 2 圈）｜硫载量 3.3 mgS cm−2；E/S 6 µL mgS⁻¹；锂厚 125 μm；倍率 C/10；LiNO₃ 含 0.25 m：下平台放电比容量：TFSI/Br 相对 standard 变坏（515 vs 724 mAh gS−1）；过电位：TFSI/Br 相对 standard 变坏（作者定性）；内阻（ICI 法 R）：TFSI/Br 相对 standard 变坏（作者定性）；扩散阻力系数（ICI 法 k）：TFSI/Br 相对 standard 变坏（作者定性）；充电末内阻 R 与扩散阻力系数 k 的上升：TFSI/Br 相对 standard 变好（作者定性）（未报告：首圈容量、寿命或保持率、库仑效率） 机制： 强溶剂化一侧的短板〔正极反应〕：（M0179 后半句）LiBr 带来的多硫化物物种改变同时增大碳基体内外的离子电阻 → 下放电平台起始 R、k 升高（M5）；高给体数促进溶液介导的 Li₂S 生成这一优势（非包覆正极上已证实），在包覆型 S/C 电极中可能被抵消：短链多硫化物浓度高、Li₂S 析出快 → 孔内离子电阻增大、传输变差（M11，推测）；加入 LiBr 提高 Li₂S 析出速率 → 过电位剧增（同句对比：提高 E/S 降低析出速率 → 比容量降低）（M12）；LiBr 带来的高析出速率在包覆型碳基体中没有转化为高硫利用率（M13） 弱溶剂化一侧的短板〔正极反应〕：纯 LiTFSI 电池充电末出现的 R、k 上升在 50% LiBr 电池中消失（M9）；充电末 R 不升与上放电平台更长，与文献中高给体性电解液稳定 S₆²⁻、S₈²⁻ 一致；LiBr 的效果整体符合多硫化物物种随给体数变化的规律（M10，与他文一致）；（引言转述）在开放/非包覆碳基体上，高给体数溶剂或阴离子使 Li₂S 颗粒更大、硫利用率更高——与本文包覆型碳的结果相反（M18，转述） 其他说法〔正极反应、电解液消耗、负极锂〕：50% LiTFSI 换成 LiBr 显著改变 Li₂S 的形成，进而改变电阻曲线（未写方向）（M1）；LiBr 电池在下放电平台后半段 Li₂S 析出速率明显更高（观察）（M2）；LiBr 电池 dI/dq 持续上升（类似 C/20），提示多硫化物氧化态分布更均匀（M3）；（M0179 前半句）多硫化物分布更均匀可能源于主导多硫化物物种不同（引文 18、30）（M4，推测）；50% LiBr 电池中 Li₂S 晶粒更小（FWHM 更大）（M6）；作者自写例外：晶粒变小的趋势与非包覆碳基体（孔隙率、比表面积低得多）上的既有报道相反；本文用的是包覆型 KB 碳（M7）；正极孔结构会影响 Li₂S 析出过程（解释与文献结论相反的原因）（M8）；使用 LiBr 时电池产气更多（镀铝聚酰亚胺窗外鼓），推测产气发生在电解液/金属锂界面（M14，推测）；产气使内压升高，预计 LiBr 电池经聚酰亚胺窗损失更多电解液（M15，推测）；产气还可能使接触电阻随循环变差；电解液损失与接触电阻两者可能影响了 LiBr 电池第 3 圈以后的倍率性能（因此只用第 2 圈比较）（M16，推测）；（引言转述）高给体性下 Li⁺ 团簇变软，稳定不同的多硫化物物种，从而影响 Li₂S 析出（M17，转述） 作者主张：折中：Li₂S 析出速率需取平衡——提高 E/S 使析出变慢会降低比容量，加 LiBr 使析出变快会使过电位剧增；须按目标（面容量或功率能力）取平衡，未给出最优配方 | 0
P296 | 10.5796/electrochemistry.22-00090 | 【P296】对照：standard-SL（LiTFSI : SL : HFE = 1 : 2 : 2 (mol)；Table 1：LiTFSI 1.00 mol、SL 2.00 mol、HFE 2.00…），其他：Watanabe 等报道的 SL 基局部高浓电解液 LiTFSI : SL : HFE = 1 : 2 : 2 (mol)（作者称 solvated state），无常规醚基准；是否含 LiNO₃ 原文未写；梯度：LiTFSI 浓度（用量梯度；SL : HFE 固定 2.00 : 1.26 mol） 0.5-SL（0.5 M（LiTFSI : SL = 0.191 : 2.00 mol）） / 1.0-SL（1.0 M（0.381 : 2.00）） / 1.5-SL（1.5 M（0.572 : 2.00）） / 2.0-SL（2.0 M（0.762 : 2.00）） / 2.5-SL（2.5 M（0.953 : 2.00））（溶剂化由强到弱）；尺子🧮：本版未算 性质：Li⁺ 溶剂化（Raman TFSI⁻ 峰位，反映 CIP/AGG）：0.5-SL 742 cm-1、1.0-SL 742 cm-1、1.5-SL 745 cm-1、2.0-SL 745 cm-1、2.5-SL 748 cm-1、standard-SL 745 cm-1（随 LiTFSI 浓度升高峰位移向高波数（作者：CIP/AGG 增多，即 Li⁺ 被溶剂分离的程度沿…）；Li⁺ 溶剂化（1.5-SL 改变 HFE 比例，Table S1 / Fig. S1）：1.5-SL 改变 HFE 量时 TFSI⁻ Raman 峰位不变、仅强度…（HFE 用量不改变离子配位状态（作者））；多硫化物溶出（电池内隔膜着色，非溶解度测量）：0.5-SL 隔膜深黄（大量硫化物）、1.5-SL 隔膜略黄（0.5-SL 多于 1.5-SL）；离子电导率：0.5-SL 194.6 mS/m、1.0-SL 188.1 mS/m、1.5-SL 124.8 mS/m、2.0-SL 63.1 mS/m、2.5-SL 28.2 mS/m、standard-SL 76.8 mS/m（沿梯度（0.5 → 2.5-SL）降低；1.5-SL 高于 standard-SL）；黏度：0.5-SL 21 mPa s、1.0-SL 36 mPa s、1.5-SL 60 mPa s、2.0-SL 132 mPa s、2.5-SL 204 mPa s、standard-SL 59 mPa s（沿梯度（0.5 → 2.5-SL）升高；1.5-SL 与 standard-SL 相当；2.5-SL…）；未测：多硫化物溶剂化 表现： ① Li‖AZC-S 两电极电池 0.1 C 恒流充放电循环（50 圈）｜硫载量 3.0 mg cm-2；倍率 0.1 C（167.2 mA g-1，按硫质量）；温度 25 °C：首圈容量：0.5-SL 相对 standard-SL 变好（1511 vs 1233 mAh g-1）；1.0-SL 相对 standard-SL 变好（1448 vs 1233 mAh g-1）；1.5-SL 相对 standard-SL 变好（1389 vs 1233 mAh g-1）；2.0-SL 相对 standard-SL 差异小（1289 vs 1233 mAh g-1）；2.5-SL 相对 standard-SL 差异小（1295 vs 1233 mAh g-1）；寿命（循环圈数）：0.5-SL 相对 standard-SL 变坏（作者定性）；1.0-SL、1.5-SL、2.0-SL、2.5-SL 相对 standard-SL 变好（作者定性）；库仑效率：1.5-SL 相对 1.0-SL 变好（100 vs 102 %）；2.0-SL 相对 1.5-SL 不判（99.5 vs 100 %）；2.5-SL 相对 2.0-SL 不判（98.8 vs 99.5 %）；指定圈容量：1.5-SL 相对 1.0-SL 差异小（作者定性）；2.0-SL 相对 1.5-SL 差异小（作者定性）；2.5-SL 相对 2.0-SL 差异小（作者定性）（未报告：过电位） ② Li‖AZC-S 电池循环伏安（0.1 mV s-1，前 3 圈）｜硫载量 3.0 mg cm-2（推定，同 2.2 节电极）；倍率 扫描速率 0.1 mV s-1；温度 25 °C：响应电流（CV 放电峰）：1.0-SL、1.5-SL、2.0-SL 相对 standard-SL 变好（作者定性）；2.5-SL 相对 standard-SL 差异小（作者定性）；过电位：1.0-SL、1.5-SL、2.0-SL 相对 standard-SL 变好（作者定性）；2.5-SL 相对 standard-SL 差异小（作者定性）（未报告：首圈容量、寿命或保持率、库仑效率） 机制： 强溶剂化一侧的短板〔多硫化物穿梭〕：0.5-SL 盐浓度低（Li⁺ 溶剂化强、游离 SL 多）→ 放电曲线出现 2.1 V 平台，多硫化物溶解（M2）；稀的 0.5-SL 对多硫化物溶出抑制弱 → 第 2 圈容量快速降到 278 mAh g-1（M4，推测）；1.0-SL 50 圈平均库仑效率超过 100% → 多硫化物溶解抑制不足（M5）；Raman 峰位 ≥ 745 cm-1（CIP/AGG 增多，Li⁺ 溶剂化减弱）的电解液充分抑制多硫化物溶出，与循环和库仑效率结果一致（覆盖整条梯度：742 cm-1 的 0.5/1.0-SL 抑制不足）（M6）；0.5-SL 的 CV 放电宽峰、响应电流持续到 1 V → 第 1 圈起多硫化物溶解（M7）；1.0-SL 第 2 圈起 CV 峰变宽 → 多硫化物溶解，与库仑效率 > 100% 一致（M8） 弱溶剂化一侧的短板〔多硫化物穿梭、正极反应〕：LiTFSI 浓度升高（Li⁺ 溶剂化减弱、游离 SL 减少）→ 更能抑制多硫化物溶解，但对微孔活性炭-硫复合正极“过度保护”，正极活性下降（M1）；盐浓度升高抑制多硫化物溶解，但黏度升高使润湿性和离子传输能力下降，可能降低 CV 响应电流（覆盖整条梯度）（M9，推测）；极高盐浓度（standard-SL、2.5-SL）可能因载硫微孔阻碍 Li⁺ 传输、高浓溶剂化电解液润湿性差而降低微孔碳-硫正极的响应电流（M10，推测）；standard-SL 中 AZC-S 电极循环寿命短，与其 CV 响应电流低、过电位高相关 → 反应活性低的问题（M11，推测）；低 HFE 条件下降低 LiTFSI : SL 比、增加游离 SL（以不溶解多硫化物为限，如 2.0/1.5/1.0-SL）→ 提高正极反应活性（M14）；降低电解液锂盐含量可提高反应活性和可逆性，并降低成本与密度（覆盖整条梯度）（M15，推测） 其他说法〔多硫化物穿梭、正极反应、电解液消耗〕：1.0-SL 至 standard-SL 只有约 1.8 V 单一放电平台、无 2.2 V 平台 → 按固-固反应生成 Li2S/Li2S2、不经 Li2S8/Li2S6（微孔碳载硫的特征）（M3，与他文一致）；作者推测 standard-SL 的低响应电流和高过电位来自循环早期 HFE 等电解液组分分解造成的电极高电阻（M12，推测）；因 HFE 可能分解而减少 HFE 用量，但这使黏度升高、对本正极的润湿性下降（M13，推测）；SL 电解液配微孔碳-硫正极时，LiTFSI : SL 比比黏度、电导率更重要（1.5-SL 与 standard-SL 黏度相同、电导率更高，但寿命差别取决于盐比）（M16）；盐含量升高使黏度升高、电导率下降，可能因高黏度降低离子传输速率（M17，推测）；（引言转述）高浓电解液没有供多硫化物溶解的自由空间，物理上把多硫化物困在电解液中（M18，转述） 作者主张：折中：在低 HFE 条件下降低 LiTFSI : SL 摩尔比、增加游离 SL，以“不溶解多硫化物”为限，提高正极反应活性；作者举例 2.0-、1.5-、1.0-SL；最优范围：LiTFSI : SL = (0.953–0.572) : 2.00（2.5-SL 至 1.5-SL）充分抑制多硫化物溶出；其中最少盐的 1.5-SL 比 standard-SL 循环稳定；降低盐含量还能为添加剂留出溶解空间（作者设想，未做实验） | 0
P337 | 10.1016/j.jechem.2023.05.020 | 【P337】对照：R-SEI（1 M LiTFSI in DOL/DME with a volume ratio of 1:1, and 2 wt% LiNO3（with neither L…），常规醚基准（DOL/DME + LiTFSI + LiNO₃）：标准电解液 1 M LiTFSI DOL/DME 1:1 + 2 wt% LiNO3，无缓释膜；梯度：TFTFE 共溶剂体积分数（用量梯度，无 LNO-SRF） R-SEI（0 vol%） / F-SEI（10 vol%（DOL/DME/TFTFE 4.5:4.5:1））（溶剂化由强到弱）；梯度：TFTFE 共溶剂体积分数（用量梯度，含 LNO-SRF） N-SEI（0 vol%） / FN-SEI（10 vol%（DOL/DME/TFTFE 4.5:4.5:1））（溶剂化由强到弱）；尺子🧮：本版未算 性质：LiNO3 从 LNO-SRF 的释放（浸泡后电解液 Li 元素含量）：N-SEI 浸泡 12、24、36、48、168 h 后 7.14、7.…、FN-SEI 同时间点 7.14、7.38、7.56、8.28、9.90 …（含 TFTFE 的电解液中各时间点 Li 含量较低或相同（释放较慢））；NO3⁻ 释放（UV-vis）：FN-SEI 205 nm 附近 NO3⁻ 吸光度随浸泡时间增加（随浸泡时间升高）；LiNO3 在 TFTFE 中的溶解度：F-SEI 未在电解液中测；纯 TFTFE 溶剂中仅加 0.01 M L…、FN-SEI 未在电解液中测；纯 TFTFE 溶剂中仅加 0.01 M L…（TFTFE 对 LiNO3 溶解度低）；Li⁺ 溶剂化（7Li NMR，LiNO3 浓度系列）：R-SEI 四种配置间未测；在 1 M LiTFSI-DOL/DME 中…（LiNO3 增多 → 7Li 化学位移降低（NO3⁻ 与 Li⁺ 相互作用更强））；交换电流密度 i0（界面性质）：R-SEI 0.22 mA cm-2、F-SEI 0.56 mA cm-2、N-SEI 0.91 mA cm-2、FN-SEI 1.58 mA cm-2（R-SEI < F-SEI < N-SEI < FN-SEI）；Li⁺ 穿过 SEI 的活化能（界面性质）：R-SEI 9.06 kJ mol-1、F-SEI 7.17 kJ mol-1、N-SEI 6.02 kJ mol-1、FN-SEI 4.46 kJ mol-1（R-SEI > F-SEI > N-SEI > FN-SEI）；SEI 表面 C 原子比（有机成分指标，XPS）：R-SEI 24.45%、F-SEI 16.91%、N-SEI 12.28%、FN-SEI 10.73%（R-SEI > F-SEI > N-SEI > FN-SEI）；未测：多硫化物溶剂化 表现： ① Li‖S 扣式 0.5 C 100 圈（两电池 LiNO3 总质量相等）｜硫载量 5.0 mg cm-2；锂厚 50 µm；倍率 0.5 C；LiNO₃ 两种电池 LiNO3 总质量相等（通过调整 LNO-SRF 中 LiNO3 载量…：保持率：FN-SEI 相对 R-SEI 变好（80.6 vs 61.3 %）；首圈容量：FN-SEI 相对 R-SEI 不判（仅图，未读）（未报告：库仑效率、过电位） ② Li‖S 扣式 0.1 C 长循环（S 5 mg cm-2、E/S 5、Li 50 µm）及穿梭电流｜硫载量 5 mg cm-2（8.36 mAh cm-2）；E/S 5 µL mgS⁻¹；锂厚 50 µm（10 mAh cm-2）；倍率 0.1 C；LiNO₃ 电解液含 2 wt%（两配方相同）；FN-SEI 另有 LNO-SRF 缓释（配…：首圈容量：FN-SEI 相对 R-SEI 差异小（作者定性）；寿命（循环圈数）：FN-SEI 相对 R-SEI 变好（250 vs ≈25 圈）；库仑效率：FN-SEI 相对 R-SEI 变好（作者定性）；过电位：FN-SEI 相对 R-SEI 变好（220 vs 360 mV）；穿梭电流：FN-SEI 相对 R-SEI 差异小（作者定性）；FN-SEI 相对 R-SEI 变好（作者定性）；负极活性锂含量：FN-SEI 相对 R-SEI 变好（91.2 vs 14.5 %） ③ Li‖Cu 平均库仑效率（Zhang 法，1 mA cm-2，1 mAh cm-2）｜硫载量 不适用（Li‖Cu）；倍率 1 mA cm-2，1 mAh cm-2；LiNO₃ 电解液含 2 wt%；N-SEI、FN-SEI 另有 LNO-SRF（配方变量）：库仑效率：FN-SEI 相对 R-SEI 变好（99.63 vs 98.46 %）；F-SEI 相对 R-SEI 不判（99.02 vs 98.46 %）；N-SEI 相对 R-SEI 不判（99.17 vs 98.46 %）；过电位：FN-SEI 相对 R-SEI 变好（作者定性） ④ Li‖Cu 长循环（1 mA cm-2，1 mAh cm-2）｜硫载量 不适用（Li‖Cu）；倍率 1 mA cm-2，1 mAh cm-2；LiNO₃ 电解液含 2 wt%；N-SEI、FN-SEI 另有 LNO-SRF（配方变量）：寿命（循环圈数）：F-SEI 相对 R-SEI 变好（98 vs 25 圈）；N-SEI 相对 R-SEI 变好（135 vs 25 圈）；FN-SEI 相对 R-SEI 变好（>400 vs 25 圈） ⑤ Li‖Li 对称电池（1.0 mA cm-2，1.0 mAh cm-2）｜硫载量 不适用（Li‖Li）；锂厚 原文前后不一：SI 写 50 µm，正文写 100 µm；倍率 1.0 mA cm-2，1.0 mAh cm-2；LiNO₃ 电解液含 2 wt%；N-SEI、FN-SEI 另有 LNO-SRF（配方变量）：寿命（循环小时数）：F-SEI 相对 R-SEI 变好（1054 vs 560 h）；N-SEI 相对 R-SEI 变好（1400 vs 560 h）；FN-SEI 相对 R-SEI 变好（2000 vs 560 h）；过电位：FN-SEI 相对 R-SEI 变好（作者定性） ⑥ Li‖S 软包（仅 FN-SEI，无对照）｜硫载量 6 mg cm-2（硫含量 64 wt%）；E/S 3 µL mgS⁻¹；锂厚 50 µm（10.3 mAh cm-2）；LiNO₃ 含 2 wt%（Table S1）：无 A/B 比较（只测了一个配方）（未报告：首圈容量、寿命或保持率、库仑效率、过电位） 机制： 其他说法〔多硫化物穿梭、正极反应、电解液消耗、负极锂〕：LiNO3 在 SEI 反复破裂重建中逐渐耗尽；NO3⁻ 耗尽后 CE 和放电容量迅速恶化（引言背景，用于说明缓释的必要）（M1，转述）；直接提高 LiNO3 浓度（>0.5 M）会把正极活性硫转成无活性硫酸盐，并增加成本和黏度（引言背景）（M2，转述）；加 TFTFE 后浸泡液中 Li 含量各时间点较低 → TFTFE 进一步减慢 LNO-SRF 的 LiNO3 释放（M3）；LNO-SRF + TFTFE 组合使锂负极附近保持可观 NO3⁻ 浓度，LiNO3 可在长循环中持续作为牺牲添加剂（M4）；DFT：TFTFE 的 LUMO 低于 DME、DOL、TFSI⁻ → 形成的 SEI 应富 F（M5）；7Li NMR：LiNO3 越多 7Li 位移越低，因额外 NO3⁻ 与 Li⁺ 相互作用更强、进入溶剂化鞘（LiNO3 浓度系列，非四配置比较）（M6）；NO3⁻ 随 Li⁺ 去溶剂化在锂负极表面优先分解，负极表面 NO3⁻ 浓度决定 SEI 中 Li3N、LiNxOy 含量（M7）；SEI 无机成分越高越致密，机械性能、离子电导和绝缘性提高，可抑制穿梭并提高锂循环 CE（带引文的一般说法，本文 XPS 显示 FN-SEI 有机 C 最低）（M8，转述）；XPS：F-SEI、FN-SEI 中 F 原子浓度更高 → TFTFE 诱导形成富 F 的 SEI（M9）；LiF 机械强度高、与金属锂界面能高，因而能提高锂循环 CE（带引文）（M10，转述）；XPS：N-SEI、FN-SEI 中 N 含量更高 → LNO-SRF 帮助形成富 N 的 SEI（M11）；SEI 中 LiF（F-SEI）或 Li3N/LiNxOy（N-SEI）增加后锂沉积更均匀，枝晶和死锂部分受抑（N-SEI 同理）（M12）；FN-SEI 下锂表面致密光滑、无明显枝晶和死锂 → 富 F、N 的 SEI 能调控 Li⁺ 沉积、抑制枝晶（M13）；FN-SEI 的 Li‖Cu 成核与沉积过电位最低 → FN-SEI 的 Li⁺ 传导最高，与 EIS 一致（M14）；作者自写例外：单独使用 Li-Nafion 膜（不含 LiNO3 缓释作用）也能在一定程度上降低锂沉积/剥离极化（M15）；R-SEI、F-SEI、N-SEI 不能有效抑制大比表面积锂枝晶，副反应和每圈死锂导致 Li‖Cu CE 快速衰减（M16）；FN-SEI 中 LiF、Li3N、LiNxOy 含量更高，利于均匀锂沉积（M17）；LNO-SRF 能补充循环中电解液里消耗掉的 LiNO3（M18）；Li‖S 的 CV 氧化还原峰几乎相同 → FN-SEI 不影响正极氧化还原动力学（M19）；等 LiNO3 质量下缓释体系 100 圈保持率更高 → 缓释 LiNO3 比直接提高电解液 LiNO3 浓度更有效（M20）；25 圈后 FN-SEI 穿梭电流约为 R-SEI 的五分之一 → FN-SEI 循环中保持致密，持续抑制穿梭（M21）；R-SEI 约 25 圈后容量迅速下降并伴随 CE 剧烈波动，原因是严重枝晶生长和 LiNO3 耗尽（M22）；R-SEI 极化升至 360 mV（FN-SEI 220 mV），归因于 R-SEI 严重钝化（M23）；作者自写例外：Li-Nafion 膜本身也能在一定程度上延长 Li‖S 寿命（屏蔽多硫化物、PP 骨架调控 Li⁺ 通量），即 FN-SEI 的改善有一部分来自膜而非 LiNO3 缓释（M24）；XPS：FN-SEI 锂负极上 Li2S、Li2SOx 峰弱得多 → 锂负极与多硫化物副反应更少（M25）；25 圈后 R-SEI 锂负极活性锂仅 14.5%（严重副反应），FN-SEI 保留 91.2%（M26）；FN-SEI 屏蔽多硫化物、加速 Li⁺ 传输、抑制电子隧穿 → 提高锂负极 CE、抑制穿梭 → Li‖S 性能优异（M27）；LNO-SRF 持续释放 LiNO3、TFTFE 减慢释放速度 → 形成致密持久的富 F、N SEI（M28） 作者主张：其他（非折中/解耦）：Li-Nafion 包覆 LiNO3 的缓释膜（LNO-SRF）+ 10 vol% 低 LiNO3 溶解度的氟化醚共溶剂 TFTFE 减慢释放，构建持久富 F、N SEI；最优 FN-SEI；等 LiNO3 质量下，缓释 LiNO3 优于直接提高电解液中 LiNO3 浓度 | 0
P352 | 10.1021/acsaem.3c01966 | 【P352】对照：DOL:DME-control（mixing DOL and 1,2-dimethoxyethane (DME) solvents in the 1:1 w/w ratio and disso…），其他：作者的 DOL:DME-control 属常规醚基准（DOL/DME 1:1 w/w + LiTFSI + LiNO3 各 1 mol kg⁻¹），但只在另一组条件（E/S 10 或 6 µL mg⁻¹、硫载量 2.2–2.3 或 5.2 mg cm⁻²）下单独测正极，未与 TE 系列同测；篇内比较只在 TE 梯度内进行（B = TE-5%）；梯度：DOL 质量分数（用量梯度） TE-5%（5 wt%） / TE-10%（10 wt%） / TE-15%（15 wt%）（溶剂化由强到弱）；尺子🧮：本版未算 性质：Li⁺ 溶剂化（离子对缔合程度）：TE-5% 离子对缔合较低、TE-10% 离子对缔合较高、TE-15% 离子对缔合较高（沿梯度（DOL 增多）离子对缔合升高（作者 'may suggest'））；多硫化物溶剂化：TE-5% 未报告、TE-10% 未报告、TE-15% 未报告；多硫化物溶解度：TE-5% 未报告、TE-10% 未报告、TE-15% 未报告；离子电导率（~25 °C）：TE-5% ≈1.5 × 10−3 S cm−1、TE-10% ≈1.5 × 10−3 S cm−1、TE-15% ≈1.5 × 10−3 S cm−1（各档相近）；离子电导率（~50 °C）：TE-5% 2 × 10−3 S cm−1、TE-10% 2 × 10−3 S cm−1、TE-15% 接近 3 × 10−3 S cm−1（TE-15% 最高，TE-5% 与 TE-10% 相近）；离子电导率（−3 °C）：TE-5% 8 × 10−4 S cm−1、TE-10% 6 × 10−4 S cm−1、TE-15% 7 × 10−4 S cm−1（有起伏（TE-5% 最高））；Li⁺ 迁移活化能 Ea：TE-5% 5.1 × 10−2 eV、TE-10% 7.6 × 10−2 eV、TE-15% 8.5 × 10−2 eV（沿梯度升高）；Li⁺ 迁移数 t+：TE-5% 0.55、TE-10% 0.53、TE-15% 0.50（沿梯度降低）；黏度：TE-5% 未实测、TE-10% 未实测、TE-15% 未实测（未实测；作者按纯溶剂文献黏度（TEGDME 3.3−3.7 mPa s，DOL 0.6 mPa s）…）；阳极稳定上限：TE-5% 4.41 V vs Li+/Li、TE-10% 4.38 V vs Li+/Li、TE-15% 4.37 V vs Li+/Li（沿梯度降低）；TEGDME 失重峰温度（TGA/DTG）：TE-5% 197 °C、TE-10% 210 °C、TE-15% 263 °C（沿梯度升高） 表现： ① Li‖S 扣式 倍率（仅 DOL:DME-control，E/S 10）｜硫载量 2.2 mg cm−2；E/S 10 µL mg⁻¹；倍率 C/10→C/8→C/5→C/3→C/2 每 5 圈递增，25 圈后回到 C/1…；LiNO₃ 含 1 mol kg⁻¹（按溶剂质量）：无 A/B 比较（只测了一个配方）（未报告：首圈容量、寿命或保持率、库仑效率、过电位） ② Li‖S 扣式 C/5 长循环（仅 DOL:DME-control，E/S 10）｜硫载量 2.2−2.3 mg cm−2；E/S 10 µL mg⁻¹；倍率 C/5；LiNO₃ 含 1 mol kg⁻¹（按溶剂质量）：无 A/B 比较（只测了一个配方）（未报告：首圈容量、寿命或保持率、库仑效率、过电位） ③ Li‖S 扣式 C/3 长循环（仅 DOL:DME-control，E/S 10）｜硫载量 2.2−2.3 mg cm−2；E/S 10 µL mg⁻¹；倍率 C/3；LiNO₃ 含 1 mol kg⁻¹（按溶剂质量）：无 A/B 比较（只测了一个配方）（未报告：首圈容量、寿命或保持率、库仑效率、过电位） ④ Li‖S 扣式 C/10 高载量（仅 DOL:DME-control，E/S 6）｜硫载量 5.2 mg cm−2；E/S 6 µL mg⁻¹；倍率 C/10；LiNO₃ 含 1 mol kg⁻¹（按溶剂质量）：无 A/B 比较（只测了一个配方）（未报告：首圈容量、寿命或保持率、库仑效率、过电位） ⑤ Li‖S 扣式 C/5 长循环（TE 梯度，E/S 15）｜硫载量 1.7−2.1 mg cm−2；E/S 15 µL mg⁻¹；倍率 C/5；LiNO₃ 含 1 mol kg⁻¹（按 TEGDME 质量）：首圈容量：TE-10% 相对 TE-5% 变好（220 vs 140 mAh g-1）；TE-15% 相对 TE-5% 变好（270 vs 140 mAh g-1）；指定圈容量：TE-10% 相对 TE-5% 变好（530 vs 360 mAh g-1）；TE-15% 相对 TE-5% 变好（570 vs 360 mAh g-1）；稳态容量：TE-10% 相对 TE-5% 不判（400–580 vs ≤420 mAh g-1）；TE-15% 相对 TE-5% 变好（500–550 vs ≤420 mAh g-1）；寿命（循环圈数）：TE-10% 相对 TE-5% 变好（130 vs 117 圈）；TE-15% 相对 TE-5% 不判（100（M0182）/110（M0192） vs 117 圈）；TE-15% 相对 TE-10% 变坏（作者定性）；库仑效率：TE-10%、TE-15% 相对 TE-5% 变好（>96 vs 82（失活时降至） %）；过电位：TE-10%、TE-15% 相对 TE-5% 变好（作者定性）；活化速度（初期容量增长速度）：TE-10%、TE-15% 相对 TE-5% 变坏（作者定性）；首圈低电压放电平台（液–固转化）：TE-10%、TE-15% 相对 TE-5% 变好（作者定性） ⑥ Li‖S 扣式 倍率（TE 梯度，E/S 15）｜硫载量 ∼2.0 mg cm−2；E/S 15 µL mg⁻¹；倍率 C/20→C/10→C/8→C/5→C/3→C/2 每 5 圈递增，30 圈后回…；LiNO₃ 含 1 mol kg⁻¹（按 TEGDME 质量）：倍率容量：TE-10% 相对 TE-5% 差异小（880 vs 900 mAh g-1）；TE-15% 相对 TE-5% 差异小（920 vs 900 mAh g-1）；TE-10% 相对 TE-5% 差异小（735 vs 760 mAh g-1）；TE-15% 相对 TE-5% 变好（810 vs 760 mAh g-1）；TE-10% 相对 TE-5% 变坏（610 vs 670 mAh g-1）；TE-15% 相对 TE-5% 变好（725 vs 670 mAh g-1）；TE-10% 相对 TE-5% 变好（≈500 vs 150 mAh g-1）；TE-15% 相对 TE-5% 变好（640 vs 150 mAh g-1）；TE-10%、TE-15% 相对 TE-5% 不判（仅图，未读）；TE-10%、TE-15% 相对 TE-5% 差异小（作者定性）（未报告：首圈容量、寿命或保持率、库仑效率、过电位） ⑦ Li‖Li 对称 静置老化 EIS（18 天）｜硫载量 不适用（Li‖Li）；倍率 静置无电流；EIS 500 kHz–100 mHz、10 mV，前 14 h 每…；LiNO₃ 含 1 mol kg⁻¹（按 TEGDME 质量）：阻抗：TE-10% 相对 TE-5% 差异小（84 vs 85 Ω（界面阻抗 Ri））；TE-15% 相对 TE-5% 变好（50 vs 85 Ω（界面阻抗 Ri））；TE-10% 相对 TE-5% 变好（129 vs 154 Ω（界面阻抗 Ri））；TE-15% 相对 TE-5% 变好（86 vs 154 Ω（界面阻抗 Ri）） ⑧ Li‖Li 对称 沉积/剥离 0.1 mA cm−2｜硫载量 不适用（Li‖Li）；倍率 0.1 mA cm−2 恒流沉积/剥离（单次时长原文未写）；LiNO₃ 含 1 mol kg⁻¹（按 TEGDME 质量）：过电位：TE-10% 相对 TE-5% 差异小（作者定性）；TE-15% 相对 TE-5% 变坏（作者定性）；TE-10% 相对 TE-5% 变好（23 vs 27 mV）；TE-15% 相对 TE-5% 变好（20 vs 27 mV）；TE-10%、TE-15% 相对 TE-5% 差异小（∼30 vs ∼30 mV） 机制： 其他说法〔正极反应、电解液消耗、负极锂〕：DOL 增多使电解液黏度降低（未实测）→ 可溶长链多硫化物向短链的液–固转化增强 → 首圈低电压放电平台从 TE-5% 缺失、TE-10% 部分出现到 TE-15% 出现（M1，与他文一致）；黏度降低原则上可加快硫电极润湿、促进电化学过程，但初始活化主要受 Ea 与 εw 控制（M2，推测）；活化速度可能与溶液的 Li⁺ 输运性质（受 Ea、εw 影响）密切相关（M3，推测）；TE-5% 到 TE-15% 活化逐渐变慢，作者用 Ea、εw 的变化解释（原句写 'decreases in Ea'，与 Fig. 1d 中 Ea 随 DOL 升高的数值方向相反，意为 TE-5% 的 Ea 更低）（M4）；TE-5% 共溶剂（DOL）含量低 → 放电容量最高只有 420 mAh g⁻¹、充放电过电位增大 → 第 117 圈后电化学过程突然失活（容量 <100 mAh g⁻¹）（M5）；长循环容量波动可能来自 TEGDME、DOL、生成的共溶剂与 Li2Sx 中间体之间随 TEGDME:DOL 比例变化的复杂相互作用（M6，推测）；TE-10% 容量波动最大而寿命最长，作者据此推测 10 wt% DOL 主要作用于多硫化物的溶剂化和形态（相对 TE-5% 与 TE-15%）（M7，推测）；TE-5% 和 TE-15% 主要影响反应动力学与成膜，尤其在循环后期（同篇 M0189 的成膜指 SEI）（M8，推测）；TE-5% 中甘醇二甲醚保证有效的 Li⁺ 交换、放电容量稳定，但溶液黏度过高 → 容量值和循环寿命都受限（M9）；TE-15% 黏度低 → 容量较高；但 DOL 持续消耗可能造成不规则、过度的 SEI → 循环寿命缩短（M10，推测）；TE-15% 中较多 DOL 降低黏度，但减慢 Li–S 活化速度（M11）；DOL 使 TE-15% 稳态容量较高，但 SEI 过度生长影响寿命，表现为约 110 圈后容量失活（同篇 M0182/M0217 写 100 圈）（M12）；TE-5% DOL 少 → 可能因 Ea、εw 带来更好的 Li⁺ 交换而活化快（原句写 'lower Ea and εw'，但 TE-5% 的 εw 为三者最高）；但黏度高 → 极化上升 → 容量受限、第 117 圈失效（M13，推测）；倍率测试表明 DOL 增多改善转化动力学；高倍率性能差，主要受电解液黏度影响（M14）；Li¦Li 静置中 TE-5% 界面阻抗更高且更不稳定，其次 TE-10%、TE-15% → DOL 可能在静置时形成更有利的 SEI（M15，推测）；TE-15% 初期沉积/剥离过电位略高，可能因 DOL 环醚在锂表面反应成 SEI（DOL 含量最高）（M16，推测）；TE-15% 过电位下降更明显，可能因黏度较低促进 SEI 溶解（M17，推测）；DOL 增多因 DOL 开环在锂表面促进 SEI 形成而降低阳极稳定性，同时可能因黏度降低而降低 Li¦Li 极化（M18，推测）；TGA 中 TEGDME 失重温度随 DOL 变化，归因于 DOL 增多改变溶剂化环境、可能形成共溶剂（未落到电池表现）（M19，推测）；Ea 随 DOL 增多升高，可能因 DOL 介电常数低于 TEGDME；TEGDME 链上氧多、能配位 Li⁺ 并促进离子对解离（未落到电池表现）（M20，推测） 作者主张：折中：以 TEGDME 为主加少量 DOL（5/10/15 wt%），用 DOL 低黏度补 TEGDME 高黏度，用 TEGDME 补 DOL 易燃及对 Li2Sx 不稳定；折中：最优 TE-10%（TEGDME 与 DOL 最佳比例，寿命最长约 130 圈，容量在 400–580 mAh g⁻¹ 间波动）；折中：调节 DOL 共溶剂用量以平衡低可燃性、低毒性与性能 | 1
P354 | 10.1021/acsami.3c06624 | 【P354】对照：3M-DME（3 M LiFSI/DME（LiFSI 加入 DME 搅拌过夜；Table 2 摩尔比 LiFSI/DME 1:2.2）），不含 LiNO₃ 的自配对照：3 M LiFSI/DME（高浓度单溶剂，非 DOL/DME 基准）；梯度：LiFSI 浓度（用量梯度，单溶剂 DME） 3M-DME（3 M） / 3.6M-DME（3.6 M） / 4M-DME（4 M）（溶剂化由强到弱）；另有：3M-DME/HFE；尺子🧮：本版未算 性质：离子电导率：3M-DME 6.75 mS cm-1、3.6M-DME 5.94 mS cm-1、4M-DME 5.10 mS cm-1、3M-DME/HFE 2.74 mS cm-1（沿浓度梯度降低；HFE 稀释后低于 3 M LiFSI/DME（四者中最低））；黏度：3M-DME 40.2 mPa s、3.6M-DME 49.9 mPa s、4M-DME 62.4 mPa s、3M-DME/HFE 31.3 mPa s（沿浓度梯度升高；HFE 稀释后低于 3 M LiFSI/DME（四者中最低））；Li⁺ 溶剂化（游离/未配位 DME 量）：3M-DME 含未配位 DME（LiFSI:DME 1:2.2）、3.6M-DME 几乎全部 DME 与 Li⁺ 配位（1:2）、4M-DME 几乎全部 DME 与 Li⁺ 配位（1:1.4）、3M-DME/HFE 游离 DME 减少（LiFSI:DME 1:1.2）（沿浓度梯度游离 DME 减少；HFE 稀释后游离 DME 少于 3 M LiFSI/DME）；多硫化物溶解度：3M-DME 深色（溶解多）、3.6M-DME 颜色变浅、4M-DME 颜色更浅、3M-DME/HFE Li2S8 深色变黄（作者归为 Li2Sx x = 1, 2…（沿浓度梯度降低（只有颜色排序）；HFE 稀释后低于 3 M LiFSI/DME）；多硫化物溶剂化：3M-DME 未报告、3.6M-DME 未报告、4M-DME 未报告、3M-DME/HFE 未报告；锂沉积形貌（循环 10 圈后 SEM）：3M-DME 结节状、3.6M-DME 更致密均匀、4M-DME 更致密均匀、3M-DME/HFE 致密均匀（沿浓度梯度更致密均匀；HFE 稀释后致密均匀）；锂负极 SEI 组成（XPS）：3M-DME SOx、LiF 峰较强、3M-DME/HFE SOx 峰较低、LiF 峰明显降低，F 约 0.7 at.%…（HFE 稀释后 FSI⁻ 分解产物（SOx、LiF）减少、SEI 更薄） 表现： ① Li‖S（Cmicro−meso−S）0.1 C 循环，浓度梯度｜硫载量 1.2 mg cm-2；锂厚 200 μm；倍率 0.1 C；LiNO₃ 不含（配方仅 LiFSI/DME，全文未用 LiNO₃）：保持率：3.6M-DME、4M-DME 相对 3M-DME 变坏（作者定性）；库仑效率：3.6M-DME、4M-DME 相对 3M-DME 变坏（作者定性）；指定圈容量：3.6M-DME、4M-DME 相对 3M-DME 不判（仅图，未读）（未报告：首圈容量、过电位） ② Li‖S（Cmicro−meso−S）0.02 C 循环，浓度梯度｜硫载量 1.2 mg cm-2；锂厚 200 μm；倍率 0.02 C；LiNO₃ 不含（配方仅 LiFSI/DME，全文未用 LiNO₃）：库仑效率：3.6M-DME、4M-DME 相对 3M-DME 变好（作者定性）；放电容量：3.6M-DME、4M-DME 相对 3M-DME 变好（作者定性）（未报告：首圈容量、寿命或保持率、过电位） ③ Li‖S（Cmicro−meso−S）循环 50 圈，HFE 稀释对比（Fig. 5b）｜硫载量 1.2 mg cm-2；锂厚 200 μm；LiNO₃ 不含（配方仅 LiFSI、DME、HFE，全文未用 LiNO₃）：指定圈容量：3M-DME/HFE 相对 3M-DME 变坏（1347.7 vs 1462.9 mA h g−1）；3M-DME/HFE 相对 3M-DME 变好（830.4 vs 732.3 mA h g−1）；保持率：3M-DME/HFE 相对 3M-DME 变好（61.6 vs 50.0 %）；库仑效率：3M-DME/HFE 相对 3M-DME 变好（98.5 vs 97.1 %）（未报告：首圈容量、过电位） ④ Li‖S（Cmicro−meso−S）倍率测试，HFE 稀释对比（Fig. 5c）｜硫载量 1.2 mg cm-2；锂厚 200 μm；倍率 不同倍率（倍率序列原文未写；摘要写到 2 C）；LiNO₃ 不含（配方仅 LiFSI、DME、HFE，全文未用 LiNO₃）：倍率容量：3M-DME/HFE 相对 3M-DME 变好（作者定性）（未报告：首圈容量、寿命或保持率、库仑效率、过电位） ⑤ Li‖S 高载量软包（Cmicro−meso−S，3D Al 集流体）循环（Fig. S10）｜硫载量 16.8 mg cm–2；E/S 7.2 µL mg⁻¹；LiNO₃ 不含（配方仅 LiFSI、DME、HFE，全文未用 LiNO₃）：过电位：3M-DME/HFE 相对 3M-DME 变好（作者定性）；寿命（循环圈数）：3M-DME/HFE 相对 3M-DME 变好（作者定性）（未报告：首圈容量、库仑效率） 机制： 强溶剂化一侧的短板〔多硫化物穿梭、电解液消耗、负极锂〕：3 M LiFSI/DME 含未配位 DME（Li⁺ 溶剂化较强、游离溶剂多）→ 多硫化物溶解 → Cmicro−meso−S 电池容量衰减（M1）；转述他文：高浓电解液未配位 DME 少 → 多硫化物溶解受抑；作者据此预期 ≥3.6 M 可兼顾高能量密度和循环稳定（随后 Fig. 4b 结果相反，见 M0155）（M2，转述）；结论：HFE 稀释同时实现减少未配位 DME 抑制多硫化物溶解、降低黏度、锂沉积致密、FSI⁻ 分解受抑形成薄 SEI → 第 50 圈容量 830 mA h g−1、平均 CE 98.5%、倍率好（M19） 其他说法〔多硫化物穿梭、正极反应、电解液消耗、负极锂〕：3.6、4 M 时几乎全部 DME 与 Li⁺ 配位 → 多硫化物溶解显著受抑 → 高电位平台消失（放电曲线形状改变）（M3）；高浓电解液黏度高、电导率低 → 正极电流分布不均（导致高浓档容量衰减）（M4）；正极电流分布不均又引起负极电流分布不均 → 库仑效率降低（高浓档 0.1 C 下 CE 更低）（M5）；作者写的例外：极低电流 0.02 C 下电流分布不均缓解 → 库仑效率随浓度升高而改善，3.6、4 M 放电容量高于 3 M（M6）；高浓 LiFSI/DME 改善锂沉积形貌、抑制多硫化物溶解，但高黏度在大电流下降低电池性能（M7）；HFE 稀释提高 DME 中局部 LiFSI 浓度、减少游离 DME → 多硫化物溶解受抑（放电无高电位平台）（M8）；HFE 介电常数低 → 长链 Li2Sx 溶解度显著降低 → 放电变为硫直接到 Li2Sx（x = 1, 2）的固-固反应（单一低电位平台）（M9）；浓度越高游离溶剂越少 → 加入的 Li2S8 不能稳定存在、被认为转为短链 Li2Sx（M10，推测）；HFE 稀释降低黏度 → 缓解电流分布不均 → 循环性能改善（保持率、CE 提高）（M11）；黏度降低 → DME/HFE 在大电流下性能更好（倍率）（M12）；高载量软包中 DME/HFE 表现更好归因于 HFE 稀释带来的低黏度（M13）；HFE 稀释后锂沉积致密均匀（高浓 LiFSI/DME 也如此）（M14）；HFE 稀释抑制锂负极上 FSI⁻ 分解 → DME/HFE 中 SEI 更薄（M15）；作者写的例外：文献报道 HFE 稀释高浓 LiFSI/DME 会促进 FSI⁻ 分解、富 LiF；本文结果相反，作者归因于本文 HFE 用量较低（M16，转述）；若 HFE 比例高（局部浓度高），与 Li⁺ 配位的 FSI⁻ 增多 → FSI⁻ 分解形成富 LiF 的 SEI（本文未测更高 HFE 比例）（M17，推测）；本文电解液 DME 比例高，阻止了明显的阴离子分解（M18，与他文一致）；转述他文：HFE 溶剂化 Li⁺ 能力最低之一，稀释可降低黏度并保持局部高浓度；HFE 抑制多硫化物与锂负极副反应、改善锂沉积形貌（M20，转述） 作者主张：其他（作者未用折中/解耦表述）：适合锂负极与 Cmicro−meso−S 正极的电解液需要低黏度和高 LiFSI 浓度，用 HFE 稀释 3 M LiFSI/DME；最优 3 M LiFSI in DME/HFE（DME:HFE 1:1 vol）；DME/HFE 比例需适当：本文 HFE 比例较低、DME 比例高，FSI⁻ 分解受抑、SEI 薄（作者认为高 HFE 比例会富 LiF） | 0
P389 | 10.1002/anie.202318785 | 【P389】对照：DOL/DME（1.0 M LiTFSI and 2.0 wt.% LiNO3 dissolved in DOL/DME (1:1, by vol.)），常规醚基准（DOL/DME + LiTFSI + LiNO₃）；梯度：外层溶剂种类（种类梯度；DOL/DME/外层溶剂 = 37.5/37.5/25 by vol.，对照为 DOL/DME 1:1） DOL/DME（无外层溶剂（DOL/DME 1:1）） / HME-EPSE（HME 25 体积份） / DIPS-EPSE（DIPS 25 体积份） / HFE-EPSE（HFE 25 体积份） / DIPE-EPSE（DIPE 25 体积份）（溶剂化由强到弱）；尺子🧮：本版未算 性质：多硫化物溶剂化：DOL/DME S8²⁻ 周围两层溶剂壳：内层 DME 2.0 Å、DOL …、HME-EPSE 内层仍为 DME 2.0 Å、DOL 3.3 Å；HME 约…、DIPS-EPSE 未报告（未做 MD；作者称 HME-EPSE 结构与其他 E…、HFE-EPSE 未报告（未做 MD）、DIPE-EPSE 未报告（未做 MD）（加入 HME 后内层组成不变、HME 只进入外层；作者称 HME 溶剂化能力远弱于 DOL、DME）；多硫化物溶剂化（S8²⁻ 周围各组分配位数开始上升的距离）：DOL/DME Li⁺ 1.8 Å、DOL 3.3 Å、DME 1.8 Å、HME-EPSE Li⁺ 1.8 Å、DOL 3.5 Å、DME 1.8 Å、…（HME 在 6.0 Å 处才开始计入配位，远于 DOL、DME）；Li⁺ 溶剂化：DOL/DME 未报告、HME-EPSE 未报告；多硫化物溶解度：DOL/DME 未报告、HME-EPSE 未报告 表现： ① Li‖S 扣式倍率测试（4.4 mgS cm-2，E/S 6.6，0.1/0.2/0.3 C）｜硫载量 4.4 mgS cm-2；E/S 6.6 µL mgS⁻¹；锂厚 50 µm；倍率 0.1、0.2、0.3 C 各 5 圈（倍率测试）；温度 25 °C；LiNO₃ 含 2.0 wt%（DOL/DME、HME-EPSE；DIPS/HFE/DIPE…：倍率容量：HME-EPSE 相对 DOL/DME 差异小（1040 vs 1049 mAh g-1）；HME-EPSE 相对 DOL/DME 差异小（919 vs 942 mAh g-1）；HME-EPSE 相对 DOL/DME 变坏（869 vs 915 mAh g-1）；DIPS-EPSE 相对 DOL/DME 变坏（948 vs 1049 mAh g-1）；DIPS-EPSE 相对 DOL/DME 变坏（840 vs 942 mAh g-1）；DIPS-EPSE 相对 DOL/DME 变坏（777 vs 915 mAh g-1）；HFE-EPSE 相对 DOL/DME 变坏（929 vs 1049 mAh g-1）；HFE-EPSE、DIPE-EPSE 相对 DOL/DME 变坏（<800 vs 942 mAh g-1）；HFE-EPSE、DIPE-EPSE 相对 DOL/DME 变坏（<200 vs 915 mAh g-1）；DIPE-EPSE 相对 DOL/DME 变坏（753 vs 1049 mAh g-1）；过电位：DIPS-EPSE 相对 HME-EPSE 变坏（43.5 vs 24.5 mV）；DIPS-EPSE 相对 HME-EPSE 变坏（97.7 vs 24.5–75.7 mV）；DIPS-EPSE 相对 HME-EPSE 变坏（172.4 vs 75.7 mV）；HFE-EPSE 相对 HME-EPSE 变坏（101.3 vs 24.5 mV）；HFE-EPSE 相对 HME-EPSE 变坏（284.8 vs 24.5–75.7 mV）；HFE-EPSE、DIPE-EPSE 相对 HME-EPSE 变坏（作者定性）；DIPE-EPSE 相对 HME-EPSE 变坏（155.6 vs 24.5 mV）；DIPE-EPSE 相对 HME-EPSE 变坏（237.7 vs 24.5–75.7 mV）（未报告：首圈容量、寿命或保持率、库仑效率） ② Li‖S 扣式穿梭电流测试（温和条件，不含 LiNO3）｜硫载量 1.1 mgS cm-2；E/S >15 µL mgS⁻¹；锂厚 600 µm；倍率 恒电位测试：恒流充至 2.90 V 后以同一电流逐级放电至各电位再转恒电位（电流…；温度 25 °C；LiNO₃ 不含：穿梭电流：HME-EPSE 相对 DOL/DME 变好（0.055 vs 0.122 mA cm-2）（未报告：首圈容量、寿命或保持率、库仑效率、过电位） ③ Li‖S 扣式温和条件长循环（1.1 mgS cm-2，600 µm Li，0.5 C）｜硫载量 1.1 mgS cm-2；E/S >15 µL mgS⁻¹；锂厚 600 µm；倍率 0.5 C；温度 25 °C；LiNO₃ 含 2.0 wt%：寿命（循环圈数）：HME-EPSE 相对 DOL/DME 变好（280 vs <140 圈）；首圈容量：HME-EPSE 相对 DOL/DME 差异小（作者定性）；阻抗：HME-EPSE 相对 DOL/DME 变好（13.3 vs 14.2 Ω）（未报告：库仑效率、过电位） ④ Li‖S 扣式苛刻条件长循环（4.4 mgS cm-2，50 µm Li，E/S 6.6，0.1 C）｜硫载量 4.4 mgS cm-2；E/S 6.6 µL mgS⁻¹；锂厚 50 µm；倍率 0.1 C；温度 25 °C；LiNO₃ 含 2.0 wt%：寿命（循环圈数）：HME-EPSE 相对 DOL/DME 变好（113 vs 65 圈）；首圈容量：HME-EPSE 相对 DOL/DME 不判（≈1010 vs ≈1010 mAh g-1）；指定圈容量：HME-EPSE 相对 DOL/DME 变好（860 vs 652 mAh g-1）（未报告：库仑效率、过电位） ⑤ Li‖S 扣式超高载量长循环（9.9 mgS cm-2，50 µm Li，E/S 7.0，0.1 C）｜硫载量 9.9 mgS cm-2；E/S 7.0 µL mgS⁻¹；锂厚 50 µm；倍率 0.1 C；温度 25 °C；LiNO₃ 含 2.0 wt%：首圈容量：HME-EPSE 相对 DOL/DME 变坏（737 vs 826 mAh g-1）；指定圈容量：HME-EPSE 相对 DOL/DME 变好（482 vs 168 mAh g-1）；保持率：HME-EPSE 相对 DOL/DME 变好（65 vs 20 %）（未报告：库仑效率、过电位） ⑥ Li‖S 软包（2.7 Ah，仅 HME-EPSE，无对照）｜硫载量 7.6 mgS cm-2（单面）；E/S 3.0 g g⁻¹；锂厚 75 µm（单面）；倍率 0.025 C；温度 25 °C（推定：S0021 称 All the batteries 在 25 …；LiNO₃ 含 2.0 wt%：无 A/B 比较（只测了一个配方）（未报告：首圈容量、寿命或保持率、库仑效率、过电位） 机制： 强溶剂化一侧的短板〔多硫化物穿梭、正极反应、电解液消耗、负极锂〕：转述：溶解的 LiPS 使正极固-液-固转化和高容量成为可能，但会经浓度梯度扩散到负极与锂发生副反应（穿梭），消耗活性锂、LiPS 与电解液而快速失效；LiPS 溶剂化结构决定其与锂负极的反应动力学（M1，转述）；转述 EPSE 原理：LiPS 被双层溶剂化壳包裹，内层强溶剂化溶剂（如 DME）保留正极固-液-固转化，外层弱溶剂化且对锂还原稳定的溶剂（DIPS、DIPE、HFE）从动力学上降低 LiPS 与锂负极的反应活性（M2，转述）；HME-EPSE 使穿梭电流峰值降低 55%（0.055 vs 0.122 mA cm-2）→ LiPS 穿梭效应明显减轻（M10）；LiPS 与锂的副反应会在 SEI 中形成含 S 组分；HME-EPSE 中循环后锂负极 SEI 的 S 原子含量低于 DOL/DME（含 S 物种种类相同）→ 副反应速率降低（M11，与他文一致）；SEI 中 S 原子含量降低意味着 HME-EPSE 中 LiPS 与锂负极的副反应减少（M12）；温和条件 100 圈后 HME-EPSE 阻抗与 DOL/DME 相近（13.3 vs 14.2 Ω）→ 副反应造成的非活性锂积累略有减少（M13，与他文一致）；DOL/DME 电池第 65 圈过充、第 69 圈衰减到 652 mAh g-1，原因是活性锂和电解液快速消耗（M14）；HME-EPSE 中循环后的锂负极更致密均匀，源于 LiPS 与锂负极反应减轻（M15）；苛刻条件下循环寿命和残余活性锂显著增加 → 证明 HME-EPSE 中 LiPS 与锂负极的反应被有效抑制（M16）；HME-EPSE 循环寿命延长（65 → 113 圈）源于 LiPS 与锂负极之间副反应被抑制（M17） 弱溶剂化一侧的短板〔正极反应〕：转述：现有 EPSE 不可避免地损害硫转化动力学，高倍率下尤甚；约 0.1 C 时比容量降低超过 50 mAh g-1、第二放电平台极化增加 0.05–0.2 V（M3，转述）；外层换成 HFE（DIPE 同）后，0.2 C 时第二放电平台起始极化大 → 比容量骤降到 <800 mAh g-1（弱溶剂化外层 EPSE 的正极动力学短板）（M7）；0.3 C 时极化剧增使 DIPE-EPSE（HFE-EPSE 同）第二放电平台完全消失、比容量 <200 mAh g-1（M8） 其他说法〔正极反应〕：HME-EPSE 中 S8²⁻ 内层溶剂壳仍由 DME、DOL 组成，保证 LiPS 的溶解与转化；HME 因溶剂化能力远弱于 DOL、DME 只位于外层（约 7.8 Å）（未直接落到电池表现）（M4，与他文一致）；HME-EPSE 0.1 C 比容量与常规醚电解液几乎相同 → 硫正极转化反应动力学基本保留（M5）；两种电解液 0.1 C 下均呈典型两个放电平台 → HME-EPSE 不影响硫正极的转化行为（M6，与他文一致）；DIPS-、HFE-、DIPE-EPSE 的 Li2S 成核过电位 ΔE 随倍率 0.1→0.2 C 显著增大，均高于 HME-EPSE → 正极动力学被严重抑制；作者未把与 HME-EPSE 的差别归因于溶剂化（M0131 称溶剂化结构相似）（M9）；作者自述例外：HME-EPSE 的 LiPS 溶剂化结构与其他 EPSE（DIPS、HFE、DIPE）相似，但倍率性能更好——溶剂化结构不能解释这一差别，原文未给原因（M18，与他文一致） 作者主张：折中（作者原词 balance，原文未用解耦）：外层溶剂须弱溶剂化且对锂还原稳定；选 HME 作外层共溶剂构建 EPSE，在抑制 LiPS 与锂负极副反应的同时不牺牲正极转化动力学与倍率性能；最优配方 HME-EPSE（1.0 M LiTFSI + 2.0 wt% LiNO₃，DOL/DME/HME = 37.5/37.5/25 by vol.）；作者结论：HME 作共溶剂使正极倍率性能与锂负极保护兼顾；调控 EPSE 中 LiPS 溶剂化结构可同时调节正负极两侧反应动力学，实现性能平衡；作者示意图（Fig. 5）：DOL/DME 中 LiPS 与锂副反应严重；常见 EPSE 抑制副反应但牺牲比容量；HME-EPSE 抑制副反应且不牺牲比容量；软包（2.7 Ah，仅 HME-EPSE）：作者称兼顾正极转化动力学与锂负极保护，使软包同时获得较好循环寿命与高能量密度（与他文软包横向比较，非同条件对照） | 0
P394 | 10.1002/batt.202300433 | 【P394】对照：Base（The base electrolyte was prepared by mixing 1,3-dioxolane (DOL) and tetraethylen…），不含 LiNO₃ 的自配对照：DOL/TEGDME 1:1 (v/v) + 1 M LiTFSI，配方原句未列 LiNO₃；主溶剂为 TEGDME 而非 DME；另有：Hybrid；尺子🧮：本版未算 性质：离子电导率：Base 0.7 to 1 mS cm-1（10–70 °C）、Hybrid 1.1 to 2.45 mS cm-1（10–70 °C）（加 IL 后升高）；Li⁺ 溶剂化：Base 未报告、Hybrid 未报告；多硫化物溶剂化：Base 未报告、Hybrid 未报告；多硫化物溶解度：Base 较高（作者推断）、Hybrid 较低（作者推断）（加 IL 后降低（作者推断，未直接测）） 表现： ① Li‖S CR2032 扣式室温静置 18 天（OCV 与体相电阻 Rbulk 随时间）｜倍率 不适用（静置，无电流）；温度 室温（原文 room temperature，未给数值）；LiNO₃ 不含（电解液配方原句未列 LiNO₃）：自放电率：Hybrid 相对 Base 变好（作者定性）；阻抗：Hybrid 相对 Base 变好（作者定性）（未报告：首圈容量、寿命或保持率、库仑效率、过电位） ② Li‖S 扣式 CV（扫速 0.1 mV s-1，第 1–2 圈）｜倍率 CV 扫速 0.1 mV s-1；LiNO₃ 不含（电解液配方原句未列 LiNO₃）：过电位：Hybrid 相对 Base 变好（0.08 vs 0.24 V）（未报告：首圈容量、寿命或保持率、库仑效率） ③ Li‖S CR2032 扣式 0.1 C 首圈恒流充放电（Fig. 6）｜倍率 0.1 C；温度 室温（原文 room temperature，未给数值）；LiNO₃ 不含（电解液配方原句未列 LiNO₃）：首圈容量：Hybrid 相对 Base 不判（仅图，未读）；过电位：Hybrid 相对 Base 变好（作者定性）（未报告：寿命或保持率、库仑效率） ④ Li‖S 扣式 0.1 C 首圈放电与充电过程中原位 EIS（Fig. 8、9）｜倍率 0.1 C；温度 室温（按实验部分 M0173 恒流循环通用条件，推定）；LiNO₃ 不含（电解液配方原句未列 LiNO₃）：阻抗：Hybrid 相对 Base 变好（作者定性）（未报告：首圈容量、寿命或保持率、库仑效率、过电位） ⑤ Li‖Li 对称扣式室温静置 EIS（界面电阻 RSEI 随天数）｜硫载量 不适用（Li‖Li）；倍率 不适用（静置，无电流）；温度 室温（原文 room temperature，未给数值）；LiNO₃ 不含（电解液配方原句未列 LiNO₃）：阻抗：Hybrid 相对 Base 变好（作者定性） ⑥ Li‖Li 对称扣式 0.1 mA cm-2、充放各 60 min 剥离/沉积｜硫载量 不适用（Li‖Li）；倍率 0.1 mA cm-2，充/放各 60 min；温度 室温（原文 room temperature，未给数值）；LiNO₃ 不含（电解液配方原句未列 LiNO₃）：过电位：Hybrid 相对 Base 变好（0.006 vs 0.013 V） 机制： 强溶剂化一侧的短板〔多硫化物穿梭、负极锂〕：含 IL 的电解液比基础电解液（及文献中的 AMImTFSI）更能控制多硫化物溶解和自放电 → 静置自放电降低；句中引文是被比较的他文体系（M2）；Base 电池首圈放电中 Rct 上升，作者认为可能源于不溶多硫化物沉积在锂表面 → Base 一侧阻抗变差（M11，推测）；由 Base 的 Rct 上升推断：Base 中多硫化物溶解速率高于含 IL 电解液 → Base 首圈阻抗上升（此推断建立在 M0094 的推测上）（M12，与他文一致） 弱溶剂化一侧的短板〔正极反应〕：据 DFT 结合能：[S222][TFSI] 能溶解正极表面 Li2S、Li2S2 沉淀 → 可提高活性硫利用率、减少容量衰减；本篇无长循环测试支持（M16，推测） 其他说法〔多硫化物穿梭、正极反应、负极锂〕：加 IL 后 Li‖S 电池自第 7 天起 OCV 保持 2.58 V → 作者称正极形成稳定 CEI → 自放电降低（M1）；含 IL 电池静置第 12 天后 Rbulk 恒定 4.2 Ω → 作者称 CEI 有效控制了多硫化物溶解（M3）；含 IL 电池 CV 第 1、2 圈氧化还原峰重叠、ΔEp 0.08 V vs Base 0.24 V → 极化减小、可逆性高（M4，与他文一致）；含 IL 电池 CV 峰尖锐 → 作者称电池内反应动力学快（M5，与他文一致）；含 IL 电池首圈充放电曲线间 ΔE 小 → 反应动力学快于 Base 及哌啶、咪唑类离子液体体系（后者为他文对比对象）（M6）；作者在同篇写的例外：含 IL 电池首圈高电压平台较短，作者推测可能由强多硫化物穿梭引起、使电池不能充满（与其'抑制穿梭'的主结论相反）（M7，推测）；IL 的 TFSI⁻ 与 Li2S 强结合使 Li–S 键伸长 → 降低 Li2S 活化能 → 含 IL 电池充电过电位低于其放电过电位（DFT 证实强相互作用）；比较的是 Hybrid 自身充放电过电位，不是与 Base 比（M8，与他文一致）；Li‖Li 静置中 Base 界面电阻持续变化 → SEI 不稳定；含 IL 的第三天后界面电阻低且基本恒定（M9，与他文一致）；Li‖Li 剥离/沉积 200 h 后过电位仍恒定 → 剥离沉积速率稳定，归因于界面形成稳定 SEI（推定指含 IL 一组）（M10，与他文一致）；首圈后锂负极 FTIR 中 TFSI 相关峰增强、出现新 C–N、S–N 峰 → 支持 [S222][TFSI] 参与 SEI 形成（M13，与他文一致）；含 IL 时锂负极 FTIR 中 Li2S 峰基本消失 → 作者认为形成稳定 SEI 并有效控制多硫化物穿梭（M14，与他文一致）；DFT：长链 LiPS 通过 Li 键和超共轭效应与 [S222][TFSI] 分子相互作用（未落到电池表现）（M15）；首圈充放电原位 EIS 中含 IL 电池 Rct、Rbulk 稳定 → 作者称界面性质增强、多硫化物穿梭受抑制（M17） 作者主张：未写明折中或解耦：作者主张需要一种既增强界面、又降低长链多硫化物溶解度的电解液添加剂（M0021），选 [S222][TFSI]；另据 DFT 称其可溶解正极表面 Li2S/Li2S2（M0156）；最优配方 Hybrid（IL : 基础电解液 1:3 v/v，仅一档，无用量梯度） | 0
P413 | 10.1016/j.cej.2024.151562 | 【P413】对照：DOL/DME（1 M LiTFSI and 0.1 M lithium nitrate (LiNO3) containing DOL:DME (1:1 vol%)；SI：eq…），常规醚基准（DOL/DME + LiTFSI + LiNO₃）：1 M LiTFSI + 0.1 M LiNO3 in DOL:DME 1:1；六种 IL 之间作者主要互相比较，只有 PP14-TFSI 文字上与纯 DOL:DME 比；梯度：离子液体种类（种类梯度，均为 25 vol% IL + 75 vol% 有机电解液） 25BMIM-MeSO4（[BMIM]-[MeSO4]（Li2S8 溶解度 182,635 mol/mol）） / 25BMIM-CF3SO3（[BMIM]-[CF3SO3]（847 mol/mol）） / 25BMIM-PF6（[BMIM]-[PF6]（1.29 mol/mol）） / 25DEME（[DEME]-[TFSI]（0.38 mol/mol）） / 25PP14（[PP14]-[TFSI]（0.20 mol/mol）） / 25TBMA（[TBMA]-[TFSI]（0.04 mol/mol））（溶剂化由强到弱）；梯度：PP14-TFSI 体积分数（用量梯度） DOL/DME（0 vol%） / 25PP14（25 vol%） / 50PP14（50 vol%）（溶剂化由强到弱）；梯度：DEME-TFSI 体积分数（用量梯度） DOL/DME（0 vol%） / 25DEME（25 vol%） / 50DEME（50 vol%）（溶剂化由强到弱）；尺子🧮：本版未算 性质：多硫化物溶解度：25BMIM-MeSO4 182,635 mol/mol（纯 IL）、25BMIM-CF3SO3 847 mol/mol（纯 IL）、25BMIM-PF6 1.29 mol/mol（纯 IL）、25DEME 0.38 mol/mol（纯 IL）、25PP14 0.20 mol/mol（纯 IL）、25TBMA 0.04 mol/mol（纯 IL）、DOL/DME 未报告（引言称 very high PS solubilit…（沿离子液体种类梯度降低（梯度即按此排序））；黏度：25BMIM-MeSO4 146 mPa·s（纯 IL）、25BMIM-CF3SO3 56 mPa·s（纯 IL）、25BMIM-PF6 223 mPa·s（纯 IL）、25DEME 54 mPa·s（纯 IL）、25PP14 65 mPa·s（纯 IL）、25TBMA 107 mPa·s（纯 IL）、DOL/DME 未报告（本文未测；文中引文献[19] 称 1 M 锂盐 DO…（BMIM-PF6 > BMIM-MeSO4 > TBMA-TFSI > PP14-TFSI > BM…）；Li⁺ 溶剂化：25BMIM-MeSO4 未报告、25BMIM-CF3SO3 未报告、25BMIM-PF6 未报告、25DEME 未报告、25PP14 未报告、25TBMA 未报告、DOL/DME 未报告；离子电导率：25BMIM-MeSO4 未报告、25BMIM-CF3SO3 未报告、25BMIM-PF6 未报告、25DEME 未报告、25PP14 未报告、25TBMA 未报告、DOL/DME 未报告；未测：多硫化物溶剂化 表现： ① Li‖S 扣式 0.1 C 循环（六种 IL 25 vol% 混合电解液 + 纯 DOL:DME；Fig. 3 为 50 圈，Fig. S6 为 100 圈）｜硫载量 ≈2 mg cm-2（approximately 2 mg/cm2）；E/S 13 mL g⁻¹；锂厚 170 µm；倍率 0.1 C；LiNO₃ 含 0.1 M（配在 DOL:DME 有机电解液中；IL 组再与 IL 按 75…：首圈容量：25PP14 相对 DOL/DME 变好（作者定性）；25DEME、25TBMA、25BMIM-PF6、25BMIM-CF3SO3、25BMIM-MeSO4 相对 DOL/DME 不判（仅图，未读）；指定圈容量：25PP14 相对 DOL/DME 差异小（作者定性）；25TBMA、25BMIM-PF6、25BMIM-CF3SO3、25BMIM-MeSO4 相对 25PP14 变坏（作者定性）；25DEME、25TBMA、25BMIM-PF6 相对 DOL/DME 不判（仅图，未读）（未报告：库仑效率、过电位） ② Li‖S 扣式 0.1 C 循环：IL 体积分数 0/25/50 vol%（PP14-TFSI、DEME-TFSI，Figure S5a）｜硫载量 ≈2 mg cm-2（approximately 2 mg/cm2）；E/S 13（推定） mL g⁻¹；锂厚 170 µm；倍率 0.1 C；LiNO₃ 含 0.1 M（配在 DOL:DME 有机电解液中）：首圈容量：25PP14、50PP14、25DEME、50DEME 相对 DOL/DME 不判（仅图，未读）；指定圈容量：25PP14、50PP14、25DEME、50DEME 相对 DOL/DME 不判（仅图，未读）（未报告：库仑效率、过电位） 机制： 强溶剂化一侧的短板〔正极反应〕：BMIM-CF3SO3、BMIM-MeSO4 预测多硫化物溶解度高 → 循环中几乎零容量；说明低黏度虽必要，但低多硫化物溶解度更关键（M2）；BMIM-CF3SO3 黏度低却表现差，证明主要是多硫化物溶解度决定性能（高溶解度一侧变坏）（M3）；多硫化物溶解度极高时硫从正极流失 → 第 50 圈比容量低（Fig. 5 溶解度窗口的高端）（M4，转述） 弱溶剂化一侧的短板〔正极反应〕：多硫化物溶解度极低时反应动力学迟缓 → 比容量低（Fig. 5 溶解度窗口的低端；与 M4 同一句，句子同时讲两侧）（M5，转述） 其他说法〔多硫化物穿梭〕：高黏度（TBMA-TFSI、BMIM-PF6）可能限制多硫化物移动从而抑制穿梭，但也阻碍 Li⁺ 扩散 → 低溶解度但高黏度的 IL 循环表现中等，不如低溶解度且低黏度的 PP14-TFSI、DEME-TFSI（M1，推测）；常规 DOL/DME 溶剂多硫化物溶解度很高 → 穿梭速率过高（引言通用说法，用于说明加 IL 的动机）（M6，转述）；DOL:DME 黏度低，也使多硫化物在电池内扩散快（引言通用说法）（M7，转述）；限制电解液中多硫化物溶解度是减小穿梭效应的途径之一（摘要中的前提）（M8，转述） 作者主张：折中：多硫化物溶解度既不能太低（动力学迟缓）也不能太高（硫流失），按 Fig. 5（本文 Fig. 3 数据 + 文献数据的第 50 圈容量）定窗口为 log 溶解度 −0.7 至 0.1 mol/mol（COSMO-RS 计算）；最优（实测六种中）：低溶解度且低黏度的 PP14-TFSI、DEME-TFSI（25 vol%）；只有 25 vol% PP14-TFSI 与常规电解液相当；作者声明电池实验不是为找最优 IL；筛选推荐（未做电池验证）：咪唑、吡啶阳离子配双酰亚胺、硼酸根阴离子的 IL | 0
P432 | 10.1016/j.powera.2024.100153 | 【P432】对照：DME:DOL（1 M LiTFSI in DME: DOL (1:1, v:v)；不含 LiNO3（低 DN 溶剂基参比电解液）），不含 LiNO₃ 的自配对照：DME:DOL 与 TMU:DOL 各自不加捕获剂作参比（DME 基各档对 DME:DOL、TMU 基各档对 TMU:DOL），所有电解液均不含 LiNO3；梯度：主溶剂种类（种类梯度：TMU vs DME，各与 DOL 1:1） TMU:DOL（TMU（high DN）） / DME:DOL（DME（low DN））（溶剂化由强到弱）；梯度：OCV 拉曼溶剂种类（种类梯度，仅性质测量，无电池测试） OCV-TMU（TMU） / OCV-TEGDME（TEGDME） / OCV-DME（DME） / OCV-TFEE（TFEE）（溶剂化由强到弱）；梯度：S3•− 捕获剂种类（添加剂种类梯度，DME:DOL 基；用量固定 0.78 mmol/ml） DME:DOL（无捕获剂） / DME:DOL+Emim（Emim） / DME:DOL+PotBN（PotBN） / DME:DOL+DMPO（DMPO） / DME:DOL+BmPyr（BmPyr）（溶剂化由强到弱）；梯度：S3•− 捕获剂种类（添加剂种类梯度，TMU:DOL 基；用量固定 0.78 mmol/ml） TMU:DOL（无捕获剂） / TMU:DOL+Emim（Emim） / TMU:DOL+PotBN（PotBN） / TMU:DOL+DMPO（DMPO） / TMU:DOL+BmPyr（BmPyr）（溶剂化由强到弱）；尺子🧮：本版未算 性质：多硫化物溶剂化（S3•− 稳定程度：OCV 下 532 cm−1 峰强）：OCV-TMU 最高、OCV-TEGDME 次之、OCV-DME 较低、OCV-TFEE 未检出（≫ 低）（TMU > TEGDME > DME (≫TFEE)，沿 Li⁺ 溶剂化减弱而降低）；Li⁺ 溶剂化（TFSI 74X cm−1 带位移，Li⁺–TFSI 接触离子对）：OCV-TFEE 位移最大（接触离子对最多）、OCV-DME 次之、OCV-TEGDME 最小（≈TMU）、OCV-TMU 最小（≈TEGDME；出现两个带）（向高频位移 TFEE > DME > TEGDME ≈ TMU，即 Li⁺ 溶剂化 TMU ≈ TE…）；多硫化物溶剂化（operando 电池中 S3•− 浓度/峰面积）：TMU:DOL 较高、DME:DOL 较低、DME:DOL+DMPO 升高（相对 DME:DOL，放电和充电开始时尤甚）、DME:DOL+PotBN 升高（相对 DME:DOL）、DME:DOL+Emim 降低（第一斜坡尤甚）、DME:DOL+BmPyr 降低、TMU:DOL+Emim 仅略低（第一放电平台和斜坡）、TMU:DOL+BmPyr 降至约 1/6…（TMU 基高于 DME 基；DMPO、PotBN 使 S3•− 升高，Emim、BmPyr 使之降低…）；多硫化物溶剂化（S3•− 浓度随 E/S）：DME:DOL 不同 E/S 下变化不大；E/S 11.6 和 18 时略低（低 E/S 时 S3•− 略低）；S3•− 离线捕获（Li2S6/DMA 溶液颜色）：DME:DOL+Emim Emim：蓝色变透明、DME:DOL+PotBN PotBN：变黄、DME:DOL+BmPyr BmPyr：变黄、DME:DOL+DMPO DMPO：浅蓝绿（可能遇水分解、捕获效果差）（Emim、PotBN、BmPyr 离线可捕获 S3•−，DMPO 效果较差）；离子电导率、黏度、迁移数、多硫化物溶解度：TMU:DOL 未报告、DME:DOL 未报告 表现： ① Li‖S 扣式 C/10 恒流循环（Fig. 5、S11–S13）｜硫载量 2.5 mgS/cm2（C/S 复合电极含 65% S）；E/S 24 μl/mgS；锂厚 125 μm（所购 Li 箔规格）；倍率 C/10；温度 room temperature（原文未给数值）；LiNO₃ 不含：放电容量：DME:DOL+Emim、DME:DOL+PotBN、DME:DOL+DMPO、DME:DOL+BmPyr 相对 DME:DOL 变坏（作者定性）；TMU:DOL+Emim 相对 TMU:DOL 变好（作者定性）；TMU:DOL+BmPyr 相对 TMU:DOL 变坏（作者定性）；库仑效率：DME:DOL+Emim 相对 DME:DOL 变好（作者定性）；TMU:DOL+Emim、TMU:DOL+DMPO、TMU:DOL+PotBN 相对 TMU:DOL 变好（作者定性）；寿命（循环圈数）：DME:DOL+BmPyr 相对 DME:DOL 变坏（作者定性）；TMU:DOL+BmPyr 相对 TMU:DOL 变坏（作者定性）；首圈容量：TMU:DOL+DMPO 相对 TMU:DOL 变好（作者定性）；过电位：TMU:DOL+BmPyr 相对 TMU:DOL 变坏（作者定性） ② Li‖S operando 拉曼电池 C/20 充放电（Fig. 3、4、S7–S10）｜硫载量 2.5 mgS/cm2（推定：与扣式电池同一批 C/S 电极，operando …；E/S 38–40 μl/mg；锂厚 125 μm 箔经刷去表面层并压平（压后厚度原文未写）；倍率 C/20；温度 room temperature（原文未给数值）；LiNO₃ 不含：放电容量：DME:DOL+Emim、DME:DOL+PotBN、DME:DOL+DMPO、DME:DOL+BmPyr 相对 DME:DOL 变坏（作者定性）；TMU:DOL+BmPyr 相对 TMU:DOL 变坏（作者定性）；穿梭效应：DME:DOL+BmPyr 相对 DME:DOL 变好（作者定性）；第一放电平台容量：TMU:DOL+Emim 相对 TMU:DOL 变坏（作者定性）（未报告：首圈容量、寿命或保持率、库仑效率、过电位） 机制： 强溶剂化一侧的短板〔电解液消耗〕：（引言转述）S3•− 在高温下与 DOL 反应，可能是长循环容量衰减的原因（M24，转述） 弱溶剂化一侧的短板〔正极反应〕：（引言转述）高 DN 溶剂通过稳定多种多硫化物、尤其 S3•− 促进氧化还原反应（M22，转述）；（引言转述）S3•− 是使单质硫和 Li2S 充分利用的关键物种；电解液稳定该自由基的能力诱导 Li2S 均相沉淀（M23，转述）；（文献综述转述）高 DN 溶剂中还原生成的硫物种与残余 S8/S8 2− 平衡生成更稳定的 S3•− 等中间体，推动 S8 完全消耗、防止 Li2S 过早沉淀（M27，转述） 其他说法〔多硫化物穿梭、正极反应、电解液消耗、负极锂〕：Emim、BmPyr 捕获 S3•−（S3•− 峰面积降低）同时第一平台放电容量减少；TMU 基 S3•− 浓度更高，BmPyr 在其中作用更大（两种电解液均如此）（M1）；DMPO、PotBN 在 operando 中反使 S3•− 峰面积升高，与离线结果相反，作者认为二者在循环中发生不可逆电化学反应（M2，推测）；BmPyr 在 TMU 和 DME 基中都明显改变多硫化物生成（反应路径）（M3）；Emim 对多硫化物生成和 S3•− 浓度影响很小，TMU 基中尤其如此（M4）；BmPyr 电解液中 S3•− 峰强降低可能指示多硫化物生成走了不同路径（相互作用方式仍不清楚）（M5，推测）；TMU 基充电时出现 S3 2−（DME 基没有），可能因高 DN 溶剂稳定 S3 2− 和/或充电时生成大量 S3•−（M6，推测）；TMU 基加 BmPyr 后放电容量下降，可能因抑制了 S3•− + e− → S3 2−（式 1），阻碍 S3 2− 生成（M7，推测）；DME 基中机理不太清楚；作者认为少量 S3•− 可能促进 S3 2− 生成，BmPyr 捕获后第二平台缩短（M8，推测）；依赖 S3•− 生成的亚稳 S3 2− 可能是硫完全利用的重要中间体（M9，推测）；Emim 在 DME 基中降低容量、在 TMU 基中提高容量，效应随溶剂而变，不能直接归于捕获 S3•−，推断与 Emim 在电解液中的溶剂化或与其他多硫化物相互作用有关（M10，推测）；TMU 基中 DMPO 使 S3•− 浓度升高，可同时提高初始容量和库仑效率（M11）；BmPyr 捕获 S3•− 后容量下降、电压曲线明显改变，20–25 圈失效，同时多硫化物路径在第一斜坡起点和充电起点（对应 S3•− 生成处）明显不同（DME、TMU 基均如此）（M12）；结果与既往“稳定 S3•− 对活性物质完全利用重要”一致，但 DME 基 S3•− 浓度低，难以明确判断其对容量和稳定性的作用（M13，与他文一致）；BmPyr 使锂负极表面致密、厚度不变，稳定了锂负极，所以电池失效应归于多硫化物生成路径改变而非负极（M14）；DME 基加 Emim、PotBN、DMPO 后锂负极仍明显劣化，加 BmPyr 后表面只有少量小颗粒（约 100 圈后截面 SEM）（M15）；SEI 组成不应改变电池稳定性；BmPyr 可作锂金属负极的 SEI 添加剂（M16，推测）；所有电解液都不含 LiNO3，多硫化物穿梭影响大，因此对 DME 参比设容量上限（M17）；TMU 基 operando 电池因穿梭效应未能充满电（M18）；E/S 较低（11.6、18）时 S3•− 浓度略低，可能因电解液体积小、多硫化物浓度高（M19，推测）；各溶剂 S3•− 浓度差异可由 S3•− 来自 S6 2− 歧化解释，因此 Li2S6 溶解度是重要性质（M20，转述）；氟化醚 TFEE 的氟原子屏蔽氧原子、阻碍对 Li⁺ 的有效配位（Li⁺ 溶剂化弱，无 S3•−）（M21）；（引言转述）多数高 DN 溶剂（DMA、THF、DMSO）腐蚀锂（M25，转述）；（引言转述，作者写的例外）高 DN 溶剂 TMU 的 Li2S 沉积动力学好，且比其他高 DN 溶剂与锂金属负极更相容（M26，转述） 作者主张：其他（非折中/解耦）：稳定 S3•− 可能是改进 Li–S 电池的途径（作者推测）；本文无最优电解液配方；其他：BmPyr 可作锂金属负极的 SEI 添加剂（作者推测；但同文 BmPyr 的 Li‖S 电池 20–25 圈失效） | 0
P455 | 10.1021/jacs.4c05000 | 【P455】对照：1M-LiTFSI（1 M LiTFSI and 0.25 M LiNO3 in DOL/DME 1:1 v/v（Fig. S8 写作 DOL/DME 50/50 vol）），常规醚基准（DOL/DME + LiTFSI + LiNO₃）；梯度：LiTFSI/LiNO3 盐浓度（用量梯度，DOL/DME 1:1；LiNO3 随之变化） 0.05M-LiTFSI（0.05 M LiTFSI + 0.025 M LiNO3） / 0.1M-LiTFSI（0.1 M LiTFSI + 0.075 M LiNO3） / 0.3M-LiTFSI（0.3 M LiTFSI + 0.075 M LiNO3） / 1M-LiTFSI（1 M LiTFSI + 0.25 M LiNO3）（溶剂化由强到弱）；梯度：LiTF 添加（用量梯度，0.05 M LiTFSI + 0.025 M LiNO3 基础上） 0.05M-LiTFSI（0 M LiTF） / 0.05M-LiTFSI+LiTF（0.015 M LiTF）（溶剂化由强到弱）；梯度：溶剂种类（种类梯度，均为 1 M LiTFSI + 0.25 M LiNO3） DMI（100% DMI） / HMPA（100% HMPA） / DMA（100% DMA） / 1M-LiTFSI（DOL/DME 50/50 vol）（溶剂化由强到弱）；另有：0.375M-LiNO3、0.55M-LiTFSI+LiTF、TEG-High、TEG-Low；尺子🧮：本版未算 性质：Li⁺ 扩散系数（多硫化物溶液，对应 [S] 原文未写）：0.05M-LiTFSI 7.2 × 10−10 m2/s（另一句写 7.23 × 1…、1M-LiTFSI 2.82 × 10−10 m2/s、0.05M-LiTFSI+LiTF 8.72 × 10−10 m2/s（降 Li⁺ 浓度后升高 2.56 倍；再加 LiTF 升高 1.2 倍）；Li⁺ 扩散系数（5 M 多硫化物溶液）：0.05M-LiTFSI 2.4 × 10−10 m2/s、1M-LiTFSI 1.25 × 10−10 m2/s、0.05M-LiTFSI+LiTF 2.55 × 10−10 m2/s（降 Li⁺ 浓度后升高；加 LiTF 仅升高 1.06 倍）；多硫化物溶解度：0.05M-LiTFSI 无沉淀，全部溶解、1M-LiTFSI 有沉淀、0.05M-LiTFSI+LiTF 有沉淀（0.05M-LiTFSI 最高；1M-LiTFSI 与加 LiTF 均出现沉淀（只有定性））；多硫化物溶剂化（多硫化物溶液冷却时对析出的稳定性）：TEG-High 冷却无放热峰（不析出）、TEG-Low 出现放热峰，突增，过饱和特征（析出）（高 Li⁺ 浓度下多硫化物溶液更稳定、冷却不析出）；未测：Li⁺ 溶剂化 表现： ① Li‖S 扣式 operando EIS 首次放电（0.05 C，间歇静置测阻抗）｜硫载量 3.5 ± 0.3 mg cm-2（各样品 3.32–3.89，Table S1…；E/S 2.5 µL mg⁻¹；锂厚 600 µm；倍率 0.05 C；温度 ambient conditions（原文未给数值）；LiNO₃ 含，随配方：1M-LiTFSI 0.25 M；0.3M-LiTFSI 0.075…：能量密度：0.3M-LiTFSI 相对 1M-LiTFSI 变好（2041–2164 vs 1462–1513 Wh kgs-1）；0.1M-LiTFSI 相对 1M-LiTFSI 变好（2108 vs 1462–1513 Wh kgs-1）；0.05M-LiTFSI+LiTF 相对 1M-LiTFSI 变好（1906 vs 1462–1513 Wh kgs-1）；0.375M-LiNO3 相对 1M-LiTFSI 变好（2024–2293 vs 1462–1513 Wh kgs-1）；阻抗：0.1M-LiTFSI 相对 1M-LiTFSI 变好（<500 vs >2000 ohm）；0.1M-LiTFSI 相对 1M-LiTFSI 变坏（≈100 vs ≈33 ohm）；0.1M-LiTFSI 相对 1M-LiTFSI 不判；过电位：0.1M-LiTFSI 相对 1M-LiTFSI 变好（作者定性）；放电曲线：0.375M-LiNO3 相对 1M-LiTFSI 变好（作者定性）；放电电压：0.375M-LiNO3 相对 0.05M-LiTFSI+LiTF 不判（作者定性）（条件不同）；首圈容量：0.375M-LiNO3 相对 0.05M-LiTFSI+LiTF 不判（作者定性）（条件不同）（未报告：寿命或保持率、库仑效率） ② Li‖S 扣式 0.05 C 恒流放电（不间歇测阻抗，Fig. 7）｜硫载量 ∼3.5 mg cm-2；E/S 2.5 µL mg⁻¹；锂厚 600 µm；倍率 0.05 C；温度 room temperature（原文未给数值）；LiNO₃ 含 0.025 M：过电位：0.05M-LiTFSI+LiTF 相对 0.05M-LiTFSI 变好（作者定性）；首圈容量：0.05M-LiTFSI+LiTF 相对 0.05M-LiTFSI 变坏（作者定性）（未报告：寿命或保持率、库仑效率） ③ Li‖S 扣式 10 圈循环（Fig. S14）｜硫载量 ~3.5 mg cm-2；E/S 2.5 µL mg⁻¹；锂厚 600 µm；LiNO₃ 含 0.025 M：无 A/B 比较（只测了一个配方）（未报告：首圈容量、寿命或保持率、库仑效率、过电位） ④ Li‖S 扣式倍率放电 0.05–0.2 C（E/S 3，正文称 Fig. S12）｜硫载量 3.5 mg cm-2；E/S 3 µL mg⁻¹；锂厚 600 µm；倍率 0.05 C 至 0.2 C；LiNO₃ 含 0.025 M：无 A/B 比较（只测了一个配方）（未报告：首圈容量、寿命或保持率、库仑效率、过电位） ⑤ Li‖S 阴极线性扫描伏安（LSV，Fig. S9）｜硫载量 3.5 mg cm-2；E/S 2.5 µL mg⁻¹；锂厚 600 µm；倍率 LSV 0.2 mV/s，OCV 至 1.65 V；LiNO₃ 含，随配方：1M-LiTFSI 0.25 M；另两配方 0.025 M：LSV 还原峰：0.05M-LiTFSI、0.05M-LiTFSI+LiTF 相对 1M-LiTFSI 变好（作者定性）；LSV 还原峰电流：0.05M-LiTFSI+LiTF 相对 0.05M-LiTFSI 变好（作者定性）（未报告：首圈容量、寿命或保持率、库仑效率、过电位） ⑥ Li‖S 扣式 0.05 C 首次放电，溶剂种类比较（Fig. S8）｜硫载量 ~3.5 mg cm-2；E/S 2.5 µL mg⁻¹；锂厚 600 µm；倍率 0.05 C；LiNO₃ 含 0.25 M：首次放电性能：DMI、HMPA、DMA 相对 1M-LiTFSI 变坏（作者定性）（未报告：首圈容量、寿命或保持率、库仑效率、过电位） ⑦ Li‖S 扣式 0.05 C 第 1、2 次放电（Fig. S13）｜硫载量 3.5 mg cm-2；锂厚 600 µm；倍率 0.05 C；LiNO₃ 含 0.27 M：无 A/B 比较（只测了一个配方）（未报告：首圈容量、寿命或保持率、库仑效率、过电位） 机制： 强溶剂化一侧的短板〔正极反应〕：作者怀疑降低 Li⁺ 浓度使溶解的多硫化物浓度升高、黏度升高 → 0.1 M 电池 Re 峰值约为 1 M 的三倍（M2，推测）；溶剂、锂盐与多硫化物相互作用更强 → 放电中多硫化物团簇被不利地稳定（M9，推测）；强溶剂化溶剂与多硫化物和 Li⁺ 相互作用更强 → 可能不利于贫液电池，与用强极性溶剂提高多硫化物溶解度的常见看法相反（M10，推测）；例外：富液电池中强溶剂化溶剂已有人报道明显提升；本文认为贫液问题不只取决于溶解度，而取决于已有多硫化物浓度和聚集/团簇倾向（M11）；弱解离锂盐使大量 Li⁺ 与原阴离子配对、不能参与多硫化物团簇形成 → 可破坏团簇（夹在转述 Manthiram 等工作的句子之间，归属不确定）（M13，转述）；加 LiTF 后峰更清晰、峰电流更高，归因于游离 Li⁺ 不足限制稳定多硫化物聚集体形成 → 形成更多 RPSS（M17）；5 M 多硫化物下加 LiTF 对 Li⁺ 扩散提升很小 → LiTF 的主要作用不在 Li⁺ 传输而在促进 RPSS 形成（M20，推测） 弱溶剂化一侧的短板〔正极反应〕：降低总 Li⁺ 浓度并加入高 DN 阴离子锂盐（LiTF）→ 促进 RPSS（可逆析出硫物种）形成（据 Rint-P2/Rint-P1 比值）→ 0.05 C 室温下放电能量密度提高、工作电压 >2.0 V（M1）；低 Li⁺ 浓度电池能避免电压持续下降，说明存在调节高多硫化物浓度的机制；1 M 电池第二平台电压持续下降（M3）；富 Li⁺（1 M）条件下还原过程动力学差 → LSV 不出现第二还原峰，与恒流放电一致（M15，推测）；Li⁺ 降到 0.05 M 后 LSV 出现两个清晰还原峰 → 硫还原为多硫化物、多硫化物还原为 Li2S/Li2S2 的能力更好（M16） 其他说法〔多硫化物穿梭、正极反应、负极锂〕：Re 峰值与能量密度无明显相关 → 多硫化物溶解带来的高黏度不是性能的好的单一预测量（M4，推测）；Rint-P2/Rint-P1 越高的电池性能越好 → 固态硫物种（RPSS）析出可能缓解贫液放电时的高多硫化物浓度（M5，推测）；Rint-P2（相对 Rint-P1）不高的电池不能形成 RPSS，无法消除团簇/聚集/凝胶化造成的持续过电位（M6）；多硫化物团簇越稳定 → 过饱和度越高、越难析出成 RPSS（M7，推测）；DSC（TEGDME）中只有低 Li⁺ 浓度溶液冷却时析出多硫化物 → 高 Li⁺ 浓度使多硫化物溶液对析出更稳定（M8）；多硫化物团簇限制 RPSS 形成，放电过程中多硫化物浓度无法被调节（M12）；例外：他文（E/S 3.5）称降 Li⁺ 浓度有益；本文在 E/S <3.0 下观察到只降 Li⁺ 浓度仍有大过电位（M14）；加 LiTF 后 Li⁺ 扩散系数升高，与多硫化物团簇被打乱的看法一致（M18）；只降 Li⁺ 浓度使 Li⁺ 扩散大幅升高，但不能把放电电压提到 >2.0 V（M19）；低 Li⁺ 浓度电解液可能导致 Li⁺ 电导率降低（M21，推测）；LiNO3 用量低 → 锂金属钝化不足、抵御多硫化物穿梭差 → 循环性差（Fig. S14 只稳定 9 圈，LiTF 电池第 10 圈穿梭严重失效）（M22，推测） 作者主张：其他（作者未用折中/解耦表述）：降低总 Li⁺ 浓度并加入弱解离、高 DN 阴离子锂盐（LiTF）以抑制多硫化物团簇、促进 RPSS；作者最优 0.05M-LiTFSI+LiTF（0.05 C、E/S 2.5 下电压 >2.0 V，仅限 0.05 C）；接近折中（展望）：亲硫表面 + 弱解离阴离子锂盐 + 适度降低 Li⁺ 浓度 | 0
P482 | 10.1002/adma.202505762 | 【P482】对照：Conventional（Commercial Li-S electrolyte (1 M LiTFSI DOL/DME + 1wt% LiNO3)），常规醚基准（DOL/DME + LiTFSI + LiNO₃）：商用 1 M LiTFSI DOL/DME + 1 wt% LiNO₃（DOL/DME 比例原文未写）；LiFPB 组以 0.2 M LiFPB 替代部分 LiTFSI（共盐，总盐 1 M）；另有：LiFPB；尺子🧮：本版未算 性质：Li⁺ 溶剂化：Conventional 拉曼：LiTFSI-DME/DOL 中 DME、DOL、Li…、LiFPB 加入 LiFPB 后 DME、DOL、LiTFSI 拉曼位移…（差异小（作者：溶剂化结构未因 LiFPB 改变））；多硫化物溶剂化：Conventional 未报告、LiFPB 未报告；多硫化物溶解度：Conventional 未报告、LiFPB 未报告；盐与多硫化物的化学稳定性：Conventional 其中的盐 LiTFSI 与 Li2S6 混合搅拌 60 h：…、LiFPB 新增盐 LiFPB 与 Li2S6 混合搅拌 60 h：19…（LiFPB 盐比 LiTFSI 盐稳定（只记高低））；离子电导率：Conventional 未报告（文字无数值）、LiFPB 未报告（文字无数值；作者称在 Figure S22 评估了不…；黏度：Conventional 未报告、LiFPB 未报告（作者称配方选择考虑了黏度，无数值） 表现： ① Li‖S 扣式 1.2 mg cm-2 0.2 C 长循环（Fig. 5a）｜硫载量 1.2 mg cm-2；倍率 0.2 C；LiNO₃ 含 1 wt%：首圈容量：LiFPB 相对 Conventional 变好（1001.8 vs 935.9 mAh g-1）；指定圈容量：LiFPB 相对 Conventional 变好（758.5 vs 478.5 mAh g-1）；保持率：LiFPB 相对 Conventional 变好（75.7 vs 50.9 %）；库仑效率：LiFPB 相对 Conventional 变好（99.01 vs 97.62 %）；过电位：LiFPB 相对 Conventional 变好（作者定性）；Q2/Q1（第二/第一放电平台容量比）：LiFPB 相对 Conventional 变好（作者定性） ② Li‖S 扣式 1.2 mg cm-2 0.5 C 长循环（Figure S25）｜硫载量 1.2 mg cm-2；倍率 0.5 C；LiNO₃ 含 1 wt%：保持率：LiFPB 相对 Conventional 变好（73.6 vs 56.41 %）；库仑效率：LiFPB 相对 Conventional 变好（98.77 vs 97.88 %）；首圈容量：LiFPB 相对 Conventional 不判（仅图，未读）；Q2/Q1（第二/第一放电平台容量比）：LiFPB 相对 Conventional 变好（作者定性）（未报告：过电位） ③ Li‖S 扣式 3.1 mg cm-2 0.2 C 长循环（Fig. 5g）｜硫载量 3.1 mg cm-2；倍率 0.2 C；LiNO₃ 含 1 wt%：首圈容量：LiFPB 相对 Conventional 不判（仅图，未读）；指定圈容量：LiFPB 相对 Conventional 变好（688.1 vs 530.6 mAh g-1）；保持率：LiFPB 相对 Conventional 不判（仅图，未读）；库仑效率：LiFPB 相对 Conventional 变好（97.96 vs 96.71 %）；Q2/Q1（第二/第一放电平台容量比）：LiFPB 相对 Conventional 变好（作者定性）（未报告：过电位） ④ Li‖S 扣式倍率测试（Fig. 4g）｜硫载量 约 1.2 mg cm-2（推定：实验部分正极通用载量）；倍率 0.1、0.2、0.4、0.8、1.0 C 后回到 0.1 C；LiNO₃ 含 1 wt%：倍率容量：LiFPB 相对 Conventional 变好（作者定性）（未报告：首圈容量、寿命或保持率、库仑效率、过电位） ⑤ Ah 级 Li‖S 软包 0.1 C 循环（Fig. 6a）｜倍率 0.1 C；LiNO₃ 含 1 wt%：无 A/B 比较（只测了一个配方）（未报告：首圈容量、寿命或保持率、库仑效率、过电位） ⑥ Li‖Li 对称电池 0.5 mA cm-2 / 1 mAh cm-2 循环（Fig. 2a,b）｜硫载量 不适用（无硫正极）；E/S 不适用（无硫正极）；倍率 0.5 mA cm-2，1 mAh cm-2；LiNO₃ 含 1 wt%：过电位：LiFPB 相对 Conventional 变好（作者定性）；寿命（循环小时数）：LiFPB 相对 Conventional 变好（>500 vs 380 h） ⑦ Li‖Cu 0.5 mA cm-2 / 1 mAh cm-2 库仑效率循环（Fig. 2c,d,e）｜硫载量 不适用（无硫正极）；E/S 不适用（无硫正极）；倍率 0.5 mA cm-2 沉积 1 mAh cm-2，充电至 1 V；LiNO₃ 含 1 wt%：库仑效率：LiFPB 相对 Conventional 变好（>98.5 vs <65 %）；累计不可逆容量（锂损失）：LiFPB 相对 Conventional 变好（1.01 vs 14.89 mAh cm-2） ⑧ Li‖Cu Aurbach 法库仑效率（Fig. 2f）｜硫载量 不适用（无硫正极）；E/S 不适用（无硫正极）；倍率 0.5 mA cm-2：先沉积 5 mAh cm-2 并剥离至 1 V，再沉积 …；LiNO₃ 含 1 wt%：库仑效率：LiFPB 相对 Conventional 变好（99.59 vs 97.73 %） ⑨ Li‖Li Tafel 交换电流密度（Fig. 4a）｜硫载量 不适用（无硫正极）；E/S 不适用（无硫正极）；倍率 CV 扫描 0→0.1 V，0.2 mV s-1；LiNO₃ 含 1 wt%：交换电流密度：LiFPB 相对 Conventional 变好（1.001 vs 0.689 mA cm-2） ⑩ Li‖Li 室温 EIS（10 mV 直流极化前后，Fig. 4e）｜硫载量 不适用（无硫正极）；E/S 不适用（无硫正极）；倍率 10 mV 直流极化前后测 EIS，振幅 10 mV；温度 室温（原文未给数值）；LiNO₃ 含 1 wt%：阻抗：LiFPB 相对 Conventional 变好（作者定性） ⑪ Li‖S 原位 EIS（不同电压，Fig. 5e,f）｜硫载量 约 1.2 mg cm-2（推定：实验部分正极通用载量）；LiNO₃ 含 1 wt%：阻抗：LiFPB 相对 Conventional 变好（作者定性）（未报告：首圈容量、寿命或保持率、库仑效率、过电位） ⑫ Li‖S 多扫速 CV（Fig. 4c，Figure S15）｜硫载量 约 1.2 mg cm-2（推定：实验部分正极通用载量）；倍率 多个扫速（具体值原文未写）；LiNO₃ 含 1 wt%：氧化还原峰电流：LiFPB 相对 Conventional 变好（作者定性）（未报告：首圈容量、寿命或保持率、库仑效率、过电位） ⑬ Li‖Li 变温 EIS（Figure S19）｜硫载量 不适用（无硫正极）；E/S 不适用（无硫正极）；倍率 EIS（变温）；温度 多个温度（具体值原文未写）；LiNO₃ 含 1 wt%：阻抗：LiFPB 相对 Conventional 变好（作者定性） 机制： 其他说法〔多硫化物穿梭、正极反应、电解液消耗、负极锂〕：LiTFSI 的 S=O 受多硫化物亲核进攻而分解（对照只含 LiTFSI；LiFPB 组仍含 0.8 M LiTFSI）→ 电解液盐被消耗；未落到电池表现（M1）；LiFPB 盐与 Li2S6 混合后 19F 峰不变 → 抗多硫化物亲核进攻、与多硫化物相容；未落到电池表现（M2）；LiFPB 低反应性可能来自高氟基团位阻和硼的低价态（+3）（M3，推测）；作者断言 LiFPB 大体积阴离子进入 Li⁺ 溶剂化鞘、形成稳固溶剂化结构 → 减少多硫化物与 Li⁺ 接触 → 缓解穿梭；本文无直接证据，且与本文拉曼'溶剂化结构未变'（M0115、S0114）相反，作者自相矛盾，故标本文推测（M4，推测）；拉曼显示加 LiFPB 后 DME、DOL、LiTFSI 位移无明显变化 → SEI 改性不是来自溶剂化结构改变（作者明确排除溶剂化路径）（M5）；SEI 改性可能通过 LiFPB 与电极表面的相互作用实现 → 形成更稳定、离子导电的 SEI（M6，推测）；FPB− 的 LUMO 低于 TFSI−（计算）→ 更易电化学还原、形成 SEI（M7）；高荷质比阴离子对电场不敏感、更能抵抗双电层排斥 → 可能提高阴离子还原概率、生成无机 SEI 组分（M8，推测）；原位红外：FPB− 在双电层内持续存在、强度波动小于 TFSI− → LiFPB 在双电层中保留率更高（M9）；LiFPB 使锂沉积均匀致密 → 减少 SEI 开裂引起的微短路、限制死锂（M10）；LiFPB 衍生的 B–O 结构作为亲电位点优先配位 TFSI− → 选择性固定阴离子、减轻电解液分解，形成稳固的负极界面（M11，与他文一致）；深度表征显示 LiFPB 电解液中界面处完整 TFSI− 保留更多 → 电解液分解被抑制（M12，与他文一致）；离子导电、机械稳固的 SEI 减少电极与电解液直接接触 → 副反应减少、电化学稳定（M13）；交换电流密度提高归因于高导电 SEI、锂离子扩散路径优化（M14）；LiFPB 形成的 SEI 促进 Li⁺ 在 SEI 内迁移 → 界面阻抗显著降低（M15，与他文一致）；稳定、离子导电的 SEI → 改善循环稳定性和氧化还原动力学 → 倍率性能提高（M16，与他文一致）；100 圈后平台电压升高、极化降低，归因于更好的导电网络和更低界面阻抗 → 减少容量损失、多硫化物沉积/溶解更均匀、抑制穿梭（M17）；原位 EIS/DRT 的改善（富 LiF/LiBxOy SEI）→ SEI 更稳定、穿梭缓解、硫利用率和循环稳定性提高（M18）；0.2 C、0.5 C 及高载量长循环中 Q2/Q1 更高 → 改性电解液中硫电极动力学增强（M19）；对照电解液中循环后锂严重腐蚀（裂纹、多孔），主要归因于锂与电解液中多硫化物持续反应（M20）；对照中锂表面劣化可能来自裂纹和孔隙造成的电流不均 → 锂沉积/剥离不规则 → Li-S 电池循环寿命降低（M21，推测）；加入 LiFPB 抑制穿梭并形成薄而均匀的 SEI → 副反应减少、锂沉积稳定 → Li-S 循环稳定性显著提高（本文未直接测穿梭电流）（M22）；LiFPB 在软包中通过形成稳固 SEI 缓解含多硫化物电解液对锂的腐蚀（软包无对照电池）（M23）；薄、离子导电、富 LiF/LiBxOy 的 SEI 抑制锂枝晶 → 软包循环稳定性提高（软包无对照电池）（M24）；LiFPB 作为共盐同时解决多硫化物穿梭和锂负极劣化两个问题（结论段总括）（M25）；LiFPB 促成富 LiF/LiBxOy 的稳固 SEI → 显著抑制电解液分解、锂沉积/剥离均匀（M26）；对照电解液中 Li-S 电池各扫速峰电流更低 → 离子和电子传输受阻 → 整体电化学性能受损（M27）；LiFPB 在锂界面生成硼酸锂（LiBxOy），作为 SEI 中快速锂离子导体 → 锂均匀沉积（M28，与他文一致）；对照 100 圈累计不可逆锂损失为 LiFPB 的 14.74 倍 → LiFPB 与锂金属负极界面相容性更好（本篇唯一直接量化活性锂损失的数据，在 Li‖Cu 而非 Li‖S 中）（M29） 作者主张：其他（不属折中/解耦）：作者把 LiFPB 作为共盐（0.2 M LiFPB + 0.8 M LiTFSI，DOL/DME 1:1，1 wt% LiNO₃），称这是不同于 HCE/LHCE 的稳定锂界面路线、不改变溶剂化结构，靠阴离子高荷质比和低 LUMO 在锂负极形成富 LiF/LiBxOy 的 SEI；LiFPB 含量梯度中 0.2 M 长循环最优（梯度各档仅图）；作者对强/弱溶剂化路线的评价（引言，转述）：HCE、LHCE 能改善界面，但常损害硫利用率并压低放电平台，本文以共盐路线回避 | 0
P525 | 10.1016/j.cej.2025.159330 | 【P525】对照：CE（Conventional electrolyte (CE), i.e., 1.0 M LiTFSI in 1,3-dioxolane (DOL)/ dimeth…），常规醚基准（DOL/DME + LiTFSI + LiNO₃）；梯度：MPE 体积分数（用量梯度；盐浓度不变，MPE 顶替部分 DOL/DME，DOL:DME 保持 1:1） CE（不含 MPE） / STE（40 vol%）（溶剂化由强到弱）；尺子🧮：本版未算 性质：Li⁺ 溶剂化：CE 较强、STE 较弱（MPE 的 Li⁺–溶剂 g(r) 峰最小；加 MPE…（STE 弱于 CE）；Li⁺ 溶剂化：CE 简化体系 0.2 M LiTFSI in DME：自由 DM…、STE 简化体系 0.2 M LiTFSI in DME/MPE (…（作者判加入 MPE 后 DME 溶剂活性显著降低、Li⁺–TFSI− 相互作用增强）；Li⁺ 溶剂化：CE 7Li 峰 −0.060 ppm（按位移方向推定对应 CE）、STE 7Li 峰 −0.035 ppm（按位移方向推定对应 STE…（加入 MPE 后 7Li 峰向低场移动（去屏蔽），作者归因于 Li⁺ 与溶剂整体结合能降低）；Li⁺ 去溶剂化能（实验）：CE 较高、STE 较低（STE 低于 CE）；多硫化物溶剂化：CE 未报告、STE S6 2− 周围内层以 DOL、DME 为主，MPE 主要处…（STE 形成封装型多硫化物溶剂化结构；CE 无对应比较数据）；多硫化物溶解度：CE 较高、STE 较低（加入 MPE 后 Li2S8、Li2S4 的 UV–v…（STE 低于 CE）；黏度：CE 较高、STE 较低（作者称 ultra-low viscosity）（STE 低于 CE）；电极接触角（润湿性）：CE 较大、STE 较小（STE 小于 CE）；还原稳定性（副反应电流）：CE 副反应电流较大、STE 副反应电流较小（含 MPE 的无盐电解液副反应电流低于对照）；Li⁺ 扩散系数：CE 较低、STE 较高（主还原峰和主氧化峰处）（STE 高于 CE） 表现： ① Li‖Cu 扣式循环（300 圈）｜LiNO₃ 含 2 wt%：库仑效率：STE 相对 CE 变好（作者定性）；过电位：STE 相对 CE 变好（作者定性） ② Li‖Li 对称 0.32 mA cm-2 / 0.32 mAh cm-2｜倍率 0.32 mA cm-2，0.32 mAh cm-2；LiNO₃ 含 2 wt%：过电位：STE 相对 CE 变好（作者定性） ③ Li‖Li 对称 1 mA cm-2 / 1 mAh cm-2｜倍率 1 mA cm-2，1 mAh cm-2；LiNO₃ 含 2 wt%：过电位：STE 相对 CE 变好（作者定性） ④ Li‖Li 对称倍率（不同电流密度）｜倍率 不同电流密度，最高写到 3 mA cm−2；LiNO₃ 含 2 wt%：过电位：STE 相对 CE 变好（作者定性）；短路（3 mA cm−2 时）：STE 相对 CE 变好（作者定性） ⑤ Li‖S 扣式倍率 0.2–5C｜硫载量 ~ 1.1 mg cm−2；倍率 0.2–5C；LiNO₃ 含 2 wt%：倍率容量：STE 相对 CE 变好（作者定性） ⑥ Li‖S 扣式 0.5 C 长循环｜硫载量 ~ 1.1 mg cm−2；倍率 0.5C；LiNO₃ 含 2 wt%：保持率：STE 相对 CE 变好（作者定性）；过电位：STE 相对 CE 变好（作者定性）；首圈容量：STE 相对 CE 不判（仅图，未读） ⑦ Li‖S 扣式 5C 长循环（E/S 15）｜硫载量 1.1 mg cm−2；E/S 15 μL mg−1；倍率 5C；LiNO₃ 含 2 wt%：保持率：STE 相对 CE 变好（作者定性）；首圈容量：STE 相对 CE 不判（仅图，未读） ⑧ Li‖S 软包（仅 STE）｜硫载量 5.2 mg cm−2；E/S 5.0 μL mg−1；锂厚 50 μm；LiNO₃ 含 2 wt%：无 A/B 比较（只测了一个配方）（未报告：首圈容量、寿命或保持率、库仑效率、过电位） ⑨ Li‖S 扣式 −30 °C 0.5C 循环（E/S 25）｜硫载量 1.1 mg cm−2；E/S 25 μL mg−1；倍率 0.5C；温度 −30 ◦C；LiNO₃ 含 2 wt%：指定圈容量：STE 相对 CE 变好（作者定性）；STE 相对 CE 不判（仅图，未读）；首圈容量：STE 相对 CE 不判（仅图，未读） ⑩ Li‖S 扣式 −30 °C 倍率｜硫载量 ~ 1.1 mg cm−2；倍率 不同电流密度，写到 1C、3C；温度 −30 ◦C；LiNO₃ 含 2 wt%：倍率容量：STE 相对 CE 变好（作者定性） ⑪ Li‖S 扣式原位 EIS（不同放电深度）｜硫载量 ~ 1.1 mg cm−2；LiNO₃ 含 2 wt%：阻抗：STE 相对 CE 变好（作者定性） ⑫ Li‖S 扣式 CV（0.1-0.5 mV s-1）｜硫载量 ~ 1.1 mg cm−2；倍率 扫速 0.1-0.5 mV s-1，电压窗口 1.7-2.8 V；LiNO₃ 含 2 wt%：过电位：STE 相对 CE 变好（作者定性） ⑬ Li2S 沉积实验（碳纸‖Li）｜硫载量 不适用（碳纸侧加 20 μL 含 0.2 M Li2S6 的电解液）；倍率 恒流放电至 2.06 V 后 2.05 V 恒压至电流低于 10−5 A；LiNO₃ 含 2 wt%：Li2S 沉积速率：STE 相对 CE 变好（作者定性） 机制： 强溶剂化一侧的短板〔正极反应、电解液消耗、负极锂〕：加入 MPE 后 Li‖Cu 循环更稳定、过电位更小、300 圈库仑效率 98.5 % → 可逆性增强、电解液与锂的副反应被抑制（M10）；去溶剂化更快 → Li⁺ 扩散加快 → Li2S 沉积表现更好（M14）；去溶剂化动力学更好 → STE 电池在低温（−30 °C）下表现更好（M25） 其他说法〔多硫化物穿梭、正极反应、电解液消耗、负极锂〕：立体化学调控使电解液 Li⁺ 溶剂化减弱 → 反应动力学加快；同时形成封装型多硫化物溶剂化结构 → 抑制多硫化物在负极的寄生反应（摘要总述，未落到具体测试）（M1）；MPE 分子体积小、位阻效应小 → 加快 Li⁺ 去溶剂化 → 提高反应动力学（设计依据，带引文）（M2，转述）；含 MPE 电解液黏度极低 → 电解液内离子传质加快 → 电池电化学过程整体效率提高（M3）；润湿性更好 → 界面动力学改善、维持同样动力学所需电解液更少 → 利于贫液条件（理论推论，带引文）（M4，转述）；MPE 的 LUMO 能级升高 → 暗示还原稳定性提高、与多硫化物和锂负极相容性更好（M5，推测）；还原稳定性测试：含 MPE 的无盐电解液副反应电流降低，印证 MPE 还原稳定性更好（M6）；加入弱溶剂化 MPE 后 DME 溶剂活性显著降低（Li⁺ 溶剂化减弱）→ LiNO3 和 LiTFSI 优先在锂表面还原（M7）；MPE 分布在多硫化物外层溶剂壳、内层为 DOL/DME → 多硫化物被抗还原溶剂壳封装 → 对锂负极反应活性降低（M8，与他文一致）；MPE 构成外层溶剂壳 → 多硫化物与锂的寄生反应在动力学上受阻 → 电极反应动力学提升、新鲜锂暴露减少（M9）；碳链缩短 → Li⁺ 接近多硫化物单体的位阻降低 → 硫转化加快（AIMD 自由能面）（M11）；CE 在 60 % 放电深度阻抗急剧升高 → 动力学慢导致多硫化物累积、溶液黏度升高 → 界面动力学恶化（M12，与他文一致）；尽管加入 MPE 改变了溶剂化结构，CV 仍是典型的固–液–固锂化/脱锂过程，不同于传统少溶剂化电解液的固相转化（作者自写的与弱溶剂化体系的区别）（M13，与他文一致）；Li⁺ 扩散快、Li2S 沉积快和 SRR 动力学快 → 倍率性能好，尤其高倍率（M15）；−30 °C 下 CE 第二放电平台倾斜变短 → 可能表明 Li⁺ 扩散和 SRR 慢使固–液–固转化受阻（M16，推测）；STE 中多硫化物溶解虽被抑制，但位阻降低为 Li⁺ 构建通向多硫化物的扩散通道，动力学仍优于 CE（作者自写的'溶解度低却动力学快'的解释）（M17）；CE 循环后正极粗大团聚，主要归因于电解液分解、副产物大量沉积（M18）；STE 副反应较少 → 电解液分解和沉积物形成最少，电池运行环境更稳定（M19）；LiF 富集 → 锂表面钝化、减轻多硫化物与锂负极的寄生反应、抑制死锂（LiF 作用为通用说法，带引文）（M20，转述）；Li3N 与 LiF 共存 → 形成致密光滑 SEI → 抑制锂负极腐蚀和消耗，与 Li‖Li、Li‖Cu 结果一致（M21）；不含 MPE 时循环后锂表面多硫化物桥硫、端硫信号强 → 穿梭效应造成锂负极严重腐蚀和污染（M22，与他文一致）；STE 电池锂表面几乎无桥硫、端硫信号 → 穿梭和多硫化物–锂副反应被有效抑制（M23）；结论：MPE 溶剂化弱、位阻低 → 多硫化物与锂负极的寄生反应显著减轻、SRR 动力学提升（M24） 作者主张：作者未用折中或解耦表述：以弱溶剂化、低位阻的 MPE 部分取代 DOL/DME（STE），同时加快正极硫反应动力学并保持锂兼容性和 SEI 稳定，面向贫液；最优配方 STE（MPE 40 vol%）；MPE 加入量 40 vol% 按最佳动力学表现（Fig. S1，EIS）筛选；其他用量档未写 | 0
P527 | 10.1016/j.cej.2025.162922 | 【P527】对照：DOL/DME（The control electrolyte was prepared by dissolving LiTFSI (1 M) in a 1:1 v/v mix…），常规醚基准（DOL/DME + LiTFSI + LiNO₃）；梯度：HMPA 体积分数（用量梯度；DOL 为余量） DOL/HMPA-10（10 vol%） / DOL/HMPA-8（8 vol%） / DOL/HMPA-6（6 vol%） / DOL/HMPA-4（4 vol%）（溶剂化由强到弱）；尺子🧮：本版未算 性质：离子电导率：DOL/HMPA-10 低于 DOL/HMPA-6（数值仅图 2c）、DOL/HMPA-8 低于 DOL/HMPA-6（数值仅图 2c）、DOL/HMPA-6 4.51 mS cm−1（梯度内最高）、DOL/HMPA-4 低于 DOL/HMPA-6（数值仅图 2c）、DOL/DME 低于 DOL/HMPA-6（作者定性）（沿 HMPA 用量先升后降，6 vol% 最高；DOL/HMPA-6 高于 DOL/DME（作者定性…）；Li⁺ 迁移数：DOL/HMPA-10 低于 DOL/HMPA-6（数值仅图 2d）、DOL/HMPA-8 低于 DOL/HMPA-6（数值仅图 2d）、DOL/HMPA-6 0.88（梯度内最高）、DOL/HMPA-4 低于 DOL/HMPA-6（数值仅图 2d）、DOL/DME 低于 DOL/HMPA-6（作者定性）（沿 HMPA 用量先升后降，6 vol% 最高；DOL/HMPA-6 高于 DOL/DME（作者定性…）；Li⁺ 传输活化能：DOL/HMPA-6 14.1 kJ mol−1、DOL/DME 19.3 kJ mol−1（DOL/HMPA-6 低于 DOL/DME）；Li⁺ 溶剂化（MD 中 Li⁺–O 平均距离）：DOL/HMPA-6 1.87 Å（Li⁺–O_HMPA）、DOL/DME 1.97 Å（Li⁺–O_DME）（DOL/HMPA-6 中 Li⁺–HMPA 距离更短、密度更高，作者称 Li⁺–HMPA 溶剂化结构…）；Li⁺ 溶剂化（自由溶剂分子）：DOL/HMPA-6 参与溶剂化的 HMPA 比例更高，自由 HMPA 较少、DOL/DME 自由 DME 较多（DOL/HMPA-6 自由强配位溶剂少于 DOL/DME）；Li⁺ 溶剂化结构（CIP + AGG 比例）：DOL/HMPA-6 83.7%、DOL/DME 78.5%（DOL/HMPA-6 中 CIP + AGG 比例高于 DOL/DME）；Li⁺–HMPA 配位（Raman）：DOL/HMPA-6 HMPA N−P−N 峰由 624.1 cm−1（无盐 HM…（加盐后峰位移，作者归因于 Li⁺ 与 HMPA 配位）；多硫化物溶解度：DOL/HMPA-6 较低（可视电池放电中仅轻微变色，且只在放电初期）、DOL/DME 较高（由无色变为黄绿色）（DOL/HMPA-6 低于 DOL/DME（定性））；多硫化物溶剂化：DOL/HMPA-6 未报告、DOL/DME 未报告；LiTFSI 在纯溶剂中的溶解度：DOL/HMPA-6 其中 HMPA 纯溶剂：ca. 0.6 M、DOL/DME 其中 DME 纯溶剂：ca. 5.8 M（HMPA 中约为 DME 中的十分之一）；黏度：DOL/HMPA-10 高于 DOL/HMPA-6（作者说法）、DOL/HMPA-8 高于 DOL/HMPA-6（作者说法）、DOL/HMPA-6 未报告数值（作者称过量 HMPA 使黏度升高（未给测量数据））；Li⁺ 扩散系数：DOL/HMPA-6 峰 C 2.66 × 10−8 cm2 s−1；峰 D 8.…、DOL/DME 峰 C 9.60 × 10−9 cm2 s−1；峰 D 3.…（DOL/HMPA-6 高于 DOL/DME（两个峰）） 表现： ① Li‖S 扣式 0.1 C 恒流充放电｜倍率 0.1 C；LiNO₃ 含 2 wt%：比容量：DOL/HMPA-6 相对 DOL/DME 变好（1374.9 vs 1043.9 mAh g−1）；过电位：DOL/HMPA-6 相对 DOL/DME 变好（21 vs 34 mV）；DOL/HMPA-6 相对 DOL/DME 变好（60 vs 91 mV）；低/高放电平台容量比（2.12 V 与 2.29 V）：DOL/HMPA-6 相对 DOL/DME 变好（2.21 vs 2.06 无量纲）（未报告：首圈容量、寿命或保持率、库仑效率） ② Li‖S 扣式 倍率（0.1→2 C，再回 0.1 C）｜倍率 0.1 C 至 2 C 逐级，再回 0.1 C；LiNO₃ 含 2 wt%：倍率容量：DOL/HMPA-6 相对 DOL/DME 变好（606.4 vs 181.5 mAh g−1）；DOL/HMPA-6 相对 DOL/DME 变好（作者定性）（未报告：首圈容量、寿命或保持率、库仑效率、过电位） ③ Li‖S 扣式 0.2 C 长循环（0.1 C 活化 3 圈）｜倍率 0.2 C；LiNO₃ 含 2 wt%：首圈容量：DOL/HMPA-6 相对 DOL/DME 变好（1101.0 vs 882.4 mAh g−1）；指定圈容量：DOL/HMPA-6 相对 DOL/DME 不判（619.6 vs 295.6 mAh g−1）；保持率：DOL/HMPA-6 相对 DOL/DME 变好（作者定性）（未报告：库仑效率、过电位） ④ Li‖S 扣式 漏电流（恒电位 2.35 V）｜倍率 先在 1.7–2.7 V 充放电 1 圈（倍率未报告），放电至 1.7 V 后在…；LiNO₃ 含 2 wt%：穿梭电流：DOL/HMPA-6 相对 DOL/DME 变好（0.57 vs 1.4 mA g−1）（未报告：首圈容量、寿命或保持率、库仑效率、过电位） ⑤ Li‖S 扣式 EIS（循环前 / 0.1 C 循环 10 圈后）｜倍率 循环前；0.1 C 循环 10 圈后；LiNO₃ 含 2 wt%：阻抗：DOL/HMPA-6 相对 DOL/DME 变好（29.0 vs 55.5 Ω）；DOL/HMPA-6 相对 DOL/DME 变好（15.2 vs 34.7 Ω）；DOL/HMPA-6 相对 DOL/DME 变好（16.5 vs 22.2 Ω）（未报告：首圈容量、寿命或保持率、库仑效率、过电位） ⑥ Li‖S 可视电池放电｜LiNO₃ 含 2 wt%：比容量：DOL/HMPA-6 相对 DOL/DME 变好（966.6 vs 420.0 mAh g−1）（未报告：首圈容量、寿命或保持率、库仑效率、过电位） ⑦ Li‖S 扣式 CV（0.1 mV s−1）｜倍率 CV 扫速 0.1 mV s−1；LiNO₃ 含 2 wt%：氧化还原峰强度：DOL/HMPA-6 相对 DOL/DME 变好（作者定性）（未报告：首圈容量、寿命或保持率、库仑效率、过电位） ⑧ Li‖Li 对称电池 倍率（0.5/1/2/5 mA cm−2，1 mAh cm−2）｜倍率 0.5、1、2、5 mA cm−2，1 mAh cm−2；LiNO₃ 含 2 wt%：过电位：DOL/HMPA-6 相对 DOL/DME 变好（作者定性） ⑨ Li‖Li 对称电池 1 mA cm−2、1 mAh cm−2 循环｜倍率 1 mA cm−2，1 mAh cm−2；LiNO₃ 含 2 wt%：过电位：DOL/HMPA-6 相对 DOL/DME 变好（作者定性） ⑩ Li‖Li 对称电池 5 mA cm−2、1 mAh cm−2 循环｜倍率 5 mA cm−2，1 mAh cm−2；LiNO₃ 含 2 wt%：过电位：DOL/HMPA-6 相对 DOL/DME 变好（~0.06 vs ~0.25 V） ⑪ Li‖Li 对称电池 Tafel（LSV 0.1 mV s−1）｜倍率 LSV 0.1 mV s−1，0.2 V 至 −0.2 V；LiNO₃ 含 2 wt%：交换电流密度：DOL/HMPA-6 相对 DOL/DME 变好（0.22 vs 0.12 mA cm−2） ⑫ Li‖Li 对称电池 EIS（循环前 / 10 次沉积剥离后）｜倍率 循环前；10 次沉积/剥离后（电流密度未报告）；LiNO₃ 含 2 wt%：阻抗：DOL/HMPA-6 相对 DOL/DME 差异小（3.9 vs 4.0 Ω）；DOL/HMPA-6 相对 DOL/DME 变好（93.6 vs 138.0 Ω）；DOL/HMPA-6 相对 DOL/DME 变好（11.0 vs 17.4 Ω）；DOL/HMPA-6 相对 DOL/DME 变好（16.1 vs 23.9 Ω） 机制： 弱溶剂化一侧的短板〔多硫化物穿梭、正极反应、负极锂〕：HMPA 形成的 Li⁺ 溶剂化结构使多硫化物溶解度降低、生成富 LiF 的 SEI，分别抑制穿梭和消除锂枝晶（M1）；DOL/HMPA-6 中 Li‖Li 极化电压降低并稳定，归因于锂表面形成稳定 SEI（M10）；DOL/HMPA-6 中形成的富 LiF SEI 使电解液/锂界面 Li⁺ 传输快、沉积剥离均匀、电极动力学快（据 Li‖Li 循环后阻抗更低）（M15）；Li‖S 电池循环后阻抗更低，可能来自硫正极多孔形貌和锂负极富 LiF SEI（M18，推测）；可视电池中 DOL/HMPA-6 几乎不变色，多硫化物穿梭显著被抑制，体现为器件性能明显提高（M19）；CV 峰更强说明 DOL/HMPA-6 中硫利用更好，归因于硫正极多孔形貌（M20）；DOL/HMPA-6 低/高平台容量比更接近 3，说明促进多硫化物向 Li2S 转化，带来更高比容量（M21）；Li2S 成核、分解过电位更低可能源于 DOL/HMPA-6 的 Li⁺ 溶剂化结构促进多硫化物与 Li2S 之间的转化（M22，推测）；0.2 C 循环稳定性显著提高归因于 HMPA 抑制多硫化物穿梭（M23）；HMPA 优先居于 Li⁺ 溶剂化内层，自由 HMPA 减少，有效抑制多硫化物穿梭（结论）（M24）；HMPA 促成 CIP 和 AGG，生成富 LiF SEI，阻止锂枝晶生长（结论）（M25） 其他说法〔多硫化物穿梭、正极反应、电解液消耗、负极锂〕：LiTFSI 在 HMPA 中溶解度低（约为 DME 中的十分之一），按同离子效应推测 HMPA 基电解液中多硫化物溶解度降低（M2，推测）；HMPA 对 Li⁺ 亲和力高、居于溶剂化内层，自由 HMPA 减少，预期既抑制其溶解多硫化物的能力，又促进富 LiF SEI 和均匀锂沉积（M3，推测）；醚类对 Li⁺ 亲和力较 HMPA 低，溶剂难以定域在溶剂化层中，因而促进多硫化物溶解（M4，推测）；DOL/HMPA 电解液更优的 Li⁺ 传输性质（σ、tLi⁺）归因于 HMPA 形成的 Li⁺ 溶剂化结构（M5）；HMPA 用量超过 6 vol% 后过量 HMPA 使黏度升高，σ 和 tLi⁺ 下降，故 6 vol% 为最优（M6）；HMPA 电解液中溶剂化半径更小，推测 Li⁺ 传输更快、电导率更高（M7，推测）；DOL/HMPA-6 自由 HMPA 少、CIP 和 AGG 多，预期既抑制多硫化物穿梭又改善锂负极界面（M8，推测）；Li‖Li 电池中更小的极化和更大的交换电流密度归因于 DOL/HMPA-6 更高的 σ 和 tLi⁺（M9）；理论计算显示处于 CIP 和 AGG 中的 TFSI⁻ 易被还原为氟化物，促进 LiF 形成，而 DOL/HMPA-6 中 CIP、AGG 更多（M11）；DOL/HMPA-6 中锂表面平整致密，可能因富 LiF SEI 促进 Li⁺ 快速传输、锂均匀沉积（M12，推测）；致密均匀的富 LiF SEI 阻止锂与电解液的副反应及电解液消耗（M13）；DOL/DME 中疏松面条状锂形貌会引发新鲜锂表面与电解液的副反应、持续消耗电解液（M14，转述）；高 DN 的 HMPA 预期促进 Li2S 溶解、使 Li2S 均匀沉积，保持硫正极多孔形貌（M16，转述）；DOL/DME 中硫正极表面致密开裂，归因于二维 Li2S 沉积阻断导电骨架（M17） 作者主张：解耦：增强电解液对 Li⁺ 的溶剂化能力（高 DN 的 HMPA 作共溶剂）同时抑制多硫化物溶解；最优配方 DOL/HMPA-6（HMPA 6 vol%，按 σ、tLi⁺ 最高选定） | 0
P548 | 10.1021/acsaem.4c03018 | 【P548】对照：DME/DOL（1 M LiTFSi/0.2 M LiNO3/DME/DOL），常规醚基准（DOL/DME + LiTFSI + LiNO₃）：1 M LiTFSi/0.2 M LiNO3/DME/DOL（DME:DOL 比例原文未写），只出现在 0 °C、60 °C 电池测试；室温电池测试只有 2FPy 对 3FPy，无常规醚基准；梯度：溶剂种类 2FPy → 3FPy（种类梯度，按 Li⁺ 溶剂化） 2FPy（2FPy（[2FPy + Li]+ 相对丰度 55.1%）） / 3FPy（3FPy（[3FPy + Li]+ 相对丰度 9.6%））（溶剂化由强到弱）；梯度：溶剂种类 3FPy → 2FPy → DME/DOL（种类梯度，按多硫化物溶解度） 3FPy（2134 mM） / 2FPy（459.7 mM） / DME/DOL（451.5 mM）（溶剂化由强到弱）；另有：2.5M-2FPy、2.5M-3FPy；尺子🧮：本版未算 性质：Li⁺ 溶剂化：2FPy [2FPy + Li]+ 相对丰度 55.1%（[Py + …、3FPy [3FPy + Li]+ 相对丰度 9.6%（[Py + L…、DME/DOL 未报告（与 Li⁺ 作用 2FPy 强于 3FPy（4FPy 23.9% 居中；三种氟吡啶均弱于 Py））；多硫化物溶解度（不含 LiTFSI，ICP-OES）：2FPy 上清液 Li⁺ 浓度 459.7 mM、3FPy 上清液 Li⁺ 浓度 2134 mM、DME/DOL 上清液 Li⁺ 浓度 451.5 mM（3FPy > 2FPy > DME/DOL（Py 1834 mM 居第二；2FPy 与 DME/DO…）；多硫化物溶解度（加 1 M LiTFSI 后，HPLC）：2FPy 总峰面积 1101345（加盐前 4642333，显著降低）、3FPy 总峰面积 42323258（加盐前 48070971，略降）、DME/DOL 总峰面积 19754302（加盐前 8395621，升高）（加 1 M LiTFSI 后 3FPy > DME/DOL > 2FPy；LiTFSI 使 2FPy…）；多硫化物溶剂化（物种分布）：2FPy 无 [LiSn−] 多硫化物物种，仅低丰度 S3− 自由基，…、3FPy [LiSn−] 物种（S5 2−至 S9 2−）相对丰度很高…、DME/DOL 未报告（S3− 自由基相对丰度 Py > 3FPy > 2FPy；3FPy 偏向稳定长链多硫化物（作者推测））；与多硫化物的化学反应性（原文另测）：2FPy 与多硫化物反应（亲核取代，生成 Py-S−、Py-S2 −）、3FPy 室温下不与多硫化物反应、DME/DOL 未报告（2FPy 反应、3FPy 稳定）；S8 溶解度（原文另测）：2FPy 12.47 mM、3FPy 21.38 mM、DME/DOL 未报告（只引文献给出 DME 单溶剂 9.96 mM）（3FPy > 2FPy）；LiNO₃ 溶解度（作者定性）：2FPy 低（LiNO3 only slightly dissolve…、3FPy 未报告（配方可溶入 0.2 M）、DME/DOL 未报告（2FPy 中低（作者定性）） 表现： ① Li‖S 扣式 室温 0.05 C 循环｜硫载量 约 1.6 mg cm-2（理论面载量）；E/S 约 5（8 μL 电解液） 原文未写单位；倍率 0.05 C；温度 室温（原文 room temperature，未给数值）；LiNO₃ 含：3FPy 为 0.2 M；2FPy 为饱和（原文称仅微溶，浓度未报告）：保持率：3FPy 相对 2FPy 不判（作者定性）（条件不同）；首圈容量：3FPy 相对 2FPy 不判（仅图，未读）（条件不同）（未报告：库仑效率、过电位） ② Li‖S 扣式 室温 倍率测试｜硫载量 约 1.6 mg cm-2（理论面载量）；E/S 约 5（8 μL 电解液） 原文未写单位；倍率 第 1–10 圈 0.02 C、11–20 圈 0.04 C、21–30 圈 0…；温度 室温（原文 room temperature，未给数值）；LiNO₃ 含：3FPy 为 0.2 M；2FPy 为饱和（原文称仅微溶，浓度未报告）：倍率容量：3FPy 相对 2FPy 不判（作者定性）（条件不同）（未报告：首圈容量、寿命或保持率、库仑效率、过电位） ③ Li‖S 扣式 60 °C 0.05 C 循环（不含 LiNO₃）｜硫载量 约 1.6 mg cm-2（理论面载量）；E/S 约 5（8 μL 电解液） 原文未写单位；倍率 0.05 C；温度 60 °C；LiNO₃ 不含：穿梭效应：2.5M-3FPy 相对 2.5M-2FPy 差异小（作者定性）（未报告：首圈容量、寿命或保持率、库仑效率、过电位） ④ Li‖S 扣式 60 °C 0.05 C 循环（含 LiNO₃）｜硫载量 约 1.6 mg cm-2（理论面载量）；E/S 约 5（8 μL 电解液） 原文未写单位；倍率 0.05 C；温度 60 °C；LiNO₃ 含：3FPy、DME/DOL 为 0.2 M；2FPy 为饱和（原文称仅微溶，浓…：穿梭效应（过充）：3FPy 相对 2FPy 不判（作者定性）（条件不同）（未报告：首圈容量、寿命或保持率、库仑效率、过电位） ⑤ Li‖S 扣式 0 °C 0.05 C 循环｜硫载量 约 1.6 mg cm-2（理论面载量）；E/S 约 5（8 μL 电解液） 原文未写单位；倍率 0.05 C；温度 0 °C；LiNO₃ 含：3FPy、DME/DOL 为 0.2 M；2FPy 为饱和（原文称仅微溶，浓…：指定圈容量：3FPy 相对 DME/DOL 变坏（300 vs >750 mAh g-1）；2FPy 相对 DME/DOL 不判（550 vs >750 mAh g-1）（条件不同）；3FPy 相对 2FPy 不判（300 vs 550 mAh g-1）（条件不同）（未报告：首圈容量、库仑效率、过电位） 机制： 其他说法〔多硫化物穿梭、正极反应、电解液消耗、负极锂〕：CID 显示 Li⁺ 与 2FPy 的作用强于 4FPy、3FPy，作者推测源于 2FPy 独有的邻位氟作用（只解释 Li⁺ 溶剂化本身，未落到电池表现）（M1，推测）；他文按计算 DN 预测 3FPy 与 Li⁺ 作用更强（DN 29.7 对 15.8 kcal mol−1），本文 CID 结果相反（[2FPy + Li]+ 55.1% 对 [3FPy + Li]+ 9.6%），DN 不能单独判断 Li⁺ 溶剂化（M2）；转述 Choi 等：按计算 DN，把 3FPy 中多硫化物溶解度高归因于其 DN 高（相对 2FPy、4FPy）（M3，转述）；转述 Choi 等：3FPy 电解液中多硫化物溶解度高、SEI 中 LiF 含量高，是其在无 LiNO₃、贫液、高硫载量下循环好的关键（本篇未复测该条件）（M0013 只讲 3FPy 本身、未与任何配方比较；按规程“B 一般是对照”，B 填本篇对照 DME/DOL）（M4，转述）；作者自写的例外：加 LiTFSI 使 2FPy、3FPy 中多硫化物溶解度降低，却使 Py、DME/DOL 中升高，原因不明，说明只用 DN 解释溶剂化有局限（M5）；与 2FPy 相比，3FPy 电池放电高平台（硫还原为长链多硫化物）延长、低平台（长链还原为短链及硫化物）缩短，硫的氧化还原行为不同（M6）；3FPy 电池充电曲线约 2.4 V 出现第二平台，是在 DMA、DMSO 等电子对给体（EPD）电解液中循环的典型特征（M7，与他文一致）；转述：DMSO 等 EPD 溶剂稳定 S3− 自由基使放电出现第二平台；Choi 等用 UV-vis 证实 Py、3FPy 电解液中有 S3− 自由基（作者用以解释 3FPy 的平台特征）（M8，转述）；2FPy 电池循环中逐渐出现 2.4–2.6 V 小放电平台，作者参照有机二硫化物研究推测其来自循环中 2FPy 与多硫化物持续反应生成的有机硫物种（溶剂被消耗）（M9，推测）；因 3FPy 的反应性不同及间位氟的吸电子效应，3FPy 不与多硫化物反应、保持稳定（电池曲线、质谱、HPLC 佐证）（M10）；60 °C 下在 3FPy 电解液中加入 LiNO₃ 显著减轻穿梭，但容量保持率仍欠佳（对照为不含 LiNO₃ 的 2.5 M LiTFSi/3FPy，跨 T3、T4，LiTFSI 浓度同时不同）（M11）；LiNO₃ 在 2FPy 中溶解度低，限制了其稳定作用，即使饱和 LiNO₃，2FPy 电池在 60 °C 仍严重过充（穿梭表现）（M12）；上述高温结果说明即使在氟吡啶电解液中，LiNO₃ 稳定锂负极 SEI 的作用也至关重要（M13） 作者主张：作者主张：3FPy 不与多硫化物反应且多硫化物溶解度高，在室温是有前景的 Li−S 电解液；未提折中或解耦；适用条件限制：高温下必须加 LiNO₃ 才能抑制穿梭；低温下 3FPy 电池表现不如标准 DME/DOL 电解液 | 0
P564 | 10.1021/jacs.4c17438 | 【P564】对照：1.0M LiTFSI（1.0 M lithium bis(trifluoromethanesulfony)imide (LiTFSI) and 0.3 M lithium nitra…），常规醚基准（DOL/DME + LiTFSI + LiNO₃）：作者称 blank electrolyte，1.0 M LiTFSI + 0.3 M LiNO3，DOL/DME 1:1；梯度：LiTFSI 浓度（用量梯度） 0.2M LiTFSI（0.2 M） / 0.5M LiTFSI（0.5 M） / 0.8M LiTFSI（0.8 M） / 1.0M LiTFSI（1.0 M）（溶剂化由强到弱）；梯度：0.8 M LiTFSI 基础上加 0.2 M LiBr（种类梯度） 0.8M LiTFSI/0.2M LiBr（加 0.2 M LiBr） / 0.8M LiTFSI（不加）（溶剂化由强到弱）；尺子🧮：本版未算 性质：S8（单质硫）溶解度：0.2M LiTFSI 4.3 mg mL−1、0.5M LiTFSI 4.0 mg mL−1、0.8M LiTFSI 3.7 mg mL−1、1.0M LiTFSI 1.0 mg mL−1、0.8M LiTFSI/0.2M LiBr 3.65 mg mL−1（随 LiTFSI 浓度降低而升高；0.8→1.0 M 骤降（非线性）；0.8 M LiTFSI 加 …）；多硫化物生成速率（S 与 Li2S 歧化反应初期 Li2Sx 生成）：0.8M LiTFSI 高于 1.0 M LiTFSI（0–16 h，颜色更深、S4…、1.0M LiTFSI 低于 0.8 M LiTFSI（0–16 h）、0.8M LiTFSI/0.2M LiBr 高于 0.8 M LiTFSI（颜色更深、S4 2− 峰更强…（0.8 M LiTFSI/0.2 M LiBr > 0.8 M LiTFSI > 1.0 M LiT…）；多硫化物溶解度（Li2Sx 长时间浓度）：0.8M LiTFSI 16 h 后低于 1.0 M LiTFSI、1.0M LiTFSI 16 h 后高于 0.8 M LiTFSI、0.8M LiTFSI/0.2M LiBr 随反应时间延长高于 1.0 M LiTFSI（16 h 后 1.0 M LiTFSI > 0.8 M LiTFSI；0.8 M LiTFSI/0.…）；离子电导率：0.2M LiTFSI 14.2 mS m−1、0.5M LiTFSI 9.2 mS m−1、0.8M LiTFSI 6.8 mS m−1、1.0M LiTFSI 3.3 mS m−1、0.8M LiTFSI/0.2M LiBr 未报告（随 LiTFSI 浓度降低而升高（照原文数值；作者文字却说低浓度使电导率下降，见 gaps））；Li⁺ 溶剂化（阴离子对 DOL 的极化，DFT 静电势/Mulliken）：1.0M LiTFSI LiTFSI–DOL 溶剂化结构中 DOL 强极化（O 价电…、0.8M LiTFSI/0.2M LiBr LiBr–DOL 溶剂化结构中 DOL 弱极化（O 价电荷 …（LiTFSI 对 DOL 极化强于 LiBr）；未测：多硫化物溶剂化 表现： ① Li‖S 扣式 CV 0.05 mV s−1（E/S 5）｜硫载量 4.25 mg cm-2（推定：S0027 中 E/S 5 对应的载量）；E/S 5 μL mg⁻¹；锂厚 450 μm；倍率 CV 扫速 0.05 mV s−1；温度 室温（room temperature）；LiNO₃ 含 0.3 M：过电位：0.8M LiTFSI 相对 1.0M LiTFSI 变好（154 vs 230 mV）；0.8M LiTFSI 相对 1.0M LiTFSI 变好（424 vs 506 mV）；S8 活化率（Sact）：0.8M LiTFSI 相对 1.0M LiTFSI 变好（50 vs 41.7 %）；S8 利用率（Suti）：0.8M LiTFSI 相对 1.0M LiTFSI 变好（50 vs 40 %）；反应速率（CV，作者定性）：0.5M LiTFSI、0.2M LiTFSI 相对 1.0M LiTFSI 变好（作者定性）；0.5M LiTFSI、0.2M LiTFSI 相对 0.8M LiTFSI 变坏（作者定性）；CV 曲线（反应程度，作者定性）：0.8M LiTFSI/0.2M LiBr 相对 0.8M LiTFSI 差异小（作者定性）（未报告：首圈容量、寿命或保持率、库仑效率） ② Li‖S 扣式 CV 0.1 mV s−1（E/S 5）｜硫载量 4.25 mg cm-2（推定：S0027 中 E/S 5 对应的载量）；E/S 5（推定：与 0.05 mV s−1 CV 同组电池） μL mg⁻¹；锂厚 450 μm；倍率 CV 扫速 0.1 mV s−1；温度 室温（room temperature）；LiNO₃ 含 0.3 M：Tafel 斜率：0.8M LiTFSI 相对 1.0M LiTFSI 变好（238 vs 700 mV dec-1）；活化能（相对值）：0.8M LiTFSI 相对 1.0M LiTFSI 变好（作者定性）；0.8M LiTFSI/0.2M LiBr 相对 0.8M LiTFSI 变好（作者定性）；S8 活化率（Sact）：0.8M LiTFSI 相对 1.0M LiTFSI 变好（45 vs 32 %）；S8 利用率（Suti）：0.8M LiTFSI 相对 1.0M LiTFSI 变好（23 vs 13 %）；CV 还原峰电流（Pc2）：0.8M LiTFSI/0.2M LiBr 相对 0.8M LiTFSI 变好（4.86 vs 3.12 mA）（未报告：首圈容量、寿命或保持率、库仑效率、过电位） ③ Li‖S 扣式 CV 0.15 mV s−1（E/S 5）｜硫载量 4.25 mg cm-2（推定：S0027 中 E/S 5 对应的载量）；E/S 5（推定：与 0.05 mV s−1 CV 同组电池） μL mg⁻¹；锂厚 450 μm；倍率 CV 扫速 0.15 mV s−1；温度 室温（room temperature）；LiNO₃ 含 0.3 M：CV 还原峰电流（Pc1）：0.8M LiTFSI 相对 1.0M LiTFSI 变好（1.91 vs 1.21 mA）；反应速率（CV 还原峰个数，作者定性）：0.8M LiTFSI/0.2M LiBr 相对 0.8M LiTFSI 变好（作者定性）（未报告：首圈容量、寿命或保持率、库仑效率、过电位） ④ Li‖S 原位 Raman 电池 1 C 放电/充电｜硫载量 1.0 mg cm-2；倍率 1 C；LiNO₃ 含 0.3 M（推定：本篇电解液配方均含 0.3 M LiNO3）：指定圈容量：0.8M LiTFSI 相对 1.0M LiTFSI 变好（928 vs 746 mAh g-1）；过电位：0.8M LiTFSI 相对 1.0M LiTFSI 变好（作者定性）（未报告：首圈容量、库仑效率） ⑤ Li‖S 扣式倍率测试（E/S 10）｜硫载量 5.0 mg cm-2（正文 M0240；图 5a 图注写 4.61 mg cm…；E/S 10 μL mg⁻¹；锂厚 450 μm；倍率 0.05、0.1、0.2、0.5 C 阶梯；温度 室温（room temperature）；LiNO₃ 含 0.3 M：倍率容量：0.8M LiTFSI/0.2M LiBr、0.8M LiTFSI/0.2M LiBr、0.8M LiTFSI/0.2M LiBr、0.8M LiTFSI/0.2M LiBr 相对 1.0M LiTFSI 变好（作者定性）；过电位：0.8M LiTFSI/0.2M LiBr 相对 1.0M LiTFSI 变好（作者定性）（未报告：首圈容量、寿命或保持率、库仑效率） ⑥ Li‖S 扣式 0.5 C 循环（S 2.18 mg cm−2，E/S 10）｜硫载量 2.18 mg cm-2；E/S 10 μL mg⁻¹；锂厚 450 μm；倍率 0.5 C；温度 室温（room temperature）；LiNO₃ 含 0.3 M：指定圈容量：0.8M LiTFSI/0.2M LiBr 相对 1.0M LiTFSI 变好（作者定性）；寿命（循环圈数）：0.8M LiTFSI/0.2M LiBr 相对 1.0M LiTFSI 变好（作者定性）；过电位：0.8M LiTFSI/0.2M LiBr 相对 1.0M LiTFSI 变好（作者定性）（未报告：首圈容量、库仑效率） ⑦ Li‖S 扣式 0.2 C 循环（S 4.25 mg cm−2，E/S 5）｜硫载量 4.25 mg cm-2；E/S 5 μL mg⁻¹；锂厚 450 μm；倍率 0.2 C；温度 室温（room temperature）；LiNO₃ 含 0.3 M：指定圈容量：0.8M LiTFSI/0.2M LiBr 相对 1.0M LiTFSI 变好（1456 vs 1251 mAh g-1）；0.8M LiTFSI/0.2M LiBr 相对 1.0M LiTFSI 不判（仅图，未读）；首圈容量：0.8M LiTFSI/0.2M LiBr 相对 1.0M LiTFSI 变好（1104 vs 219 mAh g-1）（未报告：库仑效率、过电位） ⑧ Li‖S 扣式 0.1 C 循环（S 6.2 mg cm−2，E/S 3）｜硫载量 6.2 mg cm-2（S0027 写 6.21，结论 M0269 写 6.25…；E/S 3 μL mg⁻¹；锂厚 450 μm；倍率 0.1 C；温度 室温（room temperature）；LiNO₃ 含 0.3 M：首圈容量：0.8M LiTFSI/0.2M LiBr 相对 1.0M LiTFSI 变好（作者定性）；寿命（循环圈数）：0.8M LiTFSI/0.2M LiBr 相对 1.0M LiTFSI 不判（仅图，未读）（未报告：库仑效率、过电位） ⑨ Li‖S 软包 10.77 Ah 0.1 C（E/S 3）｜硫载量 4.6 mg cm-2（单面）；E/S 3 μL mg⁻¹；倍率 0.1 C；LiNO₃ 含 0.3 M（推定：本篇电解液配方均含 0.3 M LiNO3）：无 A/B 比较（只测了一个配方）（未报告：首圈容量、寿命或保持率、库仑效率、过电位） ⑩ Li‖Li 对称电池长循环｜LiNO₃ 含 0.3 M（推定：本篇电解液配方均含 0.3 M LiNO3）：无 A/B 比较（只测了一个配方） 机制： 弱溶剂化一侧的短板〔正极反应〕：0.8 M LiTFSI 相对 1.0 M：S8 溶解增加 → 正极硫还原反应速率提高 → CV 峰电位差减小、Sact/Suti 升高（M1）；0.8 M LiTFSI 相对 1.0 M：S8→Li2S8 活化能降低 37.24 kJ mol−1，作者归因于 S8 溶解加速反应（原句写 decreased amount of unpolarized ether，与 M0148 的 increased 相反）（M2）；0.15 mV s−1 时 0.8 M LiTFSI 第二还原峰不明显、Sact/Suti 很低，作者推测因 0.8 M 中 Li2Sx 量有限 → 引出加 LiBr（M5，推测）；1.0 M LiTFSI（未极化醚少）中因 S/Li2S 绝缘，走常规固–液–固路径，长程电子转移受限（M7）；0.8 M LiTFSI 中未极化醚增多、S8 溶解度提高 → 构建液–液–固反应路径，长程电子转移增强（M8）；原位 Raman：1 M LiTFSI 放电到 1.86 V 仍有 Li2Sx → 还原反应速率低、S 未完全还原（M9）；原位 Raman：0.8 M LiTFSI 在 1.91 V Li2Sx 峰完全消失 → 反应速率大幅提高、S 完全还原（同测试放电容量 928 vs 746）（M10）；提高 S8 溶解度（增加未极化醚）使固–液–固转为液–液–固路径、Li2S 由二维成膜变为三维生长，S8 利用率提高；与降盐浓度诱导连续成核的文献一致（M11，与他文一致）；S8 溶解度提高加快反应；LiBr 缔合离子对稳定 Li2Sx，在不牺牲 S8 溶解的前提下进一步加快反应（M13）；0.8 M LiTFSI/0.2 M LiBr 各倍率极化电压远低于 1 M LiTFSI → 反应速率大幅提高（M15）；1 M LiTFSI 在 0.5 C 第二放电平台消失 → 反应速率低（M16） 其他说法〔正极反应、负极锂〕：LiTFSI 降到 0.5、0.2 M 时反应速率提高幅度低于 0.8 M，作者归因于电导率变化（但所给电导率数值随浓度降低反而升高）（M3）；作者组前作：高硫载量、低 E/S 下 S↔Li2S 转化速率由第一步 S8→Li2S8 的 S8 活化控制（M4，转述）；1.0 M LiTFSI 的 Li2Sx 溶解度高于 0.8 M，作者推测因更多 Li⁺ 形成 Li3S6+ 阳离子或极化醚分子促进 Li2Sx 溶解（M6，推测）；LiTFSI 强极化 DOL 使其成为 S8 的不良溶剂，LiBr 只弱极化 DOL，DOL 仍是 S8 良溶剂（解释性质，不落到电池表现）（M12）；DFT：LiBr–DOL 溶剂化结构通过偶极作用稳定 Li2S4，确认 LiBr 对 Li2Sx 的稳定作用（不落到电池表现）（M14）；软包循环中容量下降，作者推测因低电解液量的苛刻条件下锂金属腐蚀（无对照）；无对照，B 填同一配方（M17，推测）；Li‖Li 对称电池可稳定循环，作者据此称 LiBr 对锂金属电极循环无明显影响（无不含 LiBr 的对照）；B 为作者隐含比较的不含 LiBr 配方，未实测（M18）；作者自写的例外：电池循环后锂金属电极有损伤（Figure S34，6 mg cm−2、E/S 3、0.1 C 五圈后），今后需更关注锂保护（M19） 作者主张：解耦（作者原意：同时调控 S8 与 Li2Sx 溶解度——降 LiTFSI 至 0.8 M 保 S8 溶解，加 0.2 M LiBr 缔合离子对稳定/提高 Li2Sx；不是 Li⁺ 侧/多硫化物侧的经典表述）；最优 0.8 M LiTFSI/0.2 M LiBr（DOL/DME 1:1，0.3 M LiNO3） | 0
P591 | 10.1002/advs.75377 | 【P591】对照：1M（A commercial electrolyte (1 m LiTFSI with 3 wt.% LiNO3 in DOL/DME, v:v = 1:1) wa…），常规醚基准（DOL/DME + LiTFSI + LiNO₃）：1M 为商用 1 m LiTFSI + 3 wt.% LiNO₃ DOL/DME；另以 0.2（0.2 m LiTFSI 空白）作添加剂的对照，Se0.01Te0.01（1 m LiTFSI + 2 wt.% LiNO₃ + 各 0.01 m 添加剂，取自前作）只在 Fig. S15 对比；梯度：LiTFSI 浓度（用量梯度） 0.2（0.2 m） / 1M（1 m）（溶剂化由强到弱）；梯度：有机硒/碲添加剂种类与配比（种类梯度，LiTFSI 0.2 m 固定，添加剂总量 0.2 m；0.2 为无添加剂空白） Se0.15Te0.05（0.15 m DPDSe + 0.05 m DPDTe） / 0.2（无添加剂） / 0.2Se（0.2 m DPDSe） / 0.2Te（0.2 m DPDTe）（溶剂化由强到弱）；另有：Se0.01Te0.01；尺子🧮：本版未算 性质：多硫化物溶解度：0.2 高于 1M（数值仅图 Fig. 1d）、1M 五种中最低（残渣浅黄色；随浓度降低溶解度显著升高）、0.2Se Li₂S₈、Li₂S₆ 相对稳定，Li₂S₄ 有下降趋势（数…、0.2Te Li₂S₈、Li₂S₆ 相对稳定，Li₂S₄ 下降更明显（数…、Se0.15Te0.05 Li₂S₄、Li₂S₆、Li₂S₈ 饱和溶液中均最高（数值仅…（低浓度（0.2 系列）高于 1M；添加剂系列中 Se0.15Te0.05 最高，Li₂S₄ 溶解度 …）；多硫化物溶解（UV-vis 280 nm 峰强）：0.2 低于 Se0.15Te0.05、1M 低于 Se0.15Te0.05、Se0.15Te0.05 280 nm 峰强显著高于其他四种、0.2Se 低于 Se0.15Te0.05、0.2Te 低于 Se0.15Te0.05（Se0.15Te0.05 最高；其余四种之间排序原文未写）；多硫化物溶剂化：0.2 作者推断：低浓度下自由溶剂分子增多，多硫化物溶剂化能力增强、1M 作者推断：盐浓度高、自由溶剂分子少，多硫化物溶剂化能力较弱、0.2Se Li₂S₈ 中出现 S₈⁻（187 cm-1）和 Se-S …、0.2Te Li₂S₈ 中出现 S₈²⁻（253 cm-1）和 Te-S…、Se0.15Te0.05 保留 0.2Se、0.2Te 两者的特征信号；Li₂S₄ 中…（低浓度较 1M 增强（作者推断，无直接测量）；添加剂与多硫化物形成 Se-S/Te-S 键，无高低排…）；Li⁺ 溶剂化：0.2 未报告、1M 未报告、0.2Se Se-Se 峰（213、313 cm-1）相对无盐 0.2S…、0.2Te C-Te-Te 带（172 cm-1）相对 0.2Te-N …、Se0.15Te0.05 Se-Se 与 C-Te-Te 信号均消失，1H NMR 显…（只有定性配位形式，无强弱排序；742 cm-1 Li⁺-TFSI⁻ 峰各配方间的变化原文未写）；离子电导率：0.2 低于 Se0.15Te0.05（数值仅图 Fig. 1g）、1M 11.82 mS cm-1、0.2Se 低于 Se0.15Te0.05（数值仅图 Fig. 1g）、0.2Te 低于 Se0.15Te0.05（数值仅图 Fig. 1g）、Se0.15Te0.05 3.58 mS cm-1（电阻率 275 Ω·cm）（1M 最高；0.2 m 系列中 Se0.15Te0.05 最高）；接触角（润湿性）：0.2 基准、1M 未报告、0.2Se 低于 0.2、0.2Te 高于 0.2（DPDTe 过量）、Se0.15Te0.05 低于 0.2；加 Li₂S₈ 后五者中最小（Se0.15Te0.05 最小，0.2Te 增大）；黏度：0.2 未报告、1M 未报告、0.2Se 未报告、0.2Te 未报告（作者文字称 DPDTe 过量显著提高黏度，未见实测）、Se0.15Te0.05 未报告；Li⁺ 扩散系数：0.2 低于 Se0.15Te0.05、1M 低于 Se0.15Te0.05、Se0.15Te0.05 CV Ip–v^0.5 斜率五者中最大；GITT 整体 lo…、0.2Se 低于 Se0.15Te0.05、0.2Te 低于 Se0.15Te0.05（Se0.15Te0.05 最高；其余四种排序原文未写）；多硫化物氧化还原动力学（Li₂S₈ 对称电池 CV）：0.2 电流响应较小、1M 两对氧化还原峰；峰间距较宽、Se0.15Te0.05 电流响应最高、峰间距最窄、0.2Se 峰电流明显高于 0.2；峰间距较宽、0.2Te 峰电流明显高于 0.2；峰间距较宽（Se0.15Te0.05 > 0.2Se、0.2Te > 0.2（峰电流））；离子迁移数：0.2 未报告、1M 未报告、0.2Se 未报告、0.2Te 未报告、Se0.15Te0.05 未报告 表现： ① Li‖S CR2016 扣式 0.5 C 循环（Fig. 5a–c，2.3 mg cm-2）｜硫载量 约 2.3 mg cm-2；E/S 约 7.7（原文按正极侧 20 µL 计；另在锂片上加 10 µL，每只共 30…；倍率 0.5 C；温度 室温（原文 room temperature）；LiNO₃ 含 3 wt.%：指定圈容量：Se0.15Te0.05 相对 1M 变好（作者定性）；Se0.15Te0.05 相对 0.2 变好（作者定性）；Se0.15Te0.05 相对 0.2Se 变好（作者定性）；Se0.15Te0.05 相对 0.2Te 变好（作者定性）；Se0.15Te0.05、0.2、0.2Se、0.2Te 相对 1M 不判（仅图，未读）；过电位：Se0.15Te0.05 相对 0.2Se 变坏（作者定性）；首圈容量：Se0.15Te0.05、0.2、0.2Se、0.2Te 相对 1M 不判（仅图，未读）（未报告：库仑效率） ② Li‖S CR2016 扣式 1 C 充放电（Fig. S12）｜硫载量 约 2.3 mg cm-2（推定，按常规电池）；E/S 约 7.7（推定，按常规电池） µL mg⁻¹；倍率 1 C；温度 室温（原文 room temperature）；LiNO₃ 含 3 wt.%：过电位：Se0.15Te0.05 相对 1M 变好（作者定性）；Se0.15Te0.05 相对 0.2 变好（作者定性）；Se0.15Te0.05 相对 0.2Se 变好（作者定性）；Se0.15Te0.05 相对 0.2Te 变好（作者定性）（未报告：首圈容量、寿命或保持率、库仑效率） ③ Li‖S CR2016 扣式倍率测试（Fig. 5d、5e）｜硫载量 约 2.3 mg cm-2（推定，按常规电池）；E/S 约 7.7（推定，按常规电池） µL mg⁻¹；倍率 多倍率阶梯（原文只写到最高 2 C、最后回到 0.5 C；完整倍率序列原文未写）；温度 室温（原文 room temperature）；LiNO₃ 含 3 wt.%：倍率容量：Se0.15Te0.05 相对 1M 变好（作者定性）；Se0.15Te0.05 相对 0.2 变好（作者定性）；Se0.15Te0.05 相对 0.2Se 变好（作者定性）；Se0.15Te0.05 相对 0.2Te 变好（作者定性）；0.2、0.2Se、0.2Te 相对 1M 不判（仅图，未读）（未报告：首圈容量、寿命或保持率、库仑效率、过电位） ④ Li‖S 扣式高载量 0.5 C 循环（Fig. 5f，仅 Se0.15Te0.05）｜硫载量 约 4.4 mg cm-2；E/S 4.1 µL mg⁻¹；倍率 0.5 C；温度 室温（原文 room temperature）；LiNO₃ 含 3 wt.%：无 A/B 比较（只测了一个配方）（未报告：首圈容量、寿命或保持率、库仑效率、过电位） ⑤ Li‖S 软包 0.5 C 循环（Fig. 5g，仅 Se0.15Te0.05）｜硫载量 2.7 mg cm-2；E/S 5.7 µL mg⁻¹；倍率 0.5 C；温度 室温（原文 room temperature）；LiNO₃ 含 3 wt.%：无 A/B 比较（只测了一个配方）（未报告：首圈容量、寿命或保持率、库仑效率、过电位） ⑥ Li‖S 扣式 0.5 C：Se0.15Te0.05 对 Se0.01Te0.01（Fig. S15a、S15c）｜硫载量 约 2.3 mg cm-2（推定，按常规电池）；E/S 约 7.7（推定，按常规电池） µL mg⁻¹；倍率 0.5 C；温度 室温（原文 room temperature）；LiNO₃ 条件不同：Se0.15Te0.05 含 3 wt.%，Se0.01Te0.01 …：首圈容量：Se0.15Te0.05 相对 Se0.01Te0.01 不判（1103 vs 745 mAh g-1）（条件不同）；保持率：Se0.15Te0.05 相对 Se0.01Te0.01 不判（作者定性）（条件不同）（未报告：库仑效率、过电位） ⑦ Li‖S 扣式倍率：Se0.15Te0.05 对 Se0.01Te0.01（Fig. S15b）｜硫载量 约 2.3 mg cm-2（推定，按常规电池）；E/S 约 7.7（推定，按常规电池） µL mg⁻¹；倍率 多倍率阶梯（倍率序列原文未写）；温度 室温（原文 room temperature）；LiNO₃ 条件不同：Se0.15Te0.05 含 3 wt.%，Se0.01Te0.01 …：倍率容量：Se0.15Te0.05 相对 Se0.01Te0.01 不判（作者定性）（条件不同）（未报告：首圈容量、寿命或保持率、库仑效率、过电位） ⑧ Li₂S 恒电位沉积测试（Fig. 4a–e）｜倍率 恒电位放电（电位与前置恒流放电条件原文未写）；温度 室温（原文 room temperature）；LiNO₃ 含 3 wt.%（各电解液配方自带）：Li₂S 沉积容量：0.2 相对 1M 变好（603.63 vs 395.46 mAh gs-1）；0.2Se 相对 1M 变好（669.56 vs 395.46 mAh gs-1）；0.2Te 相对 1M 变好（471.96 vs 395.46 mAh gs-1）；Se0.15Te0.05 相对 1M 变好（695.98 vs 395.46 mAh gs-1） ⑨ Li‖S 扣式 EIS（Fig. 3b）｜硫载量 约 2.3 mg cm-2（推定，按常规电池）；E/S 约 7.7（推定，按常规电池） µL mg⁻¹；倍率 不适用（EIS，0.01 Hz–100 kHz；电池状态/循环圈数原文未写）；温度 室温（原文 room temperature）；LiNO₃ 含 3 wt.%：阻抗：Se0.15Te0.05 相对 1M 变好（作者定性）；Se0.15Te0.05、Se0.15Te0.05 相对 0.2 变好（作者定性）；Se0.15Te0.05、Se0.15Te0.05 相对 0.2Se 变好（作者定性）；Se0.15Te0.05、Se0.15Te0.05 相对 0.2Te 变好（作者定性）；Se0.15Te0.05 相对 1M 变坏（作者定性）（未报告：首圈容量、寿命或保持率、库仑效率、过电位） 机制： 弱溶剂化一侧的短板〔正极反应〕：低浓度条件使更多硫参与反应：0.2 m 的 Se0.15Te0.05 首圈容量 1103 高于 1 m 的 Se0.01Te0.01（745），作者归因于低浓度（溶解度高）→ 溶剂化较弱（高浓度）一侧容量不足（M3）；降低浓度后 0.2 能溶解更多多硫化物，正极表面只沉积适量 Li₂S（1M 为不均匀块状沉积）→ Li₂S 沉积容量 0.2 高于 1M（M4）；（引言转述）低浓度电解液成本低、黏度低、副反应少、界面动力学好，并促进硫溶解、提高活性物质利用率（M5，转述） 其他说法〔多硫化物穿梭、正极反应、负极锂〕：降低锂盐浓度（1 m → 0.2 m）→ 自由溶剂分子增多 → 多硫化物溶剂化能力增强、溶解度显著升高（未落到电池表现）（M1）；低浓度下多硫化物溶解度高 → 活性物质可及性提高 → 体系离子电导率更高、多硫化物转化动力学增强（摘要，未落到具体测试）（M2）；Se、Te 与 Li⁺ 配位、重构溶剂化环境 → 促进多硫化物溶解（Fig. 1a 设计思路）（M6）；自发形成的 Se-Te 键提供双活性位点锚定多硫化物并催化其快速转化，作者称以此化解高溶解度与快动力学的权衡（M7）；DPDSe、DPDTe 可能对 Li⁺ 有溶剂化作用，因而在加入新溶质后仍保持高多硫化物溶解度（M8，推测）；DPDTe 过量时分子间作用和位阻使黏度显著升高 → 可用于 Li⁺ 溶剂化的自由溶剂减少 → 短链 Li₂S₄ 溶解度被抑制（黏度未实测）（M9）；SeTe 混合带来交换效应，可能产生 1+1>2 的溶剂化效应，使 Se0.15Te0.05 溶解度最高（M10，推测）；Se、Te 比 DOL 氧原子给电子能力强、原子半径大，可能更有效稳定引发聚合的 Li⁺，抑制 DOL 开环聚合（蒸干实验）（M11，推测）；1M 离子电导率（11.82 mS cm-1）远高于 0.2 m 低浓度体系，原因是锂盐浓度高（M12）；DPDSe、DPDTe 可能减弱 Li⁺ 周围的螯合、利于 Li⁺ 迁移 → Se0.15Te0.05 电导率高于 0.2、0.2Se、0.2Te（M13，推测）；适当比例的 DPDSe/DPDTe 降低接触角、充分覆盖电极表面和孔道 → 增大电极/电解液有效传质界面、提高传质速率（M14）；DPDSe 中 Se 优先与 Li⁺ 配位，使 Se-Se 键电子云偏移、键强减弱，促进接触离子对（CIP）形成（M15）；DPDTe 中 Te 原子半径大，与 Li⁺ 强配位使 C-Te-Te 键角畸变，促进阴阳离子聚集体（AGG）形成（M16）；DPDSe 与 DPDTe 混合后 Se-Se、Te-Te 键断裂、形成新的 Se-Te 键（DPDSe-Te）（M17）；Raman 显示 Se、Te 添加剂都能有效催化 Li₂S₈ 转化（出现 Se-S、Te-S 键和新的多硫离子峰）（M18）；0.2Te 在三种多硫化物体系中都有明显 C-Te-Te 带，说明 0.2 m DPDTe 过量 → 混合体系中应降低 DPDTe 比例（M19）；加硫粉的 Se0.15Te0.05 无新峰，说明添加剂对多硫化物转化的催化只在电化学驱动下发生（M20）；按比例混合避免添加剂过剩，双活性位点与各阶段多硫化物作用 → 增强对多硫化物的吸附、提高活性物质利用率、促进多硫化物间转化动力学（M21）；对称电池中 0.2 电流响应小、1M/0.2Se/0.2Te 峰间距宽，归因于电导率差和反应动力学慢（M22）；0.5 C 下 Se0.15Te0.05 表观极化略大于 0.2Se，作者解释为其可逆容量更高、反应更深入到后期 Li₂S₂/Li₂S 沉积和传质受限阶段（作者写的例外）（M23）；Se0.15Te0.05 的 Rct 更小 → DPDSe 与 DPDTe 更有效地增强多硫化物转化的电荷转移（M24）；Li‖S 电池 CV 中 Se0.15Te0.05 氧化/还原峰电流最强 → 促进硫、多硫化物、Li₂S₂/Li₂S 之间的快速可逆转化（M25）；Se、Te 双活性位点协同使多硫化物可控扩散 → 保证活性物质利用、增强 Li₂S 成核/活化/转化效率（GITT logD 整体较高）（M26）；Se0.15Te0.05 扩散系数在 60–70% 段略降，可能是 Se、Te 在催化中同时促进副反应、短时间内吸附大量多硫化物（作者写的例外）（M27，推测）；按最优比例加入 DPDSe 和 DPDTe，DPDSe-Te 双活性位点协同催化 → Li₂S 沉积容量和电流响应高于 0.2Se（M28）；Se0.15Te0.05 改善反应动力学、增强与多硫化物作用、提高硫利用率，利于高容量放电（Li₂S 沉积形貌与容量）（M29）；Se0.15Te0.05 有效催化 Li₂S 氧化（溶解后沉积层明显溶解、CNT 纤维重新可见）（M30）；Se0.15Te0.05 使更多多硫化物参与反应 → 硫利用率和容量提高，第 100 圈电压平台更稳定（M31）；低浓度下 DPDSe-Te 协同提高电催化活性 → 充放电反应提前发生，1 C 下极化电压差更小（原句 anode and cathode reactions 指阳极/阴极反应，非锂负极）（M32）；无硫电极对称电池中 Se0.15Te0.05 本身只贡献 70.4 mAh g-1，远低于电池容量 → 性能主要来自添加剂对多硫化物转化的协同催化，而非添加剂自身容量（M33）；Se0.15Te0.05 配比使 DPDSe、DPDTe 双活性位点协同催化最大化，是获得最佳动力学性能的关键比例（对 Se0.01Te0.01）（M34）；0.5 C 循环 100 圈后 1M 正极表面被大块沉积物覆盖堵塞，Se0.15Te0.05 正极 CNT 纤维仍清晰、钝化层明显减少 → 催化稳定性好、保持正极结构和活性表面（M35）；（转述）多硫化物在锂负极表面聚集和还原是锂负极腐蚀劣化的关键因素（M36，转述）；0.5 C 循环 100 圈后 Se0.15Te0.05 的锂负极较平整、损伤明显减轻，其他电池锂负极有裂纹和沟槽 → 添加剂高效催化多硫化物，显著减少多硫化物对锂负极的腐蚀（M37） 作者主张：其他（不属折中或解耦定义）：先把 LiTFSI 降到 0.2 m 以提高多硫化物溶解度和活性物质利用率，再加 DPDSe/DPDTe 协同添加剂催化转化，作者称以此化解“高溶解度与快动力学”的矛盾；最优配方 Se0.15Te0.05（0.15 m DPDSe + 0.05 m DPDTe）；作者自述：用低盐电解液 + Se/Te 添加剂兼顾高硫利用率与循环稳定性，并承认 Se0.15Te0.05 后期库仑效率下降，因此认为高载量下约 100 圈稳定循环已有意义；混合比例要降低 DPDTe：0.2 m DPDTe 过量、提高黏度并降低 Li₂S₄ 溶解度，按比例混合（0.15:0.05）避免未参与反应的添加剂过剩 | 0
P620 | 10.1016/j.electacta.2026.149154 | 【P620】对照：ELDD（The baseline electrolyte (denoted as ELDD) consisted of 1.0 M lithium bis(triflu…），不含 LiNO₃ 的自配对照：1.0 M LiTFSI 溶于 DME/DOL（1:1 v/v），配方原文未加 LiNO₃；梯度：溶剂种类（种类梯度，仅两档：DME/DOL → C14） ELDD（DME/DOL（1:1 v/v）） / ELC14（C14）（溶剂化由强到弱）；尺子🧮：本版未算 性质：Li⁺ 溶剂化：ELDD 较强（DME 配位 Li+ 后 IR 出现 1080、114…、ELC14 较弱（C14 配位时构象几乎不变、较难转为 cis 构象，作…（ELDD > ELC14）；多硫化物溶剂化：ELDD 较强（Li2Sx/DME 的 IR 中配位 DME 的 ~1…、ELC14 较弱（Li2Sx/C14 的 IR 谱几乎不随 Li2Sx …（ELDD > ELC14）；多硫化物离子化（S K-edge XANES 2470.3 eV 前边峰，作者归为 Li 缺陷）：ELDD 50% 与 100% DOD 出现，100% DOD 强于 …、ELC14 充放电全程未出现（ELDD 有、ELC14 无）；多硫化物溶解度：ELDD 高（Li2Sx/DME 为透明红棕色溶液）、ELC14 低（Li2Sx/C14 为黄色悬浊液，sparingly s…（ELDD > ELC14）；离子电导率：ELDD 1.277 S m−1、ELC14 0.111 S m−1（ELC14 比 ELDD 低一个数量级以上）；黏度：ELDD 较低、ELC14 较高（ELC14 高于 ELDD）；离子迁移数（tLi+）：ELDD 未报告（Table S1 未在文本中；原文另引 DME 体系…、ELC14 0.599；电解液密度：ELDD 较低、ELC14 较高（低于碳酸酯类与高浓电解液；C14 溶剂密度 1.16 …（ELC14 高于 ELDD） 表现： ① Li‖S 两电极半电池 0.1 C 恒流充放电循环（Fig. 2、Figure S3(a)）｜硫载量 1.15 mg cm-2；倍率 0.1 C；LiNO₃ 不含（ELDD、ELC14 配方原文只列 LiTFSI 与溶剂）：寿命（循环圈数）：ELC14 相对 ELDD 变好（作者定性）；库仑效率：ELC14 相对 ELDD 变好（作者定性）（未报告：首圈容量、过电位） ② Li‖S 首圈充放电 ex-situ 取样电池（Fig. 5–8：FE-SEM/EDX、XPS、S K-edge XANES）｜硫载量 1.15 mg cm-2；LiNO₃ 不含（ELDD、ELC14 配方原文只列 LiTFSI 与溶剂）：首圈容量：ELC14 相对 ELDD 变坏（1000 vs 1200 mAh g-1）；负极表面硫沉积（XPS GCIB 深度剖析）：ELC14 相对 ELDD 变好（作者定性）；正极硫保留（EDX S/C 峰强比）：ELC14 相对 ELDD 变好（作者定性）；充电末正极硫物种（XPS S 2p、S K-edge XANES）：ELC14 相对 ELDD 变好（作者定性）（未报告：寿命或保持率、库仑效率、过电位） 机制： 强溶剂化一侧的短板〔多硫化物穿梭、正极反应、负极锂〕：ELDD 首圈充电约 2.3 V 平台不终止，作者归因于充电生成的 Li2Sx 迁移到负极表面的穿梭效应 → T1 无法正常循环、库仑效率差（M1，与他文一致）；ELC14 充放电高度可逆 → 作者推断 Li2Sx 溶出被有效抑制（M2）；C14 与 Li+ 配位倾向低 → 推断 C14 受位阻或电子效应难与 Li2Sx 配位 → 阻止多硫化物溶出（解释 T1 中 ELC14 可逆、ELDD 穿梭）（M5，推测）；ELC14 正极充电末硫保留更多 → C14 抑制了充电后期长链 Li2Sx 的溶出（M18）；ELDD 充电至 2000 mAh g−1 后仍残留 Li2S/Li2Sx，作者归因于多硫化物持续迁移的穿梭效应阻止充电反应完成（M20）；ELC14 中穿梭被有效抑制，充电时活性硫高效回收（充电末谱接近 15% DOD）（M21）；ELDD 锂负极表面累积并向体相渗入大量来自多硫化物的硫，作者称是严重穿梭的直接证据（M22）；负极界面差异证明弱溶剂化 C14 将多硫化物限制在正极区，阻止其穿越并沉积到锂金属表面（M23）；结论：C14 因表面电荷离域与位阻抑制 Li2Sx 离子化和溶解，从而使 Li-S 电池稳定可逆运行（M27） 弱溶剂化一侧的短板〔正极反应〕：C14 对多硫化物的强热力学限域迫使氧化还原走缓慢的未溶解固相转化（弱溶剂化一侧的动力学短板）（M11）；ELC14 50 圈内的容量衰减可能来自未溶解中间体的动力学限制加持续少量副反应（M12，推测） 其他说法〔多硫化物穿梭、正极反应、电解液消耗〕：已有报道：溶剂分子与 Li2Sx 中 Li+ 配位引起离子化并溶出到电解液（引文转述）（M3，转述）；DME 以 tgt、tgg、tgg' 构象与 Li+ 配位，促进 Li2Sx 解离（接续上句引文的机理说明，本文未测这些构象）（M4，转述）；ELDD dQ/dV 还原峰宽且起伏 → 多硫化物溶出使电极附近多种中间态共存、电化学反应复杂重叠（M6）；ELC14 dQ/dV 峰更尖 → 弱溶剂化 C14 抑制多硫化物溶出，使反应以较均一的单一反应在特定电位进行（M7）；ELC14 离子电导率低一个数量级、黏度高，但倍率性能仍较好，作者归因于高 Li+ 迁移数 0.599（倍率测试只有 ELC14，无对照）（M8）；弱溶剂化 C14 体系的高 tLi+ 补偿了低离子电导率，使氧化还原反应均匀、在较大电流下保持电化学活性（M9）；作者自写的例外：ELC14 库仑效率约 106%（>100%），表明充电时仍有少量副反应，如残余穿梭或电解液氧化分解（M10，推测）；Li2Sx/DME 的 IR 变化表明 DME 醚氧与多硫化物中 Li+ 配位，促进其溶解（M13）；C14 缺乏与 Li2Sx 的配位，阻止多硫化物溶剂化及随后的溶解，与悬浊液目视结果一致（M14）；C14 对 Li2Sx 溶剂化能力低于 DME 的两个原因：-CF3 位阻使其难以采取 cis 构象；-CF3 吸电子使分子表面电荷离域（M15）；ELDD 正极在 50% DOD 出现约 50 nm 颗粒，EDX 富 S、O，作者认为是 LiTFSI 盐分解产物（M16）；ELC14 正极在 50% DOD 保持近原始形貌，表明其界面对电解液分解更稳定（M17）；ELDD 100% DOD 仍有未反应中间体，这种不完全转化可能是其容量（~1200 mAh g−1）低于理论值的原因（与理论值比，不与 ELC14 比）（M19，推测）；ELDD 中强配位的 DME 强烈溶剂化 Li+，被认为从正极固态 Li2S4 中抽出 Li+、形成 Li 空位（XANES 前边峰来源）（M24，推测）；C14 不能抽出 Li+ 形成空位，使多硫化物保持未溶解的固态（XANES 无前边峰）（M25）；PFY 中 Li2Sx/S8 峰比低于 TEY → C-S 颗粒体相仍有未反应硫，反应在表面更易进行，解释两者实际容量（ELDD 1200、ELC14 1000 mAh g−1）均低于理论值；作者未解释 ELC14 低于 ELDD 的原因（M26）；作者称抑制多硫化物溶出即消除持续电解液消耗的主因（本文在富液条件下测试，未测电解液消耗）（M28，推测） 作者主张：折中（作者称单分子内平衡）：在 DME 骨架末端只引入一个 -CF3 得到 C14，同时满足能溶解 1.0 M LiTFSI 的溶剂化能力、表面电荷离域以抑制多硫化物离子化、104 °C 沸点可真空注液；最优配方 ELC14；不依赖高盐浓度、以较低密度的弱溶剂化电解液抑制多硫化物溶出，作为走向高能量密度 Li-S 电池的概念性途径（未在贫液下验证）；推广主张：以电荷离域为目标设计氟化醚、抑制溶剂诱导的多硫化物离子化是通用的电解液设计策略 | 0
P624 | 10.1016/j.ensm.2026.105072 | 【P624】对照：Control（原文电池测试只写 control / without DMTMSA；SI 定义了 blank electrolyte 与 LiFSI electrolyte 两…），常规醚基准（DOL/DME + LiTFSI + LiNO₃）：原文称 control / without DMTMSA，未写是 blank electrolyte（1.0 M LiTFSI + 0.3 M LiNO3）还是 LiFSI electrolyte（0.5 M LiTFSI + 0.5 M LiFSI + 0.3 M LiNO3）；DMTMSA 电解液为 LiFSI electrolyte 的溶剂中加 10 vol% DMTMSA；梯度：DMTMSA 体积分数（用量梯度） Control（0%） / DMTMSA（10%） / DMTMSA20（20%）（溶剂化由强到弱）；另有：Blank、LiFSI、Control-noLiNO3、DMTMSA-noLiNO3、CP-Control、CP-DMTMSA、DMTFA10；尺子🧮：本版未算 性质：Li⁺ 溶剂化：Control 较强（DOL/DME 配位）、DMTMSA 减弱、DMTMSA20 进一步减弱（沿梯度减弱（DMTMSA 对 Li⁺ 溶剂化能力弱于 DOL、DME，并把 DOL/DME 推离 L…）；多硫化物溶解度（长链 Li2S8）：Control 较高（Li2S8 完全溶解）、DMTMSA 降低超过 50%（加 DMTMSA 后瓶底出现沉淀）（加 DMTMSA 降低）；多硫化物溶解度（短链 Li2S4）：Control 较低、DMTMSA 提高一个数量级（饱和溶液颜色更深）（加 DMTMSA 升高）；多硫化物溶剂化：Control DOL/DME（DME）与 Li2S8 作用较强、与 Li2…、DMTMSA 与 Li2S8 作用较弱、与 Li2S4 作用较强（Li2S…（长链 Li2S8 的溶剂化：加 DMTMSA 减弱；短链 Li2S4 的溶剂化：加 DMTMSA 增…）；Li2S 溶解度：Control 极低（DOL/DME）、DMTMSA 高（加 DMTMSA 升高）；离子电导率：Control 较高、DMTMSA 降低（作者称仍保持较高）（加 DMTMSA 降低）；锂离子迁移数：Control 较低、DMTMSA 升高（加 DMTMSA 升高）；Li2Sn 扩散系数（CV Randles–Sevcik 斜率）：Control 较低、DMTMSA 提高（第二还原段尤其明显）（加 DMTMSA 升高） 表现： ① Li‖S 扣式 −20 °C 0.05 C 长循环｜锂厚 450 μm（SI 通用说明）；倍率 0.05 C；温度 −20 °C；LiNO₃ 含 0.3 M：指定圈容量：DMTMSA 相对 Control 变好（700 vs 200 mAh g-1）；过电位：DMTMSA 相对 Control 变好（作者定性）（未报告：首圈容量、库仑效率） ② Li‖S 扣式 4 mg cm-2、E/S 5 长循环（DMTMSA 0.2 C / 对照 0.1 C）｜硫载量 4 mg cm-2；E/S 5 μL mg⁻¹；锂厚 450 μm（SI 通用说明）；倍率 DMTMSA 0.2 C；对照 0.1 C（条件不同，不判；图注写 0.2/0.…；温度 室温（SI 通用说明，未给数值）；LiNO₃ 含 0.3 M：首圈容量：DMTMSA 相对 Control 不判（1006.2 vs 775.5 mAh g-1）（条件不同）；指定圈容量：DMTMSA 相对 Control 不判（>843.5 vs 691.1 mAh g-1）（条件不同）（未报告：库仑效率、过电位） ③ Li‖S 扣式 倍率（仅 DMTMSA）｜锂厚 450 μm（SI 通用说明）；倍率 0.3、0.4、0.5 C 等多倍率；温度 室温（SI 通用说明，未给数值）；LiNO₃ 含 0.3 M：无 A/B 比较（只测了一个配方）（未报告：首圈容量、寿命或保持率、库仑效率、过电位） ④ 3 Ah 级 Li‖S 软包 0.05 C（仅 DMTMSA）｜硫载量 4 mg cm-2；E/S 3 mL g⁻¹；倍率 0.05 C；LiNO₃ 含 0.3 M：无 A/B 比较（只测了一个配方）（未报告：首圈容量、寿命或保持率、库仑效率、过电位） ⑤ Li‖S 扣式 无 LiNO3 穿梭电流｜锂厚 450 μm（SI 通用说明）；倍率 恒流充至 2.90 V 后逐级恒压放电至 2.60–2.20 V，取稳态电流；LiNO₃ 不含：穿梭电流：DMTMSA-noLiNO3 相对 Control-noLiNO3 变好（作者定性）（未报告：首圈容量、寿命或保持率、库仑效率、过电位） ⑥ Li‖S 扣式 无 LiNO3 恒流充放电｜锂厚 450 μm（SI 通用说明）；温度 室温（SI 通用说明，未给数值）；LiNO₃ 不含：充电完成情况（过充）：DMTMSA-noLiNO3 相对 Control-noLiNO3 变好（作者定性）；首圈容量：DMTMSA-noLiNO3 相对 Control-noLiNO3 变好（作者定性）（未报告：寿命或保持率、库仑效率、过电位） ⑦ Li‖S 扣式 循环后拆解（正极活性物质残留、锂负极质量损失）｜锂厚 450 μm（SI 通用说明）：正极活性物质残留量：DMTMSA 相对 Control 变好（作者定性）；锂负极质量损失率：DMTMSA 相对 Control 变好（作者定性）（未报告：首圈容量、寿命或保持率、库仑效率、过电位） ⑧ Li‖S 扣式 CV（0.4 mV/s，多扫速 0.1–0.4 mV/s）｜锂厚 450 μm（SI 通用说明）；倍率 扫速 0.4 mV/s（多扫速 0.1~0.4 mV s−1）；LiNO₃ 含 0.3 M：过电位：DMTMSA 相对 Control 变好（作者定性）；峰电流：DMTMSA 相对 Control 变好（作者定性）（未报告：首圈容量、寿命或保持率、库仑效率） ⑨ Li2S6 对称电池 CV（碳纸电极，50 mV/s）｜硫载量 不适用（电解液含相同浓度 Li2S6，浓度原文未写）；倍率 扫速 50 mV/s：响应电流：DMTMSA 相对 Control 变好（作者定性） ⑩ Li‖S 扣式 PITT 放电｜锂厚 450 μm（SI 通用说明）；倍率 PITT（参数未报告）；LiNO₃ 含 0.3 M：过电位：DMTMSA 相对 Control 变好（作者定性）；响应电流：DMTMSA 相对 Control 变好（作者定性）（未报告：首圈容量、寿命或保持率、库仑效率） ⑪ Li‖S 扣式 EIS/DRT（开路电压）｜锂厚 450 μm（SI 通用说明）；倍率 EIS 100 kHz–0.01 Hz，振幅 10 mV，开路电压；LiNO₃ 含 0.3 M：阻抗：DMTMSA、DMTMSA 相对 Control 变好（作者定性）；DMTMSA 相对 Control 变坏（作者定性）（未报告：首圈容量、寿命或保持率、库仑效率、过电位） ⑫ Li‖S 扣式 变温 EIS（35~60 °C）｜锂厚 450 μm（SI 通用说明）；倍率 EIS 100 kHz–0.01 Hz，振幅 10 mV；温度 35~60 °C 变温；LiNO₃ 含 0.3 M：SEI 离子传输活化能：DMTMSA 相对 Control 变好（43.6 vs 46.24 kJ/mol）；电荷转移活化能：DMTMSA 相对 Control 变好（40.49 vs 44.28 kJ/mol）（未报告：首圈容量、寿命或保持率、库仑效率、过电位） ⑬ Li‖S 扣式 GITT（15 min 脉冲 + 2 h 静置）｜锂厚 450 μm（SI 通用说明）；倍率 15 min 充/放电脉冲后静置 2 h（电流未报告）；LiNO₃ 含 0.3 M：过电位：DMTMSA、DMTMSA、DMTMSA 相对 Control 变好（作者定性）；DMTMSA 相对 Control 差异小（作者定性）（未报告：首圈容量、寿命或保持率、库仑效率） ⑭ Li‖碳纸 Li2S8 阴极液 恒压 Li2S 沉积｜硫载量 不适用（20 μL 阴极液，100 mmol/L Li2S8）；倍率 0.05 C 预放电至 2.07 V 后 2.02 V 恒压（SI）；图注写 2…；温度 25 °C；LiNO₃ 阴极液未写含 LiNO3；负极侧 10 μL blank electrolyte…：Li2S 沉积容量：CP-DMTMSA 相对 CP-Control 变好（345.3 vs 207.6 mAh g-1） ⑮ Li‖S 原位拉曼电池 0.5 C 放电｜硫载量 1.0 mg cm-2；倍率 0.5 C；LiNO₃ 含 0.3 M：放电容量：DMTMSA 相对 Control 变好（作者定性）；过电位：DMTMSA 相对 Control 变好（作者定性）（未报告：首圈容量、寿命或保持率、库仑效率） ⑯ Li‖Li 对称电池 1 mA cm-2 / 1 mAh cm-2（DMTMSA vs 酰胺类比溶剂）｜倍率 1 mA cm-2，1 mAh cm-2（第 30、60 h 切换 0.1、0.…：寿命（循环小时数）：DMTMSA 相对 DMTFA10 变好（>400 vs ≈200 h） ⑰ Li‖Cu 库仑效率循环：寿命（循环圈数）：DMTMSA 相对 Control 变好（>400 vs <100 圈）；库仑效率：DMTMSA 相对 Control 变好（作者定性） 机制： 强溶剂化一侧的短板〔多硫化物穿梭、正极反应、负极锂〕：长链 Li2Sn 溶解度降低抑制穿梭；溶解度提高的 Li2S4 内源介导加速还原，长链 Li2Sn 不易累积（对照因溶长链多而穿梭）（M6）；穿梭被抑制 → 活性物质损失减少、锂负极免受多硫化物腐蚀 → 长循环稳定（M8）；DMTMSA 电池负极表面硫含量显著更低 → 抑制 Li2Sn 穿梭、保护负极免受腐蚀（M10）；电导率虽降，但 DMTMSA 弱配位溶剂化结构提高锂离子迁移数、利于 Li⁺ 传输（M16）；溶剂化结构优化 → Li⁺ 去溶剂化更容易、形成富无机 SEI → 促进离子传输（M17）；梯度低端：DMTMSA 含量较低时未发挥最大效果（Figure S31 倍率对比）（M24） 弱溶剂化一侧的短板〔正极反应〕：DMTMSA 提高 Li2S4 溶解度，利于其内源氧化还原介导作用（对照 Li2S4 溶解低、介导弱）（M7）；DMTMSA 调控 Li2S4 溶解与分散，促进其作为内源氧化还原介体的反应活性 → 动力学改善（M13，与他文一致）；DMTMSA 组 Li2Sn 扩散系数提高（尤其第二还原段），佐证 Li2S4 溶解与分散增强（M14）；GITT：DOD 0.3 后 DMTMSA 极化显著低于对照，体现 Li2S4 溶解与分散增强及 Li2S 三维生长（M18）；对照中 Li2S 溶解度极低 → 原位沉积不迁移并阻碍后续 Li2S4 还原 → 二维沉积（M20）；作者自写的例外（梯度高端）：DMTMSA 过多时 Li2S8 溶解度过低，转化转向准固相（M25）；液相介导路径被过度抑制，对电池性能不利（因此存在适中最优浓度）（M26） 其他说法〔多硫化物穿梭、正极反应、电解液消耗、负极锂〕：通用说法：强溶剂化电解液分散短链多硫化物、改善动力学；弱溶剂化电解液把长链多硫化物限制在正极侧、防穿梭（M1，转述）；通用说法：固定溶剂化力无法匹配所有 Li2Sn——强溶剂化加剧穿梭，弱溶剂化加剧反应动力学迟缓（M2，转述）；作者概念：低电荷密度 Sn2−（长链）只轻微极化 DMTMSA → 弱离子–偶极作用、少溶；高电荷密度 Sn2−（短链）→ 强作用、高溶（M3，与他文一致）；DMTMSA 与 Li⁺ 作用弱于 DOL/DME，S8²⁻ 的增强不足以补偿 → Li2S8 溶解度与分散度降低（M4）；DMTMSA 与 Li⁺ 及 S4²⁻ 的偶极–离子作用显著增强 → Li2S4 溶解度与分散度提高（M5）；无 LiNO3 时 DMTMSA 电池首次放电平台延长 → Li2S8 利用率提高 → 容量显著增加（M9）；DMTMSA 与 TFSI⁻ LUMO 更低 → 在锂负极优先分解 → 形成稳定 SEI（M11）；对照 SEI 无机成分少、DOL/DME 分解产生的有机物多，不能阻止电解液分解（M12）；离子电导率下降导致欧姆电阻升高（M15）；DMTMSA 中 Li2S 三维沉积，避免正极活性位点被快速大面积覆盖 → 活化极化缓慢增加（M19）；DFT：DOL/DME 中 Li2S4 生成较难、Li2S2 自由能过低难转为 Li2S → 影响硫利用率并减慢充电氧化（M21）；原位拉曼：DMTMSA 电池 2.00 V 时 Li2Sx 几乎完全转化为 Li2S → 放电比容量更高（M22）；反应动力学增强使 DMTMSA 电池在 −20 °C 稳定循环（M23）；–CF3 强吸电子使 DMTMSA 氧原子电荷密度降低 → 难与 Li⁺ 配位，提高与锂金属负极的相容性（M27） 作者主张：解耦（作者称自适应溶剂化/静电力匹配）：用高极化溶剂 DMTMSA 同时降低长链 Li2Sn 溶解度、提高短链 Li2Sn 溶解度，兼顾抑制穿梭与动力学；最优配方 10 vol% DMTMSA（DOL/DME/DMTMSA 4.5:4.5:1）；折中：DMTMSA 含量存在适中最优值（低含量效果不足，过高则 Li2S8 溶解度过低、转向准固相转化）；作者称该策略同时解决穿梭与动力学迟缓问题 | 0
S05 | 10.1002/adma.202205284 | 【S05】对照：DOL/DME（1.0 M LiTFSI in DOL/DME (1:1, by vol.)（SI；正文写作 1.0 m LiTFSI）；苛刻条件扣电与 Li‖Cu/Li‖Li…），常规醚基准（DOL/DME + LiTFSI + LiNO₃）：苛刻条件扣电（T3–T5）及 Li‖Cu/Li‖Li（T6、T7）两组均含 2.0 wt% LiNO₃；温和条件扣电（T1、T2）两组均不含 LiNO₃（该部分相当于不含 LiNO₃ 的自配对照）；另有：HFE-EPSE；尺子🧮：本版未算 性质：多硫化物溶剂化（MD 溶剂分布）：DOL/DME 内层（shell 1）为 DME，距 S8²⁻ 中心 4.4…、HFE-EPSE 内层仍为 DME（4.4 Å），与 DOL/DME 相似；H…（多硫化物内层溶剂壳基本不变，外层加入 HFE（作者：HFE 只影响外层并包裹 S8²⁻ 与内层））；多硫化物溶剂化（拉曼）：DOL/DME 多硫化物（392、448、510 cm−1）、DME（845…、HFE-EPSE 上述信号与 DOL/DME 几乎重叠（内层溶剂壳不变（作者解读））；Li⁺ 溶剂化（含多硫化物溶液的 7Li NMR）：DOL/DME 7Li 化学位移 3.20 ppm、HFE-EPSE 7Li 化学位移 3.20 ppm（不变（作者：HFE 几乎不与 Li⁺ 作用，不改变多硫化物内层溶剂壳））；多硫化物溶解度：DOL/DME 未报告、HFE-EPSE 未报告（未测；作者称 HFE-EPSE 中仍有大量强溶剂化自由溶剂、多硫化物溶解度可保持（原句带引文 [27…）；溶剂还原稳定性（CV）：DOL/DME 所含溶剂单测：DME 还原电流起始 1.2 V、峰电流 0.…、HFE-EPSE 在 DOL、DME 之外另含 HFE：HFE 还原电流仅 0…（还原电流 DME > DOL > HFE）；离子电导率：DOL/DME 未报告、HFE-EPSE 未报告；黏度：DOL/DME 未报告、HFE-EPSE 未报告；离子迁移数：DOL/DME 未报告、HFE-EPSE 未报告 表现： ① Li‖S 扣式 温和条件 无 LiNO₃ 循环｜硫载量 1.3 mg cm−2；锂厚 600 μm；LiNO₃ 不含：首圈容量：HFE-EPSE 相对 DOL/DME 差异小（1001 vs 969 mAh g−1）；保持率：HFE-EPSE 相对 DOL/DME 变好（66 vs 62 %）；库仑效率：HFE-EPSE 相对 DOL/DME 变好（70.4 vs 56.2 %）；过电位：HFE-EPSE 相对 DOL/DME 差异小（作者定性） ② Li‖S 扣式 温和条件 无 LiNO₃ 穿梭电流测试（恒电位）｜硫载量 1.3 mg cm−2；锂厚 600 μm；倍率 恒流充电至 2.9 V 后逐级恒电位放电：2.90、2.60、2.45、2.43…；LiNO₃ 不含：穿梭电流：HFE-EPSE 相对 DOL/DME 变好（作者定性）（未报告：首圈容量、寿命或保持率、库仑效率、过电位） ③ Li‖S 扣式 苛刻条件 4.4 mg cm−2 0.1 C 长循环（含 40 圈后拆解分析）｜硫载量 4.4 mg cm−2；E/S 6.0 μL mgS−1；锂厚 50 μm；倍率 0.1 C；LiNO₃ 含 2.0 wt%：首圈容量：HFE-EPSE 相对 DOL/DME 差异小（914 vs 957 mAh g−1）；指定圈容量：HFE-EPSE 相对 DOL/DME 差异小（作者定性）；寿命（循环圈数）：HFE-EPSE 相对 DOL/DME 变好（135 vs 54 圈）；放电中值电压：HFE-EPSE 相对 DOL/DME 不判（>2.06 vs 2.0 V）；过电位：HFE-EPSE 相对 DOL/DME 差异小（作者定性）；HFE-EPSE 相对 DOL/DME 变好（作者定性）；残余活性锂：HFE-EPSE 相对 DOL/DME 变好（7.3 vs 6.1 mAh cm−2）；阻抗：HFE-EPSE 相对 DOL/DME 变好（15.3 vs 20.2 Ω）（未报告：库仑效率） ④ Li‖S 扣式 苛刻条件 6.6 mg cm−2 0.1 C 循环｜硫载量 6.6 mg cm−2；E/S 6.9 μL mgS−1；锂厚 50 μm；倍率 0.1 C；LiNO₃ 含 2.0 wt%：首圈容量：HFE-EPSE 相对 DOL/DME 差异小（1100 vs 1123 mAh g−1）；保持率：HFE-EPSE 相对 DOL/DME 不判（74 vs 52 %）；寿命（循环圈数）：HFE-EPSE 相对 DOL/DME 变好（作者定性）；过电位：HFE-EPSE 相对 DOL/DME 不判（作者定性）（未报告：库仑效率） ⑤ Li‖S 扣式 倍率测试（仅 HFE-EPSE）｜硫载量 4.1 mg cm−2；E/S 6.4 μL mgS−1；锂厚 50 μm；倍率 0.1、0.2、0.3、0.4、0.5 C 逐级；LiNO₃ 含（推定 2.0 wt%：原文称高载量正极 + 超薄锂扣电电解液加 LiNO3，…：无 A/B 比较（只测了一个配方）（未报告：首圈容量、寿命或保持率、库仑效率、过电位） ⑥ Li‖Cu 库仑效率｜硫载量 不适用（Li‖Cu）；锂厚 600 μm；倍率 1.0 mA cm−2，1.0 mAh cm−2；LiNO₃ 含 2 wt%：库仑效率：HFE-EPSE 相对 DOL/DME 变好（94.2 vs 87.4 %） ⑦ Li‖Li 对称电池｜硫载量 不适用（Li‖Li）；锂厚 50 μm；倍率 1.0 mA cm−2，1.0 mAh cm−2；LiNO₃ 含 2 wt%：过电位：HFE-EPSE 相对 DOL/DME 变好（13 vs 61 mV） ⑧ Li‖S 软包 2.4 Ah 级（仅 HFE-EPSE）｜硫载量 7.2 mg cm−2（每面）；E/S 3.5 g gS−1；锂厚 75 μm（每面）；倍率 0.05 C：无 A/B 比较（只测了一个配方）（未报告：首圈容量、寿命或保持率、库仑效率、过电位） 机制： 强溶剂化一侧的短板〔多硫化物穿梭、负极锂〕：（转述）实用条件下多硫化物在锂负极上持续的寄生反应导致锂负极快速衰减、寿命受限；降低多硫化物浓度是直接的抑制途径，少溶剂化电解液可大幅降低多硫化物溶解度（A、B 填全梯度仅为格式要求：原句泛指少溶剂化电解液，非本篇两配方比较）（M1，转述）；（转述本组前作）同一多硫化物浓度下，EPSE 中多硫化物与锂负极的反应动力学比常规醚电解液低——即不靠降低溶解度（A、B 填全梯度仅为格式要求：原句比较前作 EPSE 与常规醚电解液）（M4，转述）；HFE 只分布在多硫化物外层溶剂壳 → 预期减少多硫化物与锂负极的接触（M6，推测）；HFE-EPSE 库仑效率升高 → 多硫化物穿梭显著减少（M8）；常规电解液中 DOL、DME 不能包裹中心多硫化物 → 多硫化物在锂负极上发生严重副反应（M9）；HFE-EPSE 能有效包裹中心多硫化物 → 减少多硫化物的寄生反应（M10）；HFE-EPSE 放电中值电压更高更稳 → 电池内阻降低、死锂累积减轻（M11）；DOL/DME 极化增大 → 活性锂库存不足 → 寿命短且能量密度降低（M12）；循环 40 圈后 HFE-EPSE 中锂负极表面 S 含量在各溅射深度均低于 DOL/DME → 多硫化物寄生反应被抑制（M13）；HFE-EPSE 循环后阻抗更低 → 死锂累积减轻（原句附引文支持阻抗与死锂的关联）（M15，与他文一致）；DOL/DME 中锂沉积不均匀、有裂纹和枝晶 → 多硫化物与工作中的锂负极副反应严重（M16）；工作电池中 HFE-EPSE 抑制了多硫化物与锂负极的副反应（拆解分析的总结句）（M17） 弱溶剂化一侧的短板〔正极反应〕：（转述）少溶剂化电解液中多硫化物供应不足 → 硫氧化还原反应迟缓 → 失去高能量密度优势（A、B 填全梯度仅为格式要求：原句泛指少溶剂化电解液，非本篇两配方比较）（M2，转述） 其他说法〔正极反应、负极锂〕：（转述本组前作 EPSE 概念）多硫化物内层由强溶剂化溶剂组成，用于溶解多硫化物并促进硫氧化还原反应（A、B 填全梯度仅为格式要求：原句讲 EPSE 概念，非本篇两配方比较）（M3，转述）；HFE-EPSE 中仍有大量强溶剂化自由溶剂 → 多硫化物溶解度和正极正常转化可保持（原句带引文，本文未测溶解度）（M5，转述）；两种电解液充放电曲线几乎重叠 → 加 HFE 后正极多硫化物转化动力学仍令人满意（弱溶剂化一侧未见正极短板）（M7）；两种电解液中 SEI 的含 F（LiF、CF）和含 N（LiNxOy）物种相近（作者未进一步解释）（M14）；Li‖Cu、Li‖Li 中 HFE-EPSE 锂剥离/沉积均匀性提高（这两种电池不含多硫化物，作者未说明改善来源）（M18）；软包在 HFE-EPSE 中循环保持两个放电平台 → 固-液-固硫氧化还原反应得以保持（仅 HFE-EPSE，无对照）（A、B 填全梯度仅为格式要求：软包只有 HFE-EPSE，无对照）（M19）；HFE 还原稳定性高 → 包裹结构在反复循环中稳定保持（M20）；温和条件（低载量、厚锂，每圈只用 <4% 锂）掩盖锂负极问题、夸大负极保护策略的效果（A、B 填全梯度仅为格式要求：原句讲测试条件，非配方比较）（M21，转述）；更低的 N/P（6.6 mg cm−2 vs 4.4 mg cm−2 正极）对应更高的锂利用率 → 寄生反应更严重，可用来检验 HFE-EPSE 的效果（A、B 填全梯度仅为格式要求：原句比较两种测试条件，非配方比较）（M22） 作者主张：解耦（作者称 EPSE，多硫化物内外层分工）：内层保留强溶剂化溶剂（DME）以溶解多硫化物、维持硫转化，外层加入弱溶剂化 HFE 包裹多硫化物、抑制其与锂负极的副反应；Li⁺/多硫化物内层不变，并非'降低 Li⁺ 侧溶剂化'的解耦。最优（唯一）配方 HFE-EPSE：1.0 M LiTFSI in DOL/DME/HFE (2:2:1, by vol.)；外层溶剂的溶剂化能力越弱越好：HFE 因大位阻氟代烃链和吸电子 CF2 而溶剂化能力弱于前作的 DIPS、DIPE，作者称其为更优的外层溶剂（前作差异是推测出发点）；作者推测：HFE-EPSE 可与正极电催化等氧化还原促进剂兼容，以进一步提升转化动力学 | 0
S06 | 10.1021/acsami.2c10906 | 【S06】对照：DME9LiFSI（(DME)9LiFSI；实验部分：电解液按锂盐与溶剂摩尔比 1:9 至 1:1.6 配制），其他：DME/LiFSI 盐浓度梯度，以高 DN 的 (DME)9LiFSI 作比较端（作者未称对照）；LiNO₃ 全文未报告；无 DOL/DME 常规基准电池；梯度：DME:LiFSI 摩尔比（用量梯度；后两档另加 HFE 构成局部高浓） DME9LiFSI（DME:LiFSI 9:1，无 HFE） / DME3LiFSI-HFE（DME:LiFSI 3:1，加 HFE（体积比 2:1）） / DME1.6LiFSI-HFE（DME:LiFSI 1.6:1，加 HFE（体积比 2:1））（溶剂化由强到弱）；梯度：盐种类（种类梯度；DME:盐 1.6:1 + HFE） DME1.6LiTFSI-HFE（LiTFSI） / DME1.6LiFSI-HFE（LiFSI）（溶剂化由强到弱）；梯度：DME:LiFSI 摩尔比（用量梯度，无 HFE，仅性质测试） DME9LiFSI（9:1） / DME3LiFSI（3:1） / DME1.6LiFSI（1.6:1）（溶剂化由强到弱）；梯度：加 HFE（用量梯度：不加 → 加，仅性质测试） DME1.6LiFSI（不加 HFE） / DME1.6LiFSI-HFE（加 HFE（体积比 2:1））（溶剂化由强到弱）；另有：DME9LiTFSI、DME1.6LiTFSI、1M LiTFSI/DOL+DME、1M LiTFSI/DME、DME；尺子🧮：本版未算 性质：Li⁺ 溶剂化（Raman：DME 与 Li⁺ 配位/自由比例）：DME9LiFSI LiFSI 系列中配位 DME/自由 DME 比最低（自由 …、DME3LiFSI 1138 cm−1 自由 DME 峰消失，大部分 DME 与…、DME1.6LiFSI 谱图与 DME3LiFSI 相同，无法区分、DME1.6LiTFSI 仍有大量自由 DME（LiFSI 浓度升高，配位 DME/自由 DME 比快速升高；同比例下 LiTFSI 电解液自由 D…）；电解液整体溶剂化能力（作者自建 DN）：DME9LiFSI 18.3、DME3LiFSI-HFE 14.9、DME1.6LiFSI-HFE 13.9、DME 20（已知 DN，用于标定 λ = 10.1）、DME1.6LiFSI 15、DME1.6LiTFSI-HFE 15.9（LiFSI 浓度升高 DN 降低；加 HFE 再降低（15 → 13.9）；同浓度下 LiTFSI …）；多硫化物溶解度（Li2S8，蒸发法）：DME > 31.2 MS（31.2 MS 时析出物为 S8 而非 …（未做配方间比较（只测纯 DME））；多硫化物溶解（放电过程原位观察，定性）：DME9LiFSI Stage I 多硫化物显著溶解（金黄色）；Stage II…、DME3LiFSI-HFE Li2S8/Li2S6 溶解被抑制但仍明显（浅色，颜色持续到…、DME1.6LiFSI-HFE 全程透明；原位 Raman 无多硫化物信号、DME1.6LiTFSI-HFE 多硫化物大量溶解（Figure S17）、DME9LiTFSI Stage II 有类似团簇网络、1M LiTFSI/DOL+DME Stage II 有类似团簇网络（LiFSI 梯度中随 DN 降低而减少：DME9LiFSI > DME3LiFSI-HFE > DM…）；黏度（Li2S8/DME 溶液随多硫化物浓度）：DME 6.24 MS 时 4.3 mPa s；31.2 MS 时 …（多硫化物浓度升高，黏度从 6.24 到 31.2 MS 升高约 3 个数量级，62.4 MS 凝胶化）；离子电导率（Li2S8/DME 溶液随多硫化物浓度）：DME 6.24 MS 时 3.88 mS cm−1；62.4 MS…（多硫化物浓度升高，电导率降低）；高多硫化物浓度凝胶化（62.4 MS Li2S8，对应 E/S 0.5 µL mg−1）：DME 凝胶，弹性模量 66.35 MPa、黏性模量 20.29 M…、1M LiTFSI/DME 同样呈弹性体特征（Figure S9）（未做配方间排序）；S8 → Li2S8 还原峰电位（dQ/dV，作者用作溶剂化能力指标）：DME9LiFSI 2.29 V、DME3LiFSI-HFE 2.19 V、DME1.6LiFSI-HFE 2.16 V、DME1.6LiTFSI-HFE 2.22 V（溶剂化能力越高还原峰电位越高：DME9LiFSI > DME1.6LiTFSI-HFE > DME3…）；注液后正极表面 S8 颗粒：DME9LiFSI 大量白色 S8 晶粒（约 101 µm）、DME3LiFSI-HFE S8 颗粒尺寸和数量减少、DME1.6LiFSI-HFE S8 颗粒尺寸和数量减少、DME9LiTFSI 有类似白色颗粒、1M LiTFSI/DOL+DME 有类似白色颗粒（溶剂化能力降低，S8 颗粒减少）；未测：多硫化物溶剂化 表现： ① Li‖S 扣式 E/S 2 放电/充电（Figure 6d–g）｜硫载量 5 mg cm−2；E/S 2 µL mg⁻¹；锂厚 200 µm；温度 30 °C：首圈容量：DME1.6LiFSI-HFE 相对 DME9LiFSI 变好（1600 vs 300 mAh g−1）；过电位：DME1.6LiFSI-HFE 相对 DME9LiFSI 变好（作者定性）；穿梭（充电过程）：DME1.6LiFSI-HFE 相对 DME3LiFSI-HFE 变好（作者定性）（未报告：寿命或保持率、库仑效率） ② Li‖S 扣式贫液高载量放电（含 DME1.6LiTFSI-HFE，Figure S20a；条件推定同 T1）｜硫载量 5 mg cm−2（推定）；E/S 2（推定） µL mg⁻¹；锂厚 200 µm；温度 30 °C：首圈容量：DME1.6LiTFSI-HFE 相对 DME9LiFSI 变坏（作者定性）；DME1.6LiFSI-HFE 相对 DME1.6LiTFSI-HFE 变好（作者定性）（未报告：寿命或保持率、库仑效率、过电位） ③ Li‖S 扣式 E/S 1 放电/充电（Figure S19）｜硫载量 5 mg cm−2；E/S 1 µL mg⁻¹；锂厚 200 µm；温度 30 °C（实验部分；M0058 写 room temperature）：无 A/B 比较（只测了一个配方）（未报告：首圈容量、寿命或保持率、库仑效率、过电位） ④ Li‖S 扣式 E/S 5 倍率（Figure 6h、S21a）｜硫载量 5 mg cm−2；E/S 5 µL mg⁻¹；锂厚 200 µm；倍率 多倍率（原文只写到 0.5C）；温度 30 °C：无 A/B 比较（只测了一个配方）（未报告：首圈容量、寿命或保持率、库仑效率、过电位） ⑤ Li‖S 扣式 E/S 5、0.1C 循环（Figure S21b）｜硫载量 5 mg cm−2；E/S 5 µL mg⁻¹；锂厚 200 µm；倍率 0.1 C；温度 30 °C：无 A/B 比较（只测了一个配方）（未报告：首圈容量、寿命或保持率、库仑效率、过电位） ⑥ Li‖S 扣式 E/S 2 循环（Figure 6i）｜硫载量 5 mg cm−2；E/S 2 µL mg⁻¹；锂厚 200 µm；温度 30 °C：无 A/B 比较（只测了一个配方）（未报告：首圈容量、寿命或保持率、库仑效率、过电位） ⑦ Li‖S 软包 2.3 Ah，E/S 1 循环（Figure 7d、7e）｜硫载量 7 mg cm−2（单面）；E/S 1 µL mg⁻¹；锂厚 200 µm（每片，共 5 片；N/P 约 2，1× 锂过量）；倍率 0.1 C；温度 30 °C：无 A/B 比较（只测了一个配方）（未报告：首圈容量、寿命或保持率、库仑效率、过电位） 机制： 强溶剂化一侧的短板〔多硫化物穿梭、正极反应〕：高 DN 电解液在贫液下多硫化物浓度过高、电解液凝胶，Sα− 被卡住无法扩散到导电炭获取电子进行氧化还原 → 这是贫液高 DN 电池的典型失效模式（低硫利用率）（M2）；DME1.6LiFSI-HFE 无极化说明 DME9LiFSI 的极化增大与多硫化物溶解及随之的电解液凝胶密切相关 → T1 首圈容量 DME9LiFSI 低（M5）；全梯度示意：高溶解的 DME9LiFSI 严重凝胶；溶解降低的 DME3LiFSI-HFE 不凝胶但穿梭严重；溶解很少的 DME1.6LiFSI-HFE 既不凝胶也不穿梭（M6）；DME3LiFSI-HFE 中溶解的多硫化物造成严重正极到负极穿梭（充电过程可见）（M7，与他文一致）；DME3LiFSI-HFE 中溶解的多硫化物虽未达凝胶点，但使电解液不均匀，放电曲线异常（M8）；降低电解液溶剂化能力可推迟凝胶、有利于贫液下的硫利用率（全梯度）（M9）；LiTFSI 不能降低 DME 的溶剂化能力，多硫化物与 Li⁺ 溶剂化结构络合，贫液下不能实现高硫利用率（相对 LiFSI 版）（M11） 弱溶剂化一侧的短板〔正极反应〕：作者自写的例外：DME1.6LiTFSI-HFE（DN 15.9）硫利用率甚至低于 DME9LiFSI（DN 18.3），作者归因于电解液中严重的多硫化物网络（Figure S17 溶解大）；按 DN 排序是较弱者变坏（M10） 其他说法〔多硫化物穿梭、正极反应、电解液消耗、负极锂〕：引言通用说法：多硫化物溶解促进局部硫迁移、加快正极动力学，但同时引起正负极间的全局硫迁移，造成活性物质损失和穿梭（M1，转述）；作者推测：高 Li2Sn 浓度引发电解液凝胶、Sn2− 迁移率骤降，是贫液 Li-S 电池极化极高的原因（依据为 1 M LiTFSI/DME 不同 E/S 与 Li2S8/DME 溶液实验，不是配方比较）（M3，推测）；作者结论：贫液下电解液易凝胶，应为 Li-S 电池极化增大的原因（依据为 1 M LiTFSI/DME 在 E/S 2 与 5 下放电后正极 SEM/EDS/XPS 对比，属 E/S 比较）（M4）；DME3LiFSI-HFE 中颜色持续，溶解的 S8 2−/S6 2− 难以扩散回正极，作者推测与高浓电解液复杂溶剂化结构有关（毛细管电池观察，未落到电池表现）（M12，推测）；溶剂化能力降低使第一放电平台电压低于 DME9LiFSI（毛细管电池观察）（M13）；电解液对 S8 的溶剂化能增大反应总自由能变，按 Nernst 方程使 S8 还原电位升高 → 溶剂化越强 S8 还原峰越高（2.29/2.19/2.16 V）（M14，与他文一致）；按法拉第定律估算：多硫化物溶解度仅 0.1 MS 即可支撑 0.5C、0.5 MS 可支撑 2C 以上（E/S 1 下），即低溶解度不限制正极反应速率（计算，非电池实测）（M15）；DME1.6LiFSI-HFE 在 E/S 2 下只能正常工作 20 圈，作者推测为负极侧电解液耗尽（单一配方，无对比）（M16，推测）；贫液下负极消耗电解液导致严重容量衰减（作者按面容量与电解液量估算，单一配方）（M17）；软包失效后拆解：锂负极严重粉化、比表面增大，加剧电解液消耗（单一配方）（M18）；软包循环后负极生成大量孔隙、消耗大量电解液，增大锂负极侧极化导致电池失效（单一配方）（M19） 作者主张：单向降低溶剂化（不是折中也不是解耦）：把多硫化物溶解度压到 0.1–0.5 MS（作者称最优约 0.5 MS，足以支撑局部硫迁移且远离凝胶点）；高浓电解液的溶剂化能力必须压到足够低；最优配方 (DME)1.6LiFSI-HFE（DN 13.9）；用 S8 还原峰电位判溶剂化能力：贫液下电池可工作的还原电位上限约 2.16–2.19 V，超过则溶剂化过强、不能有效抑制多硫化物溶解；作者展望：寿命短板在锂负极的电解液消耗，需靠电解液优化或锂负极保护缓解 | 0
S09 | 10.1073/pnas.2301260120 | 【S09】对照：DDN（The conventional 1 M LiTFSI DOL/DME with 1wt% LiNO3 was used as the control elec…），其他：60 °C Li‖S 循环与贫液、软包、日历老化的对照为 DDN（1 M LiTFSI DOL/DME + 1 wt% LiNO3，常规醚基准）；室温 Li‖S、60 °C 首放和 Li‖Cu 的参照为不含 LiNO₃ 的 DD；梯度：溶剂种类：醚骨架氟化程度（种类梯度，单溶剂 + 1.2 M LiTFSI；DD 为 1 M LiTFSI DOL/DME，F6DEE 为饱和 <1.2 M） DD（DOL/DME（~1,100 mM [S]）） / DEE（DEE（~200 mM [S]）） / F3DEE（F3DEE（排序介于 DEE 与 F4DEE，原文未给数）） / F4DEE（F4DEE（140 mM [S]）） / F4DMB（F4DMB（70 mM [S]）） / F5DEE（F5DEE（<50 mM [S]）） / F6DEE（F6DEE（37 mM [S]））（溶剂化由强到弱）；尺子🧮：本版未算 性质：多硫化物溶解度：DD ~1,100 mM [S]（引自文献 10）、DEE ~200 mM [S]、F3DEE 未给数值（排序介于 DEE 与 F4DEE 之间）、F4DEE 140 mM [S]、F4DMB 70 mM [S]、F5DEE <50 mM [S]、F6DEE 37 mM [S]（DD > DEE > F3DEE > F4DEE > F4DMB > F5DEE > F6DEE（氟…）；多硫化物溶剂化：DD 未报告（文字未给）、DEE 未报告（文字未给）、F3DEE 最强（大团簇频率最低）、F4DEE 次之、F4DMB 再次、F5DEE 最弱（大团簇频率最高）、F6DEE 未报告（Li2S6 大团簇出现频率 F3DEE < F4DEE < F4DMB < F5DEE，即多硫化物溶…）；Li⁺ 溶剂化：DD 未报告（引言引文献称 DME 五元环螯合 Li⁺）、DEE 未报告、F3DEE 较强（作者设计说法）、F4DEE 较弱于 F3DEE、F4DMB 未报告、F5DEE 较弱于 F4DEE、F6DEE 最弱（LiTFSI 溶不到 1.2 M，poor solva…（DEE 骨架上氟原子越多溶剂化越弱（作者说法，本文未测））；离子电导率：DD 最高、DEE 第 2、F3DEE 第 3（≅ F4DEE）、F4DEE 第 3（≅ F3DEE）、F4DMB 第 6、F5DEE 第 5、F6DEE 最低（DD > DEE > F3DEE ≅ F4DEE > F5DEE > F4DMB > F6DEE）；S8 溶解度：DD 仅图（SI Fig. 17），未读、F4DMB 仅图（SI Fig. 17），未读 表现： ① Li‖S 扣式 室温 富液 E/S 15（0.05 C 首放 + 0.2 C 50 圈循环）｜硫载量 1.2–2.8 mg cm-2（S 含量 63 wt%）；E/S 15 µL mg⁻¹；倍率 0.2 C（首放数据为 0.05 C）；温度 RT（室温，未给具体数值）；LiNO₃ 不含（DD 与氟化醚电解液均不含）：首圈容量：F4DEE 相对 DD 变好（作者定性）；F4DEE 相对 DEE 变好（1160 vs 634 mAh g-1）；F5DEE 相对 F4DEE 变坏（441 vs 1160 mAh g-1）；DEE、F3DEE、F4DMB、F5DEE 相对 DD 不判（仅图，未读）；平均放电容量：F4DEE 相对 DD 变好（作者定性）；DEE、F3DEE、F4DMB、F5DEE 相对 DD 不判（仅图，未读）；保持率：F4DMB、F5DEE 相对 F3DEE 变好（作者定性）；F4DMB、F5DEE 相对 F4DEE 变好（作者定性）（未报告：库仑效率、过电位） ② Li‖S 扣式 60 °C 富液 E/S 15（0.05 C 首放 + 0.2 C 50 圈循环）｜硫载量 1.2–1.5 mg cm-2（S 含量 63%）；E/S 15 µL mg⁻¹；倍率 0.2 C（首放数据为 0.05 C）；温度 60 °C；LiNO₃ 仅对照 DDN 含 1 wt%；DD 与氟化醚电解液不含：首圈容量：F4DMB 相对 DD 变好（作者定性）；F6DEE 相对 DD 变坏（842 vs >1,200 mAh g-1）；F4DMB 相对 F6DEE 变好（1563 vs 842 mAh g-1）；DEE 相对 DD 不判（>1,200 vs >1,200 mAh g-1）；F4DMB、F6DEE 相对 DDN 不判（仅图，未读）；寿命（循环圈数）：DD、DEE 相对 F4DMB 变坏（作者定性）；平均放电容量：F4DMB 相对 DDN 变好（1050 vs 647 mAh g-1）；F5DEE 相对 DDN 差异小（679 vs 647 mAh g-1）；F5DEE 相对 F4DMB 变坏（679 vs 1050 mAh g-1）；F3DEE、F4DEE、F6DEE 相对 DDN 不判（仅图，未读）；库仑效率：F3DEE、F4DEE、F4DMB、F5DEE、F6DEE 相对 DDN 变好（作者定性）；过电位：F6DEE 相对 F4DMB 变坏（作者定性） ③ Li‖Cu Aurbach 库仑效率 60 °C｜硫载量 不适用（Li‖Cu）；倍率 0.5 mA cm-2，循环 1 mAh cm-2 × 10 圈（5 mAh c…；温度 60 °C；LiNO₃ 不含（DD 为 1 M LiTFSI DOL/DME）：库仑效率：DEE 相对 DD 变坏（95.43 vs 96.93 %）；F3DEE 相对 DD 变坏（90.83 vs 96.93 %）；F4DEE 相对 DD 变好（98.17 vs 96.93 %）；F4DMB 相对 DD 变好（98.21 vs 96.93 %）；F5DEE 相对 DD 变好（98.03 vs 96.93 %）；F6DEE 相对 DD 变好（97.08 vs 96.93 %） ④ Li‖Cu 沉积/剥离 60 °C，电解液预先饱和 LiPSs｜硫载量 不适用（Li‖Cu）；倍率 0.5 mA cm-2，1 mAh cm-2（推定，按方法部分 Li‖Cu 半电…；温度 60 °C；LiNO₃ 不含：库仑效率：F4DMB 相对 DD 变好（作者定性）；寿命（循环圈数）：F4DMB 相对 DD 变好（作者定性） ⑤ Li‖S 扣式 60 °C 贫液 E/S 5（S 含量 63%，0.2 C 50 圈）｜硫载量 1–2 mg cm-2（方法部分通用值，推定）；E/S 5 µL mg⁻¹；倍率 0.2 C；温度 60 °C；LiNO₃ 仅对照 DDN 含 1 wt%；F4DMB 不含：保持率：F4DMB 相对 DDN 变好（92.9 vs 75.3 %）；库仑效率：F4DMB 相对 DDN 变好（99.58 vs 92.07 %）；首圈容量：F4DMB 相对 DDN 不判（仅图，未读）（未报告：过电位） ⑥ Li‖S 扣式 60 °C 贫液 E/S 5 + 高 S 含量 67.5%（S@Ni/碳花，0.2 C 150 圈）｜E/S 5 µL mg⁻¹；倍率 0.2 C；温度 60 °C；LiNO₃ 仅对照 DDN 含 1 wt%；F4DMB 不含：寿命（循环圈数）：F4DMB 相对 DDN 变好（作者定性）；库仑效率：F4DMB 相对 DDN 变好（99.89 vs 70.6 %）；首圈容量：F4DMB 相对 DDN 不判（仅图，未读）（未报告：过电位） ⑦ Li‖S 扣式 高载量 5.3 mg cm-2、E/S 7、40 µm 锂（仅 F4DMB）｜硫载量 5.3 mg cm-2；E/S 7 µL mg⁻¹；锂厚 40 µm（约 8 mAh cm-2）；倍率 0.1 C（20 圈；首放 0.05 C）；温度 60 °C；LiNO₃ 不含：无 A/B 比较（只测了一个配方）（未报告：首圈容量、寿命或保持率、库仑效率、过电位） ⑧ Li‖S 软包 S 4 mg cm-2、40 µm 锂、0.05 C、60 °C｜硫载量 4 mg cm-2（约 6.7 mAh cm-2）；锂厚 40 µm（约 8 mAh cm-2）；倍率 0.05 C；温度 60 °C；LiNO₃ 仅对照 DDN 含 1 wt%；F4DMB 不含：指定圈容量：F4DMB 相对 DDN 变好（1175 vs 977.4 mAh g-1）；库仑效率：F4DMB 相对 DDN 变好（95.3 vs 87.7 %）（未报告：首圈容量、过电位） ⑨ Li‖S 日历老化：E/S 5，第 5 圈满电室温搁置 30 d｜E/S 5 µL mg⁻¹；倍率 0.1 C；温度 循环 60 °C，搁置 RT；LiNO₃ 仅对照 DDN 含 1 wt%；F4DMB 不含：容量变化（搁置 30 d）：F4DMB 相对 DDN 变好（6.0 vs -7.4 %）（未报告：首圈容量、寿命或保持率、库仑效率、过电位） ⑩ Li‖S 日历老化：E/S 15，满电室温搁置 30 d｜E/S 15 µL mg⁻¹；倍率 0.1 C（推定，同 E/S 5 日历老化协议）；温度 循环 60 °C，搁置 RT（推定）；LiNO₃ 仅对照 DDN 含 1 wt%；F4DMB 不含：容量变化（搁置 30 d）：F4DMB 相对 DDN 变好（4.3 vs -16 %）（未报告：首圈容量、寿命或保持率、库仑效率、过电位） ⑪ Li‖S 自放电：E/S 15，第 5 圈满电搁置 2 d、第 9 圈再搁置 7 d｜E/S 15 µL mg⁻¹；倍率 0.1 C；温度 循环 60 °C，搁置 RT；LiNO₃ 仅对照 DDN 含 1 wt%；F4DMB 不含：容量变化（搁置 2 d、7 d）：F4DMB 相对 DDN 变好（作者定性）（未报告：首圈容量、寿命或保持率、库仑效率、过电位） 机制： 强溶剂化一侧的短板〔多硫化物穿梭、电解液消耗、负极锂〕：常规 DOL/DME 中多硫化物溶解度高 → 扩散到负极与锂反应（穿梭）→ 容量快速衰减、库仑效率低、自放电严重（M1，转述）；超高/高溶解度电解液穿梭严重且对锂负极不稳定（M2，转述）；超高/高溶解度电解液（DMI、DOL/DME）性能受穿梭限制：容量衰减快、CE 低（M5，转述）；DEE（溶解度 ~200 mM [S]）首放仅 634、充电 2,001 mAh g−1 超理论值 → 严重穿梭（M9）；F4DMB、F5DEE 比 F3DEE、F4DEE 循环更稳，说明溶解度降低显著减少穿梭（M10）；60 °C 下 DD、DEE（≥200 mM [S]）首放高但因严重穿梭首放后充不到截止电压（M11）；溶解度降低抑制多硫化物生成、减少穿梭（第一平台电压降低、第二平台升高）——高溶解度一侧受穿梭限制（M12）；DDN 多硫化物溶解度高 → 穿梭显著 → 平均容量低（647 mAh g−1）（M14）；库仑效率随溶解度降低而升高，因穿梭被抑制（全梯度）（M16）；贫液下 DDN 多硫化物大量溶解、穿梭 → 50 圈内容量快速衰减、平均 CE 92.07%（M20）；得益于适中溶解度，F4DMB 在 67.5% S、贫液下稳定循环 150 圈、平均 CE 99.89%（M21）；DDN（溶解度高一个数量级）贫液高 S 下 30 圈内失效，源于充电时 Li⁺ 传导失效或内短路，通常由贫液下电解液消耗和/或黏度升高引起（M22，转述）；DDN 中 S/LiPSs 持续溶解、按浓度梯度迁移到负极并与锂反应（自放电机制示意）（M23）；这种穿梭导致上平台丢失、容量显著下降（M24，转述）；F4DMB 对 S 与 LiPSs 的溶解度都受控 → 抑制搁置期 S/LiPSs 溶解迁移 → 自放电减小（M25）；DDN 电池搁置 30 d 平均容量损失 7.4%，源于严重自放电（第一放电平台缩短）（M27） 弱溶剂化一侧的短板〔多硫化物穿梭、正极反应〕：降低多硫化物溶解度可减少穿梭导致的容量衰减，但多硫化物浓度低会牺牲 Li–S 转化动力学、放不出全部容量（M3，转述）；以往少溶剂化电解液溶解度 <50 mM [S] → Li–S 转化迟缓（需 ≥55 °C）、硫利用率低（M4，转述）；低/超低溶解度电解液受固-固 S–Li2S 转化的高电子/离子传递阻力限制 → 容量利用率低、寿命短（M6，转述）；溶解度低于阈值（F6DEE）时多硫化物供给不足 → 转化迟缓 → 过电位高、容量利用率低（与 M12 同一句，句子同时讲两侧）（M13）；F5DEE 溶解度低（<50 mM [S]）→ Li–S 转化迟缓 → 平均容量低（679 mAh g−1）（M15） 其他说法〔正极反应、负极锂〕：多硫化物溶解度与电解液对 Li⁺ 的溶剂化能力相关（M7，转述）；DME 以五元环螯合 Li⁺，增强多硫化物阴阳离子分离 → 多硫化物溶解度高（M8，转述）；适中溶解度增强 Li–S 动力学 → F4DMB 倍率性能好（无对照）（M17）；F3DEE 锂 CE 最低（90.83%），可能因溶剂本身反应活性高（M18，推测）；F4DMB 中锂沉积无枝晶、SEI 富含阴离子衍生 LiF/Li2O → 锂沉积/剥离效率高，有利于高 S 含量、贫液下稳定循环；DD 中锂枝晶、SEI 缺阴离子衍生物（M19）；F4DMB 搁置期形成少量 Li2S，促进后续放电 Li2S 成核 → 容量略有恢复（M26）；F4DMB 电池容量恢复 6.0%，因搁置期 Li2S 晶种促进后续 Li2S 成核（第二平台延长）（M28） 作者主张：折中：适中多硫化物溶解度（50–200 mM [S]）既保证足够多硫化物介导 S/Li2S 转化、又不致明显穿梭；在 37–1,100 mM [S] 范围内 50–200 mM 最好（作者假设 + 本文结论）；最优：室温 F4DEE（140 mM [S]），60 °C F4DMB（70 mM [S]），两者在减少穿梭与快速动力学之间取得平衡；性能归因于溶解度的精细调节；做法：单溶剂、单盐、常规浓度（1.2 M LiTFSI）+ 醚骨架选择性氟化调溶解度（S6MILE），不用高浓度或稀释剂；容量与溶解度呈非线性关系，与“溶解度越低越好”的既有观念相反 | 0
S10 | 10.1002/advs.202301006 | 【S10】对照：LiTFSI（0.8 m LiTFSI in the base electrolyte (0.2 m LiNO3 + 0.2 m LiTFSI in DOL/DME 1:1)…），常规醚基准（DOL/DME + LiTFSI + LiNO₃）：基础液 0.2 m LiTFSI + 0.2 m LiNO₃ 再加 0.8 m LiTFSI；单位为小写 m；梯度：盐阴离子种类（种类梯度：基础液中各加 0.8 m LiX） LiSCN（SCN⁻） / LiBr（Br⁻） / LiTFSI（TFSI⁻）（溶剂化由强到弱）；尺子🧮：本版未算 性质：Li⁺ 溶剂化：DME 配位数（MD）：LiSCN 0.21、LiBr 0.35、LiTFSI 1.73（LiTFSI 最高、LiBr 次之、LiSCN 最低（沿梯度 LiSCN→LiBr→LiTFSI 升…）；Li⁺ 溶剂化：阴离子配位数（MD）：LiSCN SCN⁻ 1.75、LiBr Br⁻ 1.88、LiTFSI TFSI⁻ 0.59（LiBr、LiSCN 远高于 LiTFSI）；多硫化物溶解度（UV-vis）：LiSCN 最高（400–800 nm 全范围吸光度最高）、LiBr S8²⁻、S6²⁻、S3•⁻ 吸光度高（与 LiSCN 同为…、LiTFSI 以 S4²⁻ 为主，S3•⁻ 不是主要物种（LiSCN 最高；LiBr、LiSCN 的 S8²⁻、S6²⁻、S3•⁻ 吸光度高于 LiTFSI）；多硫化物溶解度（Raman）：LiSCN 弱碱性（S8²⁻、S7²⁻、S3•⁻）与强碱性（S4²⁻、S…、LiBr 弱于 LiSCN、LiTFSI 弱于 LiSCN（LiSCN 最高）；Li2S 溶解度：LiSCN 10 mM、LiBr 8 mM、LiTFSI 4 mM（沿梯度（LiSCN→LiBr→LiTFSI）降低）；多硫化物溶剂化：SCN⁻ 与多硫化物阴离子直接作用：LiSCN 13C NMR 加 Li2S4 后 SCN⁻ 碳峰向低场移动…、LiBr 未报告、LiTFSI 未报告（只测 LiSCN：加多硫化物后 SCN⁻ 环境改变）；多硫化物物种分布：S4²⁻/S3•⁻ 吸光度比（UV-vis）：LiSCN 8.5、LiBr 8.0、LiTFSI 未报告（LiSCN 略高于 LiBr）；Li2S 沉积 tmax（计时电流法，钝化快慢）：LiSCN 735 s、LiBr 645 s、LiTFSI 228 s（LiSCN 最长、LiBr 次之、LiTFSI 最短）；Li2S 核横向生长速率 N0kg²（CA 拟合）：LiSCN 3.81×10−11 s−2、LiBr 5.06×10−11 s−2、LiTFSI 1.44×10−10 s−2（LiSCN 最低、LiBr 次之、LiTFSI 最高） 表现： ① Li‖S 扣式 0.05 C 首次放电（CNF/Li2S8 正极）｜硫载量 2 mgs cm−2；E/S 20 原文未写单位；倍率 0.05 C；LiNO₃ 含 0.2 m：首圈容量：LiSCN 相对 LiTFSI 变好（1636 vs 1290 mAh g-1）；LiBr 相对 LiTFSI 变好（1522 vs 1290 mAh g-1）；LiSCN 相对 LiBr 变好（1636 vs 1522 mAh g-1）（未报告：寿命或保持率、库仑效率、过电位） ② Li‖S 扣式 0.4 C 放电（CNF/Li2S8 正极）｜硫载量 2 mgs cm−2（推定，按 Fig. 2a 同组条件）；E/S 20（推定，按 Fig. 2a 同组条件） 原文未写单位；倍率 0.4 C；LiNO₃ 含 0.2 m：首圈容量：LiSCN 相对 LiTFSI 变好（1349 vs 895 mAh g-1）；LiBr 相对 LiTFSI 变好（977 vs 895 mAh g-1）；LiSCN 相对 LiBr 变好（1349 vs 977 mAh g-1）（未报告：寿命或保持率、库仑效率、过电位） ③ Li‖Li 对称电池 1 mA cm−2 / 1 mAh cm−2｜硫载量 不适用（Li‖Li）；E/S 不适用（电解液 20 μl）；锂厚 40 μm（M0108、M0219；M0218 另写 Li 箔 150 μm，原…；倍率 1 mA cm−2 / 1 mAh cm−2；LiNO₃ 含 0.2 m：寿命（累计循环容量）：LiBr 相对 LiTFSI 变坏（40 vs >110 mAh cm-2（累计））；LiSCN 相对 LiTFSI 变好（作者定性）；LiSCN 相对 LiBr 变好（作者定性）；阻抗：LiBr 相对 LiTFSI 变坏（作者定性）；LiSCN 相对 LiTFSI 变好（作者定性） ④ Li‖S 扣式 E/S 5、3 mgs cm−2、0.2 C/0.1 C 长循环｜硫载量 3 mgs cm−2；E/S 5 μl mg−1；倍率 0.2 C / 0.1 C（放/充）；LiNO₃ 含 0.2 m：首圈容量：LiSCN、LiBr 相对 LiTFSI 变好（作者定性）；LiSCN 相对 LiBr 变好（1365.8 vs 1264.5 mAh g-1）；寿命（循环圈数）：LiBr 相对 LiTFSI 变坏（21 vs ≥50 圈）；保持率：LiSCN 相对 LiTFSI 变好（作者定性）；LiSCN 相对 LiBr 变好（作者定性）（未报告：库仑效率、过电位） ⑤ Li‖S 扣式 E/S 8、3 mgs cm−2、0.3 C/0.2 C 长循环｜硫载量 3 mgs cm−2；E/S 8 μl mg−1；倍率 0.3 C / 0.2 C（放/充）；LiNO₃ 含 0.2 m：首圈容量：LiSCN 相对 LiBr 变好（≈1093 vs ≈860 mAh g-1）；LiSCN、LiBr 相对 LiTFSI 不判（仅图，未读）；寿命（循环圈数）：LiSCN 相对 LiTFSI 变好（作者定性）；LiSCN 相对 LiBr 变好（作者定性）；LiBr 相对 LiTFSI 不判（仅图，未读）（未报告：库仑效率、过电位） ⑥ Li‖S 扣式 E/S 10、3.8 mgs cm−2、0.4 C/0.2 C 长循环｜硫载量 3.8 mgs cm−2；E/S 10 μl mg−1；倍率 0.4 C / 0.2 C（放/充）；LiNO₃ 含 0.2 m：寿命（循环圈数）：LiSCN 相对 LiBr 变好（100 vs 67 圈）；LiBr 相对 LiTFSI 不判（仅图，未读）；首圈容量：LiSCN 相对 LiBr 变好（作者定性）；LiSCN 相对 LiTFSI 变好（作者定性）；LiBr 相对 LiTFSI 不判（仅图，未读）；保持率：LiSCN 相对 LiTFSI 变好（作者定性）；下平台/上平台容量比：LiSCN 相对 LiBr 变好（2.4 vs 2.11 无量纲）（未报告：库仑效率、过电位） ⑦ Li‖S 6 层叠片软包 E/S 4、0.09 C（仅 LiSCN）｜硫载量 3.17 mgs cm−2（图注；SI 写 3.2 mgs cm−2）；E/S 4 μl mg−1；锂厚 40 μm；倍率 0.09 C / 0.09 C；LiNO₃ 含 0.2 m：无 A/B 比较（只测了一个配方）（未报告：首圈容量、寿命或保持率、库仑效率、过电位） 机制： 强溶剂化一侧的短板〔正极反应、电解液消耗、负极锂〕：（引言转述）高 DN 的 Br⁻ 最能抑制正极钝化，但与锂金属的相容性不如低 DN 阴离子（M9，转述）；LiTFSI 中 Li⁺ 主要由 DME 配位 → DME 还原分解更显著（XPS 有机组分峰最大）（M11）；SCN⁻ 配位的 Li⁺ 溶剂化结构促成富 Li3N 的 SEI → 锂金属可逆性提高 → 对称电池与全电池循环更稳（M13） 弱溶剂化一侧的短板〔正极反应〕：SCN⁻ 强配位 Li⁺ 且与多硫化物直接作用 → 多硫化物溶解度升高 → 溶液介导的 3D Li2S 沉积增强（抑制正极钝化）→ 放电容量高于 LiTFSI（M1）；SCN⁻ 的 DN 低于 Br⁻，却更能延缓钝化 → 作者归于 SCN⁻ 的电子受体性促成 3D Li2S 形貌 → LiSCN 容量高于 LiBr（M2）；LiSCN 中软、硬碱性多硫化物溶解度升高 → 溶液相硫还原增强 → 正极钝化大幅延缓（M3）；SCN⁻ 稳定 S3²⁻ 等短链多硫化物 → 溶液中生成 S²⁻、提供溶液介导 Li2S 沉积的额外化学路径 → 3D Li2S 形貌增强（上平台容量超理论值的推测解释）（M4，推测）；LiTFSI 在 E/S 5、3 mgs cm−2 下硫利用率仅 53%，作者归于硫正极钝化（M5）；LiTFSI 自第 50 圈起下平台缩短、容量下降 → 作者判为正极钝化随循环加重（LiTFSI 的长循环衰减归于正极侧）（M6）；高放电电流（2.54 mA cm−2）下 LiTFSI 无下平台，作者归于严重正极钝化（M7）；倍率从 0.2 C/0.1 C 提到 0.3 C/0.2 C 时 LiSCN 容量降幅最小 → 作者认为印证 LiSCN 解决正极钝化（M8） 其他说法〔电解液消耗、负极锂〕：参与 Li⁺ 溶剂化层的分子在沉积时更易富集于锂表面、被还原分解的概率随之增大（三种电解液 SEI 差异的共同解释）（M10，推测）；Br⁻ 同样因进入溶剂化层而富集于锂界面，但不形成稳定、导离子的 SEI（M12，推测）；XPS 见 SCN⁻ 参与 SEI、Li3N 峰更强 → 作者提出高导离子的富 Li3N SEI 是 LiSCN 循环稳定性提高原因的一种设想（M14，推测）；阻抗、SEM、XPS 共同表明 SCN⁻ 参与 SEI 形成 → 锂沉积均匀 → 溶剂分解减少（M15）；LiBr 的 Rint、Rohm 随循环明显增大 → 电解液大量分解、分解产物在锂表面堆积（M16）；LiBr 的多孔锂沉积使电解液分解随循环加剧 → 形成高阻多孔层 → 极化骤增（M17）；LiBr 全电池第 21 圈短路，作者推测为枝晶锂生长与锂表面电解液过度分解所致（M18，推测）；E/S 从 5 提到 8 时 LiBr 循环稳定性提高三倍，作者归于锂可逆性差带来的问题被缓解（同一配方跨测试比较）（M19） 作者主张：单一盐阴离子同时作用两极：SCN⁻ 的 Janus 特性（N、S 给电子配位 Li⁺，C 受电子与多硫化物作用）既抑制正极钝化又形成富 Li3N SEI 稳定锂负极；最优 LiSCN（0.8 m LiSCN 加入 0.2 m LiTFSI + 0.2 m LiNO₃ 的 DOL/DME 1:1 基础液）；作者未用折中/解耦字样 | 0
S11 | 10.1002/anie.202309968 | 【S11】对照：HFE0（DOL/DME (1:1, by vol.)；1.0 M LiTFSI；2 wt.% LiNO3（without HFE，denoted strong）），常规醚基准（DOL/DME + LiTFSI + LiNO₃）：不含 HFE 的 DOL/DME（1:1）+ 1.0 M LiTFSI + 2 wt% LiNO₃；T1、T2 负极动力学测试中各配方均不含 LiNO₃；梯度：HFE 体积分数（用量梯度） HFE0（0%） / HFE10（10%） / HFE20（20%） / HFE30（30%）（溶剂化由强到弱）；另有：medium；尺子🧮：本版未算 性质：多硫化物溶解度：HFE0 4.3 M[S]、HFE10 2.9 M[S]、HFE20 2.6 M[S]、HFE30 1.8 M[S]（沿梯度降低）；多硫化物溶剂化能力（作者命名）：HFE0 strong、HFE10 mid-strong、HFE20 mid-weak、HFE30 weak（沿梯度减弱）；多硫化物溶剂化（S₈²⁻ 周围 8.0 Å 处 HFE/DME 数密度比）：HFE0 0、HFE10 0.12、HFE20 0.31、HFE30 0.69（沿梯度升高）；多硫化物溶剂化（S₈²⁻ 内层 / 外层配位数）：HFE0 内层 DME 配位数各档相同；外层 DME 配位数最高、无 …、HFE10 内层相同；外层 DME 配位数降低、HFE 配位数升高、HFE20 内层相同；外层 DME 配位数进一步降低、HFE 升高、HFE30 内层相同；外层 DME 配位数最低、HFE 配位数最高（内层不变；外层 DME 配位数沿梯度降低、HFE 配位数沿梯度升高（HFE 只出现在外层））；Li⁺ 溶剂化（7Li NMR 化学位移）：HFE0 相近、HFE10 相近、HFE20 相近、HFE30 相近（各档差异小） 表现： ① Li‖S 扣式 无 LiNO₃ 穿梭电流（恒压台阶）｜硫载量 1.3 mg cm-2；锂厚 600 μm；倍率 恒流充至 2.90 V（电流未报告）后逐级放至 2.40、2.39、2.38、2…；温度 室温（原文未给数值）；LiNO₃ 不含：穿梭电流：HFE10、HFE20、HFE30 相对 HFE0 变好（作者定性）（未报告：首圈容量、寿命或保持率、库仑效率、过电位） ② Li‖S 扣式 无 LiNO₃ 0.1 C 循环（库仑效率与 5 圈后负极分析）｜硫载量 1.3 mg cm-2；锂厚 600 μm；倍率 0.1 C；温度 室温（原文未给数值）；LiNO₃ 不含：库仑效率：HFE10 相对 HFE0 变好（45.4 vs 38.2 %）；HFE20 相对 HFE0 变好（67.1 vs 38.2 %）；HFE30 相对 HFE0 变好（81.8 vs 38.2 %）；SEI 中 S 含量（XPS）：HFE10 相对 HFE0 变好（2.79 vs 4.18 %）；HFE20 相对 HFE0 变好（1.74 vs 4.18 %）；HFE30 相对 HFE0 变好（1.41 vs 4.18 %）（未报告：首圈容量、寿命或保持率、过电位） ③ Li‖Li₂S₈ 电池 CV（0.5 mV s⁻¹）｜锂厚 600 μm；倍率 CV 扫速 0.5 mV s-1，1.70–2.80 V；LiNO₃ 含 2 wt%（推定：S0006 在上述含 LiNO₃ 电解液中配 Li₂S₈）：CV 还原峰 R1 电位：HFE10 相对 HFE0 差异小（2.01 vs 2.02 V）；HFE20 相对 HFE0 差异小（1.97 vs 2.02 V）；HFE30 相对 HFE0 变坏（1.78 vs 2.02 V）；CV 还原峰 R2 电位：HFE10 相对 HFE0 差异小（2.25 vs 2.3 V）；HFE20 相对 HFE0 变坏（2.18 vs 2.3 V）；HFE30 相对 HFE0 变坏（2.16 vs 2.3 V）；CV 氧化峰 O 电位：HFE10 相对 HFE0 差异小（2.47 vs 2.45 V）；HFE20 相对 HFE0 差异小（2.5 vs 2.45 V）；HFE30 相对 HFE0 差异小（2.53 vs 2.45 V）；CV 峰电流（R1）：HFE30 相对 HFE0 变坏（0.35 vs 0.75 mA cm-2）；CV 峰电流（R2）：HFE30 相对 HFE0 变坏（0.38 vs 1.5 mA cm-2） ④ Li₂S₆ 对称电池 EIS｜锂厚 不含锂电极；倍率 EIS，开路电压，振幅 10 mV，100 kHz–0.1 Hz；LiNO₃ 含 2 wt%（推定：S0006 在上述含 LiNO₃ 电解液中配 Li₂S₆）：阻抗：HFE10、HFE20、HFE30 相对 HFE0 变坏（作者定性） ⑤ Li‖Li₂S₈ 电池 Li₂S 恒电位成核（2.05 V）｜锂厚 600 μm（推定：S0023 写 The Li ¦ Li2S8 cells，即…；倍率 0.117 mA 恒流放电至 2.06 V，再 2.05 V 恒压；LiNO₃ 含 2 wt%（推定：S0006 在上述含 LiNO₃ 电解液中配 Li₂S₈）：Li₂S 沉积容量：HFE10 相对 HFE0 变坏（98 vs 161 mAh g-1）；HFE20 相对 HFE0 变坏（89 vs 161 mAh g-1）；HFE30 相对 HFE0 变坏（71 vs 161 mAh g-1） ⑥ Li‖S 扣式 0.1 C GITT 极化解耦｜硫载量 4.3 mg cm-2；E/S 6.1（推定：与全电池同为 35 μL 电解液、4.3 mg cm-2 正极，E…；锂厚 50 μm；倍率 0.1 C 脉冲（每步放电 10 min、静置 2 h），1.70–2.60 V；LiNO₃ 含 2 wt%（S0005 配方；GITT 部分未另写）：过电位：HFE30 相对 HFE0 变坏（223 vs 38 mV）；HFE30 相对 HFE0 变坏（81 vs 55 mV）；HFE10、HFE20、HFE30 相对 HFE0 变坏（作者定性）；欧姆极化：HFE10 相对 HFE0 变坏（3.5 vs 2.2 mV）；HFE20 相对 HFE0 变好（1.4 vs 2.2 mV）；HFE30 相对 HFE0 变坏（3.9 vs 2.2 mV）（未报告：首圈容量、寿命或保持率、库仑效率） ⑦ Li‖S 扣式 倍率（0.1–0.5 C）｜硫载量 4.3 mg cm-2；E/S 6.1 μL mg⁻¹；锂厚 50 μm；倍率 0.1、0.2、0.3、0.4、0.5 C 阶梯；LiNO₃ 含 2 wt%（S0005 配方；全电池部分未另写）：倍率容量：HFE30 相对 HFE0 变坏（956 vs 1040 mAh g-1）；HFE30 相对 HFE0 变坏（<243 vs 874 mAh g-1）；HFE10、HFE20 相对 HFE0 变坏（作者定性）；过电位：HFE10、HFE20 相对 HFE0 差异小（作者定性）；HFE30、HFE10、HFE20、HFE30 相对 HFE0 变坏（作者定性）（未报告：首圈容量、寿命或保持率、库仑效率） ⑧ Li‖S 扣式 0.1 C 长循环｜硫载量 4.3 mg cm-2；E/S 6.1 μL mg⁻¹；锂厚 50 μm；倍率 0.1 C；LiNO₃ 含 2 wt%（S0005 配方；全电池部分未另写）：首圈容量：HFE10 相对 HFE0 变坏（889 vs 1013 mAh g-1）；HFE20 相对 HFE0 变坏（887 vs 1013 mAh g-1）；HFE30 相对 HFE0 变坏（778 vs 1013 mAh g-1）；寿命（循环圈数）：HFE10、HFE20 相对 HFE0 变好（作者定性）；HFE30 相对 HFE0 不判（仅图，未读）；保持率：HFE10 相对 HFE0 不判（66.5 vs 63.7 %）；HFE20 相对 HFE0 不判（78.5 vs 63.7 %）；指定圈容量：HFE10、HFE20、HFE30 相对 HFE0 不判（仅图，未读）；库仑效率：HFE10 相对 HFE0 变好（65 vs 38 圈）；HFE20 相对 HFE0 变好（106 vs 38 圈）；HFE30 相对 HFE0 变好（作者定性）；过电位：HFE10、HFE20、HFE30 相对 HFE0 变坏（作者定性）；HFE10、HFE20 相对 HFE0 变好（作者定性） ⑨ Li‖S 软包 0.05 C 循环｜硫载量 7.4 mg cm-2（单面）；E/S 3.5 g gS⁻¹；锂厚 75 μm（单面）；倍率 0.05 C；LiNO₃ 含 2 wt%（S0005 配方；软包部分未另写）：寿命（循环圈数）：medium 相对 HFE0 变好（30 vs 19 圈）；HFE30 相对 HFE0 变坏（作者定性）；首圈容量：medium、HFE30 相对 HFE0 不判（仅图，未读）；指定圈容量：medium 相对 HFE0 不判（仅图，未读）（未报告：库仑效率、过电位） 机制： 强溶剂化一侧的短板〔多硫化物穿梭、正极反应、负极锂〕：多硫化物溶剂化能力减弱（HFE 增多）→ 多硫化物与锂的副反应减弱、负极动力学降低 → 无 LiNO₃ 电池穿梭电流逐级下降（M1）；多硫化物溶剂化能力减弱 → 多硫化物负极动力学（与锂反应）降低 → 无 LiNO₃ 电池首圈库仑效率升高（M2）；溶剂化能力减弱 → 5 圈后沉积锂更致密光滑（strong 疏松多孔、有枝晶）（M3）；SEI 中 S 含量随溶剂化能力减弱降低 → 多硫化物与锂的反应（负极动力学）受抑（M4）；弱溶剂化结构抑制多硫化物与锂的副反应 → 提高锂负极稳定性（M6）；strong 保持率低源于快负极动力学导致的锂与多硫化物严重副反应（M17）；mid-strong、mid-weak 第 40 圈第二放电平台稳定，归因于负极动力学受抑且正极动力学不受限（对比 strong 第二平台倾斜）（M19）；strong 第 40 圈大极化归因于快多硫化物负极动力学造成锂负极失效：有限锂库存快速耗尽、非活性锂累积（M20）；strong 软包第 20 圈第二平台倾斜且短，归因于快多硫化物负极动力学破坏锂负极（M23） 弱溶剂化一侧的短板〔正极反应〕：多硫化物溶剂化能力减弱 → CV 峰位移、电压极化增大、氧化还原动力学变慢（M7）；多硫化物溶剂化能力减弱 → Rct 增大 → 液–液转化动力学变慢（M8）；多硫化物溶剂化能力减弱 → Li₂S 沉积容量降低 → 液–固转化（Li₂S 沉积）受抑（M9）；溶剂化能力减弱 → 液–液与液–固转化的正极动力学都变慢（M10）；溶剂化能力减弱时浓差极化只轻微增加 → 传质限制较小（弱侧短板主要不是传质）（M11）；weak 的巨大活化极化出现在一二平台过渡区，可能源于 Li₂S 成核与沉积受阻（M12，推测）；活化极化占总极化比例从 strong 到 weak 大幅升高 → 活化极化增大是正极动力学迟缓的决定因素（M13）；强溶剂化结构促进正极动力学；弱溶剂化结构使正极动力学迟缓、相转化过程活化极化严重（M14）；weak 扣式电池 0.1 C 放电一二平台过渡区出现电压凹陷，归因于大的活化极化（M15）；倍率性能证明强溶剂化结构正极动力学快（strong 倍率最好，溶剂化减弱各倍率容量依次降低）（M16）；weak 首圈容量最低、30 圈后容量骤降，归因于正极动力学迟缓（M18）；weak 第 40 圈放电容量很低、无第二平台，归因于正极动力学迟缓带来的大极化（M21）；weak 软包第 2 圈只有一个短放电平台，归因于正极动力学受阻（M22） 其他说法〔多硫化物穿梭、正极反应、负极锂〕：HFE 不参与 SEI 形成（F 含量相近、HFE 还原稳定），电极动力学差异主要归因于溶剂化结构不同（排除稀释剂自身成膜）（M5）；（引言转述）正极动力学快 → 高容量与高保持率，慢 → 极化与容量快速衰减；溶解的多硫化物扩散到负极与锂反应，负极动力学快 → 副反应与锂库存耗尽；正负极动力学影响相互矛盾（M24，转述）；（引言转述）HCE、LHCE 等弱溶剂化电解液减少自由溶剂、抑制负极动力学、延长寿命，但正极动力学迟缓限制高能量密度（M25，转述）；各溶剂化结构平衡电压相近 → 热力学不变，差异来自动力学（作者自述的不变项）（M26）；欧姆电阻很低、欧姆极化变化可忽略（排除电导率因素）（M27） 作者主张：折中：适中溶剂化能力（medium solvating power）电解液得到的溶剂化结构平衡正极与负极动力学，提高循环性能；设计原则：降低多硫化物负极动力学而不严重损害正极动力学（引言，带引文）；扣式最优：HFE20（mid-weak），146 圈、保持率 78.5%，作者归因于正负极动力学平衡；软包：medium 溶剂化结构（原文未写对应哪一档 HFE 含量）寿命 30 圈、初始能量密度 338 Wh kg-1；作者称只有 medium 正负极动力学都适中，平衡策略被验证有效 | 0
S15 | 10.1016/j.ensm.2025.104502 | 【S15】对照：LiTFSI（mixed solvents of DME/DOL/DIPS (1:0.75:0.25, molar ratio) with 1.0 mol L−1 LiTFS…），其他：对照为同一弱溶剂化溶剂体系（DME/DOL/DIPS 1:0.75:0.25 摩尔比）+ 1.0 mol L−1 LiTFSI + 5.0 wt.% LiNO3，与 LiFSI 电解液只差主盐；全文无 DOL/DME 常规醚基准，也无强溶剂化对照；梯度：Li2S8 硫浓度（用量梯度） LiTFSI（0 M[S]） / Li2S8-1M[S]（1 M[S]） / Li2S8-2M[S]（2 M[S]） / Li2S8-4M[S]（4 M[S]） / Li2S8-6M[S]（6 M[S]）（溶剂化由强到弱）；另有：LiFSI；尺子🧮：本版未算 性质：Li⁺ 溶剂化：LiTFSI 未报告、LiFSI 未报告；多硫化物溶剂化：LiTFSI 未报告、LiFSI 未报告；多硫化物溶解度：LiTFSI 未报告、LiFSI 未报告；离子电导率：LiTFSI 未报告、LiFSI 未报告；黏度：LiTFSI 未报告、LiFSI 未报告；离子迁移数：LiTFSI 未报告、LiFSI 未报告；Li2S 成核阶段界面电荷转移活化能：Li2S8-2M[S] 150 kJ mol−1（反算：193 − 43）、Li2S8-4M[S] 未报告（仅 Fig. 2c Arrhenius 图）、Li2S8-6M[S] 193 kJ mol−1（随硫浓度升高而升高（2 → 6 M[S] 高 43 kJ mol−1；M0045 称约 29 %））；Li2S 成核尺寸（成核阶段）：Li2S8-2M[S] 184 nm（半球状）、Li2S8-4M[S] 未报告（仅 Fig. 3b / Figure S25；针状）、Li2S8-6M[S] 63 nm（针状）（随硫浓度升高而减小；形貌由半球状变为针状）；Li2S 沉积层厚度（放电结束）：Li2S8-2M[S] 262 nm、Li2S8-4M[S] 226 nm、Li2S8-6M[S] 187 nm（随硫浓度升高而减薄） 表现： ① Li‖S 扣式 GITT，E/S 12 µL mg−1（仅 LiTFSI 电解液）｜硫载量 4.0 mgS cm−2；E/S 12 µL mg⁻¹；锂厚 50 µm；倍率 GITT：0.1 C 恒流 6.0 min + 静置 60.0 min 交替；LiNO₃ 含 5.0 wt.%：无 A/B 比较（只测了一个配方）（未报告：首圈容量、寿命或保持率、库仑效率、过电位） ② Li‖S 扣式 GITT，E/S 8 µL mg−1（仅 LiTFSI 电解液）｜硫载量 4.0 mgS cm−2；E/S 8 µL mg⁻¹；锂厚 50 µm；倍率 GITT：0.1 C 恒流 6.0 min + 静置 60.0 min 交替；LiNO₃ 含 5.0 wt.%：无 A/B 比较（只测了一个配方）（未报告：首圈容量、寿命或保持率、库仑效率、过电位） ③ Li‖S 扣式 GITT，E/S 6 µL mg−1（仅 LiTFSI 电解液）｜硫载量 4.0 mgS cm−2；E/S 6 µL mg⁻¹；锂厚 50 µm；倍率 GITT：0.1 C 恒流 6.0 min + 静置 60.0 min 交替；LiNO₃ 含 5.0 wt.%：无 A/B 比较（只测了一个配方）（未报告：首圈容量、寿命或保持率、库仑效率、过电位） ④ Li‖S 扣式 GITT，E/S 5 µL mg−1（仅 LiTFSI 电解液）｜硫载量 4.0 mgS cm−2；E/S 5 µL mg⁻¹；锂厚 50 µm；倍率 GITT：0.1 C 恒流 6.0 min + 静置 60.0 min 交替；LiNO₃ 含 5.0 wt.%：无 A/B 比较（只测了一个配方）（未报告：首圈容量、寿命或保持率、库仑效率、过电位） ⑤ Li‖S 扣式 GITT，E/S 4.5 µL mg−1（仅 LiTFSI 电解液）｜硫载量 4.0 mgS cm−2；E/S 4.5 µL mg⁻¹；锂厚 50 µm；倍率 GITT：0.1 C 恒流 6.0 min + 静置 60.0 min 交替；LiNO₃ 含 5.0 wt.%：无 A/B 比较（只测了一个配方）（未报告：首圈容量、寿命或保持率、库仑效率、过电位） ⑥ Li‖Li 对称电池，0/1/4 M[S] 电解液，负极动力学极化｜硫载量 不适用（Li‖Li 对称电池）；锂厚 50 µm；倍率 0.72 mA cm−2，3.60 mAh cm−2（对应 Li‖S 扣式 0.…；LiNO₃ 含 5.0 wt.%（基础电解液）：过电位：Li2S8-1M[S]、Li2S8-4M[S] 相对 LiTFSI 不判（<16 vs <16 mV） ⑦ Li‖Li2S8 扣式（碳纸）恒电位放电，Li2S 沉积容量｜锂厚 600 µm；倍率 PITT：2.30、2.25、2.20、2.15 V 各 10.0 h，2.10…；LiNO₃ 含 5.0 wt.%（基础电解液）：沉积容量：Li2S8-4M[S] 相对 Li2S8-2M[S] 变坏（97 vs 124 mAh g−1）；Li2S8-6M[S] 相对 Li2S8-2M[S] 变坏（73 vs 124 mAh g−1） ⑧ Li‖S 扣式倍率测试，4.0 mgS cm−2，E/S 4.5 µL mg−1｜硫载量 4.0 mgS cm−2；E/S 4.5 µL mg⁻¹；锂厚 50 µm（原文：其余配置与前述弱溶剂化 Li‖S 电池相同）；倍率 0.1、0.2、0.3、0.2、0.1 C 各 3 圈（倍率测试），1.70–2…；LiNO₃ 含 5.0 wt.%：倍率容量：LiFSI 相对 LiTFSI 变好（980 vs 800 mAh g−1）；LiFSI 相对 LiTFSI 变好（作者定性）；最大可循环倍率：LiFSI 相对 LiTFSI 变好（0.3 vs 0.1 C）；中值电压：LiFSI 相对 LiTFSI 变好（作者定性）（未报告：首圈容量、寿命或保持率、库仑效率、过电位） ⑨ Li‖S 扣式长循环，4.0 mgS cm−2，E/S 5 µL mg−1，0.2 C｜硫载量 4.0 mgS cm−2；E/S 5 µL mg⁻¹；锂厚 50 µm（推定：按 1.2.3 节同组 Li‖S 电池配置）；倍率 0.2 C，1.70–2.60 V；LiNO₃ 含 5.0 wt.%：首圈容量：LiFSI 相对 LiTFSI 变好（作者定性）；寿命（循环圈数）：LiFSI 相对 LiTFSI 变好（作者定性）（未报告：库仑效率、过电位） ⑩ Li‖S 扣式高载量倍率 + 0.1 C 循环，7.0 mgS cm−2，E/S 5 µL mg−1｜硫载量 7.0 mgS cm−2；E/S 5 µL mg⁻¹；锂厚 50 µm（推定：按 1.2.3 节同组 Li‖S 电池配置）；倍率 0.1、0.15、0.2、0.25 C 各 3 圈，随后 0.1 C 循环，1.…；LiNO₃ 含 5.0 wt.%：最大可循环倍率：LiFSI 相对 LiTFSI 变好（0.25 vs 0.15 C）；寿命（循环圈数）：LiFSI 相对 LiTFSI 变好（15 vs 1 圈）；首圈容量：LiFSI 相对 LiTFSI 不判（仅图，未读）（未报告：库仑效率、过电位） ⑪ 3 Ah Li‖S 软包倍率测试，E/S 2.8 g g−1｜硫载量 7.8 mgS cm−2（单面）；E/S 2.8 gele gS⁻¹；锂厚 75 µm（单面，锂箔辊压在铜箔两面）；倍率 放电 0.05、0.08、0.1、0.15 C 各 2 圈，充电 0.025 C；LiNO₃ 含 5.0 wt.%：倍率容量：LiFSI 相对 LiTFSI 变好（作者定性）；LiFSI 相对 LiTFSI 变好（1099 vs <200 mAh g−1）；LiFSI 相对 LiTFSI 变好（1080 vs <200 mAh g−1）；LiFSI 相对 LiTFSI 变好（939 vs <200 mAh g−1）（未报告：首圈容量、寿命或保持率、库仑效率、过电位） ⑫ 5 Ah Li‖S 软包首圈放电，E/S 2.5 g g−1，0.05 C｜硫载量 7.9 mgS cm−2（单面）；E/S 2.5 gele gS⁻¹；锂厚 75 µm（单面）；倍率 0.05 C 放电（充电倍率未报告）；LiNO₃ 含 5.0 wt.%：首圈容量：LiFSI 相对 LiTFSI 变好（1150 vs 295 mAh g−1）（未报告：寿命或保持率、库仑效率、过电位） ⑬ 8 Ah Li‖S 软包循环，E/S 2.8 g g−1，0.025 C（仅 LiFSI）｜硫载量 7.5 mgS cm−2（单面）；E/S 2.8 gele gS⁻¹；锂厚 75 µm（单面）；倍率 0.025 C；LiNO₃ 含 5.0 wt.%：无 A/B 比较（只测了一个配方）（未报告：首圈容量、寿命或保持率、库仑效率、过电位） 机制： 强溶剂化一侧的短板〔多硫化物穿梭、正极反应、负极锂〕：（转述）弱溶剂化电解液可抑制穿梭、提高循环稳定性——强溶剂化一侧的短板是穿梭与循环稳定性（句子被脚注切断，挂 M0020 与 M0025）（本句是引言背景，不比较本篇配方；A、B 均填本篇弱溶剂化电解液 LiTFSI 只为满足格式）（M4，转述）；（转述）富液条件下 LiPS 被充分溶剂化，弱溶剂化电解液保护锂负极而不损害硫转化动力学——富液时弱侧无动力学短板，强侧短板在负极（本句是引言背景，不比较本篇配方；A、B 均填本篇弱溶剂化电解液 LiTFSI 只为满足格式）（M5，转述） 弱溶剂化一侧的短板〔正极反应、负极锂〕：（通用说法）弱溶剂化电解液抑制负极腐蚀、延长寿命，但贫液下正极容量严重衰减——弱溶剂化一侧的短板是贫液下的正极容量；同句也说强溶剂化一侧的短板是负极腐蚀。本篇无强溶剂化对照，此句未在本文直接比较（本句是引言背景，不比较本篇配方；A、B 均填本篇弱溶剂化电解液 LiTFSI 只为满足格式）（M1，转述）；（转述）低 DN 共溶剂使电解液溶剂化能力更低，贫液下硫转化动力学急剧变差、电池快速失效——弱溶剂化一侧的短板（本句是引言背景，不比较本篇配方；A、B 均填本篇弱溶剂化电解液 LiTFSI 只为满足格式）（M7，转述）；贫液下弱溶剂化 Li‖S 电池的主要问题是放电过程、尤其 Li2S 成核阶段的动力学迟缓（E/S 6 → 4.5 µL mg−1 时成核阶段极化急升，充电过程基本不受影响）（本句比较的是 E/S 或电解液用量，只涉及一个配方；A、B 均填 LiTFSI 只为满足格式）（M10）；Li‖Li 对称电池显示负极极化占比很小，贫液弱溶剂化 Li‖S 电池的高动力学极化来自正极动力学迟缓（本句比较的是 E/S 或电解液用量，只涉及一个配方；A、B 均填 LiTFSI 只为满足格式）（M11）；活化极化是主要动力学极化，正极界面电荷转移动力学是贫液弱溶剂化 Li‖S 电池的关键限制因素（本句比较的是 E/S 或电解液用量，只涉及一个配方；A、B 均填 LiTFSI 只为满足格式）（M13）；贫液下表面反应控制的 Li2S 成核与生长 → 导电表面快速覆盖、Li2S 沉积提前终止、浓差极化增大 → 弱溶剂化 Li‖S 电池放电容量衰减（M18）；结论：表面反应控制的 Li2S 沉积动力学是贫液弱溶剂化 Li‖S 电池放电容量衰减的根源（本句比较的是 E/S 或电解液用量，只涉及一个配方；A、B 均填 LiTFSI 只为满足格式）（M19） 其他说法〔多硫化物穿梭、正极反应、负极锂〕：（转述）溶解的多硫化物与锂金属反应、持续腐蚀锂负极，即穿梭效应（本句是引言背景，不比较本篇配方；A、B 均填本篇弱溶剂化电解液 LiTFSI 只为满足格式）（M2，转述）；（转述）多硫化物腐蚀锂负极不可逆消耗活性锂库存，并在锂表面生成低价硫物种，导致锂沉积不均、大量死锂（本句是引言背景，不比较本篇配方；A、B 均填本篇弱溶剂化电解液 LiTFSI 只为满足格式）（M3，转述）；（转述）贫液下多硫化物浓度高甚至饱和，硫转化动力学迟缓，放电容量、极化和倍率响应变差（本句是引言背景，不比较本篇配方；A、B 均填本篇弱溶剂化电解液 LiTFSI 只为满足格式）（M6，转述）；E/S 降低（12 → 4.5 µL mg−1）对弱溶剂化 Li‖S 电池的热力学电压影响很小，问题在动力学而非热力学（单一配方，条件梯度）（本句比较的是 E/S 或电解液用量，只涉及一个配方；A、B 均填 LiTFSI 只为满足格式）（M8）；例外：E/S 从 12 降到 6 µL mg−1 时 Li2S 成核阶段放电极化基本不变（约 100 mV），作者认为此富液范围内电解液足以支持正极反应顺利进行（本句比较的是 E/S 或电解液用量，只涉及一个配方；A、B 均填 LiTFSI 只为满足格式）（M9）；硫浓度升高使 Li2S 成核阶段界面电荷转移活化能升高，按 Arrhenius 关系反应速率常数在贫液下呈指数下降（M12）；硫浓度升高 → Li2S 成核反应速率降低 → 成核由扩散控制的三维半球状变为表面反应控制的二维针状（M14）；表面反应控制下只有少量多硫化物能被电化学还原，在导电表面形成小的 Li2S 核，稳定小核需要更大的动力学极化（M15）；高硫浓度下表面反应控制程度更高、Li2S 二维沉积，沉积层变薄（M16）；沉积层越薄，绝缘 Li2S 越快覆盖导电表面、阻断后续反应（作者随后以恒电位放电验证：沉积容量随硫浓度升高而降低）（M17）；（转述）锂盐阴离子可与多硫化物配位，预期能加速贫液弱溶剂化电解液中的硫转化动力学——作者据此设计 LiFSI 电解液（M20，转述）；LiFSI 电解液加速贫液弱溶剂化电池的界面电荷转移动力学（依据 E/S 4.5 倍率测试与中值电压）。侧别记其他：起点为主盐换成 LiFSI，本文未测、也未说两电解液哪个 LiPS 溶剂化更强（M21）；LiTFSI 电解液在高电流密度下不能保证硫转化动力学顺畅，0.2 C 下电池立即失效（M22）；3 Ah 软包中 LiTFSI 在 0.05 C 快速失效、更高倍率容量 <200 mAh g−1，作者归因于动力学迟缓；5 Ah 软包 LiFSI 首圈容量比 LiTFSI 高 855 mAh g−1（M23）；LiFSI 电解液加速贫液弱溶剂化电池的硫转化动力学，作者称由此兼得高能量密度和长循环寿命（长循环只有 LiFSI 单侧数据，LiTFSI 均很快失效）（M24）；溶剂化结构调控（LiFSI 电解液）加速 Li2S 沉积动力学、提升电池性能。侧别记其他：本文未测、也未说两电解液哪个 LiPS 溶剂化更强（M25） 作者主张：作者主张：贫液弱溶剂化 Li‖S 电池的主要限制是 Li2S 成核阶段正极界面电荷转移（表面反应控制的 Li2S 沉积），应通过调控 LiPS 溶剂化结构加速硫转化动力学；做法是保留 DIPS 弱溶剂化溶剂体系、把主盐大部分换成 LiFSI（盐阴离子与 LiPS 配位）。作者未用“折中/解耦”二词；不属适中溶剂化（折中），做法为溶剂不变、在多硫化物侧用阴离子补偿动力学，AI 判断更接近解耦；最优配方：LiFSI 电解液 = DME/DOL/DIPS（1:0.75:0.25 摩尔比）+ 0.8 mol L−1 LiFSI + 0.2 mol L−1 LiTFSI + 5.0 wt.% LiNO3；E/S 5 µL mg−1、0.2 C 下 984 mAh g−1、50 圈 | 0
S16 | 10.1002/anie.202415053 | 【S16】对照：DD（0.5 M LiTFSI and 0.8 M LiNO3 in the DOL/DME mixed solvent (1:1, v/v, denoted as …），常规醚基准（DOL/DME + LiTFSI + LiNO₃）：DD = 0.5 M LiTFSI + 0.8 M LiNO3，DOL/DME 1:1 v/v（LiNO3 用量偏高、LiTFSI 偏低）；高 DN 共溶剂按 8 vol% 加入 DD；梯度：HMPA 体积分数（用量梯度，基础电解液 DD：0.5 M LiTFSI + 0.8 M LiNO3） DD_HMPA-20%（20%） / DD_HMPA-15%（15%） / DD_HMPA-12%（12%） / DD_HMPA-10%（10%） / DD_HMPA（8%） / DD_HMPA-5%（5%） / DD_HMPA-4%（4%） / DD_HMPA-2%（2%） / DD（0%）（溶剂化由强到弱）；梯度：HMPA 体积分数（用量梯度，图 S19 另一套溶质：1 M LiTFSI + 0.4 M LiNO3） HMPA-10%_1M（10%） / HMPA-8%_1M（8%） / HMPA-6%_1M（6%）（溶剂化由强到弱）；梯度：高 DN 共溶剂种类（种类梯度，均为 8 vol% 加入 DD） DD_HMPA（HMPA） / DD_DMSO（DMSO） / DD_DMF（DMF） / DD_TPPO（TPPO） / DD（无共溶剂）（溶剂化由强到弱）；尺子🧮：本版未算 性质：Li⁺ 溶剂化（7Li NMR）：DD_HMPA 向低场移动更多、DD_HMPA-2% 相对 DD 向低场移动、DD 基准（随 HMPA 体积比 2%→8% 逐渐向低场移动，表示 HMPA 参与 Li⁺ 溶剂化）；Li⁺ 溶剂化（Raman）：DD_HMPA-20% DME C–O–C 移回低波数，更多 HMPA 取代 DME…、DD_HMPA-10% 同上、DD_HMPA-5% HMPA N–P–N 相对纯溶剂移向高波数、DD DME C–O–C 加盐后 845 → 870 cm-1（参…（HMPA 增加时 N–P–N 由 629 移到 643 cm-1；到 20% 时 HMPA 取代部分…）；Li⁺ 溶剂化结构（AIMD）：DD_HMPA 第一溶剂化层约 0.5 个 HMPA O + 约 2.5 个…、DD 第一溶剂化层约 4.5 个溶剂 O（89% DME、11% …（加 HMPA 后 HMPA 进入并限域于第一溶剂化层，TFSI⁻ 参与增多）；溶剂–溶剂相互作用（1H NMR）：DD_HMPA 1H 约 3.0 ppm 相对纯 HMPA 向低场移动（HM…、DD_TPPO 向低场移动（氢键）、DD_DMF 向高场移动、DD_DMSO 向高场移动（磷酰胺类（HMPA、TPPO）与 DME/DOL 形成氢键；DMF、DMSO 相反）；多硫化物物种（[S3]•⁻ 自由基，随 HMPA 比例）：DD_HMPA 最深，617 nm [S3]•⁻ 峰明显、DD_HMPA-4% 更深、DD_HMPA-2% 蓝色、DD 黄色，以未解离 Sx²⁻ 为主，无 [S3]•⁻（随 HMPA 体积分数增加溶液变蓝变深，[S3]•⁻ 增多）；[S3]•⁻ 自由基稳定性（静置）：DD_HMPA 1 h 较高；24 h 仍最高、仍呈蓝色、DD 低于所有含高 DN 共溶剂者、DD_DMSO 1 h 较高；24 h 几乎消失、DD_TPPO 1 h 较低；24 h 几乎消失、DD_DMF 1 h 较低；24 h 几乎消失（刚溶解时各高 DN 溶剂自由基浓度相近；24 h 后 DD_HMPA 保留最多）；放电过程中 [S3]•⁻（原位）：DD_HMPA 放电中生成更多 [S3]•⁻，第 II 阶段浓度长时间保持、DD 未检测到自由基（DD_HMPA 多于 DD）；多硫化物溶剂化：DD_HMPA 未报告、DD 未报告；多硫化物溶解度：DD_HMPA 未报告、DD 未报告；Li2S 成核/生长速率（Ak2）：DD_HMPA 适中、DD 约为高 DN 共溶剂电解液的 5–6 倍、DD_DMSO 几乎为零（DD 最快，DD_HMPA 适中，DD_DMSO 最慢）；Li2S 沉积模式：DD_HMPA 3DP 与 3DI 混合，小颗粒、DD 2DI 与 3DP 混合，平整 Li2S 层、DD_DMF 接近 3DI，大 Li2S 岛、DD_TPPO 接近 3DI，大 Li2S 岛、DD_DMSO 极少 Li2S 颗粒（加入高 DN 共溶剂后由二维向三维沉积转变）；溶剂与锂金属接触反应（浸泡 7 天）：DD_HMPA-15% 反应随 HMPA 比例增强、DD_HMPA-10% 锂片边缘变黑、DD_HMPA 无可见反应、DD_TPPO 无可见反应、DD_DMF 锂逐渐溶解、DD_DMSO 锂片边缘变黑（纯 HMPA、纯 TPPO 与锂剧烈反应；8% 混入 DD 后无可见反应；HMPA 比例增大后反应加…）；黏度：DD_HMPA 未报告、DD 未报告、DD_TPPO 高（作者定性）（只给出 DD_TPPO 黏度高）；离子电导率：DD_HMPA 未报告、DD 未报告 表现： ① Li‖S 扣式 3.2 mg cm-2、E/S 10、0.1 C 长循环（100 圈）｜硫载量 3.2 mg cm-2；E/S 10 µL mg⁻¹；倍率 0.1 C；温度 25 °C；LiNO₃ 含 0.8 M：首圈容量：DD_HMPA 相对 DD 变好（作者定性）；DD_DMSO、DD_TPPO、DD_DMF 相对 DD 不判（仅图，未读）；指定圈容量：DD_HMPA 相对 DD 变好（作者定性）；DD_HMPA 相对 DD_TPPO 变好（作者定性）；DD_HMPA 相对 DD_DMF 变好（作者定性）；DD_HMPA 相对 DD_DMSO 变好（作者定性）；过电位：DD_HMPA 相对 DD 变好（作者定性）（未报告：库仑效率） ② Li‖S 扣式倍率测试（0.1–3.0 C）｜倍率 0.1、0.2、0.5、1.0、2.0、2.5、3.0 C 逐级；LiNO₃ 含 0.8 M：倍率容量：DD_HMPA 相对 DD 变好（作者定性）；DD_TPPO、DD_DMF、DD_DMSO 相对 DD_HMPA 变坏（作者定性）；DD_DMF 相对 DD_DMSO 差异小（作者定性）（未报告：首圈容量、寿命或保持率、库仑效率、过电位） ③ Li‖S 扣式 3.5 mg cm-2、E/S 5.0、0.05 C 长循环（70 圈）｜硫载量 3.5 mg cm-2；E/S 5.0 µL mg⁻¹；倍率 0.05 C（正文与图 5 图注为 0.05 C；图 S22 图注写 0.1 C…；温度 25 °C；LiNO₃ 含 0.8 M：首圈容量：DD_DMSO 相对 DD_HMPA 变坏（作者定性）；DD_TPPO、DD_DMF 相对 DD_HMPA 不判（仅图，未读）；过电位：DD_DMSO、DD_DMSO、DD_TPPO、DD_DMF 相对 DD_HMPA 变坏（作者定性）；指定圈容量：DD_DMSO 相对 DD_HMPA 不判（仅图，未读）（未报告：库仑效率） ④ Li‖S 扣式 5.5 mg cm-2、E/S 4.0、0.1 C 长循环（65 圈）｜硫载量 5.5 mg cm-2；E/S 4.0 µL mg⁻¹；倍率 0.1 C；温度 25 °C；LiNO₃ 含 0.8 M：首圈容量：DD_HMPA 相对 DD 变好（作者定性）；保持率：DD_HMPA 相对 DD 变好（作者定性）；过电位：DD_HMPA 相对 DD 变好（作者定性）（未报告：库仑效率） ⑤ Li‖S 软包 2.71 Ah、E/S 4.0、0.1 C｜硫载量 4.6 mg cm-2（单面；双面 9.2 mg cm-2）；E/S 4.0 µL mg⁻¹；锂厚 125 µm（双面）；倍率 0.1 C；温度 25 °C；LiNO₃ 含 0.8 M：首圈容量：DD_HMPA 相对 DD 变好（作者定性）；保持率：DD_HMPA 相对 DD 变好（作者定性）（未报告：库仑效率、过电位） ⑥ Li‖Cu 0.5 mA cm-2、1.0 mAh cm-2 库仑效率｜倍率 0.5 mA cm-2，1.0 mAh cm-2；LiNO₃ 含 0.8 M：库仑效率：DD_HMPA、DD_TPPO 相对 DD 变好（>98.7 vs 98.4 %）；DD_DMSO 相对 DD 变坏（95.0 vs 98.4 %）；DD_DMF 相对 DD 变坏（30–60 vs 98.4 %）；寿命（循环圈数）：DD_HMPA、DD_TPPO 相对 DD 变好（400 vs 280 圈）；DD_DMSO 相对 DD 变坏（120 vs 280 圈）；过电位：DD_HMPA、DD_TPPO 相对 DD 变好（作者定性）；DD_DMSO、DD_DMF 相对 DD 变坏（作者定性） ⑦ Li‖Li 对称电池 1 mA cm-2、1 mAh cm-2｜倍率 1 mA cm-2，1 mAh cm-2；LiNO₃ 含 0.8 M：寿命（循环小时数）：DD_HMPA 相对 DD 变好（500 vs 130 h）；DD_HMPA-10% 相对 DD_HMPA 变坏（作者定性）；DD_HMPA-12% 相对 DD_HMPA-10% 变坏（作者定性）；DD_HMPA-15% 相对 DD_HMPA-12% 变坏（作者定性） ⑧ Li‖Cu 库仑效率（HMPA 比例，图 S10d；条件推定同 T6）｜倍率 0.5 mA cm-2，1.0 mAh cm-2（推定）；LiNO₃ 含 0.8 M：库仑效率：DD_HMPA-10% 相对 DD_HMPA 变坏（作者定性）；DD_HMPA-12% 相对 DD_HMPA-10% 变坏（作者定性）；DD_HMPA-15% 相对 DD_HMPA-12% 变坏（作者定性） ⑨ Li‖Li2S 正极扣式（碳纸负载 Li2S，0.05 C 充至 4.0 V 活化）｜硫载量 15 µL × 50 mg mL-1 Li2S 悬浊液滴于 10 mm 碳纸；LiNO₃ 含 0.8 M：指定圈容量：DD_HMPA 相对 DD 变好（作者定性）；DD_HMPA 相对 DD_DMSO 变好（作者定性）；DD_HMPA 相对 DD_DMF 变好（作者定性）；DD_HMPA 相对 DD_TPPO 变好（作者定性） ⑩ Li‖Li2S6 恒电位沉积（Li2S 成核，2.02 V）｜硫载量 20 µL Li2S6 catholyte（浓度未报告）；倍率 0.05 C 预放电至 2.07 V，再 2.02 V 恒压至电流低于 10−5…；温度 25 °C；LiNO₃ 含 0.8 M：Li2S 沉积容量：DD_HMPA 相对 DD 变好（618 vs 353 mAh g-1）；DD_DMF 相对 DD 变好（402 vs 353 mAh g-1）；DD_TPPO 相对 DD 变好（518 vs 353 mAh g-1）；DD_DMSO 相对 DD 变坏（201 vs 353 mAh g-1） ⑪ Li‖S 扣式长循环，HMPA 比例 6/8/10%（图 S19a，1 M LiTFSI + 0.4 M LiNO3）｜LiNO₃ 含 0.4 M：保持率：HMPA-10%_1M 相对 HMPA-6%_1M 变好（作者定性）；HMPA-10%_1M 相对 HMPA-8%_1M 变好（作者定性）；首圈容量：HMPA-10%_1M 相对 HMPA-6%_1M 不判（仅图，未读）（未报告：库仑效率、过电位） ⑫ Li‖S 扣式倍率，HMPA 比例 6/8/10%（图 S19b，1 M LiTFSI + 0.4 M LiNO3）｜倍率 0.2、0.5、1.0、2.0、2.5、3.0 C 逐级后回 0.2 C（取自图…；LiNO₃ 含 0.4 M：倍率容量：HMPA-10%_1M 相对 HMPA-6%_1M 变坏（作者定性）；HMPA-10%_1M 相对 HMPA-8%_1M 变坏（作者定性）（未报告：首圈容量、寿命或保持率、库仑效率、过电位） 机制： 强溶剂化一侧的短板〔正极反应、负极锂〕：溶剂给电子能力（DN）越高，与锂负极反应越强 → 界面不稳定 → 高 DN 溶剂 HSE 电池寿命缩短（引言转述）（M1，转述）；DMSO 对 Li2S 溶剂化强 → Li2S 成核动力学势垒大 → Li2S 沉积容量很小（201 mAh g-1），颗粒极少（M12，与他文一致）；HMPA 比例更高（>8%）时 Li‖Li 寿命变短、Li‖Cu 库仑效率降低，可能是核壳结构无法维持（M21，推测）；HMPA 比例增加后可能不再完全限域在第一溶剂化鞘，进入第二鞘层或体相 → 加速与锂电极反应 → 锂负极电化学性能差（M22，推测）；HMPA 体积分数过高可能造成去溶剂化势垒或电极界面不稳定（图 S19）（M24，推测）；HMPA 高给电子性导致去溶剂化困难 → 高倍率硫利用率差（10% 档 2.5 C 仅 130 mAh g-1）（M26，推测）；DD_DMSO 中 Li2S 溶解度更高，可能使 Li2S 成核生长势垒更大 → 第二平台电位更低（M35，推测） 弱溶剂化一侧的短板〔正极反应、负极锂〕：常规醚 MSE 在贫液下多硫化物溶解度低、反应性差，高浓度多硫化物使传输与反应动力学变差，Li2S 过早钝化电极 → 硫利用率低（引言转述）（M2，转述）；高 DN 溶剂 HSE 提高多硫化物（及 Li2S）溶解度并促进 [S3]•⁻ 生成，加快长短链转化（引言转述）（M3，转述）；HMPA 限域 → 抑制与锂负极的接触反应、提高锂沉积效率（M5）；[S3]•⁻ 存在时间延长 → 增强对 SRR 的氧化还原介导 → 提高贫液下硫利用率（M8，推测）；DD_HMPA 中 Li2S 呈 3DP/3DI 混合沉积，受体相扩散控制，HMPA 促进快速溶液介导的 SRR（M9）；[S3]•⁻ 可能与已沉积的 Li2S 化学反应生成可溶短链 Sx²⁻ → 防止电极被 Li2S 过早覆盖钝化（M10，推测）；DD 中 Li2S 成核速率是高 DN 共溶剂电解液的 5–6 倍 → 绝缘 Li2S 迅速覆盖电极，阻碍继续沉积（M11）；核壳溶剂化结构 → 形成富无机（LiF、Li3N）SEI → 锂沉积/剥离长期稳定（M20）；DD_HMPA 首圈极化更低，与 CV、EIS 一致 → SRR 动力学被促进（M23）；HMPA 增至 10% 时容量保持率改善，可能因自由基反应路径更活跃、正极钝化推迟（M25，推测）；DD_HMPA 显著提高 Li2S 正极利用率 → 自由基在充电中作介导促进 Li2S 转化（M28）；高载量贫液下 DD 放电过电位高、循环差，原因是反应迟缓和电极过早钝化（第二平台随循环消失）（M30）；DD 在高载量贫液下无法放电，说明转化为 Li2S 困难；DD_HMPA 依靠长寿命 [S3]•⁻ 介导 SRR（M31）；HMPA 即使体积分数较低也能长时间稳定三硫自由基 → 溶液调控的反应路径与三维岛状 Li2S → 低 E/S 下高硫利用率（M36） 其他说法〔多硫化物穿梭、正极反应、电解液消耗、负极锂〕：磷酰胺与 DOL/DME 的分子间氢键把 HMPA 埋在 Li⁺ 第一溶剂化层 → 与锂直接接触反应被抑制（对比 DMF、DMSO 混合溶剂明显腐蚀锂）（M4）；（HSAB 假设）高 DN 溶剂与 Li⁺ 结合更强 → 溶剂–Li⁺ 变成更软的酸 → 与软碱 [S3]•⁻ 结合更强（稳定自由基）（M6，推测）；HMPA 与 Li⁺ 结合最强 → 降低 Li⁺ 酸性 → 形成稳定 HMPA–Li[S3]• 络合物，稳定 [S3]•⁻（M7，推测）；高 DN 共溶剂中：DD_DMSO 的 Ak2 几乎为零（高 Li2S 溶解度带来成核势垒），DD_HMPA 成核与生长速率适中 → 三维小颗粒形貌、电极钝化受抑（作者自己写的“过强”例外）（M13）；DD_DMF、DD_TPPO 中 Li2S 接近 3DI 快速成核生长，形成大岛，阻碍体相扩散和继续沉积（M14）；DMF 与锂金属强烈反应 → DD_DMF 的 Li‖Cu 库仑效率极低（30%–60%）（M15）；DD 中死锂积累 → 界面阻抗与过电位随循环增大；DD_HMPA、DD_TPPO 沉积锂更平整、颗粒更大 → 稳定性延长、过电位降低（M16）；DD_DMSO、DD_DMF 中出现絮状或块状锂，源于不受控的界面反应 → 过电位大（M17）；DD_HMPA 中 SEI 有机 C–O 成分减少（DOL/DME 分解被抑制），部分归因于第一溶剂化层 TFSI⁻ 参与增多（M18，推测）；DD_DMF、DD_DMSO 在锂表面生成大量 C–N、砜/亚砜成分，表明与锂剧烈反应 → 推测不利于锂硫电池长期稳定（M19，推测）；DD_HMPA 电池未出现过充增加和明显锂枝晶 → 快速自由基介导 SRR 有效抑制了多硫化物穿梭（作者称强溶剂化下穿梭未加重）（M27）；其他 HSE 循环 60 圈后第二平台极化高，归因于锂负极劣化和 Li2S 过早钝化正极表面（M29）；DD_TPPO 黏度高 → 高电流密度下容量很低（M32）；DD_HMPA 倍率优势归因于自由基长期稳定和锂负极稳定（相对 DD_DMF、DD_DMSO）（M33）；TPPO 位阻大，可能妨碍形成络合物，削弱其稳定自由基的能力（M34，推测）；DD 中 NO3⁻ 提高 Li2S 溶解度使沉积呈 2DI/3DP 混合、形成平整 Li2S 层，后续生长受表面传质控制并被绝缘 Li2S 层阻碍（M37，与他文一致） 作者主张：其他（核壳溶剂化结构）：在 DOL/DME 常规醚电解液中加入少量高 DN 磷酰胺共溶剂 HMPA，靠氢键把 HMPA 限域在 Li⁺ 第一溶剂化层，同时促进 SRR（稳定 [S3]•⁻）并保护锂负极；作者未用折中/解耦字样（AI 判读：多硫化物侧增强、锂侧靠限域屏蔽，接近解耦思路）；最优配方 DD_HMPA（8 vol% HMPA，正文默认）；HMPA 过多则核壳结构失效、锂负极变差、去溶剂化困难，倍率下降 | 0
S18 | 10.1021/jacs.5c01588 | 【S18】对照：DOL/DME（DOL/DME (v/v = 1:1) + 1.0 mol L−1 LiTFSI；电池测试另加 2 wt.% LiNO3（光谱与 Li2S6 对称电池用溶液不含…），常规醚基准（DOL/DME + LiTFSI + LiNO₃）：1.0 M LiTFSI DOL/DME (1:1) + 2 wt% LiNO3（0% WSS）；梯度：DIPS 含量（用量梯度） DOL/DME（0%） / DIPS10（10%） / DIPS20（20%） / DIPS30（30%） / DIPS35（35%） / DIPS40（40%）（溶剂化由强到弱）；梯度：DIPE 含量（用量梯度） DOL/DME（0%） / DIPE10（10%） / DIPE20（20%） / DIPE30（30%） / DIPE35（35%） / DIPE40（40%）（溶剂化由强到弱）；梯度：HME 含量（用量梯度） DOL/DME（0%） / HME20（20%） / HME35（35%） / HME40（40%）（溶剂化由强到弱）；另有：DIPS-pouch；尺子🧮：本版未算 性质：电解液溶剂化能力（供体数 DN）：DOL/DME 16.6 kcal mol−1、DIPS20 16.5 kcal mol−1、DIPS40 15.6 kcal mol−1（沿 WSS 含量降低，两段式：约 20% 前缓降、之后快降（DIPE、HME 同趋势，数值仅在 Fi…）；Li⁺ 溶剂化（WSS 是否进入 Li⁺ 内层，拉曼）：DIPE10 未出现配位 DIPE 峰（795.3 cm−1 不变）、DIPE20 未出现配位 DIPE 峰（原文：至 20% 前 795.3 …、DIPE30 出现 791.4 cm−1 配位 DIPE 峰（原文：高于 …、DIPE40 出现 791.4 cm−1 配位 DIPE 峰（原文：高于 …（WSS 含量超过约 20% 后 WSS 直接配位 Li⁺（DIPS、HME 同）；配位 WSS 增多…）；多硫化物溶剂化（7Li NMR 位移 δLi）：DIPE10 比 0% 增 0.01 ppm、DIPE30 比 20% 增 0.05 ppm（δLi 沿 WSS 含量增大（下场移，作者解释为 LiPS 中 Li 核周围电子密度降低），两段式：…）；多硫化物溶剂化（LiPS 被 WSS 配位的比例，拉曼 δ(SSSS) 分峰）：DIPS10 0（原文：10% 以下保持为零）、DIPS20 5.67%、DIPS40 18.7%（沿 WSS 含量升高，两段式（DIPE、HME 同趋势））；多硫化物溶解度 表现： ① Li‖S 扣式 0.1 C 恒流充放电（600 μm Li，PP 隔膜；Fig. 1C、S3）｜硫载量 4.0 mgS cm-2；锂厚 600 μm；倍率 0.1 C；LiNO₃ 含 2 wt%：库仑效率：DIPS40、DIPE40、HME40 相对 DOL/DME 变好（≈99 vs ≈91 %）；放电最低电压（UDis-lowest，越低表示正极极化越大）：DIPS40、DIPE40、HME40 相对 DOL/DME 变坏（<1.80 vs ≈2.05 V）（未报告：首圈容量、寿命或保持率、过电位） ② Li‖S 扣式 GITT–EIS 极化分解（PP 隔膜，无电催化剂；Fig. 2D、6A）｜硫载量 4.0 mgS cm-2；锂厚 600 μm（推定：SI 1.4.2 节恒流/GITT 测试用扣式电池）；倍率 0.1 C（每步 15 min，弛豫 60 min）；LiNO₃ 含 2 wt%：过电位：DIPE20 相对 DOL/DME 变坏（50.1 vs 22.8 mV）；DIPE40 相对 DOL/DME 变坏（314 vs 22.8 mV）（未报告：首圈容量、寿命或保持率、库仑效率） ③ Li‖S 扣式 GITT–EIS（TiN 隔膜电催化剂；Fig. 6A、S56）｜硫载量 4.0 mgS cm-2；锂厚 600 μm（推定：SI 1.4.2 节恒流/GITT 测试用扣式电池）；倍率 0.1 C（每步 15 min，弛豫 60 min）；LiNO₃ 含 2 wt%：无 A/B 比较（只测了一个配方）（未报告：首圈容量、寿命或保持率、库仑效率、过电位） ④ Li2S6 对称电池 EIS/DRT（0–40 °C 变温）｜硫载量 不适用（硫以 1.0 mol[S] L-1 Li2S6 溶液加入，40 μL）；锂厚 不适用（无锂电极）；倍率 开路电压下 EIS，振幅 10 mV，0.1 Hz–10 kHz；温度 0、10、20、25、30、40 °C（Rct 对比为室温）；LiNO₃ 不含（推定：S0026 用 Li2S6-added solutions，S001…：阻抗：DIPS40 相对 DOL/DME 变坏（248 vs 93.4 Ω）；电荷转移活化能（Eact）：DIPS20、DIPS40 相对 DOL/DME 变坏（作者定性） ⑤ Li‖S 扣式 0.1 C 长循环（50 μm Li，PP 隔膜，无电催化剂；Fig. 6B/6C、S57、S58）｜硫载量 4.0 mgS cm-2；锂厚 50 μm；倍率 0.1 C；LiNO₃ 含 2 wt%：无 A/B 比较（只测了一个配方）（未报告：首圈容量、寿命或保持率、库仑效率、过电位） ⑥ Li‖S 扣式 0.1 C 长循环（50 μm Li，TiN 隔膜电催化剂；Fig. 6B/6C、S57、S58）｜硫载量 4.0 mgS cm-2；锂厚 50 μm；倍率 0.1 C；LiNO₃ 含 2 wt%：无 A/B 比较（只测了一个配方）（未报告：首圈容量、寿命或保持率、库仑效率、过电位） ⑦ Li‖S 软包 2 Ah 级（TiN 正极，E/S 3.8 g g−1）｜硫载量 7.4 mgS cm-2（单面）；E/S 3.8 g g⁻¹；锂厚 75 μm（单面）；倍率 100 mA gS-1；LiNO₃ 含 5.0 wt%：无 A/B 比较（只测了一个配方）（未报告：首圈容量、寿命或保持率、库仑效率、过电位） ⑧ Li‖S 软包 5 Ah 级（TiN 正极，E/S 2.8 g g−1）｜硫载量 7.6 mgS cm-2（单面）；E/S 2.8 g g⁻¹；锂厚 75 μm（单面）；倍率 25 mA gS-1；LiNO₃ 含 5.0 wt%：无 A/B 比较（只测了一个配方）（未报告：首圈容量、寿命或保持率、库仑效率、过电位） ⑨ Li‖S 软包 10 Ah 级（TiN 正极，E/S 2.6 g g−1，轻质 Cu 集流体）｜硫载量 8.2 mgS cm-2（单面）；E/S 2.6 g g⁻¹；锂厚 75 μm（单面）；倍率 20 mA gS-1；LiNO₃ 含 5.0 wt%：无 A/B 比较（只测了一个配方）（未报告：首圈容量、寿命或保持率、库仑效率、过电位） ⑩ Li‖S 软包 10 Ah 级（TiN 正极，E/S 2.3 g g−1）｜硫载量 8.2 mgS cm-2（单面；原文：其余组装参数同 T9）；E/S 2.3 g g⁻¹；锂厚 75 μm（单面；原文：其余组装参数同 T9）；倍率 10 mA gS-1；LiNO₃ 含 5.0 wt%：无 A/B 比较（只测了一个配方）（未报告：首圈容量、寿命或保持率、库仑效率、过电位） 机制： 强溶剂化一侧的短板〔负极锂〕：（引言转述）DOL/DME 强溶剂化电解液中 LiPS 与锂负极的副反应导致循环稳定性差；以往研究称加弱溶剂化溶剂可减轻 LiPS 对锂的腐蚀、提高循环稳定性（M1，转述）；三种 WSS 构成的弱溶剂化电解液都表现出负极受保护（与以往文献一致）（M4，与他文一致）；WSS 含量 0→40%，CE 约 91%→99%，作者解释为负极副反应减轻（强溶剂化一侧负极副反应多）（M7）；高 WSS 含量、低 ESP 的电解液可能通过抑制负极副反应延长循环寿命（本文未与 DOL/DME 同条件测长循环）（M16，推测） 弱溶剂化一侧的短板〔正极反应〕：（引言转述）弱溶剂化电解液必然拖慢 LiPS 正极转化动力学，导致极化增大、放电容量降低、软包能量密度低（M2，转述）；（引言转述）现有认识把上述两难归因于 LiPS 溶解度降低；本文认为溶剂化结构与动力学的直接关联尚未建立（M3，转述）；三种 WSS 构成的弱溶剂化电解液都表现出正极变差（与以往文献一致）（M5，与他文一致）；WSS 含量 0→40%，UDis-lowest 约 2.05 V→<1.80 V，作者解释为正极氧化还原动力学变差（M8）；放电过程热力学电位几乎不变，UDis-lowest 快速下降来自动力学迟缓而非热力学（M9）；活化极化占主导：弱溶剂化电解液中限制 LiPS 转化动力学的是电荷转移，而不是传质或电子/离子传导（M10）；WSS 一旦进入 LiPS 内层溶剂化壳，LiPS 均相反应电荷转移动力学本征变慢（Li2S6 对称电池 Rct、Eact 升高）（M13）；总结：WSS 直接配位 LiPS 使 ESP 显著降低，降低 LiPS 本征反应活性、阻碍正极电荷转移、使正极活化极化急剧增大（M15）；高 WSS 含量电解液正极活化极化过大，导致正极快速失效（M17）；35% DIPS 无电催化剂的电池仅 15 圈即因正极失效而失效（对比为同一电解液有/无 TiN）（M18） 其他说法〔正极反应、负极锂〕：（方法前提，转述）0.1 C 小倍率下负极极化可忽略，因此 UDis-lowest 下降归于正极（M6，转述）；拉曼新峰表明超过转折点后 WSS 直接配位 Li⁺，ESP 的两段式变化来自微观溶剂化结构变化（未落到电池表现）（M11）；第二阶段 SSS 不足以完全配位 LiPS，WSS 进入 LiPS 内层溶剂化壳直接配位，引起 ESP 两段式变化并影响 LiPS 动力学（未落到具体测试）（M12）；（DFT）WSS 配位提高速控步电荷转移能垒，阻碍 LiPS 氧化还原、增大多相反应计算过电位（未落到电池测试）（M14）；电催化剂显著降低 ηact 而 ηcon 几乎不变，说明其只加速弱溶剂化电解液中的电荷转移（35% DIPS：ηact 98.1→20.0 mV）（M19） 作者主张：解耦（电极侧补偿，不在电解液内部）：保留高 WSS 含量弱溶剂化电解液抑制负极副反应，把 WSS 配位造成的活化极化用正极界面电催化剂（TiN）降到可接受水平；作者称电催化剂调控电荷转移独立于 LiPS 溶剂化结构；最优（扣式）：35% DIPS + TiN 隔膜，1269 mAh g−1、稳定 160 圈以上；无电催化剂 15 圈失效；35% DIPE 8→120 圈、35% HME 24→114 圈；实用软包用 DIPS 电解液 + TiN 正极；作者主张正极动力学有保障时弱溶剂化电解液可同时延长寿命、提高能量密度，提出“溶剂化–界面协同调控” | 0
S19 | 10.1021/acsenergylett.5c00974 | 【S19】对照：E-DD（1.0 M LiTFSI and 0.4 M LiNO3 were dissolved in the mixed solvents of DOL/DME (1:…），常规醚基准（DOL/DME + LiTFSI + LiNO₃）：1 M LiTFSI + 0.4 M LiNO3 in DOL/DME 1:1；梯度：高 DN 共溶剂种类（种类梯度，含无共溶剂的常规醚对照；含 LiNO3） E-PDD（DMPU/DOL/DME 2:4:4 by vol.） / E-EDD（DMEU/DOL/DME 2:4:4 by vol.） / E-DD（DOL/DME 1:1 by vol.（无高 DN 共溶剂））（溶剂化由强到弱）；梯度：高 DN 共溶剂种类（种类梯度，无 LiNO3 体系，用于 Raman 与穿梭电流测试） LiTFSI-PDD（DMPU/DOL/DME 2:4:4 by vol.） / LiTFSI-EDD（DMEU/DOL/DME 2:4:4 by vol.） / LiTFSI-DD（DOL/DME 1:1 by vol.）（溶剂化由强到弱）；尺子🧮：本版未算 性质：Li⁺ 溶剂化：LiTFSI-PDD DMPU C=O 峰 1630→1651 cm−1 上移，D…、LiTFSI-EDD DMEU C=O 峰与 DME C−O 峰均上移：DMEU、…、LiTFSI-DD DOL、DME 振动峰明显上移：DOL/DME 与 Li⁺ …（Li⁺–共溶剂作用 DMPU 强于 DMEU（只记高低））；多硫化物溶剂化：E-PDD DMPU 主导 Li2S6 内层（7Li 上场位移、17O …、E-EDD DMEU/DME 主导 Li2S6 内层（NMR、MD）、E-DD DME/DOL 主导 Li2S6 内层（MD）；作者称溶剂化…（Li2S6 中 Li⁺–溶剂作用 PDD > EDD；DD 为 DOL/DME 配位（只记高低））；多硫化物溶解度：E-PDD 高（20 mM Li2S6 溶液澄清、深蓝）、E-EDD 高（20 mM Li2S6 溶液澄清、深蓝）、E-DD 低（20 mM 溶液浑浊、暗黄）（PDD≈EDD > DD（溶解度极限数值只在 Figure S1a 图上，未读））；Li₂S 溶解度：E-PDD 0.55 mM、E-EDD 0.25 mM、E-DD 不溶（作者定性 insoluble）（PDD > EDD > DD）；S₃•⁻ 自由基：E-PDD 有（UV-vis 618 nm 峰；Raman 强度略高于 …、E-EDD 有（618 nm 峰）、E-DD 无（PDD ≥ EDD > DD）；离子电导率：E-PDD 11.3 mS cm−1、E-EDD 10.3 mS cm−1、E-DD 8.5 mS cm−1（PDD > EDD > DD）；交换电流密度（Tafel）：E-PDD 0.52 mA cm−2、E-EDD 0.42 mA cm−2、E-DD 0.12 mA cm−2（PDD > EDD > DD） 表现： ① Li‖Li 对称 1 mA cm−2 / 1 mAh cm−2 循环｜硫载量 不适用（Li‖Li）；E/S 不适用（每个电池电解液 40 μL）；倍率 1 mA cm−2，1 mAh cm−2；LiNO₃ 含 0.4 M：寿命（循环小时数）：E-PDD 相对 E-DD 变好（>1400 vs ≈1000 h）；E-EDD 相对 E-DD 变坏（≈800 vs ≈1000 h）；E-PDD 相对 E-EDD 变好（>1400 vs ≈800 h） ② Li‖Li2S6 扣式 0.1 C 循环｜硫载量 ~1.4 mgS cm−2；E/S 19 μL mgS−1；倍率 0.1 C；LiNO₃ 含 0.4 M：首圈容量：E-PDD 相对 E-DD 变好（1403 vs 964 mAh g−1）；E-EDD 相对 E-DD 变好（1164 vs 964 mAh g−1）；E-PDD 相对 E-EDD 变好（1403 vs 1164 mAh g−1）；低平台容量：E-PDD 相对 E-DD 变好（937 vs 577 mAh g−1）；E-EDD 相对 E-DD 变好（785 vs 577 mAh g−1）；E-PDD 相对 E-EDD 变好（937 vs 785 mAh g−1）；寿命（循环圈数）：E-PDD 相对 E-DD 变好（≥135 vs <130 圈）；E-PDD 相对 E-EDD 变好（≥135 vs <130 圈）；E-EDD 相对 E-DD 不判（仅图，未读）；穿梭常数：E-PDD 相对 E-DD 变好（0.039 vs 0.128 h−1）；E-EDD 相对 E-DD 变好（0.079 vs 0.128 h−1）；E-PDD 相对 E-EDD 变好（0.039 vs 0.079 h−1） ③ Li‖Li2S6 扣式 0.3 C 循环｜硫载量 ~1.4 mgS cm−2（推定，同 Li2S6 正极）；E/S 19（推定） μL mgS−1；倍率 0.3 C；LiNO₃ 含 0.4 M：首圈容量：E-PDD 相对 E-DD 不判（仅图，未读）；指定圈容量：E-PDD 相对 E-DD 不判（仅图，未读） ④ Li‖Li2S6 扣式倍率（0.1–1 C）｜硫载量 ~1.4 mgS cm−2（推定，同 Li2S6 正极）；E/S 19（推定） μL mgS−1；倍率 0.1、0.2、0.3、0.5、1 C 逐级；LiNO₃ 含 0.4 M：倍率容量：E-PDD 相对 E-DD 变好（作者定性）；E-PDD 相对 E-EDD 变好（作者定性）；E-EDD 相对 E-DD 不判（仅图，未读）；过电位：E-PDD 相对 E-DD 变好（作者定性）；低平台容量：E-PDD 相对 E-DD 变好（作者定性） ⑤ Li‖Li2S6 扣式 0.5 C 循环｜硫载量 ~1.4 mgS cm−2（推定，同 Li2S6 正极）；E/S 19（推定） μL mgS−1；倍率 0.5 C；LiNO₃ 含 0.4 M：首圈容量：E-PDD、E-EDD 相对 E-DD 不判（仅图，未读）；保持率：E-PDD、E-EDD 相对 E-DD 不判（仅图，未读） ⑥ Li‖Li2S6 扣式 1 C 循环｜硫载量 ~1.4 mgS cm−2（推定，同 Li2S6 正极）；E/S 19（推定） μL mgS−1；倍率 1 C；LiNO₃ 含 0.4 M：首圈容量：E-PDD 相对 E-DD 变好（作者定性）；E-PDD 相对 E-EDD 变好（作者定性）；E-EDD 相对 E-DD 不判（仅图，未读）；保持率：E-PDD 相对 E-DD 变好（作者定性）；E-PDD 相对 E-EDD 变好（作者定性）；E-EDD 相对 E-DD 不判（仅图，未读） ⑦ Li‖S 扣式 2.1 mg cm−2、E/S 12.8、0.1 C 循环｜硫载量 2.1 mg cm−2；E/S 12.8 μL mgS−1；倍率 0.1 C；LiNO₃ 含 0.4 M：首圈容量：E-PDD 相对 E-DD 变好（作者定性）；E-PDD 相对 E-EDD 变好（作者定性）；E-EDD 相对 E-DD 不判（仅图，未读）；指定圈容量：E-PDD 相对 E-DD 变好（作者定性）；E-PDD 相对 E-EDD 变好（作者定性）；E-EDD 相对 E-DD 不判（仅图，未读）；过电位：E-PDD 相对 E-DD 变好（作者定性）（未报告：库仑效率） ⑧ Li‖S 扣式 4.4 mg cm−2、E/S 5.0、0.1 C 循环｜硫载量 4.4 mg cm−2；E/S 5.0 μL mg−1；倍率 0.1 C；LiNO₃ 含 0.4 M：保持率：E-PDD 相对 E-DD 变好（82 vs 23 %）；首圈容量：E-PDD 相对 E-DD 不判（仅图，未读）（未报告：库仑效率、过电位） ⑨ Li‖S 扣式 8.2 mg cm−2、E/S 3.8、0.05 C 循环（仅 E-PDD）｜硫载量 8.2 mg cm−2；E/S 3.8 μL mgS−1；倍率 0.05 C；LiNO₃ 含 0.4 M：无 A/B 比较（只测了一个配方）（未报告：首圈容量、寿命或保持率、库仑效率、过电位） ⑩ Li‖S 单层软包 4.6 mg cm−2、E/S 4.4（仅 E-PDD）｜硫载量 4.6 mg cm−2；E/S 4.4 μL mg−1；锂厚 50 μm；倍率 0.18 mA cm−2；LiNO₃ 含 0.4 M：无 A/B 比较（只测了一个配方）（未报告：首圈容量、寿命或保持率、库仑效率、过电位） ⑪ Li‖Li2S8 恒电位 Li2S 沉积｜倍率 0.112 mA 放电至 2.12 V，再 2.05 V 恒电位至电流 < 0.…；LiNO₃ 原文前后不一：S0023 写 Li2S8 溶于含 1 M LiTFSI 的 DD…：Li₂S 沉积容量：E-PDD 相对 E-DD 变好（543 vs 365 mAh g−1）；E-EDD 相对 E-DD 变好（408 vs 365 mAh g−1）；E-PDD 相对 E-EDD 变好（543 vs 408 mAh g−1） ⑫ Li‖Li2S8 Li2S 溶解（2.35 V 恒电位 20 h）｜倍率 放电至 1.7 V，0.112 mA 充电至 2.35 V，再 2.35 V 恒…；LiNO₃ 原文前后不一：S0023 未提 LiNO3，S0092 写 0.4 M LiNO…：Li₂S 溶解容量：E-PDD 相对 E-DD 变好（作者定性）；E-PDD 相对 E-EDD 变好（作者定性） ⑬ Li‖Li2S6 恒电位穿梭电流（无 LiNO3）｜硫载量 ~1.4 mgS cm−2（推定，同 Li2S6 正极）；E/S 19（推定） μL mgS−1；倍率 恒流充电至 2.9 V 后逐级恒电位 2.90–2.20 V；LiNO₃ 不含：穿梭电流：LiTFSI-PDD 相对 LiTFSI-DD 变好（0.017 vs 0.036 mA cm−2）；LiTFSI-EDD 相对 LiTFSI-DD 变好（0.022 vs 0.036 mA cm−2）；LiTFSI-PDD 相对 LiTFSI-EDD 变好（0.017 vs 0.022 mA cm−2） ⑭ Li‖Li2S6 分阶段 EIS/SEM｜硫载量 ~1.4 mgS cm−2（推定，同 Li2S6 正极）；E/S 19（推定） μL mgS−1；LiNO₃ 含 0.4 M：阻抗：E-PDD 相对 E-EDD 变好（作者定性）；E-EDD 相对 E-DD 变好（作者定性） 机制： 强溶剂化一侧的短板〔正极反应、负极锂〕：（引言）高 DN 溶剂给电子能力强、与锂反应性高 → 消耗有限锂源 → 寿命缩短（M4，转述）；（转述前人 DMEU 工作）DMEU 高给电子性仍易与锂反应，电池寿命仅几十圈（M5，转述）；DMEU 增强多硫化物溶剂化、引出 S3•− 路径 → 动力学改善、Li2S 三维沉积；但自由 DMEU 反应性高 → 锂兼容性差（同一句内的权衡）（M7） 弱溶剂化一侧的短板〔多硫化物穿梭、正极反应、负极锂〕：（引言）DOL/DME 类多硫化物溶解度低 → 贫液下短链多硫化物提前析出、Li2S 钝化 → 容量低；穿梭多硫化物与锂副反应缩短寿命（M1，转述）；（引言）少溶剂化电解液抑制多硫化物溶剂化与穿梭、延长寿命，但牺牲正极动力学 → 极化大、倍率差、容量低（M2，转述）；（引言）高 DN 溶剂引出 S3•− 歧化路径、Li2S 三维沉积 → 转化快、容量高（M3，转述）；DOL/DME 给电子性与偶极矩低 → 对多硫化物中等溶剂化、溶解度低 → 硫转化慢、Li2S 二维沉积（M6）；DMPU 的 DN 与偶极矩更高 → DMPU 主导 Li⁺ 内层 → 进一步促进转化动力学，同时自由 DMPU 少 → 减轻与锂副反应（M8）；MD：PDD 中 S6 2− 周围为 Li⁺ 与 DMPU（DMPU 主导内层），预期促进多硫化物转化；EDD 为 DMEU/DME 主导，动力学改善有限（M10，推测）；EDD 中只有部分 DMEU 进入溶剂化层 → 自由 DMEU 与锂发生副反应（M11）；E-EDD 中未配位的 DMEU 在沉积/剥离时自发与锂反应 → 加速死锂生成、沉积不均（M17）；多数 DMPU 与 Li⁺ 强配位形成 DMPU 主导内层 → 自由 DMPU 少 → 动力学上减轻与锂副反应（M19）；E-PDD 的 DMPU 主导内层诱导 Li2S 三维沉积（M20）；E-EDD、E-DD 在 130 圈内失效，归因于溶剂/多硫化物与锂的严重副反应（M21）；首圈容量差主要来自低平台（937/785/577）；可能因强溶剂化电解液中多硫化物溶解度高、生成 S3•− → Li2S 三维电沉积 → 容量更高（全梯度）（M22，推测）；穿梭常数与穿梭电流证实 E-PDD 中 DMPU 主导的多硫化物内层限制多硫化物向锂负极扩散、使硫转化有效（M23）；E-PDD 既促进多硫化物转化和 Li2S 沉积调控（高容量、高硫利用），又抑制与锂副反应、锂沉积均匀 → 高容量且循环稳定（M24）；Li‖S（2.1 mg cm−2）100 圈后 E-PDD 极化更低 → 硫氧化还原动力学更好（M25）；E-DD（4.4 mg cm−2、E/S 5.0）容量快速衰减（80 圈 23%）可归因于穿梭多硫化物与锂的副反应及 Li2S 提前钝化（M26，推测）；E-PDD 中 Li2S 沉积符合 3DI 模型：DMPU 引出 S3•− 路径加快转化，且 Li2S 溶解度高（0.55 mM）→ 达饱和时瞬间形成大量成核位点（M27）；三维多孔 Li2S 沉积可防止正极钝化、保持电子离子迁移 → 硫利用率与容量提高（M28，推测）；E-EDD 也有 S3•− 路径，但 Li2S 溶解度较低（0.25 mM）→ 渐进析出、3DP 模型、颗粒不均 → 容量居中（M29）；E-DD 多硫化物溶解度很低 → 过早成核（2DI）→ 致密绝缘 Li2S 膜钝化表面 → 阻碍转化 → 容量很低（M30）；高 DN 电解液中 Li2S 核与多硫化物亲和强、扩散能垒低 → 后续 Li2S 优先沉积在先成核上 → 三维多孔生长（M31，转述）；E-PDD Li2S 溶解容量高（956 mAh g−1）→ DMPU 带来的三维多孔 Li2S 有利于固态 Li2S 可逆转化为液态多硫化物（M32）；E-PDD 完全放电后形成大颗粒多孔 Li2S，电子离子迁移得以保持 → 阻抗仍较低（M33）；E-EDD 渐进成核 → Li2S 不均匀覆盖碳纤维 → 一定程度阻碍电子离子传输 → 阻抗居中（M34）；E-DD 多硫化物溶解度低 → Li2S 过早成核、形成致密膜状钝化层 → 阻碍多硫化物继续还原 → 容量低（M35）；E-DD 充满电后碳纤维上硫沉积很少，提示活性硫严重损失、利用率低（M36，推测）；平均穿梭电流 PDD 最小：(i) DMPU 生成 S3•− 加快多硫化物转为 Li2S，多硫化物来不及到隔膜；(ii) DMPU 内层 + DOL/DME 外层形成包裹结构，可限制多硫化物随机迁移（M37，推测）；（结论）DMPU 强配位 Li⁺ 形成主导内层 → 调控多硫化物溶剂化、引出 S3•− 自由基路径和 Li2S 三维沉积 → 贫液下硫动力学与利用率提高（M38） 其他说法〔负极锂〕：按软硬酸碱理论，DMPU 与 Li⁺ 强配位使其软酸性更高 → S3•− 更稳定（PDD 的 S3•− Raman 峰略强）（M9，与他文一致）；E-EDD 对称电池 800 h 后过电位骤升：DMEU 溶剂与锂持续副反应 → 副产物和死锂累积（M12）；E-DD 不含腐蚀性 DMEU → 对称电池寿命延长到约 1000 h（M13）；循环 400 h 后 E-EDD、E-DD 锂表面开裂、苔藓状，E-PDD 平整 → DMPU 溶剂锂兼容性更好（M14）；E-PDD 交换电流密度高，得益于 Li⁺ 传输快 → 消除 Li⁺ 局部聚集、抑制枝晶（M15，与他文一致）；E-PDD 离子电导率更高 → 可降低浓差极化、加快传质 → 交换电流密度更高（M16，推测）；DFT ΔG：六元环 DMPU 环张力小 → 本征热力学稳定 → 与锂反应性低于 DMEU（原文把 −3.1 eV 写成低于 −3.7 eV，措辞与数值不符）（M18）；（结论）DMPU 限域于内层减少与锂接触（动力学），六元环环张力小降低反应性（热力学）→ 锂沉积剥离 1400 h；兼含溶剂化起点与溶剂本身起点（M39） 作者主张：其他（非折中、非解耦）：保留高 DN 强溶剂化，要求溶剂强配位 Li⁺ 并限域于内层（减少自由溶剂接触锂），且溶剂本身对锂热力学稳定 → 选六元环 DMPU；最优 E-PDD；作者强调其“高 DN 溶剂主导内层”策略不同于用弱溶剂化共溶剂调外层的包裹策略：改变溶解–析出化学以加快正极动力学，同时减少自由高 DN 溶剂以改善锂兼容性；调节溶剂环结构可同时改善硫氧化还原动力学与锂兼容性（最优 E-PDD） | 0
S20 | 10.1002/anie.202519315 | 【S20】对照：DOL/DME（1.0 M LiTFSI and 2.0 wt.% LiNO3 dissolved in DOL/DME (1:1, by vol.)），常规醚基准（DOL/DME + LiTFSI + LiNO₃）：1.0 M LiTFSI + 2.0 wt.% LiNO3 in DOL/DME 1:1；最优配方的 LiTFSI 浓度（0.4 M）和 LiNO3 用量（0.4 M）都与对照不同；梯度：CPME 体积分数（用量梯度） DME（0 vol%） / CPME/DME（40 vol%）（溶剂化由强到弱）；尺子🧮：本版未算 性质：Li⁺ 溶剂化：DME FTIR：TFSI− 746.4 cm−1、NO3− 105…、CPME/DME FTIR：TFSI− 748.3 cm−1、NO3− 105…、DOL/DME 未报告（沿 CPME 梯度 Li⁺ 与溶剂配位减弱、与阴离子配位增强（Li⁺ 溶剂化变弱））；多硫化物溶剂化：CPME/DME MD：只有 DME 进入第一溶剂化层，CPME 在 4.5 …、DOL/DME MD：DOL 与 DME 都进入 Li2S8 第一溶剂化层（…（溶剂对多硫化物的配位能力 DME > DOL > CPME；CPME 不参与多硫化物溶剂化，CPME…）；多硫化物溶解度：CPME/DME 下相 3.42 mol L−1、上相 0.26 mol L−…、DOL/DME 2.17 mol L−1（以 S 计，饱和 Li2S8）（CPME/DME 没有出现整体溶解度明显下降，而是相分离：下相高于 DOL/DME、上相远低于 DO…）；多硫化物溶解后的相行为：CPME/DME 溶解饱和 Li2S8 后液-液相分离（上相浅红、下相砖红），…、DOL/DME 溶解饱和 Li2S8 前后均为单一液相；可视电池放电全程颜色…（CPME/DME 在长链多硫化物存在时相分离，DOL/DME 不分相）；离子电导率：DME 5.50 mS cm−1（推定：CPME ≤40 vol% …、CPME/DME 2.89 mS cm−1（推定：同上，下端）、DOL/DME 未报告（溶解多硫化物前）（沿 CPME 梯度降低）；黏度：DME 0.99∼1.10 mPa s 范围内（各档归属原文未写）、CPME/DME 0.99∼1.10 mPa s 范围内（各档归属原文未写）；离子电导率（饱和多硫化物溶解后）：CPME/DME 较高（作者定性）、DOL/DME 较低（作者定性）（饱和 LiPSs 溶解后 CPME/DME 高于 DOL/DME（作者定性，Figure S10））；黏度（饱和多硫化物溶解后）：CPME/DME 较低（作者定性）、DOL/DME 较高（作者定性）（饱和 LiPSs 溶解后 CPME/DME 低于 DOL/DME（作者定性，Figure S10））；盐溶解（解离）能力：DME 澄清、CPME/DME 澄清（40 vol%）；CPME 超过 50 vol% 时盐…（沿 CPME 增加降低（作者））；电解液密度：CPME/DME 1.00 g mL−1、DOL/DME 1.26 g mL−1（CPME/DME 低于 DOL/DME）；溶剂还原稳定性（纯溶剂 CV）：CPME/DME CPME 还原电流约低十倍、无明显还原峰；DME 4.4 μ…、DOL/DME DME 还原电流 4.4 μA cm−2、DOL 2.2 μ…（纯溶剂对 Li 的稳定性 CPME > DOL > DME） 表现： ① Li‖S 扣式倍率性能（温和条件）｜硫载量 1.1 mg cm−2；E/S 60（推定：SI 温和条件 S0040；倍率图注 S0076 只写锂厚与载量） …；锂厚 400 μm；倍率 0.1C、0.2C、0.4C、0.6C、0.8C、1C，再回 0.1C；LiNO₃ 含（两种电解液均含 LiNO3，用量随配方不同）：倍率容量：CPME/DME 相对 DOL/DME 变好（作者定性）（未报告：首圈容量、寿命或保持率、库仑效率、过电位） ② Li‖S 扣式 0.2C 长循环（温和条件）｜硫载量 1.1 mg cm−2；E/S 60 µL mg⁻¹；锂厚 400 μm；倍率 0.2C；LiNO₃ 含（两种电解液均含 LiNO3，用量随配方不同）：保持率：CPME/DME 相对 DOL/DME 变好（86.9 vs 66.8 %）；库仑效率：CPME/DME 相对 DOL/DME 变好（99.9 vs 98.1 %）；首圈容量：CPME/DME 相对 DOL/DME 变好（作者定性）；过电位：CPME/DME 相对 DOL/DME 变好（16.6 vs 32.8 mV）；阻抗：CPME/DME 相对 DOL/DME 变好（作者定性） ③ Li‖S 扣式 0.5C 长循环（温和条件）｜硫载量 1.1 mg cm−2；E/S 60 µL mg⁻¹；锂厚 400 μm；倍率 0.5C；LiNO₃ 含（两种电解液均含 LiNO3，用量随配方不同）：保持率：CPME/DME 相对 DOL/DME 不判（仅图，未读）；首圈容量：CPME/DME 相对 DOL/DME 不判（仅图，未读）（未报告：库仑效率、过电位） ④ Li‖S 扣式 0.1C 长循环（高载量、薄锂、少液）｜硫载量 4.3 mg cm−2（正文 M0093）；SI 写 4.1 mgS cm−2（…；E/S 7（正文 M0093、图注 S0080）；SI 实验部分 S0042 写 6，原…；锂厚 50 μm；倍率 0.1C；温度 25 °C；LiNO₃ 含（两种电解液均含 LiNO3，用量随配方不同）：首圈容量：CPME/DME 相对 DOL/DME 变好（848.6 vs 799.9 mA h g−1）；保持率：CPME/DME 相对 DOL/DME 变好（98.0 vs 66.6 %）；指定圈容量：CPME/DME 相对 DOL/DME 变好（832.0 vs 532.7 mA h g−1）；过电位：CPME/DME 相对 DOL/DME 变好（作者定性）（未报告：库仑效率） ⑤ Li‖Cu 沉积/剥离可逆性｜硫载量 不适用（Li‖Cu）；倍率 0.5 mA cm−2，1.0 mA h cm−2；LiNO₃ 含（两种电解液均含 LiNO3，用量随配方不同）：寿命（循环圈数）：CPME/DME 相对 DOL/DME 变好（>100 vs 40 圈） ⑥ Li‖S 扣式穿梭电流（去掉 LiNO3，温和条件）｜硫载量 1.1 mg cm−2；E/S 60 µL mg⁻¹；锂厚 400 μm；倍率 先充满电，再在 2.90 V 至 2.20 V 的多个恒电位下计时电流；LiNO₃ 不含（为放大穿梭，两种电解液都去掉 LiNO3）：穿梭电流：CPME/DME 相对 DOL/DME 变好（<0.05 vs 0.26 mA cm−2）（未报告：首圈容量、寿命或保持率、库仑效率、过电位） ⑦ Li‖S 单层软包 0.05C 循环｜硫载量 4.3 mg cm−2；E/S 6（正文 M0027、M0162、M0182）；SI S0057 写 7.5，原…；锂厚 50 μm；倍率 0.05C；温度 25 °C；LiNO₃ 含（两种电解液均含 LiNO3，用量随配方不同）：首圈容量：CPME/DME 相对 DOL/DME 不判（仅图，未读）；寿命（循环圈数）：CPME/DME 相对 DOL/DME 变好（>170 vs <100 圈）；库仑效率：CPME/DME 相对 DOL/DME 变好（>98 vs <90 %）；过电位：CPME/DME 相对 DOL/DME 变好（作者定性） ⑧ Li‖S 1.8 Ah 多层软包 0.05C 循环｜硫载量 6.2 mg cm−2（每面）；E/S 3 µL mg⁻¹；锂厚 50 μm（每面）；倍率 0.05C；温度 25 °C；LiNO₃ 含（两种电解液均含 LiNO3，用量随配方不同）：首圈容量：CPME/DME 相对 DOL/DME 差异小（作者定性）；能量密度：CPME/DME 相对 DOL/DME 变好（作者定性）；寿命（循环圈数）：CPME/DME 相对 DOL/DME 不判（>50 vs 6 圈）（未报告：库仑效率、过电位） ⑨ Li‖S 扣式循环：CPME 含量梯度｜LiNO₃ 含（各档均 0.4 M）：保持率：CPME/DME 相对 DME 变好（作者定性）；首圈容量：CPME/DME 相对 DME 不判（仅图，未读）（未报告：库仑效率、过电位） 机制： 强溶剂化一侧的短板〔多硫化物穿梭、正极反应、负极锂〕：CPME 相物理阻隔多硫化物向负极扩散 → 穿梭电流降低、与锂的副反应动力学减弱（M3）；引入 CPME 重构溶剂化微环境 → 电解液/锂金属界面副反应显著减少 → 保障长循环稳定性（M9）；结论：负极侧弱溶剂化 CPME 相物理阻隔多硫化物扩散并诱导富无机 SEI → 锂沉积均匀、界面稳定 → 实用条件下电池表现优异（M13）；引言通用说法：高多硫化物溶解度电解液中液相转化快、正极动力学好，但多硫化物向负极扩散加剧，引发双重危害（SEI 增厚、活性物质耗损、枝晶）（M18，转述） 弱溶剂化一侧的短板〔多硫化物穿梭、正极反应〕：CPME/DME 动态相分离结构 → Li2S 成核电位差小（16.6 vs 32.8 mV）、多硫化物转化动力学快 → 活化后首圈第二平台容量更高（M1）；正极侧 DME 富集相调控多硫化物氧化还原路径 → 促进 Li2S 快速成核沉积（动力学优化的来源）（M2）；结论：正极侧强溶剂化的 DME 富集相维持高效硫氧化还原动力学（M12）；引言通用说法：低多硫化物溶解度电解液虽抑制穿梭，但液相反应过慢、转化不完全，形成致密 Li2S 钝化层，容量快速衰减（M19，转述）；作者评前人均相封装电解液（EPSE、HFE-EPSE）：均相电解液中多硫化物溶解度被削弱，必然降低硫正极转化动力学，长循环中部分硫位点钝化（同在 M0018 一行）（M20，转述） 其他说法〔多硫化物穿梭、电解液消耗、负极锂〕：加入 CPME 抑制多硫化物对 SEI 的化学腐蚀 → 锂沉积均匀、界面稳定（SEM 形貌对比）（M4）；XPS：CPME 相物理阻隔多硫化物迁移到负极及其分解 → 形成贫硫、稳定的 SEI（M5，与他文一致）；CPME/DME 中 TFSI− 主导的 Li⁺ 溶剂化 → 富无机（含 F）SEI，高离子电导、力学稳定 → 抑制枝晶和多硫化物副反应（M6，与他文一致）；DOL/DME 的 SEI 有机成分高，来自溶剂持续还原分解 → 加速电解液不可逆消耗（M7）；CPME/DME 抑制溶剂分解途径 → SEI 以无机盐为主、结构稳定（M8）；可视电池中 CPME/DME 相分离使负极侧颜色变化小 → 证明抑制多硫化物穿梭（M10）；可视电池放电后 DOL/DME 中锂明显变黑、CPME/DME 中保持金属光泽 → CPME/DME 抑制锂电极腐蚀（M11）；1.8 Ah 软包初始容量相近，但 CPME/DME 电解液密度低 20%（1.00 vs 1.26 g mL−1）→ 整包能量密度更高（M14）；CPME/DME 总阻抗更低，与其形成更均匀导电的 SEI、以及溶解多硫化物后黏度低、电导率高相关（M15）；DOL/DME 放电极化快速增大，表明活性物质消耗和电极界面恶化（原句未指明哪一极）（M16）；CPME/DME 极化增长较慢，提示副反应减少（同一行另有一句：CPME/DME 在高载量、薄锂下极化略增、库仑效率和容量略降）（M17，推测）；作者自写的限制：深放电时可溶多硫化物浓度降低，电解液恢复均相（相分离只在长链多硫化物阶段存在）（M21）；作者自写的限制：大规模应用中，长期循环和储存时溶剂消耗、重力、E/S 和温度可能导致相分离失效（仅指 CPME/DME 本身）（M22，推测） 作者主张：解耦（空间分区）：利用溶剂化差异让多硫化物溶解时自发相分离，正极侧 DME 富集强溶剂化区维持硫转化动力学，负极侧 CPME 弱溶剂化区阻隔穿梭、形成稳定 SEI；作者称解决了硫动力学与负极保护的矛盾；最优配方 CPME/DME（4:6 v/v）+ 0.4 M LiTFSI + 0.4 M LiNO3；梯度内最优（折中）：CPME/DME = 4:6 (v/v) 兼顾 DME 主导的溶剂化能力与 CPME 调控的界面稳定性；CPME 超过 50 vol% 盐过饱和变浑浊，故限制在 50 vol% 以下 | 0
S21 | 10.1002/aenm.202500802 | 【S21】对照：0DTL（1 mol L−1 LiTFSI was dissolved in the mixture solution of DME/THF = 95/5 (v/v)；表…），不含 LiNO₃ 的自配对照：0DTL（1 M LiTFSI，DME/THF=95/5 v/v，作者称常规醚电解液 CE）；另有 DOL/DME（1:1）作补充对照（Fig. S20a 不含 LiNO₃，Fig. S19、S20b 含 1 wt% LiNO₃）；含 LiNO₃ 时 0DTL 与 60DTL 同加 1 wt% LiNO₃ 另比（Fig. S23）；梯度：DTL 体积分数（用量梯度；LiTFSI 1 M、THF 5% 固定，DTL 顶替 DME） 0DTL（0%） / 50DTL（50%） / 60DTL（60%） / 70DTL（70%） / 80DTL（80%）（溶剂化由强到弱）；另有：DOL/DME；尺子🧮：本版未算 性质：多硫化物溶解度（Li₂S₆，按硫原子计）：0DTL >4000 mmol L−1、50DTL 305 mmol L−1、60DTL 247 mmol L−1、70DTL 101 mmol L−1、80DTL 未报告（沿梯度降低（纯 DTL 中完全不溶））；Li⁺ 溶剂化（7Li NMR，1 mol L−1 LiTFSI）：0DTL 7Li 位移最高端（Li⁺–TFSI⁻ 配位最弱）、50DTL 位移最低区间（50–60%）、60DTL 位移最低区间（50–60%）、70DTL >60% 时位移回升（原文未逐档写）、80DTL >60% 时位移回升（原文未逐档写）（Li⁺–TFSI⁻ 配位随 DTL 增加增强，7Li 位移降低，50–60% 最低；>60% 时配位…）；Li⁺ 溶剂化（Raman 自由 DME）：0DTL 自由 DME 峰（847 cm−1）最强、50DTL 介于其间（随 DTL 增加单调减弱）、60DTL 介于其间（随 DTL 增加单调减弱）、70DTL 介于其间（随 DTL 增加单调减弱）、80DTL 自由 DME 峰最弱（DTL 0→80% 时自由 DME 减少、配位 DME 比例增加（单调））；多硫化物溶剂化：0DTL Li₂S₄ 以单分子存在，溶剂化层（2.5 Å）内只有 DM…、60DTL Li₂S₄ 与 TFSI⁻ 聚集成簇；Li(Li₂S₄)─O…（DTL 增加时多硫化物由 DME/THF 溶剂化的游离分子转为与 TFSI⁻ 配位的簇状态（多硫化物…）；离子电导率：0DTL 未报告、50DTL 未报告、60DTL 未报告、70DTL 作者称因配位溶剂减少而急剧下降（未给测量值）、80DTL 作者称 DTL >60% 时更低（未给测量值）（作者定性：DTL >60% 时降低）；Li⁺ 扩散系数（电池 CV，Randles–Sevcik 拟合）：0DTL R1 6.51 × 10−9、R2 4.33 × 10−9、…、60DTL R1 1.12 × 10−8、R2 1.98 × 10−8、…（60DTL 高于 0DTL（三个峰均如此））；电解液密度：60DTL 1.1 g cm−3（仅报告 60DTL） 表现： ① Li‖S 扣式 0.1 C 恒流充放电（Fig. 4a；梯度见 Fig. S13/S14）｜硫载量 1.2 mg cm-2（约）；E/S 14.6 µL mg⁻¹；锂厚 1.0 mm（按锂片规格 Ф15.6 × 1.0 mm 推定）；倍率 0.1 C；LiNO₃ 不含（S0008：除特别说明外不加；DOL/DME 在 Fig. S13 中按此…：首圈容量：60DTL 相对 0DTL 变好（1371 vs 1002 mAh g-1）；50DTL、70DTL、80DTL 相对 0DTL 不判（仅图，未读）；60DTL 相对 50DTL 变好（作者定性）；60DTL 相对 70DTL 变好（作者定性）；60DTL 相对 80DTL 变好（作者定性）；60DTL 相对 DOL/DME 变好（作者定性）；过电位：60DTL 相对 0DTL 变好（116 vs 173 mV）；50DTL、70DTL、80DTL 相对 0DTL 不判（仅图，未读）；60DTL 相对 50DTL 变好（作者定性）；60DTL 相对 70DTL 变好（作者定性）；60DTL 相对 80DTL 变好（作者定性）；60DTL 相对 DOL/DME 变好（作者定性）；库仑效率：60DTL 相对 0DTL 变好（99.6 vs 76.3 %）；50DTL、70DTL、80DTL 相对 0DTL 不判（仅图，未读）；Q2/Q1（两放电平台容量比）：60DTL 相对 0DTL 不判（2.86 vs 2.27 无量纲）（未报告：寿命或保持率） ② Li‖S 扣式倍率性能 0.1–5 C（Fig. 5a）｜硫载量 1.2 mg cm-2（约）；E/S 14.6 µL mg⁻¹；锂厚 1.0 mm（按锂片规格 Ф15.6 × 1.0 mm 推定）；倍率 0.1、0.2、0.5、1、2、3、5 C 逐级，再回 0.1 C；LiNO₃ 不含（S0008 推定）：倍率容量：60DTL 相对 0DTL 变好（1371 vs 1116 mAh g-1）；60DTL 相对 0DTL 变好（1164 vs 787 mAh g-1）；60DTL 相对 0DTL 变好（1078 vs 707 mAh g-1）；60DTL 相对 0DTL 变好（998 vs 624 mAh g-1）；60DTL 相对 0DTL 变好（914 vs 569 mAh g-1）；60DTL 相对 0DTL 变好（841 vs 510 mAh g-1）；60DTL 相对 0DTL 变好（702 vs 302 mAh g-1）；60DTL 相对 0DTL 变好（作者定性）；50DTL、70DTL、80DTL 相对 0DTL 不判（仅图，未读）；过电位：60DTL 相对 0DTL 变好（作者定性）（未报告：首圈容量、寿命或保持率、库仑效率） ③ Li‖S 扣式倍率性能 60DTL vs DOL/DME（Fig. S19）｜硫载量 1.2 mg cm-2（约）；E/S 14.6 µL mg⁻¹；锂厚 1.0 mm（按锂片规格 Ф15.6 × 1.0 mm 推定）；倍率 不同倍率（原文未逐一写）；LiNO₃ 条件不同：DOL/DME 含 1 wt%；60DTL 原文未写，按 S0008 …：倍率容量：60DTL 相对 DOL/DME 不判（作者定性）（条件不同）；过电位：60DTL 相对 DOL/DME 不判（作者定性）（条件不同）（未报告：首圈容量、寿命或保持率、库仑效率） ④ Li‖S 扣式 1 C 长循环，不含 LiNO₃（Fig. 5d；Fig. S20a）｜硫载量 1.2 mg cm-2（约）；E/S 14.6 µL mg⁻¹；锂厚 1.0 mm（按锂片规格 Ф15.6 × 1.0 mm 推定）；倍率 1 C；LiNO₃ 不含：保持率：60DTL 相对 0DTL 变好（90.6 vs 12.2 %）；首圈容量：60DTL 相对 0DTL 不判（仅图，未读）；60DTL 相对 DOL/DME 不判（仅图，未读）；指定圈容量：60DTL 相对 DOL/DME 不判（640 vs 230 mAh g-1）；放电容量（作者笼统说法）：60DTL 相对 DOL/DME 变好（作者定性）；循环稳定性（作者笼统说法）：60DTL 相对 DOL/DME 变好（作者定性）（未报告：库仑效率、过电位） ⑤ Li‖S 扣式 0.5 C 循环后的阻抗（Fig. 5g,h）｜硫载量 1.2 mg cm-2（约）；E/S 14.6 µL mg⁻¹；锂厚 1.0 mm（按锂片规格 Ф15.6 × 1.0 mm 推定）；倍率 0.5 C；LiNO₃ 不含（S0008 推定）：阻抗：60DTL 相对 0DTL 变好（作者定性）（未报告：首圈容量、寿命或保持率、库仑效率、过电位） ⑥ Li‖S 扣式放电过程不同放电深度的阻抗（Fig. S21/S22）｜硫载量 1.2 mg cm-2（约）；E/S 14.6 µL mg⁻¹；锂厚 1.0 mm（按锂片规格 Ф15.6 × 1.0 mm 推定）；LiNO₃ 不含（S0008 推定）：阻抗（电荷转移电阻 Rct）：60DTL 相对 0DTL 变好（作者定性）；阻抗（界面电阻 RSEI）：60DTL 相对 0DTL 变好（作者定性）（未报告：首圈容量、寿命或保持率、库仑效率、过电位） ⑦ Li‖S 扣式 1 C 长循环，含 1 wt% LiNO₃（Fig. S23；Fig. S20b）｜硫载量 1.2 mg cm-2（约）；E/S 14.6 µL mg⁻¹；锂厚 1.0 mm（按锂片规格 Ф15.6 × 1.0 mm 推定）；倍率 1 C；LiNO₃ 含 1 wt%（各电解液均加）：衰减率：60DTL 相对 0DTL 变好（29.86 vs 50.65 %）；放电容量（作者笼统说法）：60DTL 相对 0DTL 变好（作者定性）；首圈容量：60DTL 相对 0DTL 不判（仅图，未读）；60DTL 相对 DOL/DME 不判（仅图，未读）；循环性能（作者笼统说法）：60DTL 相对 DOL/DME 变好（作者定性）（未报告：库仑效率、过电位） ⑧ Li‖S 扣式高载量 E/S 5.0，0.1 C 循环（Fig. S24；Fig. 5j）｜硫载量 原文未写 0DTL 对比所用载量（60DTL 另测 3.0、5.3、7.0 mg…；E/S 5.0 µL mg⁻¹；锂厚 1.0 mm（按锂片规格 Ф15.6 × 1.0 mm 推定）；倍率 0.1 C（推定，按 Fig. 5j 同组电池）；LiNO₃ 含 1 wt%（推定：S0036 称贫液下对照无法循环故两种电解液都加 1 wt…：寿命（循环圈数）：60DTL 相对 0DTL 变好（≥100 vs 75 圈）；指定圈容量：60DTL 相对 0DTL 不判（714 vs 699 mAh g-1）；首圈容量：60DTL 相对 0DTL 不判（仅图，未读）（未报告：库仑效率、过电位） ⑨ Li‖S 扣式贫液 E/S <4.0，40 °C（Fig. S25）｜硫载量 60DTL 4.1 mg cm−2（表 S6）；0DTL 未报告；E/S 60DTL 3.7；0DTL 3.3（条件不同） µL mg⁻¹；锂厚 1.0 mm（按锂片规格 Ф15.6 × 1.0 mm 推定）；倍率 0.1 C（S0156）；表 S6 写 0.05C，前后不一；温度 40 °C；LiNO₃ 含 1 wt%（推定，S0036）：寿命（循环圈数）：60DTL 相对 0DTL 不判（≥50 vs 8 圈）（条件不同）；面积容量：60DTL 相对 0DTL 不判（4 vs — mAh cm-2）（条件不同）（未报告：首圈容量、库仑效率、过电位） ⑩ Li‖Li 对称电池 1 mA cm−2 / 1 mAh cm−2（Fig. S27、S29）｜硫载量 不适用（Li‖Li）；E/S 不适用（电解液 40 μL）；锂厚 1.0 mm（按锂片规格 Ф15.6 × 1.0 mm 推定）；倍率 1 mA cm−2，1 mAh cm−2；LiNO₃ 不含（S0008 推定）：寿命（循环小时数）：60DTL 相对 0DTL 变好（800 vs 500 h）；阻抗：60DTL 相对 0DTL 变好（作者定性） ⑪ Li‖Li 对称电池，电解液含饱和 Li₂S₆（Fig. 6a）｜硫载量 不适用（Li‖Li；电解液含饱和 Li₂S₆）；E/S 不适用（电解液 40 μL）；锂厚 1.0 mm（按锂片规格 Ф15.6 × 1.0 mm 推定）；倍率 1 mA cm−2，1 mAh cm−2；LiNO₃ 不含（S0008 推定）：过电位：60DTL 相对 0DTL 变好（作者定性） ⑫ Li‖S 扣式静置 100 h 自放电（Fig. 4g,h）｜硫载量 1.2 mg cm-2（约）；E/S 14.6 µL mg⁻¹；锂厚 1.0 mm（按锂片规格 Ф15.6 × 1.0 mm 推定）；LiNO₃ 不含（S0008 推定）：自放电率：60DTL 相对 0DTL 变好（4.5 vs 51.8 %）；静置开路电压衰减：60DTL 相对 0DTL 变好（作者定性）（未报告：首圈容量、寿命或保持率、库仑效率、过电位） ⑬ Li‖S 扣式穿梭电流测试（Fig. 4i）｜硫载量 1.2 mg cm-2（约）；E/S 14.6 µL mg⁻¹；锂厚 1.0 mm（按锂片规格 Ф15.6 × 1.0 mm 推定）；倍率 0.1 C 放电至 2.20 V 后恒压 2.18 V；LiNO₃ 不含（S0008 推定）：穿梭电流：60DTL 相对 0DTL 变好（0.6 vs 2.1 μA）（未报告：首圈容量、寿命或保持率、库仑效率、过电位） ⑭ Li‖S 扣式 CV 0.1 mV s−1 与 Tafel（Fig. 4b,c）｜硫载量 1.2 mg cm-2（约）；E/S 14.6 µL mg⁻¹；锂厚 1.0 mm（按锂片规格 Ф15.6 × 1.0 mm 推定）；倍率 CV 0.1 mV s−1；LiNO₃ 不含（S0008 推定）：CV 第二还原峰 R2 峰电位：60DTL 相对 0DTL 差异小（2.05 vs 1.96 V）；CV 氧化峰 O1 峰电流：60DTL 相对 0DTL 变好（5.05 vs 2.67 A g−1）；Tafel 斜率（R2）：60DTL 相对 0DTL 变好（63.96 vs 95.15 mV dec−1）（未报告：首圈容量、寿命或保持率、库仑效率、过电位） ⑮ Li‖Li₂S₆ 电池 CV 0.1 mV s−1（Fig. 3a、S11）｜硫载量 不适用（Li₂S₆ 20 mmol L−1 溶于电解液；S0010 写 10 m…；E/S 不适用（电解液 40 μl）；锂厚 1.0 mm（按锂片规格 Ф15.6 × 1.0 mm 推定）；倍率 CV 0.1 mV s−1；LiNO₃ 不含（S0008 推定）：CV 第二还原峰峰电位：60DTL 相对 0DTL 差异小（2.012 vs 1.971 V）；CV 第二还原峰起始电位：70DTL 相对 0DTL 差异小（2.072 vs 2.022 V）；CV 第二还原峰峰电流：70DTL 相对 60DTL 变坏（作者定性） ⑯ Li‖Li₂S₆ 电池恒电位 Li₂S 沉积（Fig. 3f、S12）｜硫载量 不适用（Li₂S₆ 溶于电解液）；E/S 不适用（电解液 40 μl）；锂厚 1.0 mm（按锂片规格 Ф15.6 × 1.0 mm 推定）；倍率 0.1 C 恒流放电至 2.15 V 后恒电位；恒电位值正文写 2.08 V，S…；LiNO₃ 不含（S0008 推定）：Li₂S 沉积容量：60DTL、50DTL、70DTL 相对 0DTL 变好（作者定性）；60DTL 相对 50DTL 变好（作者定性）；60DTL 相对 70DTL 变好（作者定性） 机制： 强溶剂化一侧的短板〔多硫化物穿梭、正极反应、负极锂〕：DTL 增加（0→70%）使多硫化物成簇、被活化 → Li₂S 沉积的起始与峰电位提前，Li₂S 沉积加速（正极反应变快）（M1）；簇状多硫化物使 Li₂S 呈 3D 沉积；3D 沉积能释放更高容量、避免绝缘 Li₂S 覆盖电极导致放电提前结束（转述通用说法）（M6，转述）；60DTL 第二平台容量更高、电压更高，说明 Li₂S₄→Li₂S 还原被有效促进（首圈容量提高）（M8）；60DTL 有效抑制穿梭效应 → 库仑效率由 76.3% 提高到 99.6%（M9）；Li₂S 分解过程显著加速归因于产物沉积形貌的调控（3D Li₂S）（M10）；多硫化物穿梭造成活性物质持续损失，导致严重自放电（通用说法）（M12，转述）；60DTL 有效抑制穿梭效应，自放电也随之减轻（穿梭电流 2.1→0.6 μA、静置容量损失 51.8%→4.5%）（M13）；0DTL 在 5 C 回到 0.1 C 时因累积多硫化物引起严重穿梭而无法工作（M14）；极化拟合斜率更小说明 CPE 电池反应动力学快于 DOL/DME（LiNO3 条件不同）（M15）；0DTL 因严重穿梭效应容量快速衰减（1 C 200 圈保持率 12.2% vs 90.6%）（M16）；0DTL 循环 200 圈后阻抗明显增大，因严重穿梭和反应动力学迟缓使多硫化物在电解液中累积（M17）；60DTL 放电全程 Rct 更小，说明硫还原反应动力学更快（M18）；0DTL 放电后期（>65% DOD）RSEI 快速增大，因绝缘 Li₂S 覆盖导电正极；60DTL 调控 Li₂S 3D 沉积、防止产物覆盖（M19）；E/S 5.0 时 0DTL 只释放 699 mAh g−1、75 圈后因严重穿梭失效（原句跨页被切断，后半句在 M0216 末尾）（M20）；E/S <4.0 时 0DTL 中多硫化物浓度高 → 严重穿梭，同时黏度剧增、离子电导率下降 → 8 圈后失效（A、B 的 E/S 不同）（M21）；0DTL 含 Li₂S₆ 的对称电池因多硫化物与锂持续副反应，镀/剥锂过电位随循环明显增大（M23）；60DTL 降低多硫化物溶解、抑制与锂的副反应 → 对称电池保持小过电位、稳定循环 400 h（M24）；CPE 电解液既稳定锂金属，又通过降低多硫化物溶解度和形成簇状物种抑制多硫化物与锂的副反应（M26）；多硫化物溶解度被精细调控 → 穿梭显著抑制、锂负极有效稳定（结论段，对应循环稳定性提高）（M27）；簇状多硫化物作为新的活性物种改变反应机理，增强 Li₂S 沉积并实现 3D 沉积（对应容量与倍率提高）（M28）；随 DTL 增加 Li₂S 沉积峰出现并逐渐提前，Li₂S 沉积动力学逐渐加快（0DTL 因过电位大无法沉积）（M32） 弱溶剂化一侧的短板〔正极反应〕：例外：DTL 增至 70% 时配位溶剂减少导致离子电导率急剧下降，反而阻碍转化反应（第二还原峰峰电流显著下降）（M2）；DTL >60% 时离子电导率和多硫化物溶解度过低，可能损害电极反应动力学（容量与过电位不如 60DTL）（M3，推测）；70DTL、80DTL 首次放电过电位大，可能是多硫化物溶解度过低导致反应动力学迟缓；首圈后活化可显著降低过电位（M4，推测） 其他说法〔正极反应、负极锂〕：70DTL、80DTL 的 Q2/Q1 超过理论值 3，可能因多硫化物溶解度低使部分短链多硫化物过早沉积在电极上（M5，推测）；多硫化物溶解度降低与活性物种状态改变，使硫反应介于液相与准固相之间 → 第一放电平台电压由 2.35 降到 2.2 V、倾斜区容量明显减少（M7）；60DTL 电池中 Li⁺ 扩散加快，也促进硫物种的氧化还原反应（M11）；DTL 作为低 DN、低介电常数的不配位溶剂对锂金属化学稳定（锂片在纯 DTL 中浸泡 1 个月仍光亮）（M22）；锂表面固相 Li₂S₂/Li₂S 含量大幅降低（XPS），说明多硫化物与锂的副反应被抑制（M25，与他文一致）；DTL 增加使 Li⁺–TFSI⁻ 配位增强；DTL >60% 时配位溶剂不足、破坏 Li⁺ 配位环境，7Li 位移回升（性质层面，未落到电池表现）（M29）；CPE 中 Li₂S₄ 中心 S─S 键被拉长，提示簇状多硫化物反应活性更强（M30）；引言转述：弱溶剂化电解液与局部高浓电解液能抑制多硫化物溶解、实现准固相机理，但反应动力学严重受限（M31，转述） 作者主张：折中：用不配位溶剂 DTL 部分替代 DME（低盐浓度 1 M、低密度），使多硫化物形成簇状物种，反应机理介于传统溶解机理与准固相机理之间，兼顾抑制溶解与动力学；梯度最优 60DTL（容量最高、过电位最低），>60% 时离子电导率与溶解度过低反而变差 | 0
S23 | 10.1002/advs.75640 | 【S23】对照：BL（1 M LiTFSI and 0.2 M LiNO3, dissolved in a 1:1 mixture of DOL and DME），常规醚基准（DOL/DME + LiTFSI + LiNO₃）；梯度：1200ET 体积分数（用量梯度） BL（0%） / BL+5%（5%） / BL+10%（10%） / BL+20%（20%） / BL+50%（50%）（溶剂化由强到弱）；尺子🧮：本版未算 性质：Li⁺ 溶剂化（Raman CIP/AGG 占比）：BL 11.98%、BL+50% 24.5%（沿梯度升高（Li⁺ 与阴离子配位增多、溶剂化变弱）；中间档只在 Fig. 1b）；Li⁺ 溶剂化（7Li NMR 相对 BL 的位移，不含 Li2S6）：BL 0（参比）、BL+10% +0.0034 ppm、BL+20% +0.0074 ppm、BL+50% +0.0251 ppm（沿梯度向低场位移增大（去屏蔽，阴离子配位增多））；Li⁺ 溶剂化（7Li NMR 相对 BL 的位移，含 0.5 M Li2S6）：BL 0（参比）、BL+10% +0.0032 ppm、BL+20% +0.0043 ppm、BL+50% +0.0072 ppm（沿梯度单调增大但幅度减小）；Li⁺ 溶剂化（7Li NMR 相对 BL 的位移，含 0.25 M Li2S6）：BL 0（参比）、BL+10% +0.0099 ppm、BL+20% +0.0203 ppm、BL+50% +0.0125 ppm（非单调：BL+50% 低于 BL+20%；作者文字称 BL+50% 小于 BL+10% 和 BL+2…）；多硫化物溶剂化：BL 参比、BL+10% 弱于 BL、BL+20% 弱于 BL、BL+50% 弱于 BL（最弱）（随 1200ET 增加，Li⁺ 与 TFSI⁻、多硫化物阴离子缔合增强，自由溶剂化的多硫化物减少）；多硫化物溶解度：BL 较高（饱和 Li2S6 吸收峰持续升高）、BL+20% 较低（稳态吸光度低于 BL）、BL+50% 作者推测 0.25 M Li2S6 下析出或成胶体（沿梯度降低）；多硫化物跨膜扩散（H 型池）：BL 较快、BL+20% 明显较慢（BL+20% 低于 BL）；离子电导率：BL+50% 明显降低（随 CIP/AGG 增多而降低，BL+50% 尤甚；数值只在图 S8）；氧化稳定性（LSV）：BL 起始即持续氧化，3.2 与 3.7 V 尖峰、BL+20% 至 3.6 V 无明显氧化峰（BL+20% 高于 BL）；多硫化物扩散（Randles–Sevcik R2 峰斜率绝对值）：BL 5.76、BL+10% 5.35、BL+20% 5.11、BL+50% 4.77（沿梯度降低；R1 与 O 峰斜率基本不变）；电荷转移活化能：BL 50.96 kJ mol-1、BL+10% 51.71 kJ mol-1、BL+20% 51.80 kJ mol-1、BL+50% 52.30 kJ mol-1（沿梯度略升高） 表现： ① Li‖S GITT（C/20 脉冲 15 min + 静置 6 h）｜硫载量 3.8 mg cm-2；E/S 8 µL mg⁻¹；锂厚 600 μm（推定：SI 扣式电池用 600 μm 锂片）；倍率 C/20 放/充 15 min，静置 6 h；温度 RT（图 S9/S10 标注 @RT；正文 M0165 称 25 °C 为 RT…；LiNO₃ 含 0.2 M：过电位：BL+10% 相对 BL 变坏（133 vs 119 mV）；BL+20% 相对 BL 变坏（160 vs 119 mV）；BL+50% 相对 BL 变坏（214 vs 119 mV）；BL+10%、BL+20%、BL+50% 相对 BL 差异小（作者定性）；欧姆+活化极化：BL+10%、BL+20% 相对 BL 变坏（45 vs 37 mV）；BL+50% 相对 BL 变坏（73 vs 37 mV）；浓差极化：BL+50% 相对 BL 变坏（141 vs 82 mV）；BL+10% 相对 BL 变坏（88 vs 82 mV）；BL+20% 相对 BL 变坏（115 vs 82 mV）（未报告：首圈容量、寿命或保持率、库仑效率） ② Li‖Li 对称 0.5 mA cm-2 / 0.5 mAh cm-2（不含 Li2S6）｜硫载量 不适用（Li‖Li）；倍率 0.5 mA cm-2，0.5 mAh cm-2；LiNO₃ 含 0.2 M：过电位：BL+20% 相对 BL 变好（作者定性）；BL+20% 相对 BL 变好（42 vs 46 mV）；阻抗：BL+20% 相对 BL 变好（作者定性）；BL+20% 相对 BL 差异小（作者定性） ③ Li‖Li 对称 0.5 mA cm-2 / 0.5 mAh cm-2（含 Li2S6）｜硫载量 不适用（Li‖Li）；倍率 0.5 mA cm-2，0.5 mAh cm-2；LiNO₃ 含 0.2 M：过电位：BL+20% 相对 BL 变好（10 vs 13 mV）；BL+20% 相对 BL 变好（≈9–10 vs ≈12–13 mV）；阻抗：BL+20% 相对 BL 变好（作者定性） ④ Li‖Li 对称 1 mA cm-2 / 1 mAh cm-2（含 Li2S6）｜硫载量 不适用（Li‖Li）；倍率 1 mA cm-2，1 mAh cm-2；温度 RT（图 S19 标注 @RT）；LiNO₃ 含 0.2 M：过电位：BL+20% 相对 BL 变好（23 vs 36 mV）；BL+20% 相对 BL 变好（51 vs 148 mV）；阻抗：BL+20% 相对 BL 变好（作者定性） ⑤ Li‖Cu 0.5 mA cm-2 / 0.5 mAh cm-2 长循环（不含 Li2S6）｜硫载量 不适用（Li‖Cu）；倍率 0.5 mA cm-2，0.5 mAh cm-2，150 圈；LiNO₃ 含 0.2 M：过电位：BL+20% 相对 BL 变好（21–37 vs 61–65 mV）；BL+20% 相对 BL 差异小（作者定性）；寿命（循环小时数）：BL+20% 相对 BL 变好（≈180 vs ≈163 h）；寿命（循环圈数）：BL+20% 相对 BL 变好（≈133 vs ≈95 圈） ⑥ Li‖Cu 平均库仑效率（改进协议，0.5 mA cm-2，不含 Li2S6）｜硫载量 不适用（Li‖Cu）；倍率 0.5 mA cm-2 镀锂 5 h 后 15 圈 1 h 镀/1 h 剥（0.…；LiNO₃ 含 0.2 M：库仑效率：BL+20% 相对 BL 变好（97.9 vs 97.57 %） ⑦ Li‖Cu 0.5 mA cm-2 / 0.5 mAh cm-2 长循环（含 Li2S6）｜硫载量 不适用（Li‖Cu）；倍率 0.5 mA cm-2，0.5 mAh cm-2，150 圈；LiNO₃ 含 0.2 M：过电位：BL+20% 相对 BL 变好（12 vs 16 mV）；BL+20% 相对 BL 变好（10 vs 13 mV）；寿命（循环小时数）：BL+20% 相对 BL 变好（273 vs 258 h）；寿命（循环圈数）：BL+20% 相对 BL 变好（≈142 vs ≈129 圈） ⑧ Li‖Cu 平均库仑效率（改进协议，0.5 mA cm-2，含 Li2S6）｜硫载量 不适用（Li‖Cu）；倍率 0.5 mA cm-2 镀锂 5 h 后 15 圈 1 h 镀/1 h 剥（0.…；LiNO₃ 含 0.2 M：库仑效率：BL+20% 相对 BL 变好（98.27 vs 98.06 %） ⑨ Li‖Cu 1 mA cm-2 / 1 mAh cm-2 长循环（含 Li2S6）｜硫载量 不适用（Li‖Cu）；倍率 1 mA cm-2，1 mAh cm-2；温度 RT（图 S22 标注 @RT）；LiNO₃ 含 0.2 M：寿命（循环小时数）：BL+20% 相对 BL 变好（作者定性） ⑩ Li‖Cu 平均库仑效率（改进协议，1 mA cm-2，含 Li2S6）｜硫载量 不适用（Li‖Cu）；倍率 1 mA cm-2 镀锂 5 h 后 15 圈 1 h 镀/1 h 剥（1 mA…；LiNO₃ 含 0.2 M：库仑效率：BL+20% 相对 BL 变好（97.51 vs 97.4 %） ⑪ Li‖S 扣式穿梭电流测试（不含 LiNO3）｜硫载量 约 4 mg cm-2（推定：SI 正极制备）；锂厚 600 μm（推定：SI 扣式电池用 600 μm 锂片）；倍率 先恒流放电至 2.10 V，再 2.15–2.40 V 阶梯恒电位取稳态电流；LiNO₃ 不含（穿梭电流测试电解液按同法配制但不加 0.2 M LiNO3）：穿梭电流：BL+20% 相对 BL 变好（作者定性）；BL+10%、BL+50% 相对 BL 不判（仅图，未读）（未报告：首圈容量、寿命或保持率、库仑效率、过电位） ⑫ Li‖S 单层软包（SLP）C/3 长循环｜硫载量 3.7 mg cm-2；E/S 6 µL mg⁻¹；锂厚 40 μm（双面 Li/Cu，每面 40 μm）；倍率 C/3；LiNO₃ 含 0.2 M：寿命（循环圈数）：BL+20% 相对 BL 变好（>200 vs 168 圈）；首圈容量：BL+20% 相对 BL 变坏（作者定性）；过电位：BL+20%、BL+20% 相对 BL 变坏（作者定性）；BL+20% 相对 BL 变坏（28.5 vs 17.1 mV）；保持率：BL+20% 相对 BL 变好（作者定性）；容量曲线交叉圈数：BL+20% 相对 BL 不判（仅图，未读）（未报告：库仑效率） ⑬ Li‖S 倍率测试（1 C = 1000 mAh g-1 改进协议）｜倍率 C/30、C/10、C/7、C/5、C/4、C/3、C/2、回 C/5；LiNO₃ 含 0.2 M：倍率容量：BL+20% 相对 BL 变好（>600 vs <500 mAh g-1）；BL+20% 相对 BL 变好（766 vs 652 mAh g-1）（未报告：首圈容量、寿命或保持率、库仑效率、过电位） ⑭ Li‖S 多层软包（MLP，Ah 级）C/3 循环｜硫载量 3.5 mg cm-2；E/S 4 µL mg⁻¹；锂厚 40 μm；倍率 C/3；LiNO₃ 含 0.2 M：衰减率：BL+20% 相对 BL 变好（作者定性）；首圈容量：BL+20% 相对 BL 不判（仅图，未读）（未报告：库仑效率、过电位） 机制： 强溶剂化一侧的短板〔多硫化物穿梭、正极反应、负极锂〕：加入 1200ET 使 Li⁺ 溶剂化变弱（Li⁺–阴离子、Li⁺–多硫化物配位增强）→ 多硫化物溶解度降低、促进 SEI 重构（M1）；作者自写的例外：1200ET 初期稳定锂界面（BL 极化更高），但长循环后锂表面恶化、SEI 退化，两者过电位收敛（46 vs 42 mV）（M11）；不含多硫化物时加入 1200ET 也显著改善锂表面保持（M12）；提出：初始循环中 Li2S6 部分还原形成含硫 SEI；CIP/AGG 主导（溶剂化较弱）时 Li2S6 阴离子与 TFSI⁻ 的反应更有利（M16，推测）；20% 1200ET 改变溶剂化结构，促进 Li2S6 与盐阴离子优先还原 → 形成导 Li⁺ 且稳定的 SEI，抑制锂表面副反应（穿梭电流测量支持）（M17）；多硫化物溶解度降低可能促进稳定 SEI 形成（以 Li‖Li、Li‖Cu 结果佐证）（M18，推测）；BL 初始容量较高、过电位较小，随后容量逐渐衰减、过电位持续升高，反映界面逐步退化与阻性物种累积（M22）；随循环形成更稳定、导离子的 SEI → BL+20% 过电位下降、容量回升并超过 BL（M24）；BL 第 100 圈 dQ/dV 峰分裂，显示正极结构劣化、硫利用率受损（M26）；BL+20% 极化略增的代价被正极与超薄锂负极长期完整性的改善所抵偿（M27）；优化的溶剂化结构比 BL 更有效抑制锂退化 → 容量保持更好（M28）；1200ET 调节多硫化物溶剂化与界面化学；多硫化物经穿梭到负极，与盐阴离子作用参与 SEI 形成（M29）；富 LiF + 含硫物种的复合 SEI 兼具力学韧性和高离子电导 → 软包条件下延长寿命（M30） 弱溶剂化一侧的短板〔正极反应、负极锂〕：溶剂化过弱会降低 Li⁺ 迁移、减慢硫还原动力学 → 极化增大（M4）；通用说法：弱溶剂化共溶剂提高锂金属稳定性但抑制正极多硫化物氧化还原动力学，导致极化增大、放电容量与能量密度下降（M5，转述）；1200ET 增加 → 多硫化物反应动力学变慢、溶解度降低 → 5–30% DoD 热力学放电电压下降、过电位升高（M6）；1200ET 对活化极化（多硫化物转化动力学）影响小，浓差极化（多硫化物扩散）是总极化增大的主因，>20% 时尤甚（M7）；50% 时多硫化物溶解度与迁移率降低 → 浓差与活化极化都明显增大，硫还原动力学和传质明显变慢（M9）；界面稳定与反应动力学之间有内在权衡：1200ET 越多越能抑制多硫化物溶解，但动力学与传输限制也越大（M10）；弱溶剂化环境下初期形成新生 SEI、界面重构 → BL+20% 初始过电位较大、初始容量低于 BL（M23）；150 圈前 BL 极化更低（17.1 vs 28.5 mV），反映传质受限较少（M25） 其他说法〔多硫化物穿梭、正极反应、电解液消耗、负极锂〕：弱溶剂化共溶剂越多，Li⁺–溶剂作用越弱、离子对与大聚集体越多 → 多硫化物溶解度降低（只到性质）（M2）；1200ET 过高（50%）时极弱溶剂化环境可能使多硫化物析出或成胶体（只到性质）（M3，推测）；≤20% 时 1200ET 调节传质但不明显妨碍界面电荷转移动力学，与 TTE 等高氟共溶剂不同（作者的“不付代价”说法）（M8）；无严重死锂、Li⁺ 传输路径曲折度低，可能来自 1200ET 分解形成的富 LiF SEI（起点为溶剂分解）（M13，推测）；通用说法：长链多硫化物对锂金属有害，引发副反应、形成不均匀 SEI（本文随后提出相反观察）（M14，转述）；Li2S6 不只是引发副反应，还参与初始锂成核、形成更均匀稳固且 Li⁺ 传输更好的 SEI（比较的是含/不含 Li2S6，不是配方之间）（M15）；operando Raman：BL+20% 长链多硫化物峰出现更晚（DoD 21% vs 8%）→ 溶剂化更弱、硫还原动力学更慢（未落到电池表现）（M19）；深循环中 SEI 继续生长致密，局部溶剂耗尽促成更均匀稳定的界面（两种电解液均如此）（M20，推测）；作者自写的例外：深循环阶段两种电解液的负极 L1–L3 都有持续穿梭带来的多硫化物累积（M21）；CIP/AGG 增多虽有利于稳定 SEI、降低去溶剂化能垒，但同时降低本体离子电导率，BL+50% 尤甚（M31，与他文一致）；弱溶剂化电解液缓解电流分布梯度带来的反应不均，使锂表面 SEI 化学均匀稳定（XANES，未落到电池表现）（M32） 作者主张：折中：20% 1200ET 是抑制多硫化物溶解与动力学/传输限制之间的最优平衡；最优配方 BL+20%；折中（低用量非配位共溶剂）：少量 1200ET 即可把 Li⁺ 溶剂化推向非配位、无需大量取代 DME，因而基本保持硫还原动力学（作者称与需高比例的 TTE 等不同）；把多硫化物当作 SEI 构筑者：在优化溶剂化下形成导电、韧性好的含硫复合 SEI | 0
S24 | 10.1002/eem2.70139 | 【S24】对照：DOL/DME（The 1M ether electrolyte was prepared by adding lithium bis(trifluoromethane sul…），其他：1M LiTFSI DOL/DME（作者称 baseline、highly solvating），全文未提 LiNO₃（配制句只列 LiTFSI、DOL、DME），DOL:DME 比例原文未写；另有 G2-0.8LiTFSI/TTE 作稀溶剂化对照；梯度：电解液溶剂化类型（种类梯度） DOL/DME（highly solvating：1M LiTFSI DOL/DME） / MAN（moderately solvating：1M LiTFSI MAN） / G2-0.8LiTFSI（sparingly solvating：LiTFSI:G2 0.8:1 摩尔比 + TTE（1:2 v/v））（溶剂化由强到弱）；尺子🧮：本版未算 性质：离子电导率（原文 Li+ conductivity）：DOL/DME 12.6 mS cm-1（M0032）；12.7 mS cm…、MAN 11.7 mS cm-1、G2-0.8LiTFSI 0.27 mS cm-1（DOL/DME 与 MAN 相近（MAN 略低），G2-0.8LiTFSI 低约两个数量级）；Li2S6 饱和后的离子电导率：DOL/DME 5.7 mS cm-1（由 12.7 降至）、MAN 11.7 mS cm-1（保持）、G2-0.8LiTFSI 未报告（DOL/DME 饱和 Li2S6 后显著下降，MAN 基本不变）；多硫化物溶解度：DOL/DME MAN 的 6 倍（原文：MAN 只有 DOL/DME 的 …、MAN 3 mol L-1（以 S1/3 计）、G2-0.8LiTFSI 未报告（DOL/DME > MAN）；多硫化物溶剂化（作者分类）：DOL/DME 强（highly solvating）、MAN 中等（moderately solvating）、G2-0.8LiTFSI 弱（sparingly solvating）（沿梯度由强到弱）；放电中多硫化物溶出（原位 Raman 隔膜处 LPS 信号强度）：DOL/DME 强（high-intensity LPSs signals）、MAN 弱得多（much lower）、G2-0.8LiTFSI 未报告（DOL/DME > MAN）；接触角（电解液在 S 正极上）：DOL/DME 28°、MAN 26°、G2-0.8LiTFSI 未报告（两者相近）；Li2S6 饱和后接触角（电解液在 S 正极上）：DOL/DME 85°、MAN 26°、G2-0.8LiTFSI 未报告（DOL/DME 饱和后显著增大，MAN 不变）；氧化稳定性（LSV 起始氧化分解电位）：DOL/DME 未报告、MAN ≈4.0 V vs Li/Li+、G2-0.8LiTFSI 未报告（只测 MAN）；Li⁺ 溶剂化：DOL/DME 未报告、MAN 未报告、G2-0.8LiTFSI 未报告 表现： ① Li‖S 扣式 首圈放电曲线（Fig. 3a）｜硫载量 4 mg cm-2（推定：实验部分统一涂布载量 M0131，Fig. 3 未写明…；温度 25 °C：放电平台电压：MAN 相对 DOL/DME 差异小（2.23 vs 2.28 V）；MAN 相对 DOL/DME 差异小（2.14 vs 2.09 V）（未报告：首圈容量、寿命或保持率、库仑效率、过电位） ② Li‖S 扣式 GITT（Fig. 3c）｜硫载量 4 mg cm-2（推定：实验部分统一涂布载量 M0131）；倍率 167 mA g-1 脉冲 20 min，静置 2 h；温度 25 °C（推定：M0173 恒流充放电测试温度）：过电位：MAN 相对 DOL/DME 变好（作者定性）；G2-0.8LiTFSI 相对 DOL/DME 变坏（作者定性）（未报告：首圈容量、寿命或保持率、库仑效率） ③ Li‖S 扣式 倍率（Fig. 3d）｜硫载量 4 mg cm-2（推定：实验部分统一涂布载量 M0131）；倍率 阶梯倍率（原文写到 1C、5C，完整倍率序列未写）；温度 25 °C：倍率容量：MAN 相对 DOL/DME 变好（416 vs 187 mAh g-1）；G2-0.8LiTFSI 相对 DOL/DME 变坏（作者定性）；MAN、G2-0.8LiTFSI 相对 DOL/DME 不判（仅图，未读）（未报告：首圈容量、寿命或保持率、库仑效率、过电位） ④ Li‖S 扣式 E/S 10 放电容量（Fig. 5a/5b）｜硫载量 4 mg cm-2（推定：实验部分统一涂布载量 M0131）；E/S 10 µL mg⁻¹；温度 25 °C：放电容量：MAN 相对 DOL/DME 不判（仅图，未读）（未报告：首圈容量、寿命或保持率、库仑效率、过电位） ⑤ Li‖S 扣式 E/S 5 放电容量（Fig. 5a/5b）｜硫载量 4 mg cm-2（推定：实验部分统一涂布载量 M0131）；E/S 5 µL mg⁻¹；温度 25 °C：放电容量：MAN 相对 DOL/DME 不判（仅图，未读）；MAN 相对 DOL/DME 不判（1043 vs 1147.5 mAh g-1）（条件不同）（未报告：首圈容量、寿命或保持率、库仑效率、过电位） ⑥ Li‖S 扣式 E/S 3 放电容量（Fig. 5a/5b）｜硫载量 4 mg cm-2（推定：实验部分统一涂布载量 M0131）；E/S 3 µL mg⁻¹；温度 25 °C：放电容量：MAN 相对 DOL/DME 变好（作者定性）（未报告：首圈容量、寿命或保持率、库仑效率、过电位） ⑦ Li‖S 扣式 E/S 2 放电容量（Fig. 5a/5b）｜硫载量 4 mg cm-2（推定：实验部分统一涂布载量 M0131）；E/S 2 µL mg⁻¹；温度 25 °C：放电容量：MAN 相对 DOL/DME 变好（作者定性）（未报告：首圈容量、寿命或保持率、库仑效率、过电位） ⑧ Li‖S 扣式 正极孔隙率 80% 放电容量（Fig. 5c/5d）｜硫载量 4 mg cm-2（推定：实验部分统一涂布载量 M0131）；温度 25 °C：放电容量：MAN 相对 DOL/DME 不判（仅图，未读）（未报告：首圈容量、寿命或保持率、库仑效率、过电位） ⑨ Li‖S 扣式 正极孔隙率 72% 放电容量（Fig. 5c/5d）｜硫载量 4 mg cm-2（推定：实验部分统一涂布载量 M0131）；温度 25 °C：放电容量：MAN 相对 DOL/DME 不判（仅图，未读）（未报告：首圈容量、寿命或保持率、库仑效率、过电位） ⑩ Li‖S 扣式 正极孔隙率 63% 放电容量（Fig. 5c/5d）｜硫载量 4 mg cm-2（推定：实验部分统一涂布载量 M0131）；温度 25 °C：放电容量：MAN 相对 DOL/DME 变好（作者定性）（未报告：首圈容量、寿命或保持率、库仑效率、过电位） ⑪ Li‖S 扣式 正极孔隙率 52% 放电容量（Fig. 5c/5d）｜硫载量 4 mg cm-2（推定：实验部分统一涂布载量 M0131）；温度 25 °C：放电容量：MAN 相对 DOL/DME 变好（作者定性）（未报告：首圈容量、寿命或保持率、库仑效率、过电位） ⑫ Li‖S 扣式 低孔隙率高载量长循环（Fig. 5g，仅 MAN）｜硫载量 4 mg cm-2；温度 25 °C：无 A/B 比较（只测了一个配方）（未报告：首圈容量、寿命或保持率、库仑效率、过电位） ⑬ Li‖S Ah 级软包（Fig. 5h、Fig. S9、S10，仅 MAN）｜硫载量 7.4 mg cm-2；E/S 2 µL mg⁻¹；锂厚 100 µm；倍率 33.5 mA g-1（另有更高电流密度，数值原文被图注截断）；温度 25 °C：无 A/B 比较（只测了一个配方）（未报告：首圈容量、寿命或保持率、库仑效率、过电位） 机制： 强溶剂化一侧的短板〔正极反应〕：强溶剂化 DOL/DME 中硫转化时形成高 LPS 含量的 catholyte → 离子电导率显著下降、润湿性变差（MAN 则不出现）→ 落到贫液、致密正极下 DOL/DME 容量低（M1）；MAN 中固/溶混合转化带来快转化动力学，并避免 DOL/DME 中形成的高 LPS 含量 catholyte；后者在贫液和局部贫液（致密正极）下动力学上阻碍转化（M2）；（引言，转述本组前作）贫醚电解液下高 LPS 比例 catholyte 使 Li⁺ 电导率显著下降、润湿性变差 → S 正极转化动力学迟缓；致密正极在常规醚电解液中因局部低 E/S 失效（M3，转述）；（SI，转述前作）低 E/S 下贫电解液溶解大量 LPS 变成凝胶状 catholyte，Li⁺ 电导率大降、对正极和隔膜润湿性恶化 → 电池失效（M4，转述）；（SI，DOL/DME）致密正极孔体积有限、吸液少，形成局部低 E/S → 正极劣化、电池失效（M5）；得益于 MAN 中独特的硫转化机制，致密 S 正极也能在局部贫液下工作（M6）；MAN 低 LPS 溶解加上高介电常数 → S 转化中保持快 Li⁺ 传导和良好润湿 → 奠定贫液运行基础（M8）；（承 M0106：高 ε、低 DN 提供充足自由 Li⁺ 并适度抑制 LPS 溶解）S 正极在 MAN 中同时进行固 S→溶剂化 LPS 与固 S→固态 LPS 的混合转化，大幅减少氧化还原中电解液参与，保证贫液下完全转化（M9）；固/溶混合转化路径使电解液在转化中保持高离子电导率和良好润湿 → 电池表现不再依赖电解液用量（M10）；GITT：MAN 在第一放电平台的过电位甚至低于 DOL/DME → 转化动力学更有利（M11）；溶解步骤需要高 E/S（通常 >5 μL mg⁻¹）才能完全溶解 LPS 中间体 → 整体能量密度大幅降低（通用说法，配 SI 计算）（M19，转述） 弱溶剂化一侧的短板〔正极反应〕：稀溶剂化 G2-0.8LiTFSI 整个放电过程过电位高，归因于缓慢的固相转化路径和低 Li⁺ 电导率（作者用 unsurprisingly，即与预期一致）（M14，与他文一致）；DOL/DME 借溶剂化 LPS 的介导实现快氧化还原（公认说法），本文 GITT 也显示其过电位低（相对 G2）（M15，与他文一致）；溶解-沉积路径中溶剂化 LPS 作为介体促进氧化还原 → 动力学快（通用说法）（M16，转述）；稀溶剂化电解液中固态 S → 固态 LPS 的转化缺少溶剂化 LPS 介导，动力学慢（通用说法）（M17，转述）；稀溶剂化电解液动力学迟缓导致循环性差、倍率差（引 [42]）；且高盐含量成本高（M18，转述） 其他说法〔正极反应〕：LPS 溶解度降低减轻了放电中 LPS 溶解对电解液溶剂化结构和物性的破坏（M7）；GITT 显示三种电解液中 MAN 的转化动力学最快（中间档最优，强、弱两端都较慢）（M12）；Fig. 3 的结果（放电曲线、CV、GITT、倍率）表明 MAN 改变了 S 正极的转化机制并实现快转化动力学（倍率 MAN > DOL/DME > G2，中间档最优）（M13）；原位 Raman（正极表面 + 隔膜处电解液）证明 MAN 中 S 同时转化为溶剂化 LPS 和固态 LPS（固/溶混合转化），不同于 DOL/DME 的溶解-沉积（M20） 作者主张：折中：中等溶剂化（moderately solvating，对 LPS 的溶剂化能力低于高溶剂化、高于稀溶剂化）电解液诱导固/溶混合转化，兼得稀溶剂化的贫液运行和溶剂化电解液的快转化动力学；最优配方 1M LiTFSI MAN；选溶剂原则：高相对介电常数保 Li⁺ 电导率、低供体数降 LPS 溶解（腈类）；MAN 的甲氧基降低极化、比 AN 与锂金属相容性好 | 0
S25 | 10.1002/anie.202522940 | 【S25】对照：DOL/DME（1 M LiTFSI and 0.2 M LiNO3 in DOL and DME (v/v = 1: 1)），常规醚基准（DOL/DME + LiTFSI + LiNO₃）；梯度：30 vol% 单氧醚共溶剂种类（种类梯度，含无共溶剂的 DOL/DME 基准） DOL/DME（无共溶剂（DOL:DME = 1:1）） / MSE-CPME（30 vol% CPME） / MSE-TAME（30 vol% TAME） / MSE-SBME（30 vol% SBME） / MSE-MtBE（30 vol% MtBE）（溶剂化由强到弱）；尺子🧮：本版未算 性质：Li⁺ 溶剂化（7Li NMR 化学位移）：DOL/DME −1.19 ppm、MSE-CPME 较 DOL/DME 向低场移，幅度小于 MtBE、SBME、MSE-TAME 较 DOL/DME 向低场移，幅度小于 MtBE、SBME、MSE-SBME 较 DOL/DME 向低场移，幅度较大、MSE-MtBE 较 DOL/DME 向低场移，幅度较大（所有 MSE 较 DOL/DME 向低场移（Li⁺–溶剂作用减弱）；MtBE、SBME 位移更大（与…）；Li⁺ 溶剂化（Raman TFSI⁻ S–N–S 峰位，CIP/AGG）：DOL/DME 741.6 cm−1、MSE-CPME 742.5–743.1 cm−1（四种 MSE 合写范围）、MSE-TAME 742.5–743.1 cm−1（四种 MSE 合写范围）、MSE-SBME 742.5–743.1 cm−1（四种 MSE 合写范围）、MSE-MtBE 742.5–743.1 cm−1（四种 MSE 合写范围）（MSE 蓝移，CIP/AGG 增多（阴离子配对增多））；Li⁺ 溶剂化（MD 第一溶剂化层 DME 配位数）：DOL/DME 最高、MSE-CPME 低于 DOL/DME、MSE-TAME 低于 DOL/DME、MSE-SBME 低于 DOL/DME、MSE-MtBE 最低（MSE 中 DME 配位数降低，MtBE 最低）；Li⁺–阴离子配对（19F NMR TFSI⁻ 位移）：DOL/DME −80.17 ppm、MSE-CPME 向高场移、MSE-TAME 向高场移、MSE-SBME 向高场移、MSE-MtBE 向高场移，幅度在 MSE 中最小（MSE 中 TFSI⁻ 向高场移（Li⁺–阴离子配对增强、阴离子–溶剂作用减弱）；MtBE 位移最小…）；TFSI⁻ 扩散系数（19F DOSY）：DOL/DME 5.01 × 10−10 m2 s−1、MSE-MtBE 4.37 × 10−10 m2 s−1（MSE-MtBE 略低）；离子簇（SAXS ∼0.6 Å−1 肩峰，CIP/AGG）：DOL/DME 较低、MSE-MtBE 较高；0.05–0.4 Å−1 区间强度也更高（更大尺度团簇…（MSE-MtBE 中 CIP/AGG 更多）；多硫化物溶剂化（7Li NMR，Li₂S₆ 溶液）：DOL/DME 0.17 ppm、MSE-CPME 未向低场移（作者写 except CPME）、MSE-TAME 向低场移，幅度小于 MtBE、MSE-SBME 向低场移，幅度小于 MtBE、MSE-MtBE 0.28 ppm（MtBE 低场位移最大（Li⁺–溶剂作用减弱、Li⁺–S6²⁻ 配对增多）；CPME 例外）；多硫化物溶剂化（AIMD Li⁺–S6²⁻ 配对）：DOL/DME Li⁺ 主要被 DME、DOL 溶剂化，S6²⁻ 与 Li⁺…、MSE-MtBE Li⁺–S6²⁻ 配对倾向增加，Li⁺–S6²⁻ 复合体内层…（MSE-MtBE 多硫化物离子配对更多）；多硫化物溶解度：DOL/DME 较高、MSE-CPME 低于 DOL/DME、MSE-TAME 低于 DOL/DME、MSE-SBME 低于 DOL/DME、MSE-MtBE 低于 DOL/DME（MSE 低于 DOL/DME（无数值））；Li⁺ 扩散系数（7Li DOSY，Li₂S₆ 溶液）：DOL/DME 4.47 × 10−10 m2 s−1、MSE-MtBE 5.62 × 10−10 m2 s−1（MSE-MtBE 较高）；DME 扩散系数（1H DOSY，Li₂S₆ 溶液）：DOL/DME 1.26 × 10−9 m2 s−1、MSE-MtBE 1.91 × 10−9 m2 s−1（MSE-MtBE 较高）；离子电导率：DOL/DME 较高（数值仅在 Fig. S21）、MSE-MtBE 较低（数值仅在 Fig. S21）（MSE-MtBE 低于 DOL/DME）；电解液密度：DOL/DME 1.16 g cm−3、MSE-CPME 低于 DOL/DME（未给数）、MSE-TAME 低于 DOL/DME（未给数）、MSE-SBME 低于 DOL/DME（未给数）、MSE-MtBE 1.04 g cm−3（MSE 低于 DOL/DME）；对正极的润湿性（液滴铺展）：DOL/DME 较慢、MSE-MtBE 25 ms 内铺展更远（润湿更快）（MSE-MtBE 润湿更快）；溶剂–溶剂相互作用（1H NMR DME/DOL 峰位）：MSE-CPME 小于 MtBE、MSE-TAME 小于 MtBE、MSE-SBME 小于 MtBE、MSE-MtBE DME、DOL 峰低场位移最大（MtBE 降低 DME、DOL 电子密度的能力最强）；黏度、离子迁移数：DOL/DME 未报告、MSE-MtBE 未报告 表现： ① Li‖Li 对称电池 LSV Tafel（交换电流密度）｜硫载量 不适用（Li‖Li）；LiNO₃ 含 0.2 M：交换电流密度：MSE-CPME、MSE-TAME、MSE-SBME、MSE-MtBE 相对 DOL/DME 变好（作者定性） ② Li‖Li 对称电池变温 EIS/DRT（新鲜电池，Rct 与活化能）｜硫载量 不适用（Li‖Li）；倍率 不适用（EIS，1 MHz–0.05 Hz）；温度 变温（具体温度未报告）；LiNO₃ 含 0.2 M：阻抗：MSE-CPME、MSE-TAME、MSE-SBME、MSE-MtBE 相对 DOL/DME 变好（作者定性）；去溶剂化活化能：MSE-CPME、MSE-TAME、MSE-SBME 相对 DOL/DME 差异小（作者定性）；MSE-MtBE 相对 DOL/DME 变好（作者定性） ③ Li‖Ni Aurbach 法库仑效率｜硫载量 不适用（Li‖Ni）；LiNO₃ 含 0.2 M：库仑效率：MSE-MtBE 相对 DOL/DME 变好（99.5 vs 98.0 %）；MSE-CPME、MSE-TAME、MSE-SBME 相对 MSE-MtBE 变坏（作者定性） ④ Li‖Li 对称电池 1 mA cm−2 长循环｜硫载量 不适用（Li‖Li）；倍率 1 mA cm−2（单次沉积容量未报告）；LiNO₃ 含 0.2 M：寿命（循环小时数）：MSE-MtBE 相对 DOL/DME 变好（>600 vs 400 h）；过电位：MSE-MtBE 相对 DOL/DME 变好（作者定性） ⑤ Li‖S 穿梭电流测试（放电中 2.25 V 恒压）｜倍率 恒压 2.25 V（放电中）；LiNO₃ 含 0.2 M：穿梭电流：MSE-MtBE 相对 DOL/DME 变好（≈0.013 vs ≈0.047 mA）（未报告：首圈容量、寿命或保持率、库仑效率、过电位） ⑥ Li‖S GITT-EIS 极化分解（C/10）｜倍率 C/10（放电 15 min + 弛豫 75 min；弛豫 3 min 后测 E…；LiNO₃ 含 0.2 M：过电位：MSE-MtBE 相对 DOL/DME 变坏（2.81 vs 2.1 mV）；MSE-MtBE 相对 DOL/DME 变坏（19.5 vs 10.4 mV）；MSE-MtBE 相对 DOL/DME 变好（44.7 vs 47.4 mV）；MSE-MtBE 相对 DOL/DME 变坏（作者定性）；MSE-MtBE 相对 DOL/DME 变好（作者定性）（未报告：首圈容量、寿命或保持率、库仑效率） ⑦ Li₂S₈ 恒电位（2.08 V）Li₂S 成核与沉积｜倍率 恒电位 2.08 V；LiNO₃ 含 0.2 M（按配方）：Li₂S 沉积容量：MSE-MtBE 相对 DOL/DME 变好（232 vs 161 mA h g−1）；成核峰响应时间：MSE-MtBE 相对 DOL/DME 差异小（作者定性） ⑧ Li₂S₆ 对称电池变温 EIS/DRT（0–50 °C）｜硫载量 不适用（电解液含 0.1 M Li₂S₆）；倍率 不适用（EIS，1 MHz–0.05 Hz）；温度 0–50 °C 变温；LiNO₃ 含 0.2 M：阻抗：MSE-MtBE 相对 DOL/DME 变坏（作者定性）；电荷转移活化能：MSE-MtBE 相对 DOL/DME 变好（作者定性） ⑨ Li₂S₆ 对称电池 CV（5 mV s−1，5 圈）｜硫载量 不适用（电解液含 0.1 M Li₂S₆）；倍率 扫速 5 mV s−1，−1 至 1 V；LiNO₃ 含 0.2 M：CV 响应电流：MSE-MtBE 相对 DOL/DME 不判（作者定性）；CV 可逆性：MSE-MtBE 相对 DOL/DME 变好（作者定性） ⑩ Li‖S 扣式 2.2 mg cm−2 C/3 长循环（200 圈，21 °C）｜硫载量 2.2 mg cm−2；倍率 C/3；温度 21 °C；LiNO₃ 含 0.2 M：首圈容量：MSE-MtBE 相对 DOL/DME 差异小（945 vs 905.6 mA h g−1）；指定圈容量：MSE-MtBE 相对 DOL/DME 变好（711 vs 537 mA h g−1）；保持率：MSE-MtBE 相对 DOL/DME 变好（75.2 vs 59.3 %）（未报告：库仑效率、过电位） ⑪ Li‖S 扣式 3.7 mg cm−2、E/S 10、C/5 长循环（180 圈，21 °C）｜硫载量 3.7 mg cm−2；E/S 10 μL mgS−1；倍率 C/5；温度 21 °C；LiNO₃ 含 0.2 M：首圈容量：MSE-MtBE 相对 DOL/DME 变好（894 vs 809.2 mA h g−1）；指定圈容量：MSE-MtBE 相对 DOL/DME 变好（710 vs 458 mA h g−1）；保持率：MSE-MtBE 相对 DOL/DME 变好（79.4 vs 56.6 %）（未报告：库仑效率、过电位） ⑫ Li‖S 扣式 3.6 mg cm−2、C/10 长循环（140 圈，仅 MSE-MtBE）｜硫载量 3.6 mg cm−2；E/S 10（推定：M0176 对 3.5–3.7 mg cm−2 组的说明） μL m…；倍率 C/10；温度 21 °C；LiNO₃ 含 0.2 M：无 A/B 比较（只测了一个配方）（未报告：首圈容量、寿命或保持率、库仑效率、过电位） ⑬ Li‖S 扣式 3.5 mg cm−2、E/S 10 倍率测试（C/10–C/2 后回 C/5，21 °C）｜硫载量 3.5 mg cm−2；E/S 10 μL mgS−1；倍率 0.1C、0.2C、0.3C、0.4C、0.5C 阶梯后回 0.2C；温度 21 °C；LiNO₃ 含 0.2 M：倍率容量：MSE-MtBE 相对 DOL/DME 变好（781 vs 700 mA h g−1）；MSE-MtBE 相对 DOL/DME 变好（≈850 vs <700 mA h g−1）；MSE-MtBE 相对 DOL/DME 变好（作者定性）；过电位：MSE-MtBE 相对 DOL/DME 差异小（作者定性）；MSE-MtBE 相对 DOL/DME 变坏（作者定性）（未报告：首圈容量、寿命或保持率、库仑效率） ⑭ Li‖S 扣式 3.6 mg cm−2、E/S 10、C/5、45 °C 长循环（90 圈）｜硫载量 3.6 mg cm−2；E/S 10 μL mgS−1；倍率 C/5；温度 45 °C；LiNO₃ 含 0.2 M：首圈容量：MSE-MtBE 相对 DOL/DME 不判（仅图，未读）；指定圈容量：MSE-MtBE 相对 DOL/DME 变好（799 vs 627 mA h g−1）；库仑效率：MSE-MtBE 相对 DOL/DME 变好（94.6 vs 89.4 %）；MSE-MtBE 相对 DOL/DME 变好（79.7 vs 38.5 %）；MSE-CPME、MSE-SBME、MSE-TAME 相对 MSE-MtBE 变坏（作者定性）；MSE-CPME、MSE-SBME、MSE-TAME 相对 DOL/DME 不判（仅图，未读）（未报告：过电位） ⑮ Li‖S 软包 3.5 mg cm−2、E/S 5.5、C/10（70 圈，仅 MSE-MtBE）｜硫载量 3.5 mg cm−2；E/S 5.5 μL mgS−1；倍率 C/10；LiNO₃ 含 0.2 M：无 A/B 比较（只测了一个配方）（未报告：首圈容量、寿命或保持率、库仑效率、过电位） ⑯ Li‖S 软包 4.6 mg cm−2、E/S 4.5、C/20（20 圈，仅 MSE-MtBE）｜硫载量 4.6 mg cm−2；E/S 4.5 μL mgS−1；倍率 C/20；温度 21 °C（Table S2）；LiNO₃ 含 0.2 M：无 A/B 比较（只测了一个配方）（未报告：首圈容量、寿命或保持率、库仑效率、过电位） 机制： 强溶剂化一侧的短板〔多硫化物穿梭、正极反应、负极锂〕：MSE 中 Li⁺–溶剂作用减弱 → Li‖Li 的 Rct 显著降低、去溶剂化更容易 → 锂负极反应动力学更快（M1）；MtBE 活化能最小：通过溶剂–溶剂作用同时减少 Li⁺–DME 配对的数量和强度（M3）；MSE-MtBE 削弱过强的 Li⁺–溶剂结合、促进阳离子–阴离子接触 → 去溶剂化能垒降低 → 负极表现更好（M4）；MSE 降低 Li⁺ 去溶剂化能垒、在负极形成富无机 SEI → 锂沉积/剥离可逆性更好（M5）；MSE-MtBE 形成更稳定（富 LiF）SEI → 提高锂金属负极稳定性（M6）；MSE-MtBE 多硫化物溶解度降低、溶剂化结构被调节 → 预期穿梭被抑制 → 影响循环性（M8，推测）；MSE-MtBE 穿梭电流稳定在约 0.013 mA，证明其抑制穿梭（M9）；MSE-MtBE 中多硫化物移动更容易、去溶剂化能更低 → 浓差极化峰值较低（M12，推测）；MSE-MtBE 的 Li2S 沉积容量更高 → 实际 Li‖S 电池放电容量和活性物质利用率更高（M14）；Li₂S₆ 对称电池 CV 中 MSE-MtBE 电流略低但更可逆 → 副反应更少、转化过程更稳定（M17）；2.2 mg cm−2 C/3 循环中容量和保持率提高，可能得益于多硫化物溶解减少和溶剂化调节（M20，推测）；加入 MtBE 提高容量和循环性，可能归因于其对正负两极的共同影响（M21，推测）；45 °C 下 DOL/DME 化成圈充不到 2.8 V，可能因多硫化物溶解度更高、迁移更快及与锂反应更快导致严重穿梭（M22，推测）；45 °C 下 MSE-MtBE 平均 CE 94.6% 且稳定，说明穿梭和副反应被有效抑制（M23）；四种 MSE 在 45 °C 的 CE 顺序与 7Li NMR 位移顺序一致：Li⁺ 溶剂化越弱 CE 越高（MtBE 最高、CPME 最低），溶剂化结构与循环表现相关（M24） 弱溶剂化一侧的短板〔正极反应〕：MSE-MtBE 中多硫化物浓度降低 → 成核位点更少 → Li2S/Li2S2 成核点活化极化更大（M11，推测）；作者自写的例外：等多硫化物浓度下成核速率不受影响，但高载量、低 E/S 的实用电池中成核会因多硫化物溶解度差异受影响（M15，推测） 其他说法〔多硫化物穿梭、正极反应、电解液消耗、负极锂〕：即使在 MSE 中，去溶剂化主能垒仍来自 Li⁺–DME 解离；强结合 DME 的数量影响指前因子与总 Rct（解释活化能相近而 Rct 不同）（M2）；DOL/DME 循环后锂负极 SEI 中还原态硫更多 → 更多多硫化物穿梭到负极（M7）；MSE-MtBE 的欧姆极化略大，原因是离子电导率差异（M10）；放电末段 MSE-MtBE 浓差极化显著更低，归因于润湿性更好、电极内沉积可能更均匀（M13，推测）；Li₂S₆ 对称电池中 MSE-MtBE 电荷转移（可能对应去溶剂化）能垒更低，但总体反应更慢，可能因电导率更低（M16，推测）；MSE 中多硫化物溶解度更低、溶剂化被调节 → 充电时硫两步沉积（先 β-S8 后 α-S8）（M18，推测）；β→α 两步沉积机制可能是 MSE 在减少多硫化物溶解的同时保持足够充电动力学的关键（M19，推测）；DOL/DME 正极充电态残留更多还原态硫（失活物质），MSE-MtBE 保留更多单质硫 → 穿梭减轻、硫转化更完全（与本文 operando XRD 一致）（M25）；DOL/DME 正极表面氧化态硫可能来自基准电解液更强溶剂化能力导致的正负极串扰（M26，推测）；MSE-MtBE 使多硫化物溶剂化转向更多离子配对，可能直接影响多硫化物迁移和转化（M27，推测）；加 MtBE 后 DME 与 Li⁺ 扩散系数更高，可能来自溶剂–Li⁺ 结合整体减弱及 MtBE 低黏度，促进电池内传质（M28，推测）；DOL/DME 正极上更强的氧化态硫信号可能来自电解液组分分解及其与硫物种的反应（M29，推测） 作者主张：折中：适中溶剂化电解液（MSE），在 DOL/DME 中加 30 vol% 低密度、低黏度、非氟化单氧醚共溶剂，兼顾多硫化物抑制、锂金属稳定和氧化还原动力学；最优配方 MSE-MtBE：阳离子–阴离子、阴离子–溶剂、溶剂–溶剂相互作用的最佳平衡；MSE-MtBE 同时（i）削弱 Li⁺–溶剂配对、增强 Li⁺–阴离子缔合，（ii）减少多硫化物溶解、改善润湿和传质 | 3
S28 | 10.1021/acsenergylett.6c00790 | 【S28】对照：DD（1 M LiTFSI and 0.2 M LiNO3 in DME:DOL (1:1 by volume; denoted as DD)；Raman 显示 DM…），常规醚基准（DOL/DME + LiTFSI + LiNO₃）：1 M LiTFSI + 0.2 M LiNO3 in DME:DOL 1:1（体积）；穿梭电流测试中各电解液均不含 LiNO3；梯度：二元溶剂组合（种类梯度；摩尔比 1:4:6 不变，换溶剂） DMSO/CSA（S/M-S） / DMSO/DME（S/M） / DMSO/MeTHF（S/W） / DMSO/TTE（S/N） / CSA/DME（M-S/M） / CSA/MeTHF（M-S/W） / CSA/TTE（M-S/N） / DME/MeTHF（M/W） / DME/TTE（M/N） / MeTHF/TTE（W/N）（溶剂化由强到弱）；梯度：CSA 用量（用量梯度；LiTFSI: CSA: MeTHF = 1:x:6） CSA6（x = 6） / CSA4（x = 4） / CSA2（x = 2） / CSA0（x = 0）（溶剂化由强到弱）；另有：TFBA/DOL；尺子🧮：本版未算 性质：Li⁺ 溶剂化（二元配方 Raman）：DMSO/CSA 竞争配位：DMSO 强配位（C−S−C 显著蓝移），CSA …、DMSO/DME 只有一种溶剂配位、另一种游离、DMSO/MeTHF 只有一种溶剂配位、另一种游离、DMSO/TTE 只有一种溶剂配位、另一种游离、CSA/DME 竞争配位、CSA/MeTHF 只有一种溶剂配位、另一种游离、CSA/TTE 只有一种溶剂配位、另一种游离、DME/MeTHF 竞争配位…（溶剂强度序 DMSO > CSA > DME > MeTHF > TTE（作者称各二元体系特征峰位移…）；Li⁺ 溶剂化（CSA 用量梯度）：CSA0 MeTHF 与 Li⁺ 配位、CSA2 CSA 强配位（N−S−N 706.1 cm−1，纯 CSA…、CSA4 N−S−N 峰位基本不变，大部分 CSA 进入溶剂化层；Me…、CSA6 N−S−N 红移至 702.8 cm−1，出现游离 CSA；…（随 CSA 增多 7Li NMR 向高场位移（屏蔽增强），Li⁺ 溶剂化增强）；多硫化物溶剂化：CSA/MeTHF 梯度溶剂化：CSA 占 S6²⁻ 内层、MeTHF 在外层；…、DD DME、DOL 都进入 S6²⁻ 溶剂化层（单溶剂 17O …（CSA/MeTHF 中 Li2S6 的 Li⁺ 屏蔽强于 DD（CSA 配位强于 DME））；多硫化物溶解度：CSA/MeTHF 10 mM Li2Sx（x = 2, 4, 6, 8）均匀深…、DD 10 mM Li2Sx 可见沉淀，溶解度低；组分单溶剂 [S…（CSA/MeTHF 高于 DD（注：作者另处称 DD 为 moderate LiPSs solubi…）；多硫化物溶液离子电导率：CSA/MeTHF 较高、DD 较低（0.1 M Li2Sx 在 CSA:MeTHF 中高于 DME:DOL）；离子电导率：DMSO/CSA 2.57 mS cm−1、DMSO/DME 9.40 mS cm−1、DMSO/MeTHF 9.44 mS cm−1、DMSO/TTE 2.56 mS cm−1、CSA/DME 6.17 mS cm−1、CSA/MeTHF 3.60 mS cm−1、CSA/TTE 1.42 mS cm−1、DME/MeTHF 6.39 mS cm−1…（含 TTE 的配方最低；CSA/MeTHF（3.60）低于 DD（7.93））；黏度：DMSO/CSA 7.64 mPa s、DMSO/DME 1.76 mPa s、DMSO/MeTHF 2.23 mPa s、DMSO/TTE 5.33 mPa s、CSA/DME 2.23 mPa s、CSA/MeTHF 3.15 mPa s、CSA/TTE 5.44 mPa s、DME/MeTHF 1.08 mPa s…（CSA/MeTHF（3.15）高于 DD（1.25））；密度：DMSO/CSA 1.23 g cm−3、DMSO/DME 1.09 g cm−3、DMSO/MeTHF 1.09 g cm−3、DMSO/TTE 1.50 g cm−3、CSA/DME 1.11 g cm−3、CSA/MeTHF 1.12 g cm−3、CSA/TTE 1.47 g cm−3、DME/MeTHF 1.01 g cm−3…（含 TTE 的配方最高）；Li⁺ 扩散系数（7Li DOSY）：CSA/MeTHF 3.1 × 10−10 m2 s−1、DD 6.3 × 10−10 m2 s−1（CSA/MeTHF 低于 DD（不到一半））；Li2S6 溶剂化半径（DLS）：CSA/MeTHF 7.5 nm、DD 4.2 nm（CSA/MeTHF 大于 DD（作者称团聚程度更高））；Li2S6 扩散系数（Stokes–Einstein）：CSA/MeTHF 2.3 × 10−11 m2 s−1、DD 8.9 × 10−11 m2 s−1（CSA/MeTHF 低于 DD）；Li⁺ 扩散系数（CV，Randles–Sevcik）：CSA/MeTHF 较高、DD 较低（CSA/MeTHF 高于 DD） 表现： ① Li‖Li 对称电池 0.5 mA cm−2 / 0.5 mAh cm−2（筛选参数 1、2）｜硫载量 不适用（Li‖Li）；倍率 0.5 mA cm−2，0.5 mAh cm−2；LiNO₃ 随配方：非 TTE 配方含（LiTFSI:LiNO3 摩尔比 1:0.2），DD…：过电位：DMSO/CSA 相对 DD 变坏（1575 vs 10 mV）；DMSO/DME 相对 DD 变坏（70 vs 10 mV）；DMSO/MeTHF 相对 DD 变坏（78 vs 10 mV）；DMSO/TTE 相对 DD 变坏（81 vs 10 mV）；CSA/DME 相对 DD 变坏（72 vs 10 mV）；CSA/MeTHF 相对 DD 变坏（32 vs 10 mV）；CSA/TTE 相对 DD 变坏（1561 vs 10 mV）；DME/MeTHF 相对 DD 变坏（12 vs 10 mV）；DME/TTE 相对 DD 变坏（28 vs 10 mV）；MeTHF/TTE 相对 DD 变坏（39 vs 10 mV）；寿命（循环小时数）：DMSO/CSA 相对 DD 变坏（206 vs 1200 h）；DMSO/DME 相对 DD 变坏（540 vs 1200 h）；DMSO/MeTHF 相对 DD 变坏（508 vs 1200 h）；DMSO/TTE 相对 DD 变坏（480 vs 1200 h）；CSA/DME 相对 DD 变坏（572 vs 1200 h）；CSA/MeTHF 相对 DD 差异小（1200 vs 1200 h）；CSA/TTE 相对 DD 变坏（434 vs 1200 h）；DME/MeTHF 相对 DD 变好（1700 vs 1200 h）；DME/TTE 相对 DD 变好（1443 vs 1200 h）；MeTHF/TTE 相对 DD 差异小（1217 vs 1200 h）；TFBA/DOL 相对 DD 不判（>1000 vs 1200 h） ② Li‖Li2S6 扣式 恒电位穿梭电流（筛选参数 3）｜硫载量 约 1.4 mg cm−2（推定：SI 的 Li2S6 正极统一制备）；倍率 先恒流充电至 2.9 V，再逐级恒电位 2.90–2.20 V 各保持 1 h；LiNO₃ 不含（各电位步在电解液不含 LiNO3 下进行）：穿梭电流：DMSO/CSA 相对 DD 变坏（52 vs 42 μA cm−2）；DMSO/DME 相对 DD 变好（18 vs 42 μA cm−2）；DMSO/MeTHF 相对 DD 变好（12 vs 42 μA cm−2）；DMSO/TTE 相对 DD 变好（8 vs 42 μA cm−2）；CSA/DME 相对 DD 变坏（54 vs 42 μA cm−2）；CSA/MeTHF 相对 DD 变好（5 vs 42 μA cm−2）；CSA/TTE、DME/TTE、MeTHF/TTE 相对 DD 变好（1 vs 42 μA cm−2）；DME/MeTHF 相对 DD 变好（17 vs 42 μA cm−2） ③ Li‖S 扣式 0.2 C 筛选（ΔVnuc、Li2S 沉积容量、100 圈平均容量与平均 CE；筛选参数 4–7）｜倍率 0.2 C；LiNO₃ 随配方：非 TTE 配方含（LiTFSI:LiNO3 摩尔比 1:0.2），DD…：过电位：DMSO/CSA 相对 DD 变好（11 vs 42 mV）；DMSO/DME 相对 DD 变好（12 vs 42 mV）；DMSO/MeTHF 相对 DD 变好（29 vs 42 mV）；DMSO/TTE 相对 DD 变好（32 vs 42 mV）；CSA/DME 相对 DD 变好（30 vs 42 mV）；CSA/MeTHF 相对 DD 变好（15 vs 42 mV）；CSA/TTE 相对 DD 变坏（142 vs 42 mV）；DME/MeTHF 相对 DD 变好（25 vs 42 mV）；DME/TTE 相对 DD 变坏（148 vs 42 mV）；MeTHF/TTE 相对 DD 不判（/ vs 42 mV）；Li2S 沉积容量：DMSO/CSA 相对 DD 差异小（588 vs 570 mAh g−1）；DMSO/DME 相对 DD 变好（623 vs 570 mAh g−1）；DMSO/MeTHF 相对 DD 差异小（585 vs 570 mAh g−1）；DMSO/TTE 相对 DD 变坏（333 vs 570 mAh g−1）；CSA/DME 相对 DD 变好（626 vs 570 mAh g−1）；CSA/MeTHF 相对 DD 变好（699 vs 570 mAh g−1）；CSA/TTE 相对 DD 变好（695 vs 570 mAh g−1）；DME/MeTHF 相对 DD 变坏（531 vs 570 mAh g−1）；DME/TTE 相对 DD 变坏（494 vs 570 mAh g−1）；MeTHF/TTE 相对 DD 变坏（0 vs 570 mAh g−1）；库仑效率：DMSO/CSA 相对 DD 不判（86.2 vs 98.9 %）；DMSO/DME 相对 DD 不判（39.2 vs 98.9 %）；DMSO/MeTHF 相对 DD 不判（89.5 vs 98.9 %）；DMSO/TTE 相对 DD 不判（87.2 vs 98.9 %）；CSA/DME 相对 DD 不判（91.5 vs 98.9 %）；CSA/MeTHF 相对 DD 变好（99.9 vs 98.9 %）；CSA/TTE 相对 DD 不判（98.8 vs 98.9 %）；DME/MeTHF 相对 DD 不判（99.1 vs 98.9 %）；DME/TTE 相对 DD 不判（99.3 vs 98.9 %）；MeTHF/TTE 相对 DD 不判（98.6 vs 98.9 %）；平均放电容量：DMSO/CSA 相对 DD 变坏（505 vs 754 mAh g−1）；DMSO/DME 相对 DD 变坏（513 vs 754 mAh g−1）；DMSO/MeTHF 相对 DD 变坏（510 vs 754 mAh g−1）；DMSO/TTE 相对 DD 变坏（445 vs 754 mAh g−1）；CSA/DME 相对 DD 差异小（731 vs 754 mAh g−1）；CSA/MeTHF 相对 DD 变好（913 vs 754 mAh g−1）；CSA/TTE 相对 DD 变坏（666 vs 754 mAh g−1）；DME/MeTHF 相对 DD 差异小（737 vs 754 mAh g−1）；DME/TTE 相对 DD 变坏（478 vs 754 mAh g−1）；MeTHF/TTE 相对 DD 变坏（460 vs 754 mAh g−1）（未报告：首圈容量、寿命或保持率） ④ Li‖S 扣式 1.1 mg cm−2 / E/S 16.7 / 0.2 C 300 圈｜硫载量 1.1 mg cm−2；E/S 16.7 μL mg−1；倍率 0.2 C；LiNO₃ 含：CSA/MeTHF 摩尔比 LiTFSI:LiNO3 = 1:0.2；DD …：首圈容量：CSA/MeTHF 相对 DD 不判（仅图，未读）；保持率：CSA/MeTHF 相对 DD 不判（仅图，未读）（未报告：库仑效率、过电位） ⑤ Li‖S 扣式 3.0 mg cm−2 / E/S 7.4 / 0.1 C 130 圈｜硫载量 3.0 mg cm−2；E/S 7.4 μL mg−1；倍率 0.1 C；LiNO₃ 含：CSA/MeTHF 摩尔比 LiTFSI:LiNO3 = 1:0.2；DD …：首圈容量：CSA/MeTHF 相对 DD 不判（仅图，未读）；保持率：CSA/MeTHF 相对 DD 不判（仅图，未读）；过电位：CSA/MeTHF、CSA/MeTHF 相对 DD 变好（作者定性）（未报告：库仑效率） ⑥ Li‖S 扣式 6.3 mg cm−2 / E/S 4.2 / 0.05 C 50 圈（仅 CSA/MeTHF）｜硫载量 6.3 mg cm−2；E/S 4.2 μL mg−1；倍率 0.05 C；LiNO₃ 含（摩尔比 LiTFSI:LiNO3 = 1:0.2）：无 A/B 比较（只测了一个配方）（未报告：首圈容量、寿命或保持率、库仑效率、过电位） ⑦ Li‖S 扣式 8.6 mg cm−2 / E/S 3.6 / 0.05 C 30 圈（仅 CSA/MeTHF）｜硫载量 8.6 mg cm−2；E/S 3.6 μL mg−1；倍率 0.05 C；LiNO₃ 含（摩尔比 LiTFSI:LiNO3 = 1:0.2）：无 A/B 比较（只测了一个配方）（未报告：首圈容量、寿命或保持率、库仑效率、过电位） ⑧ 3 Ah 级 Li‖S 软包 0.03 C（仅 CSA/MeTHF）｜硫载量 8.2 mg cm−2（单面）；E/S 2.9 原文两处单位不同：SI 1.8 节写 ge gS−1；锂厚 75 μm（单面，双面锂辊压于铜箔）；倍率 0.03 C；LiNO₃ 含（摩尔比 LiTFSI:LiNO3 = 1:0.2）：无 A/B 比较（只测了一个配方）（未报告：首圈容量、寿命或保持率、库仑效率、过电位） ⑨ Li‖S 扣式 2.3 mg cm−2 / E/S 7.7 / 0.2 C 100 圈（仅 TFBA/DOL）｜硫载量 2.3 mg cm−2；E/S 7.7 μL mg−1；倍率 0.2 C；LiNO₃ 含（摩尔比 LiTFSI:LiNO3 = 1:0.2）：无 A/B 比较（只测了一个配方）（未报告：首圈容量、寿命或保持率、库仑效率、过电位） ⑩ Li‖Li2S6 扣式 0.1 C 60 圈（CSA 用量梯度）｜硫载量 约 1.4 mg cm−2（推定：SI 的 Li2S6 正极统一制备）；倍率 0.1 C：首圈容量：CSA4 相对 CSA2 变好（1274 vs 1181 mAh g−1）；CSA6 相对 CSA2 变好（1305 vs 1181 mAh g−1）；保持率：CSA4 相对 CSA2 变好（93 vs 84 %）；CSA6 相对 CSA2 变坏（72 vs 84 %）；库仑效率：CSA4 相对 CSA2 变好（99.4 vs 98.4 %）；CSA6 相对 CSA2 变坏（86.6 vs 98.4 %） ⑪ Li‖Li2S6 扣式 0.2 C 循环（Figure S43；循环后正负极 SEM/XPS）｜硫载量 约 1.4 mg cm−2（推定：SI 的 Li2S6 正极统一制备）；倍率 0.2 C；LiNO₃ 含：CSA/MeTHF 摩尔比 LiTFSI:LiNO3 = 1:0.2；DD …：首圈容量：CSA/MeTHF 相对 DD 不判（仅图，未读）；指定圈容量：CSA/MeTHF 相对 DD 不判（仅图，未读） ⑫ Li‖Li2S6 扣式 0.1 C 不同荷电态 EIS/DRT｜硫载量 1.4 mg cm−2；倍率 0.1 C；LiNO₃ 含：CSA/MeTHF 摩尔比 LiTFSI:LiNO3 = 1:0.2；DD …：阻抗：CSA/MeTHF 相对 DD 变好（作者定性） ⑬ Li‖Li2S8 扣式 2.05 V 恒电位 Li2S 沉积｜倍率 0.112 mA 恒流放电至 2.14 V，再 2.05 V 恒电位至电流 < …：Li2S 沉积容量：CSA/MeTHF 相对 DD 变好（550 vs 292 mAh g−1） ⑭ Li‖Li2S8 扣式 2.35 V 恒电位 Li2S 溶解｜倍率 0.112 mA 放电至 1.7 V，充电至 2.35 V 后 2.35 V 恒…：Li2S 溶解容量：CSA/MeTHF 相对 DD 变好（691 vs 186 mAh g−1） ⑮ Li‖S 扣式 CV 1.7–2.8 V，0.05–0.3 mV s−1｜倍率 CV 扫速 0.05–0.3 mV s−1，1.7–2.8 V；LiNO₃ 含：CSA/MeTHF 摩尔比 LiTFSI:LiNO3 = 1:0.2；DD …：过电位：CSA/MeTHF 相对 DD 变好（作者定性）；峰电流：CSA/MeTHF 相对 DD 变好（作者定性）；Tafel 斜率：CSA/MeTHF 相对 DD 变好（作者定性）（未报告：首圈容量、寿命或保持率、库仑效率） ⑯ Li‖S 扣式 GITT 4.5 mg cm−2 / E/S 4 / 0.05 C｜硫载量 4.5 mg cm−2；E/S 4 μL mg−1；倍率 0.05 C 脉冲 20 min，静置 1 h（60 min），1.7–2.8 …；LiNO₃ 含：CSA/MeTHF 摩尔比 LiTFSI:LiNO3 = 1:0.2；DD …：过电位：CSA/MeTHF 相对 DD 变好（作者定性）（未报告：首圈容量、寿命或保持率、库仑效率） 机制： 强溶剂化一侧的短板〔多硫化物穿梭、正极反应、负极锂〕：（引言，通用）醚类溶剂多硫化物溶解度高 → 硫转化动力学有利，但引起穿梭 → 活性物质快速损失、锂负极腐蚀（M1，转述）；（引言，通用）高 DN 溶剂溶解多硫化物但加剧穿梭（M4，转述）；（文献）反溶剂形成的包覆型溶剂化结构可抑制多硫化物穿梭；本文 S/N、M-S/W、M-S/N、M/N、W/N 平均穿梭电流 < 10 μA cm−2（M11，转述）；（文献）强溶剂化溶剂调节多硫化物溶剂化 → 三维 Li2S 沉积、额外转化路径，但常加剧多硫化物对锂负极的腐蚀（M14，转述）；CSA 过量（1:6:6，出现游离 CSA、溶剂化更强）→ 多硫化物穿梭严重 → 30 圈后快速衰减、过早失效（M28） 弱溶剂化一侧的短板〔多硫化物穿梭、正极反应、电解液消耗、负极锂〕：（引言，通用）弱溶剂化溶剂（碳酸酯、单氧醚、氢氟醚）→ 硫氧化还原不完全、正极表面易形成钝化层（M2，转述）；（引言，通用）抑制穿梭常以牺牲转化动力学或界面稳定性为代价；高 DN 溶剂提高多硫化物溶解度带来快速转化（M3，转述）；（引言，通用）低 DN 溶剂抑制溶解但牺牲硫转化动力学（M5，转述）；（引言，通用）低介电常数溶剂使多硫化物成接触离子对/团聚体，限制扩散但损害氧化还原活性（M6，转述）；溶剂化能力增强加快硫物种转化动力学（ΔVnuc 低、Li2S 沉积容量高）（M12）；（作者前作）多硫化物溶解度适中的 DD 先形成二维 Li2S 沉积 → 硫利用率低、锂负极腐蚀严重（M13，转述）；（文献）低多硫化物溶解度溶剂形成少溶剂化结构，减轻锂负极腐蚀，但导致二维 Li2S 沉积、转化迟缓（M15，转述）；CSA 占内层、MeTHF 包外层的梯度溶剂化结构可有效抑制多硫化物穿梭（M16，推测）；（作者假设）CSA–MeTHF 相互作用诱导 Li2S6 团簇，除抑制穿梭、减少副反应稳定锂负极外，还影响反应动力学、促进三维 Li2S 沉积（M17，推测）；CSA/MeTHF 的内层溶剂化鞘使 Li2S 三维沉积（M18）；梯度多硫化物溶剂化结构的 CSA/MeTHF 显著加快多硫化物转化动力学（CV）（M19）；DD 多硫化物溶解度有限 → Li2S 在碳纤维上二维膜状生长 → SoC iii–v 阻抗增大（M20）；过早致密钝化阻碍后续多硫化物还原 → 硫利用率低、转化迟缓（DD）（M21）；CSA/MeTHF 使正极三维多孔 Li2S 沉积、锂负极表面光滑并富含保护性高价硫物种 → 锂负极相容性好（M22）；DD 在正极形成致密二维 Li2S 膜，锂负极呈苔藓状、以腐蚀性低价硫物种为主 → 多硫化物引起的锂负极严重劣化（M23）；DD 在放电深度 25% 后活化极化主导 → 受界面化学控制的转化动力学迟缓（M24）；（DD）转化动力学既受多硫化物最大浓度限制，也受漫长的液–固转化过程限制（M25）；CSA/MeTHF 诱导稳定的界面化学，维持以浓差为主的快速转化（尤其短链多硫化物）（M26，与他文一致）；DD 的电流–时间曲线符合二维瞬时成核（表面吸附原子控制生长）→ Li2S 沉积过早终止、电极表面迅速钝化（M29，与他文一致）；CSA/MeTHF 中三维岛状 Li2S 形貌可能减轻正极钝化、利于离子传输 → 抑制穿梭、提高硫利用率（M30，推测）；DD 中连续膜状 Li2S → 碳纤维过早钝化、硫利用率低（M31）；CSA/MeTHF 的 CV 法 Li⁺ 扩散系数更高 → 扩散控制过程快、氧化还原动力学增强（M32）；DD 循环后锂负极疏松苔藓状，源于穿梭多硫化物对锂的腐蚀（M34）；CSA/MeTHF 循环锂负极高价硫（SO4²⁻、SO3²⁻）比例高，可能来自 CSA 或 TFSI⁻ 分解；DD 以低价硫为主，锂负极腐蚀严重（M35，推测） 其他说法〔多硫化物穿梭、正极反应、负极锂〕：强溶剂化的 DMSO 伴随本征腐蚀（溶剂本身腐蚀锂）→ 含 DMSO 配方 Li‖Li 寿命短（M7）；中强溶剂化的 CSA 兼顾强给电子能力与对锂金属的相容性（M8）；非溶剂化的 TTE 使离子电导率低、黏度高，可能加剧锂枝晶 → 含 TTE 配方极化大、寿命短（M9，推测）；穿梭电流直接反映多硫化物与锂负极腐蚀反应造成的活性物质损失（作为筛选参数的依据）（M10，转述）；CSA/MeTHF 循环平均 CE 达 99.8%，说明多硫化物穿梭被有效抑制（同测试未给 DD 的 CE）（M27）；（文献解释）CSA/MeTHF 正极富 SO3²⁻ 的正极界面相改善离子传导、提高转化可逆性；DD 正极残留多硫化物源于过早形成的二维 Li2S 层（M33，转述） 作者主张：折中：中强溶剂化 CSA + 弱溶剂化 MeTHF 组合，形成梯度溶剂化结构（CSA 内层、MeTHF 外层），抑制穿梭并提高锂负极相容性；最优 CSA/MeTHF（LiTFSI:CSA:MeTHF:LiNO3 = 1:4:6:0.2），作者称优于其他全部配方；CSA 用量最优 LiTFSI:CSA:MeTHF = 1:4:6（1:2:6 容量低，1:6:6 穿梭严重），作者称独特溶剂化结构可同时稳定锂负极并加快转化；溶剂筛选准则：以介电常数 εr 与给体数 DN 为双描述符把 75 种溶剂分区，并用七个电化学参数评价二元电解液；准则推广：新合成 TFBA（M-S 区）与 DOL（W 区）按 M-S/W 组合，形成梯度溶剂化结构 TFBA/DOL，作者称抑制穿梭 | 0
S32 | 10.1002/adma.202503365 | 【S32】对照：E-baseline（1 m LiTFSI in DME/DOL at 1:1 volume ratio with 2 wt.% LiNO3），常规醚基准（DOL/DME + LiTFSI + LiNO₃）；梯度：LiTFSI 浓度（用量梯度；溶剂 DME/2-MeTHF/TFEO 2:1:1 与 2 wt% LiNO3 固定） 0.6M-DMFN（0.6 m） / 0.8M-DMFN（0.8 m） / 1.0M-DMFN（1.0 m） / 1.2M-DMFN（1.2 m）（溶剂化由强到弱）；梯度：溶剂体系（种类梯度；LiTFSI 1 m、2 wt% LiNO3 相同） E-baseline（DME/DOL 1:1 by vol） / 1.0M-DMFN（DME/2-MeTHF/TFEO 2:1:1 by vol）（溶剂化由强到弱）；尺子🧮：本版未算 性质：离子电导率：0.6M-DMFN 6–7 mS cm−1（25 °C，作者对 DMFN 的概括…、0.8M-DMFN 6–7 mS cm−1（25 °C，作者对 DMFN 的概括…、1.0M-DMFN 6.77 mS cm−1（DMFN 中最高）、1.2M-DMFN 6–7 mS cm−1（25 °C，作者对 DMFN 的概括…、E-baseline 高于 DMFN（作者：DMFN 约为其一半）（DMFN 低于 E-baseline（约一半）；DMFN 内 1.0 m 最高，作者称各档电导率几乎…）；黏度：0.6M-DMFN 与 E-baseline 几乎重合、0.8M-DMFN 高于 0.6M-DMFN（随盐浓度升高）、1.0M-DMFN 高于 0.8M-DMFN（随盐浓度升高）、1.2M-DMFN DMFN 中最高（随盐浓度升高）、E-baseline 最低（与 0.6M-DMFN 几乎重合）（DMFN 内沿梯度（0.6→1.2 m）升高；E-baseline 与 0.6M-DMFN 几乎相同）；Li⁺ 溶剂化：0.6M-DMFN CIP/AGG 比例高于 E-baseline（Raman；…、0.8M-DMFN CIP/AGG 随 LiTFSI 浓度升高而增强（Raman…、1.0M-DMFN CIP/AGG 随浓度升高而增强（Raman）；CMD：Li…、1.2M-DMFN CIP/AGG 最强（Raman，随浓度升高）、E-baseline 溶剂分离离子对（SSIP）比例最高（Raman）；CMD：L…（SSIP 比例 E-baseline 高于 DMFN；DMFN 内沿梯度（0.6→1.2 m）CIP…）；多硫化物溶解度（Li2S6 着色与 UV-vis，定性）：0.6M-DMFN 低于 E-baseline（浅绿棕色）、0.8M-DMFN 低于 E-baseline，颜色浅于 0.6M-DMFN、1.0M-DMFN 低于 E-baseline，颜色浅于 0.8M-DMFN、1.2M-DMFN DMFN 中颜色最浅、E-baseline 最高（深棕色；UV-vis 中 S 相关峰最强）（E-baseline 高于全部 DMFN；DMFN 内沿梯度（0.6→1.2）降低（着色））；多硫化物溶解度（元素分析：Li2S6 饱和电解液总 S 含量）：0.6M-DMFN S 12.499 wt%、0.8M-DMFN S 10.012 wt%、1.0M-DMFN S 12.281 wt%、1.2M-DMFN S 13.486 wt%、E-baseline S 15.472 wt%（E-baseline 最高；DMFN 内先降后升，0.8 最低（作者：原因不明））；多硫化物溶解度（无盐溶剂混合物中 Li2S6 最大浓度）：0.6M-DMFN 0.38 M（其溶剂 DME-2MeTHF-TFEO 2:1…、0.8M-DMFN 0.38 M（其溶剂 DME-2MeTHF-TFEO 2:1…、1.0M-DMFN 0.38 M（其溶剂 DME-2MeTHF-TFEO 2:1…、1.2M-DMFN 0.38 M（其溶剂 DME-2MeTHF-TFEO 2:1…、E-baseline 0.83 M（其溶剂 DME-DOL 1:1，无盐）（E-baseline 所用溶剂高于 DMFN 所用溶剂）；多硫化物溶剂化（CMD 模拟 Li2S6 团簇）：0.6M-DMFN Li2S6 团簇较大且更紧密（120、180 个时 r = …、0.8M-DMFN Li2S6 团簇较大且更紧密（120、180 个时 r = …、1.0M-DMFN Li2S6 团簇较大且更紧密（120、180 个时 r = …、1.2M-DMFN Li2S6 团簇较大且更紧密（120、180 个时 r = …、E-baseline Li2S6 团簇较小；180 个 Li2S6 时仍未饱和、可…（DMFN 对 Li2S6 的溶解与相互作用弱于 E-baseline；60 个 Li2S6 时各电解…）；正极 S8 浸泡溶出：1.0M-DMFN 7 个月无颜色变化、E-baseline 3 天即见淡黄色，一周后变深黄（S 溶出至饱和）（E-baseline 溶出 S8，1.0M-DMFN 未见溶出） 表现： ① Li‖Cu 扣式 平均 Li 库仑效率（改进 Aurbach 法）｜硫载量 不适用（Li‖Cu）；E/S 不适用（Li‖Cu，电解液 75 μL）；锂厚 250 μm（推定：扣式电池所用锂箔）；温度 25 °C；LiNO₃ 含 2 wt%：库仑效率：1.0M-DMFN 相对 E-baseline 变好（99.66 vs 99.19 %）；0.6M-DMFN、0.8M-DMFN、1.2M-DMFN 相对 E-baseline 变好（作者定性）；1.0M-DMFN 相对 0.6M-DMFN 变好（作者定性）；1.0M-DMFN 相对 0.8M-DMFN 变好（作者定性）；1.0M-DMFN 相对 1.2M-DMFN 变好（作者定性） ② Li‖S 扣式 C/20 化成第 1 圈｜硫载量 4 mg cm-2（正文写面容量 4 mAh cm−2）；E/S 8 μL mg⁻¹-S；锂厚 250 μm；倍率 C/20（化成圈本身，1.8–2.8 V）；温度 25 °C；LiNO₃ 含 2 wt%：第一放电平台容量：0.6M-DMFN、0.8M-DMFN、1.0M-DMFN、1.2M-DMFN 相对 E-baseline 变坏（作者定性）；0.8M-DMFN 相对 0.6M-DMFN 变坏（作者定性）；1.0M-DMFN 相对 0.8M-DMFN 变坏（作者定性）；1.2M-DMFN 相对 1.0M-DMFN 变坏（作者定性）（未报告：首圈容量、寿命或保持率、库仑效率、过电位） ③ Li‖S 扣式 充电倍率测试｜硫载量 4 mg cm-2（正文写面容量 4 mAh cm−2）；E/S 8 μL mg⁻¹-S；锂厚 250 μm；倍率 充电倍率逐级提高（C/10 起，经 C/5 至 1C）；放电倍率未报告；温度 25 °C；LiNO₃ 含 2 wt%：倍率容量：0.6M-DMFN、0.8M-DMFN、1.0M-DMFN、1.2M-DMFN 相对 E-baseline 差异小（作者定性）（未报告：首圈容量、寿命或保持率、库仑效率、过电位） ④ Li‖S 扣式 放电倍率测试｜硫载量 4 mg cm-2（正文写面容量 4 mAh cm−2）；E/S 8 μL mg⁻¹-S；锂厚 250 μm；倍率 放电倍率逐级提高（含 C/3、C/2、1C）；充电倍率未报告；温度 25 °C；LiNO₃ 含 2 wt%：倍率容量：0.6M-DMFN、0.8M-DMFN、1.0M-DMFN、1.2M-DMFN 相对 E-baseline 差异小（作者定性）；0.6M-DMFN 相对 E-baseline 变好（作者定性）；0.8M-DMFN、1.0M-DMFN、1.2M-DMFN 相对 E-baseline 不判（作者定性）（未报告：首圈容量、寿命或保持率、库仑效率、过电位） ⑤ Li‖S 扣式 C/5 长循环（300 圈；含 100 圈拆解）｜硫载量 4 mg cm-2（正文写面容量 4 mAh cm−2）；E/S 8 μL mg⁻¹-S；锂厚 250 μm；倍率 C/5 充放电（1.7–2.8 V）；温度 25 °C；LiNO₃ 含 2 wt%：首圈容量：0.6M-DMFN、0.8M-DMFN、1.0M-DMFN、1.2M-DMFN 相对 E-baseline 变坏（作者定性）；保持率：0.6M-DMFN、0.8M-DMFN、1.0M-DMFN、1.2M-DMFN 相对 E-baseline 变好（作者定性）；1.0M-DMFN 相对 0.6M-DMFN 变好（作者定性）；1.0M-DMFN 相对 0.8M-DMFN 变好（作者定性）；1.0M-DMFN 相对 1.2M-DMFN 变好（作者定性）；库仑效率：0.6M-DMFN、0.8M-DMFN、1.0M-DMFN、1.2M-DMFN 相对 E-baseline 变好（作者定性）；过电位：0.6M-DMFN、0.8M-DMFN、1.0M-DMFN、1.2M-DMFN 相对 E-baseline 变好（作者定性）；寿命（循环圈数）：1.0M-DMFN 相对 E-baseline 变好（300 vs 150 cycles）；比容量：0.8M-DMFN 相对 0.6M-DMFN 变好（作者定性）；0.8M-DMFN 相对 1.0M-DMFN 变好（作者定性）；0.8M-DMFN 相对 1.2M-DMFN 变好（作者定性）；活性硫不可逆损失：1.0M-DMFN 相对 E-baseline 变好（23.1 vs 45.3 %）；金属锂（Li0）不可逆消耗：1.0M-DMFN 相对 E-baseline 变好（作者定性） ⑥ Li‖S 扣式 C/10 长循环｜硫载量 4 mg cm-2（正文写面容量 4 mAh cm−2）；E/S 8 μL mg⁻¹-S；锂厚 250 μm；倍率 C/10 充放电（1.7–2.8 V）；温度 25 °C；LiNO₃ 含 2 wt%：首圈容量：0.6M-DMFN、0.8M-DMFN、1.0M-DMFN、1.2M-DMFN 相对 E-baseline 不判（仅图，未读）；指定圈容量：0.6M-DMFN、0.8M-DMFN、1.0M-DMFN、1.2M-DMFN 相对 E-baseline 不判（仅图，未读）（未报告：库仑效率、过电位） ⑦ Li‖S 扣式 自放电/日历（28 个一周静置间隔）｜硫载量 4 mg cm-2（正文写面容量 4 mAh cm−2）；E/S 8 μL mg⁻¹-S；锂厚 250 μm；倍率 C/10（充电至 2.8 V，静置 168 h，再放电至 1.7 V；重复 28…；温度 25 °C；LiNO₃ 含 2 wt%：自放电率：0.6M-DMFN、0.8M-DMFN、1.0M-DMFN、1.2M-DMFN 相对 E-baseline 变好（≈8 vs 34.2 %）；保持率：0.6M-DMFN、0.8M-DMFN、1.0M-DMFN、1.2M-DMFN 相对 E-baseline 变好（作者定性）；静置电压稳定性：0.6M-DMFN、0.8M-DMFN、1.0M-DMFN、1.2M-DMFN 相对 E-baseline 变好（作者定性）；首圈容量：0.6M-DMFN、0.8M-DMFN、1.0M-DMFN、1.2M-DMFN 相对 E-baseline 不判（仅图，未读）（未报告：库仑效率、过电位） ⑧ Li‖S 1 Ah 软包 C/10 循环｜硫载量 4 mg cm-2；E/S 5.2（原文 ~5.2） μL；锂厚 100 μm；倍率 C/10 充放电（1.7–2.6 V）；温度 25 °C；LiNO₃ 含 2 wt%：能量密度：0.8M-DMFN 相对 E-baseline 变坏（290 vs 310 Wh kg-1）；首圈容量：0.8M-DMFN 相对 E-baseline 变坏（作者定性）；0.8M-DMFN 相对 E-baseline 不判（仅图，未读）；保持率：0.8M-DMFN 相对 E-baseline 变好（作者定性）；过电位：0.8M-DMFN 相对 E-baseline 变好（作者定性）；库仑效率：0.8M-DMFN 相对 E-baseline 变好（作者定性） 机制： 强溶剂化一侧的短板〔多硫化物穿梭、正极反应、电解液消耗、负极锂〕：引言转述（高溶剂化电解液 HSE，以 DME/DOL + LiTFSI + LiNO3 为例）：多硫化物溶解度高、Li–S 反应动力学快，但加剧穿梭、锂金属不稳定、循环寿命短（HSE 与 SSE 两类，非本文配方）（M1，转述）；S 正极会持续溶出 S 与多硫化物、迁移到锂负极反应，造成活性物质不可逆损失、电解液耗竭、锂负极钝化失活；E-baseline 因溶解度高、与 S/多硫化物反应活性高，此现象普遍（引文 [24]）（M16，转述）；静置后 E-baseline 放电曲线 2.4–2.1 V 平台（Li2S8→Li2S6）消失，归因于 Li2S8 在 E-baseline 中溶解度高（M17）；DMFN 抑制多硫化物溶解度、并在 S 与 Li 电极上形成更牢固的钝化层 → 更有效缓解 S/多硫化物穿梭 → 抑制储存/日历老化中的自放电（引文 [45,46]）（M18，与他文一致）；HUGs：1.0M-DMFN 中用于生成 SEI、Li2S、Li2S2 的 Li0 不可逆消耗更低，Li0 保留更好（M19）；在 HSE（E-baseline）中 S 主要转为多硫化物并持续溶解 → 持续副反应、S 从电极加速流失 → CE 差、电池加速衰减（M20）；1.0M-DMFN 的 Li CE 更高、长循环更稳，归因于多硫化物穿梭被抑制 → 锂沉积形貌改善、腐蚀减少（M21）；结论：DMFN 限制多硫化物溶解度 → 显著提高长循环性与日历性能（M30）；日历测试（DMFN 28 周仅损失 5.9%，E-baseline 初期损失大且再损失 23.5%）表明 DMFN 显著抑制多硫化物穿梭（M31） 弱溶剂化一侧的短板〔多硫化物穿梭、正极反应〕：引言转述（低溶剂化电解液 SSE：HCE、LHCE、大分子溶剂、离子液体）：降低多硫化物溶解度、抑制穿梭和副反应，但黏度高或电导率低、多硫化物转化差，使容量和循环性下降（非本文配方）（M2，转述）；适中溶剂化的 DMFN 使电解液中长链多硫化物减少 → 电池总容量降低（化成首圈第一平台容量下降）（M8） 其他说法〔多硫化物穿梭、正极反应、电解液消耗、负极锂〕：DFT 局部软度：DOL 最高 → TFEO、2-MeTHF、DME 与多硫化物的反应活性低于 DOL（溶剂层面，未落到电池表现）（M3）；文献转述：2-MeTHF 可改善锂负极循环与可逆性；TFEO 作为不配位稀释剂形成富 F 的 SEI、改善与锂负极相容性；TFEO 沸点高可能提高热稳定性（M4，转述）；DMFN 离子电导率约为 E-baseline 一半，主因 2-MeTHF 与 TFEO 溶剂化能力低（作者称这正是降低多硫化物溶解度所需）（M5）；TFEO 作为稀释剂使 DMFN 带有类 LHCE 性质，低浓度 DMFN 中 CIP/AGG 比例升高（M6）；DMFN 的 Li 库仑效率高于 E-baseline，归因于文献报道对锂金属稳定的共溶剂 2-MeTHF 与 TFEO（M7，与他文一致）；放电时长链→短链多硫化物转化是限速步骤，造成大过电位、高倍率（≥ C/2）提前到截止电压；E-baseline 在 C/3 第二平台起点的电压凹陷反映短链生成的动力学问题（M9）；DMFN 电导率低、黏度高 → 初始几圈放电容量低于 E-baseline（M10）；DMFN 平均 Li CE 高、多硫化物溶解度低 → 电解液与锂的副反应少、正极活性硫损失少、多硫化物从正极到负极的串扰大幅减少（同句前半见上一条；未落到具体电池表现）（M11）；DMFN 电导率仍较高（≈6–7 mS cm−1），综合上述因素，放电倍率 ≤ C/3 时充放电倍率性能与 E-baseline 相近（M12）；E-baseline 黏度低、对正极润湿更好 → 初始容量更高；DMFN 循环稳定性与 CE 显著更好（M13）；E-baseline 250 圈内极化显著增长、过充、100 圈后容量快速衰减，作者归于 E-baseline 与 S、Li 两电极的高反应活性（M14）；1 Ah 软包：0.8M-DMFN 循环稳定性好于 E-baseline；E-baseline 40 圈后过电位大，因副反应带来额外充电容量、库仑效率低，最终失效（M15）；XPS：1.0M-DMFN 锂负极 SEI 含氟物种更多（归于 TFEO，引文 [40,48]）、多硫化物信号更弱、TFSI⁻ 分解产物更多，形成更牢固的富阴离子 SEI（M22，与他文一致）；1.0M-DMFN 锂负极上多硫化物信号更弱，佐证 DMFN 中多硫化物溶解与穿梭减少（M23）；DMFN 锂负极 N–S 峰更强，说明 TFSI⁻ 分解形成更无机的 SEI，保护锂负极免受腐蚀（M24）；1.0M-DMFN 锂负极形貌与化学环境表明：DMFN 与锂负极相容性好、多硫化物迁移和寄生反应减少、穿梭被抑制 → 锂负极腐蚀与失活减轻（M25）；XPS：DMFN 循环后正极形成更无机的 CEI、LiNO3 还原较少；E-baseline 正极 CEI 偏有机、不稳定（M26）；E-baseline 循环后正极 C–C 峰强、S 信号弱，可能来自裸露碳基底与 S 颗粒剥离，佐证 E-baseline 中多硫化物溶解与迁移加剧（M27，推测）；1.0M-DMFN 循环后正极形貌、结构完整性与 CEI 改善，显示 MSE 能减少过度的多硫化物溶解、缓解穿梭（M28）；DMFN 循环后保留 α-S8，可能意味着 S8 可逆性增强或正极长期稳定性与结构保持改善（作者称需原位测量确认）（M29，推测）；摘要：最优 MSE 形成牢固钝化层、增强 S 与 Li 电极结构完整性 → 抑制寄生副反应与自放电（M32）；CMD：DMFN 用弱溶剂化 2-MeTHF 与不配位 TFEO，降低多硫化物溶解度及与多硫化物的相互作用（相对 DOL/DME 基准）（M33） 作者主张：折中（适中溶剂化 MSE）：高溶剂化 DME + 弱溶剂化 2-MeTHF + 不配位稀释剂 TFEO 三元溶剂，把多硫化物溶解度调到适中，同时避开低溶解度与高溶解度两端的问题；设计思路借鉴锂金属电池的局部高浓度电解液（LHCE）：三元溶剂体系（高溶剂化溶剂 + 弱溶剂化溶剂 + 不配位稀释剂）；最优：作者称 LiTFSI 最佳浓度在 0.8–1.0 m 之间（0.8M-DMFN 容量最高，C/5 下 1.0M-DMFN 循环稳定性最好）；结论称优化配方为 1.0M-DMFN | 0
S33 | 10.1002/aenm.202403828 | 【S33】对照：DME（0.75 m LiFSI and 0.4 m LiNO3 in DME（对照；作者称 LiFSI 与 LiNO3 为双盐）），其他：对照为 0.75 m LiFSI + 0.4 m LiNO₃ 的单一 DME 电解液（含 LiNO₃，非 DOL/DME + LiTFSI 常规基准）；DOL/DME 常规基准只用于失效分析，未与 DME-FE 同条件比较；梯度：氟化醚共溶剂种类（种类梯度；DME:FE 摩尔比固定 18.5:3.8，对照 DME 不含 FE 且盐用量写法不同） DME（无 FE（对照）） / DME-ETFE（ETFE（4 个 F）） / DME-BTFE（BTFE（6 个 F）） / DME-TFTFE（TFTFE（7 个 F）） / DME-TFOFE（TFOFE（12 个 F））（溶剂化由强到弱）；另有：DME/DOL；尺子🧮：本版未算 性质：Li⁺ 溶剂化（7Li NMR 上移）：DME 最强（上移最小）、DME-ETFE 次强、DME-BTFE 居中、DME-TFTFE 较弱、DME-TFOFE 最弱（上移最大）（沿梯度减弱）；Li⁺ 溶剂化层阴离子配位（Raman FSI⁻ CIP 比例）：DME 最低、DME-ETFE 较低、DME-BTFE 居中、DME-TFTFE 较高、DME-TFOFE 最高（沿梯度升高（随 Li⁺ 溶剂化减弱而升高；加 FE 均蓝移））；Li⁺ 溶剂化层配位数（MD）：DME DME 配位最多、阴离子配位最少、DME-ETFE 介于其间、DME-BTFE 介于其间、DME-TFTFE 介于其间、DME-TFOFE DME 配位最少、阴离子（FSI⁻、NO3⁻）配位最多（沿梯度 DME 配位减少、阴离子配位增加；FE 很少进入第一溶剂化层）；离子电导率：DME 最高、DME-ETFE 次高（≈DME-BTFE）、DME-BTFE 次高（≈DME-ETFE）、DME-TFTFE 较低、DME-TFOFE 最低（沿梯度降低）；离子电导率（含 0.5 M Li2S4，滤去未溶物）：DME 相近、DME-ETFE 相近、DME-BTFE 相近、DME-TFTFE 相近、DME-TFOFE 原文未述（DME、ETFE、BTFE、TFTFE 四者相近（DME 溶多硫化物最多，电导率降得最多））；Li⁺ 扩散系数：DME 最高、DME-ETFE 较高、DME-BTFE 居中、DME-TFTFE 较低、DME-TFOFE 最低（沿梯度降低（原文只说与溶剂化能力正相关，各档排序据此写））；多硫化物溶剂化（加 Li2S4 后 7Li 去屏蔽位移）：DME 0.09 ppm、DME-ETFE ≈0.02 ppm、DME-BTFE ≈0.02 ppm、DME-TFTFE ≈0.02 ppm、DME-TFOFE 0.0079 ppm（沿梯度减小（多硫化物阴离子进入 Li⁺ 溶剂化层减少））；多硫化物溶解度（Li2S4 最大溶解度）：DME 最高、DME-ETFE 次高、DME-BTFE 居中、DME-TFTFE 较低、DME-TFOFE 最低（有黄色沉淀）（沿梯度降低）；多硫化物物种分布（Raman）：DME 高电荷密度二价阴离子（S4 2−、S3 2−）较多、DME-TFOFE 低电荷密度单价阴离子（S7 −、S4 −、S3 −）较多（溶剂化减弱时单价阴离子比例升高（只测 DME 与 DME-TFOFE））；放电至 2.1 V 后电解液 S4 2− 吸光度（UV-vis）：DME 最高（为 DME-TFOFE 的四倍）、DME-ETFE 次高、DME-BTFE 居中、DME-TFTFE 较低、DME-TFOFE 最低（沿梯度降低）；电解液密度：DME 0.904 g mL-1、DME-TFTFE 1.017 g mL-1（DME-TFTFE 高于 DME） 表现： ① Li‖S 扣式 E/S 5、0.15 C 失效分析（仅 DOL/DME 基准）｜硫载量 3.8 mgs cm−2（推定：实验部分 Li‖S 扣式统一电极）；E/S 5 µL mgS⁻¹；锂厚 40 µm；倍率 0.15 C 充放电；LiNO₃ 含 0.2 m：无 A/B 比较（只测了一个配方）（未报告：首圈容量、寿命或保持率、库仑效率、过电位） ② Li‖S 扣式 E/S 5、0.15 C 长循环（Fig. 3c 首圈放电 + Fig. 4b 循环）｜硫载量 3.8 mgs cm−2；E/S 5 µL mgS⁻¹；锂厚 40 µm；倍率 0.15 C；LiNO₃ 含（DME：0.4 m；DME-FE：LiFSI:LiNO3 摩尔比 1.9:1…：首圈容量：DME-ETFE、DME-BTFE、DME-TFTFE 相对 DME 差异小（作者定性）；DME-TFOFE 相对 DME 变坏（作者定性）；过电位：DME-ETFE、DME-BTFE、DME-TFTFE、DME-TFOFE 相对 DME 变坏（作者定性）；第二平台前容量：DME-TFOFE 相对 DME 变坏（166 vs ≈240 mAh gs−1）；寿命（循环圈数）：DME-ETFE 相对 DME 变坏（32 vs 36 圈）；DME-BTFE 相对 DME 变好（131 vs 36 圈）；DME-TFTFE 相对 DME 变好（154 vs 36 圈）；DME-TFOFE 相对 DME 变坏（31 vs 36 圈）（未报告：库仑效率） ③ Li‖S 扣式 E/S 5 循环 36 圈后剖析（剩余锂、剩余电解液）｜硫载量 3.8 mgs cm−2；E/S 5 µL mgS⁻¹；锂厚 40 µm；倍率 0.15 C（推定：与长循环同组电池，剖析段原文未写倍率）；LiNO₃ 含（DME：0.4 m；DME-FE：LiFSI:LiNO3 摩尔比 1.9:1…：剩余活性锂容量：DME-ETFE 相对 DME 变坏（3.5 vs 5.1 mAh cm−2）；DME-BTFE 相对 DME 变好（5.4 vs 5.1 mAh cm−2）；DME-TFTFE 相对 DME 变好（7.2 vs 5.1 mAh cm−2）；DME 保留率：DME-ETFE 相对 DME 变坏（52 vs 56 %）；DME-BTFE 相对 DME 变好（68 vs 56 %）；DME-TFTFE 相对 DME 变好（70 vs 56 %）；FSI⁻ 保留率：DME-ETFE 相对 DME 变坏（34 vs 68 %）；DME-BTFE 相对 DME 变坏（45 vs 68 %）；DME-TFTFE 相对 DME 变好（73 vs 68 %）；剩余溶剂总量：DME-ETFE 相对 DME 变坏（作者定性）；DME-BTFE、DME-TFTFE 相对 DME 变好（作者定性）（未报告：首圈容量、寿命或保持率、库仑效率、过电位） ④ Li‖Ni 非对称电池 Aurbach 法库仑效率｜硫载量 不适用（Li‖Ni）；锂厚 40 µm；倍率 1 mA cm−2；先沉积 1 mAh cm−2，再以 0.2 mAh cm−2…；LiNO₃ 含（DME：0.4 m；DME-FE：LiFSI:LiNO3 摩尔比 1.9:1…：库仑效率：DME-ETFE 相对 DME 不判（95.31 vs 95.42 %）；DME-BTFE 相对 DME 变好（96.19 vs 95.42 %）；DME-TFTFE 相对 DME 变好（96.81 vs 95.42 %）；DME-TFOFE 相对 DME 变好（97.18 vs 95.42 %） ⑤ Li‖Ni 非对称电池 0.2 mA cm−2 循环 100 圈平均库仑效率｜硫载量 不适用（Li‖Ni）；锂厚 40 µm（推定：实验部分 Li‖Ni 用锂箔）；倍率 0.2 mA cm−2，0.2 mAh cm−2；LiNO₃ 含（DME：0.4 m；DME-FE：LiFSI:LiNO3 摩尔比 1.9:1…：库仑效率：DME-ETFE、DME-BTFE、DME-TFTFE、DME-TFOFE 相对 DME 变好（作者定性） ⑥ Li‖S 扣式 95% 充电态开路穿梭电流｜硫载量 3.8 mgs cm−2（推定：实验部分 Li‖S 扣式统一电极）；E/S 5（推定） µL mgS⁻¹；锂厚 40 µm（推定）；LiNO₃ 含（DME：0.4 m；DME-FE：LiFSI:LiNO3 摩尔比 1.9:1…：穿梭电流：DME-ETFE、DME-BTFE、DME-TFTFE、DME-TFOFE 相对 DME 变好（作者定性）；DME-TFOFE 相对 DME-TFTFE 变坏（作者定性）（未报告：首圈容量、寿命或保持率、库仑效率、过电位） ⑦ Li‖S 扣式 operando GEIS 放电｜硫载量 3.8 mgs cm−2（推定）；E/S 5（推定） µL mgS⁻¹；锂厚 40 µm（推定）；LiNO₃ 含（DME：0.4 m；DME-FE：LiFSI:LiNO3 摩尔比 1.9:1…：阻抗：DME-TFOFE 相对 DME 变坏（作者定性）（未报告：首圈容量、寿命或保持率、库仑效率、过电位） ⑧ Li‖S 双片（bi-cell）软包 E/S 3.5、0.1 C 循环｜硫载量 2.5 mgs cm−2（双面涂覆正极）；E/S 3.5 µL mgS⁻¹；锂厚 40 µm；倍率 0.1 C 充放电；LiNO₃ 含（DME：0.4 m；DME-FE：LiFSI:LiNO3 摩尔比 1.9:1…：寿命（循环圈数）：DME-TFTFE 相对 DME 变好（135 vs 108 圈）；放电容量：DME-TFTFE 相对 DME 差异小（87.0 vs 84.6 mAh）；能量密度：DME-TFTFE 相对 DME 差异小（290 vs 295 Wh kg-1）（未报告：首圈容量、库仑效率、过电位） ⑨ Li‖S 0.5 Ah 叠片软包 E/S 2.0、0.05 C 循环｜硫载量 2.5 mgs cm−2（双面涂覆正极）；E/S 2.0 µL mgS⁻¹；倍率 0.05 C 充放电；LiNO₃ 含（DME：0.4 m；DME-FE：LiFSI:LiNO3 摩尔比 1.9:1…：寿命（循环圈数）：DME-TFTFE 相对 DME 变好（80 vs <13.3 圈）；放电容量：DME-TFTFE 相对 DME 变坏（429 vs 457 mAh）；能量密度：DME-TFTFE 相对 DME 变坏（405 vs 450 Wh kg-1）（未报告：首圈容量、库仑效率、过电位） 机制： 强溶剂化一侧的短板〔多硫化物穿梭、正极反应、电解液消耗、负极锂〕：Li⁺ 溶剂化能力降低 → 锂沉积更致密均匀 → 锂可逆性提高（全梯度）（M6）；比较强、适中溶剂化电解液循环后的剩余电解液 → 电解液耗竭是贫液 Li‖S 失效的根本原因（M8）；溶剂化结构改变 → SEI 结构与锂形貌改变 → 缓解电解液耗竭（M9）；DME-FE 多硫化物溶解度低于 DME → 穿梭电流降低（M16）；Li⁺ 溶剂化层阴离子配位增加 → 锂负极稳定性（库仑效率）提高，与前人 LiFSI + 弱溶剂化溶剂结果一致（M23，与他文一致）；除 DME-TFOFE 外，电池寿命与锂负极可逆性强相关 → 锂可逆性是贫液 Li‖S 循环稳定的决定因素（M25）；DME 电解液中 DME 优先进入 Li⁺ 溶剂化层 → 促进 DME 还原分解 → SEI 富有机组分（M28，推测）；适中溶剂化电解液中阴离子进入溶剂化层 → 可能促进阴离子还原 → 富无机 SEI（M29，推测）；加 FE 后 SEI 碳含量降低 25% 以上（TFTFE 最低）→ DME 分解被明显抑制（M30）；DME-FE 的 SEI 中多硫化物和 Li2S 信号显著低于 DME → 适中溶剂化电解液抑制多硫化物对锂的腐蚀（M32）；适中溶剂化电解液 → 形成富无机 SEI、减轻锂腐蚀（M33）；DME-BTFE、DME-TFTFE 锂表面与截面形貌更均匀，与其循环稳定性好一致（M34）；锂沉积不均匀会加剧电解液分解 → BTFE、TFTFE 带来的均匀锂形貌有利于锂负极可逆性（M35）；DME-TFTFE 锂沉积更均匀 → 锂腐蚀少 → FSI⁻ 保留率更高（M39）；DME-TFTFE 均匀锂沉积减少锂暴露面积 → DME、FSI⁻、FE 分解都更少（M40）；DME 电解液大量损失 → 第 36 圈下平台畸变（DME-ETFE 下平台消失），而 BTFE、TFTFE 放电曲线几乎不变（M43）；DME-TFTFE 有效缓解电解液耗竭（失效根本原因）→ 叠片软包稳定运行（M44）；通过 DME–FE 相互作用调控溶剂化结构 → 防止锂腐蚀导致的电解液耗竭，同时保持多硫化物快速氧化还原（M45） 弱溶剂化一侧的短板〔多硫化物穿梭、正极反应、电解液消耗、负极锂〕：溶剂化能力降低不利于多硫化物液相还原反应（全梯度）（M7）；DME-TFOFE 多硫化物溶剂化能力低 → 首圈放电容量小 20%、放电过电位大 0.8 V（M15）；例外：DME-TFOFE 溶解度最低但穿梭电流略高于适中电解液，归因于其稳定低电荷密度、低 LUMO 的单价多硫化物阴离子（M17）；单价多硫化物阴离子更易在锂负极被还原（二价阴离子较难）（M18，推测）；DME-TFOFE 中多硫化物在正极和隔膜聚集 → 极化大、氧化受阻 → 充电末不生成 S8（operando XRD，0.1 C）（M20）；DME-TFOFE 多硫化物溶剂化能力低 → 氧化还原动力学迟缓 → 过电位大（M21）；弱溶剂化电解液使多硫化物严重聚集、堵塞正极孔 → 贫液下过电位高、放电容量低（M22）；例外：DME-TFOFE 锂可逆性最高但循环差 → 溶剂化弱时硫正极可逆性决定循环稳定性（M24）；DME 中循环初期放电容量略升，可能因多硫化物溶出碳结构、在碳外表面反应（M26，推测）；适中溶剂化电解液中反应可能局限在碳内表面 → 没有容量上升（M27，推测）；DME-ETFE、DME-BTFE 阴离子配位增加（FSI⁻ LUMO 降低）→ FSI⁻ 优先分解 → FSI⁻ 保留率低于 DME（M38） 其他说法〔正极反应、电解液消耗、负极锂〕：DOL/DME 基准失效后负极剩余可逆锂仍大于电池放电容量 → 容量不受锂库存限制（与前人一致），但 46 圈损失 21% 锂说明负极明显退化（M1，与他文一致）；基准电解液循环中主要分解的是溶剂（DME、DOL）而非 TFSI⁻ 阴离子（M2）；多孔锂层要吸占一部分液体电解液 → 剩余电解液不足以稳定运行（M3）；失效电池换新电解液后恢复 → 溶剂耗竭是容量衰减的原因（M4）；锂负极变粗糙、电解液被困在多孔层 → 电解液分解加剧（M5，推测）；设计思路：强溶剂化主溶剂优先配位 Li⁺ → 多硫化物溶解度升高、锂腐蚀加剧（M10，转述）；设计思路：共溶剂削弱主溶剂溶剂化 → 阴离子配位增加 → 多硫化物溶解度降低、锂负极稳定性提高（M11，转述）；设计思路：多硫化物溶解度过低可能阻碍正极氧化还原 → 适中溶剂化可能带来长寿命（M12，转述）；适中溶剂化电解液首圈容量与 DME 相近、过电位略高，归因于含 Li2S4 时各电解液离子电导率相近（M13）；DME 中 Li2S4 溶解度最高 → 可能因黏度升高 → 离子电导率降得最多（M14，推测）；溶剂化减弱 → Li2S 提前析出 → 固相转化取代液相转化占优（operando XRD，0.1 C）（M19）；例外：DME-ETFE 的 SEI F 含量异常高，归因于 ETFE 不对称结构导致还原稳定性低（M31，转述）；例外：DME-ETFE 剩余锂异常少，归因于 ETFE 对锂的化学腐蚀（M36，推测）；循环中的容量下降与电解液耗竭直接相关（M37）；例外：ETFE 共溶剂 36 圈后几乎耗尽，还原稳定性差（M41）；剩余溶剂量 DME-ETFE < DME < DME-BTFE < DME-TFTFE，与寿命顺序强相关（非单调随溶剂化，ETFE 例外）（M42） 作者主张：折中：适中溶剂化电解液平衡多硫化物穿梭与氧化还原动力学、平衡硫正极动力学与锂负极可逆性；用氟化醚共溶剂细调溶剂化能力；最优配方 DME-TFTFE（适中溶剂化）：多硫化物溶解度适当 + 阴离子衍生 SEI，E/S 5 下寿命超过 150 圈；适中溶剂化电解液在贫液 Li‖S 中性能最优（强溶剂化伤锂负极、弱溶剂化伤液相还原） | 0
S37 | 10.1038/s41467-023-44527-x | 【S37】对照：无明确对照，其他：九种醚基电解液（LiTFSI，除 2 M、4 M DME 外均 1 M）按 Li⁺ 溶剂化自由能并列比较，无明确对照、无常规醚基准；全部不含 LiNO₃（M0165）。结果中以 1 M LiTFSI DME 作强溶剂化代表端；梯度：Li⁺ 溶剂化自由能（混合梯度：溶剂种类 + 盐浓度 + TTE 比例） G4（1 M LiTFSI G4） / DME（1 M LiTFSI DME） / 2 M DME（2 M LiTFSI DME） / THF（1 M LiTFSI THF） / DOL-DME（1 M LiTFSI DOL-DME） / DME-TTE 6:4（1 M LiTFSI DME-TTE 6:4） / DME-TTE 1:1（1 M LiTFSI DME-TTE 1:1） / DME-TTE 4:6（1 M LiTFSI DME-TTE 4:6） / 4 M DME（4 M LiTFSI DME）（溶剂化由强到弱）；梯度：LiTFSI 浓度（用量梯度，溶剂 DME） DME（1 M） / 2 M DME（2 M） / 4 M DME（4 M）（溶剂化由强到弱）；梯度：DME:TTE 比例（用量梯度，TTE 为稀释剂） DME（DME 单一溶剂） / DME-TTE 6:4（6:4） / DME-TTE 1:1（1:1 (vol)） / DME-TTE 4:6（4:6） / DME-TTE 1:4（1:4）（溶剂化由强到弱）；梯度：溶剂种类（种类梯度，LiTFSI 1 M） G4 / DME / THF / DOL-DME（溶剂化由强到弱）；另有：MTBE、DMSO、DME w/ LiPS、THF w/ LiPS、DOL-DME w/ LiPS、DME-TTE 6:4 w/ LiPS、DME-TTE 1:1 w/ LiPS、DME-TTE 4:6 w/ LiPS、4 M DME w/ LiPS；尺子🧮：本版未算 性质：Li⁺ 溶剂化（溶剂化自由能）：G4 最强（排序第 1）、DME 排序第 2、2 M DME 排序第 3、THF 排序第 4（仅图标签顺序）、DOL-DME 排序第 5、DME-TTE 6:4 排序第 6、DME-TTE 1:1 排序第 7、DME-TTE 4:6 排序第 8…（盐浓度升高、TTE 增多、溶剂由 G4→DME→DOL 时溶剂化变弱（数值只在 Fig. 1b，范围…）；多硫化物溶解度（Li2S6 饱和溶解度）：G4 未列入（多硫化物物种不同，出现 S3•− 自由基峰）、DME 随溶剂化变弱降低（数值仅 Fig. 3b）（随 Li⁺ 溶剂化变弱降低）；多硫化物溶剂化（Li2S6 溶解常数 −ln Ksp 与物种）：G4 强溶剂化下出现 S3•− 自由基阴离子、DME −ln(Ksp) 与溶剂化自由能线性相关，R2 = 0.97…（溶剂化越弱，−ln(Ksp) 越大（Ksp 越小））；Li⁺ 溶剂化结构（未聚集 Li⁺ 比例）：DME 较高、DME-TTE 1:1 较低（DME > DME-TTE 1:1）；Li⁺ 自扩散系数（及 Li/甲苯扩散比）：DME 较高（Li/Tol 比也较高）、DME-TTE 1:1 较低（DME > DME-TTE 1:1（扣除黏度差后仍成立））；放电平台电压（C/20）：DME 第一平台较高、第二平台较低、DME-TTE 1:1 第一平台较低、第二平台较高、DMSO 强溶剂化端，同一相关性可延伸（Supplementary F…（溶剂化变弱：第一平台降低、第二平台升高；平均电压与溶剂化弱相关）；SEI 组成（XPS 元素比）：DME 有机成分相对多、DME-TTE 1:1 更富无机、F 和 S 更高、DME w/ LiPS S 相对更高、DME-TTE 1:1 w/ LiPS S 相对更高（加 TTE → F、S 升高；加 LiPS → S 升高） 表现： ① Li‖S 2032 扣式 C/5 循环（含 C/20、C/10 化成段）｜硫载量 1–2 mg cm−2（正极含 S 63 wt%）；E/S 15 原文写 mg μL−1；锂厚 ~500 μm；倍率 C/5（335 mA g−1）；电压 1.7–2.8 V；LiNO₃ 不含：首圈容量：4 M DME 相对 DME 变好（作者定性）；DME-TTE 1:4 相对 DME-TTE 4:6 变坏（作者定性）；MTBE 相对 DME 变坏（作者定性）；库仑效率：4 M DME 相对 DME 变好（作者定性）；保持率：4 M DME 相对 DME 不判（仅图，未读）；过电位：4 M DME 相对 DME 变坏（作者定性） ② Li‖Cu/薄锂 改进 Aurbach 法库仑效率（有无饱和 LiPS）｜硫载量 不适用（无硫正极）；锂厚 工作电极 Cu 上薄锂 20 μm；对电极锂厚未报告；倍率 0.5 mA cm−2，循环 1 mAh cm−2 共 10 圈（先沉积 5 m…；LiNO₃ 不含：库仑效率：4 M DME 相对 DME 变好（作者定性）；DME-TTE 4:6 相对 DME-TTE 6:4 变好（作者定性）；DME-TTE 4:6 w/ LiPS 相对 DME-TTE 6:4 w/ LiPS 变好（作者定性）；THF w/ LiPS 相对 THF 变坏（作者定性）；DOL-DME w/ LiPS 相对 DOL-DME 变坏（作者定性）；DME-TTE 6:4 w/ LiPS 相对 DME-TTE 6:4 变坏（作者定性）；DME-TTE 1:1 w/ LiPS 相对 DME-TTE 1:1 变坏（作者定性）；DME-TTE 4:6 w/ LiPS 相对 DME-TTE 4:6 变坏（作者定性）；4 M DME w/ LiPS 相对 4 M DME 变坏（作者定性） 机制： 强溶剂化一侧的短板〔多硫化物穿梭、负极锂〕：LiPS 溶解度高（强溶剂化）→ 循环 CE 和首圈容量变差（作者总述，未写过程）（M3）；弱溶剂化、LiPS 溶解度低 → 向金属锂的穿梭减轻 → Li‖S 电池 CE 升高；强溶剂化一侧 CE 低归因于穿梭（M4，与他文一致）；强溶剂化下溶解 LiPS 多 → LiPS 与金属锂反应生成富锂 LiPS，活性硫以不溶 Li2S/Li2S2 沉积在负极或自放电损失 → 首圈放电容量降低（M5，推测）；摘要总述：弱溶剂化 → 第一平台低、第二平台高、LiPS 溶解度低，Li‖S 全电池和锂金属负极循环性更好（与 M0121 保持率中间达峰不一致）（M13）；1 M G4、1 M DME、2 M DME 溶剂化较强，在锂金属负极上不稳定 → 改进 Aurbach 法 Li CE 过低无法测出（M14）；不含 LiPS 时 Li‖Cu CE 随溶剂化变弱升高（M15，与他文一致） 弱溶剂化一侧的短板〔正极反应、负极锂〕：弱溶剂化虽提高 CE 和首圈容量，但损害动力学（正极反应）→ 过电位升高（M6）；弱溶剂化下作为氧化还原媒介的溶解 LiPS 浓度不足 → 电荷转移变慢 → 第二平台过电位升高（M7，推测）；动力学也影响循环稳定性：容量保持率不随溶剂化变弱单调升高，而在溶剂化能 −10 至 −12 kJ mol−1 达峰（最优在梯度中间）（M8，与他文一致）；溶剂化进一步变弱、LiPS 溶解度进一步被抑制时，动力学效应占主导，放电容量随溶剂化变弱下降（DME-TTE 1:4、MTBE）（M9，与他文一致）；过弱溶剂化电解液因动力学迟缓只给出极小容量（Supplementary Fig. 1：DME-TTE 1:4、MTBE）（M10）；弱溶剂化 → Li‖S 全电池 CE 和锂金属 CE 更好，但内阻变差（作者讨论部分的权衡总述）（M12） 其他说法〔多硫化物穿梭、正极反应、电解液消耗、负极锂〕：弱溶剂化使溶解态 LiPS 自由能升高（Li⁺ 溶剂化变弱）→ Li+S→LiPS 自由能差变小、LiPS→Li2S 自由能差变大（正极反应热力学）→ 第一平台电压降低、第二平台电压升高（M1）；强溶剂化的 DME 解离 Li⁺ 更有效，未聚集 Li⁺ 比例高于 DME-TTE 1:1（MD，0.1 M Li2S6 简化体系）；只到溶剂化结构，未落到电池表现（M2）；作者自写的例外：溶剂化能不是唯一因素，分子结构和形成不同钝化层的反应路径也重要（M11，转述）；文献称 LiPS 与 LiNO₃ 协同稳定锂金属负极（本篇结果与之相反）（M16，转述）；不含 LiNO₃ 时饱和 LiPS 对锂负极没有稳定作用甚至有害 → 六种电解液加饱和 LiPS 后 Li CE 整体降约 3%（M17，推测）；1 M DME 不含 LiPS 时沉积锂呈岛状、比表面积小，与较高 CE 相符；加 LiPS 后锂铺满表面（M18）；LiPS 促进锂成核多于生长 → 小核多、比表面积和副反应增加 → CE 降低（M19，推测）；文献提出电解液溶剂化能决定 Li–电解液界面的锂表面能，从而影响锂形貌（M20，转述）；LiPS 可能改变溶剂化能，使高比表面积锂形貌更有利 → CE 降低（备选机制）（M21，推测）；加 TTE 后 SEI 更富无机成分、F 和 S 含量更高（只到界面化学，未落到具体电池表现）（M22，与他文一致）；加 LiPS 后 SEI 富硫，可能来自 LiPS 分解（只到界面化学）（M23，推测）；通用说法：锂金属–电解液界面副反应导致电解液干涸、阻抗累积，需要更多过量锂和电解液，降低能量密度（M24，转述）；通用说法：溶解的 LiPS 穿梭到负极，造成容量衰减、电解液干涸和自放电，LiPS 溶解度受电解液强烈影响（M25，转述）；作者写的例外：LiNO₃ 和 DOL 在锂金属界面发生特有反应、显著改变 SEI，可在不牺牲其他指标下改善某一指标（打破溶剂化权衡的已有例子）（M26，转述） 作者主张：折中：调节溶剂化强度以平衡电化学稳定性（CE、首圈容量）与动力学；容量保持率在溶剂化能 −10 至 −12 kJ mol−1 达峰，最优在梯度中间（对应哪几档原文未写，需 Fig. 1b 读图）；作者指出溶剂化存在一般性权衡，未来方向是寻找能打破权衡、同时兼顾电化学稳定性与动力学的新电解液化学（未提出具体配方）；作者认为本文的溶剂化–性质关系可指导高性能锂硫电解液设计（未给出最优配方） | 0
S39 | 10.1021/acsenergylett.5c02200 | 【S39】对照：DOL/DME（1.0 M LiTFSI DOL/DME (1:1 v/v)；Li‖S 电池另加 0.2 M LiNO₃，Li‖CP 另加 0.1 M LiNO₃ + 0.1 …），常规醚基准（DOL/DME + LiTFSI + LiNO₃）：Li‖S 电池中为 1.0 M LiTFSI DOL/DME 1:1 + 0.2 M LiNO₃；Li‖Cu 测试原文未写 LiNO₃；梯度：Li⁺ 溶剂化六溶剂（种类梯度，1.0 M LiTFSI） DME / DOL/DME（DOL/DME 1:1 v/v） / DOL / F4DEE / DOL/F4DEE（DOL/F4DEE 4:1 v/v） / DOL/TTE（DOL/TTE 4:1 v/v）（溶剂化由强到弱）；梯度：共溶剂种类（种类梯度） DOL/DME（DOL/DME 1:1 v/v） / DOL/F4DEE（DOL/F4DEE 4:1 v/v） / DOL/TTE（DOL/TTE 4:1 v/v）（溶剂化由强到弱）；梯度：LiTFSI 浓度（用量梯度，DOL/DME 1:1，只测电导率） DOL/DME-0.1M LiTFSI（0.1 M） / DOL/DME-0.5M LiTFSI（0.5 M） / DOL/DME（1.0 M） / DOL/DME-3.0M LiTFSI（3.0 M）（溶剂化由强到弱）；梯度：Li₂S₆ 浓度（用量梯度，DOL/DME 阴极液；非溶剂化梯度） DOL/DME-0.4M Li2S6（0.4 M） / DOL/DME-0.2M Li2S6（0.2 M） / DOL/DME-0.1M Li2S6（0.1 M）（溶剂化由强到弱）；梯度：LiNO₃ 浓度（用量梯度，DOL/F4DEE；非溶剂化梯度） DOL/F4DEE-0.1M LiNO3（0.1 M） / DOL/F4DEE-0.2M LiNO3（0.2 M） / DOL/F4DEE-0.36M LiNO3（0.36 M）（溶剂化由强到弱）；尺子🧮：本版未算 性质：LiTFSI 溶解度（纯溶剂）：DME 低于 F4DEE（数值仅图 1a）、DOL 低于 F4DEE（数值仅图 1a）、F4DEE ∼6.2 M（F4DEE > DME、DOL；TTE 几乎不溶）；Li⁺ 溶剂化（19F NMR、拉曼）：DME 最强、DOL/DME 次强、DOL 中（≈F4DEE）、F4DEE 中（≈DOL）、DOL/F4DEE 中等（moderate，阴离子主导；排序句未列）、DOL/TTE 最弱（DME > DOL/DME > DOL ≈ F4DEE > DOL/TTE；DOL/F4DEE 作者…）；Li⁺ 溶剂化（MD：TFSI⁻ 配位数、溶剂是否进入溶剂化层）：DOL/DME 强（DME 大量进入 Li⁺ 溶剂化层）、DOL/F4DEE 中等（F4DEE 部分进入；TFSI⁻ 配位多于 DOL/D…、DOL/TTE 弱（TTE 被排斥在溶剂化层外）（DOL/DME > DOL/F4DEE > DOL/TTE）；多硫化物溶解度（Li₂S₆ 饱和溶解度）：DME 2.5 M、DOL/DME 1.0 M、DOL 0.41 M、F4DEE 0.024 M、DOL/F4DEE 0.38 M、DOL/TTE 0.22 M（DOL/DME > DOL/F4DEE > DOL/TTE；纯溶剂 DME > DOL > F4DE…）；多硫化物溶剂化（UV-vis、MD 团簇）：DOL/DME 强、DOL/F4DEE 弱（无 LiS3• 自由基 600 nm 峰、多硫化物吸收峰…、DOL/TTE 弱于 DOL/DME（DOL/DME 强；DOL/F4DEE、DOL/TTE 弱；F4DEE 与 TTE 之间原文未排序）；离子电导率（1.0 M LiTFSI）：DME 仅图 S9b、DOL/DME 高于 DOL/F4DEE（S0155：superior Li…、DOL 仅图 S9b、F4DEE 六者最低（作者归因黏度高）、DOL/F4DEE 3.6 mS cm−1、DOL/TTE 仅图 S9b（大体随 Li⁺ 溶剂化增强而升高；全部 > 1.0 mS cm−1）；离子电导率随 LiTFSI 浓度（DOL/DME 1:1）：DOL/DME 仅图 S9a（作者选为最优浓度）、DOL/DME-0.1M LiTFSI 仅图 S9a、DOL/DME-0.5M LiTFSI 仅图 S9a、DOL/DME-3.0M LiTFSI 低于峰值（作者：接近溶解度极限时降低）（火山形：低浓度时随浓度升高，3.0 M 时降低）；锂金属化学腐蚀损失率（TGC，0.1 M Li₂S₆ 溶液浸泡 25 天）：DOL/DME 仅图 S18b、DOL/F4DEE 仅图 S18b、DOL/TTE 仅图 S18b（多硫化物溶剂化越弱，锂损失率越低（作者称益处相对小）） 表现： ① Li‖Cu 扣式 Aurbach 法库仑效率（六种溶剂）｜硫载量 不适用（Li‖Cu）；E/S 不适用（Li‖Cu）；锂厚 200 μm（Li 片规格，冲成直径 12.7 mm）；倍率 0.5 mA cm-2；循环容量 1 mAh cm-2：库仑效率：DOL/F4DEE 相对 DOL/DME 变好（作者定性）；DME、DOL、F4DEE、DOL/TTE 相对 DOL/DME 不判（仅图，未读）；DOL/TTE 相对 DOL/F4DEE 变坏（作者定性） ② Li‖Cu 扣式长循环库仑效率｜硫载量 不适用（Li‖Cu）；E/S 不适用（Li‖Cu）；锂厚 200 μm（Li 片规格）；倍率 0.5 mA cm-2；1.0 mAh cm-2：库仑效率：DOL/F4DEE 相对 DOL/DME 变好（作者定性）；DOL/TTE 相对 DOL/DME 不判（作者定性）；DOL/F4DEE 相对 DOL/TTE 变好（93.3 vs 92.23 %） ③ Li‖碳纸 扣式 GITT（0.1 M Li₂S₆ 阴极液）｜硫载量 不适用（无硫正极；活性物质为 0.1 M Li₂S₆ 阴极液）；锂厚 200 μm（推定：S0009 所购 Li 片规格，原文未写该电池锂厚）；倍率 GITT：0.12 mA cm-2 恒流 6 min + 静置 30 min；先…；LiNO₃ 含 0.1 M：放电分段容量（stage II）：DOL/F4DEE 相对 DOL/DME 变坏（500 vs 900 mAh g-1）；DOL/TTE 相对 DOL/DME 变坏（400 vs 900 mAh g-1）；放电分段容量（stage III）：DOL/F4DEE、DOL/TTE 相对 DOL/DME 差异小（作者定性）；首圈容量：DOL/F4DEE 相对 DOL/DME 变坏（作者定性）；充电分段容量（stage IV）：DOL/F4DEE、DOL/TTE 相对 DOL/DME 变坏（作者定性）；充电分段容量（stage V）：DOL/F4DEE、DOL/TTE 相对 DOL/DME 差异小（作者定性）；过电位：DOL/F4DEE、DOL/TTE、DOL/F4DEE、DOL/TTE 相对 DOL/DME 差异小（作者定性）；指定圈容量：DOL/F4DEE、DOL/TTE 相对 DOL/DME 变坏（作者定性） ④ Li‖碳纸 扣式 GITT（DOL/DME 阴极液 Li₂S₆ 浓度梯度）｜硫载量 不适用（无硫正极；活性物质为 Li₂S₆ 阴极液）；锂厚 200 μm（推定：S0009 所购 Li 片规格）；倍率 GITT：0.12 mA cm-2 恒流 6 min + 静置 30 min，放…；LiNO₃ 含 0.1 M：过电位：DOL/DME-0.4M Li2S6 相对 DOL/DME-0.1M Li2S6 变好（177.7 vs 314.7 mV）；DOL/DME-0.2M Li2S6 相对 DOL/DME-0.1M Li2S6 变好（246.7 vs 314.7 mV）；首圈容量：DOL/DME-0.4M Li2S6、DOL/DME-0.2M Li2S6 相对 DOL/DME-0.1M Li2S6 变坏（作者定性） ⑤ Li‖C/S 扣式 GITT｜硫载量 3.5 mgS cm-2（正极含硫 62.2 wt%）；E/S 10 μL mg-1；锂厚 200 μm（推定：S0009 所购 Li 片规格）；倍率 GITT：0.42 mA cm-2 恒流 6 min + 静置 30 min，其…；LiNO₃ 含 0.2 M（S0011 Li‖S 电池电解液）：首圈容量：DOL/F4DEE、DOL/TTE 相对 DOL/DME 变坏（作者定性）；过电位：DOL/F4DEE、DOL/TTE 相对 DOL/DME 变坏（作者定性）；DOL/TTE 相对 DOL/F4DEE 变坏（作者定性） ⑥ Li‖S 扣式 0.1 C 长循环（含 100 圈后 EIS）｜硫载量 3.5 mg cm-2；E/S 10 μL mg-1；锂厚 200 μm（推定：S0009 所购 Li 片规格，原文未写该电池锂厚）；倍率 0.1 C，1.6–2.6 V；LiNO₃ 含 0.2 M：寿命（循环圈数）：DOL/F4DEE 相对 DOL/DME 变好（>180 vs 55 圈）；DOL/TTE 相对 DOL/DME 不判（仅图，未读）；首圈容量：DOL/F4DEE 相对 DOL/DME 不判（仅图，未读）；DOL/TTE 相对 DOL/DME 变坏（作者定性）；两线交叉圈数：DOL/F4DEE 相对 DOL/DME 不判（仅图，未读）；过电位：DOL/TTE 相对 DOL/DME 变坏（作者定性）；阻抗：DOL/F4DEE、DOL/TTE、DOL/F4DEE、DOL/TTE 相对 DOL/DME 变好（作者定性）；DOL/TTE 相对 DOL/DME 变坏（作者定性）；DOL/F4DEE 相对 DOL/DME 不判（作者定性）（未报告：库仑效率） ⑦ Li‖S 扣式 高硫载量 4.4 mg cm-2（仅 DOL/F4DEE）｜硫载量 4.4 mg cm-2；LiNO₃ 含 0.2 M（推定：S0011 Li‖S 电池电解液）：无 A/B 比较（只测了一个配方）（未报告：首圈容量、寿命或保持率、库仑效率、过电位） ⑧ Li‖S 扣式 E/S 7 μL mg-1（仅 DOL/F4DEE）｜E/S 7 μL mg-1；LiNO₃ 含 0.2 M（推定：S0011 Li‖S 电池电解液）：无 A/B 比较（只测了一个配方）（未报告：首圈容量、寿命或保持率、库仑效率、过电位） ⑨ Li‖S 单层软包（仅 DOL/F4DEE）｜硫载量 3.5 mgS cm-2（推定：same S cathodes，S0041 平均…；E/S 8 μL mgS-1；锂厚 50 μm；倍率 0.1 C，1.6–2.6 V（same cycling protocol）；LiNO₃ 含 0.2 M（推定：S0011 Li‖S 电池电解液）：无 A/B 比较（只测了一个配方）（未报告：首圈容量、寿命或保持率、库仑效率、过电位） ⑩ Li‖S 扣式 LiNO₃ 用量筛选（DOL/F4DEE）｜硫载量 ~3.5 mg cm-2；E/S 10 μL mg-1；锂厚 200 μm（推定：S0009 所购 Li 片规格）；倍率 0.1 C，1.6–2.6 V；LiNO₃ 0.1 / 0.2 / 0.36 M（本测试变量，记在配方里）：容量表现：DOL/F4DEE-0.1M LiNO3、DOL/F4DEE-0.36M LiNO3 相对 DOL/F4DEE-0.2M LiNO3 变坏（作者定性）；寿命（循环圈数）：DOL/F4DEE-0.1M LiNO3、DOL/F4DEE-0.36M LiNO3 相对 DOL/F4DEE-0.2M LiNO3 变坏（作者定性）（未报告：首圈容量、库仑效率、过电位） 机制： 强溶剂化一侧的短板〔多硫化物穿梭、正极反应、电解液消耗、负极锂〕：引言转述：常规 DOL/DME 醚类 Li⁺ 与多硫化物溶剂化强，利于电导率，但多硫化物穿梭严重、锂负极副反应多，限制循环寿命；加非溶剂化氟醚可抑制溶解、形成富氟 SEI（M3，转述）；DOL/F4DEE 的中等 Li⁺ 溶剂化提高锂沉积/剥离稳定性（M5）；Li‖Cu Aurbach 测试中 Li⁺ 溶剂化越弱，库仑效率总体越高（M6）；中等 Li⁺ 溶剂化使锂沉积致密块状、厚度较小，减少锂与电解液接触面积、抑制副反应，从而 CE 高；与已有研究一致（M7，与他文一致）；富 LiF SEI 使锂沉积致密，是获得高沉积/剥离 CE 的关键（M9，与他文一致）；中等多硫化物溶解度限制电解液中腐蚀性多硫化物浓度，提高锂负极循环性（句中带引文 36，本文未直接测）（M10，转述）；DOL/DME stage IV 生成更多多硫化物但 stage V 容量相同，说明强多硫化物溶剂化下液-固氧化（LiPS → S8）不利（M22）；DOL/DME 充电末仍保留大量长链多硫化物（与前人一致），这些未转化多硫化物多方面损害电池表现（M23，与他文一致）；未转化长链多硫化物导致下一圈容量损失（M24）；穿梭的多硫化物引发锂寄生腐蚀，影响锂负极循环性（M25）；转述：LiPS → S8 氧化迟缓加速 LiNO₃ 不可逆消耗，而 LiNO₃ 对 SEI 形成和催化多硫化物氧化关键，不利长循环（本文未测 LiNO₃ 消耗）（M26，转述）；弱多硫化物溶剂化抑制腐蚀性长链多硫化物生成、提高硫可逆性 → 循环寿命延长（M29）；DOL/DME 的强 Li⁺ 与强多硫化物溶剂化 → 硫可逆性差、锂负极严重退化 → 55 圈后容量快速衰减（M38）；DOL/DME 衰减对应长链多硫化物腐蚀和 SEI 差导致的低 CE 两方面（M39）；DOL/F4DEE 靠中等 Li⁺ 溶剂化和弱多硫化物溶剂化稳定锂负极，靠中等溶解度维持正极动力学（M41）；DOL/F4DEE、DOL/TTE 的 RSEI 小于 DOL/DME，说明减弱 Li⁺ 与多硫化物溶剂化有利锂负极（M43）；DOL/DME 的 Rbulk 急剧增大（作者推测可能来自电解液干涸），进一步说明其锂循环性差（M44，推测） 弱溶剂化一侧的短板〔正极反应〕：引言转述：稀溶剂化（氟醚）电解液大幅抑制 Li⁺ 与多硫化物溶解和溶剂化，极端时转为需升温的迟缓准固态硫转化，且高黏度使高载量正极润湿差（M4，转述）；弱多硫化物溶剂化下链缩短更依赖短链液-固还原（stage III）而非长链液-液还原（stage II），stage II 容量低（M16）；转述：弱多硫化物溶剂化使歧化平衡偏向短链，stage II 还原容量较低（M17，转述）；各电解液容量差异主要来自多硫化物转化热力学而非动力学（M19）；强多硫化物溶剂化促进固-液氧化（stage IV 容量 DOL/DME 最高）（M21）；DOL/F4DEE 的弱多硫化物溶剂化显著影响多硫化物转化，造成容量与循环寿命之间的权衡（M27）；DOL/F4DEE 液-液还原（stage II）受限、固-液氧化（stage IV）迟缓 → 容量较低，靠 stage III/V 部分补回（M28）；多硫化物溶解度越高 → 可溶多硫化物浓度越高 → 浓差极化 ηcon 越小 → 还原越快；DOL/F4DEE 中等溶解度足以维持正极动力学（M32，与他文一致）；Li‖C/S GITT 中 DOL/DME 放电容量最高，反映强多硫化物溶剂化促进液-液转化（M33）；DOL/F4DEE 多硫化物溶解度高于 DOL/TTE，因而氧化还原动力学优于 DOL/TTE（M34）；DOL/TTE 多硫化物溶解度低 → 第二放电平台压低、比容量降低（M37）；DOL/TTE 多硫化物溶解度低 → 活性物质利用差，容量活化与过电位恢复缓慢（M40）；DOL/F4DEE 与 DOL/DME 因多硫化物溶解度优势 Rct 较小（DOL/TTE 较大）（M42）；第二次 GITT 放电 stage II 容量保持 DOL/DME > DOL/F4DEE > DOL/TTE，说明强多硫化物溶剂化利于液-液还原（M47） 其他说法〔正极反应、负极锂〕：作者总框架（Li⁺ 侧）：Li⁺ 溶解度与溶剂化主要决定离子电导率和锂负极沉积/剥离可逆性（M1）；作者总框架（多硫化物侧）：多硫化物溶剂化决定 S8/LiPS/Li2S 转化热力学，多硫化物溶解度决定氧化还原动力学（M2）；Li⁺ 溶剂化层中 TFSI⁻ 与 F4DEE 增多 → 形成富 LiF 的 SEI（XPS）（M8）；弱多硫化物溶剂化也抑制锂金属上的寄生腐蚀反应（Note S4 浸泡试验）（M11）；TGC：多硫化物溶剂化越弱，锂浸泡损失率越低；作者自注此益处相对小（M12）；DOL/DME 电导率更高但锂循环性更差，说明体相电导率不是锂稳定性差异的主因（M13）；三种电解液锂沉积/剥离过电位都低于 20 mV，界面动力学影响可忽略（M14）；Li⁺ 与锂负极对整体动力学的影响一般可忽略，与文献一致（M15，与他文一致）；三种电解液充电过电位相近，多硫化物溶剂化与氧化动力学无关（M18）；本文结果与通常认为弱多硫化物溶剂化电解液动力学差的观点不同（作者自称与他文相反）（M20）；Li‖CP 中比容量随多硫化物浓度升高而降低，作者推测因碳纸表面活性位点有限（本篇自写的例外）（M30，推测）；多硫化物浓度越高 GITT 过电位越小，氧化还原动力学越快（M31）；GITT 过电位分解表明浓差极化主导整体氧化还原动力学（M35）；DOL/F4DEE 与 DOL/DME 一样有两个清晰放电平台，作者称因中等溶解度而硫利用充分（与 M0148 权衡说法不一致）（M36）；E/S 10 时硫全转为 Li₂S₆ 的最大浓度 0.52 M，高于 DOL/F4DEE、DOL/TTE 的溶解度 → 中等溶解度限制可溶多硫化物浓度（M45）；转述：LiTFSI 浓度过高削弱 Li⁺ 溶剂化、阻碍传输，并通过同离子效应抑制多硫化物溶解、降低硫利用率，故选 1.0 M（M46，转述） 作者主张：解耦（作者原词 decoupling）兼折中：Li⁺ 侧取中等溶剂化（富 LiF SEI、稳定锂负极），多硫化物侧弱溶剂化 + 中等溶解度（抑制长链多硫化物、保持足够正极动力学）；最优配方 DOL/F4DEE（1.0 M LiTFSI，DOL/F4DEE 4:1 v/v，0.2 M LiNO₃）；作者自认 DOL/F4DEE 部分牺牲比容量换取循环寿命（容量—寿命权衡）；LiTFSI 浓度优化为 1.0 M（平衡 Li⁺ 浓度与溶剂化对电导率的影响）；LiNO₃ 用量优化为 0.2 M（容量和寿命优于 0.1 M、0.36 M） | 0
S40 | 10.1002/celc.70225 | 【S40】对照：无明确对照，其他：五种电解液（SL/G3 溶剂 × LiTFSI/LiTF/LiClO4 盐）并列比较，无常规醚基准，作者未指定对照；均未提 LiNO₃；梯度：溶剂种类（种类梯度，盐 1 M LiTFSI 固定） SL-LiTFSI（sulfolane） / G3-LiTFSI（triglyme）（溶剂化由强到弱）；梯度：溶剂种类（种类梯度，盐 1 M LiTF 固定） SL-LiTF（sulfolane） / G3-LiTF（triglyme）（溶剂化由强到弱）；梯度：锂盐种类（种类梯度，溶剂 sulfolane 固定） SL-LiTFSI（LiTFSI） / SL-LiTF（LiTF） / SL-LiClO4（LiClO4）（溶剂化由强到弱）；梯度：锂盐种类（种类梯度，溶剂 triglyme 固定） G3-LiTFSI（LiTFSI） / G3-LiTF（LiTF）（溶剂化由强到弱）；另有：SL-LiTF-PS、G3-LiTF-PS；尺子🧮：本版未算 性质：Li⁺ 溶剂化：SL-LiTFSI 未报告、G3-LiTFSI 未报告、SL-LiTF 未报告、SL-LiClO4 未报告、G3-LiTF 未报告；多硫化物溶剂化：SL-LiTFSI 未报告、G3-LiTFSI 未报告、SL-LiTF 未报告、SL-LiClO4 未报告、G3-LiTF 未报告；多硫化物溶解度：SL-LiTFSI 未报告、G3-LiTFSI 未报告、SL-LiTF 未报告、SL-LiClO4 未报告、G3-LiTF 未报告；离子电导率 / 黏度：SL-LiTFSI 未报告、G3-LiTFSI 未报告、SL-LiTF 未报告、SL-LiClO4 未报告、G3-LiTF 未报告；电解液电阻 R1（电池内 EIS 拟合，循环前第 0 圈）：SL-LiTFSI 8.9、G3-LiTFSI 6.7、SL-LiTF 14.7、SL-LiClO4 9.8、G3-LiTF 27.77（第 0 圈 G3-LiTF 最高、G3-LiTFSI 最低；作者概括：含 LiTF 的两种最高，含 …） 表现： ① Li‖S 扣式 0.1 C 恒流循环，E/S 23 mL g-1｜硫载量 1.2 mg cm-2（图注；实验部分写 1.1–1.3 mg cm−2）；E/S 23 mL g⁻¹；锂厚 170 μm；倍率 0.1 C：库仑效率：G3-LiTFSI 相对 SL-LiTFSI 变坏（作者定性）；G3-LiTF 相对 SL-LiTF 变坏（作者定性）；指定圈容量：SL-LiClO4 相对 SL-LiTFSI 变坏（作者定性）；循环性能（作者原词 cycling performance）：G3-LiTF 相对 G3-LiTFSI 不判（作者定性）（未报告：首圈容量、过电位） ② Li‖S 扣式 0.1 C 恒流循环，E/S 16 mL g-1｜硫载量 1.2 mg cm-2（图注；实验部分写 1.1–1.3 mg cm−2）；E/S 16 mL g⁻¹；锂厚 170 μm；倍率 0.1 C：库仑效率：G3-LiTFSI 相对 SL-LiTFSI 变坏（作者定性）；G3-LiTF 相对 SL-LiTF 变坏（作者定性）；指定圈容量：SL-LiClO4 相对 SL-LiTFSI 不判（作者定性）；循环性能（作者原词 cycling performance）：G3-LiTF 相对 G3-LiTFSI 不判（作者定性）（未报告：首圈容量、过电位） ③ Li‖S 扣式 0.1 C 恒流循环，E/S 9 mL g-1｜硫载量 1.2 mg cm-2（图注；实验部分写 1.1–1.3 mg cm−2）；E/S 9 mL g⁻¹；锂厚 170 μm；倍率 0.1 C：库仑效率：G3-LiTFSI 相对 SL-LiTFSI 变坏（作者定性）；G3-LiTF 相对 SL-LiTF 变坏（作者定性）；指定圈容量：SL-LiClO4 相对 SL-LiTFSI 变坏（作者定性）；循环性能（作者原词 cycling performance）：G3-LiTF 相对 G3-LiTFSI 不判（作者定性）（未报告：首圈容量、过电位） ④ Li‖S 扣式 0.1 C 恒流循环，E/S 6 mL g-1｜硫载量 1.2 mg cm-2（图注；实验部分写 1.1–1.3 mg cm−2）；E/S 6 mL g⁻¹；锂厚 170 μm；倍率 0.1 C：指定圈容量：G3-LiTF、SL-LiClO4 相对 SL-LiTFSI 变坏（作者定性）；G3-LiTF 相对 SL-LiTFSI 不判（作者定性）；保持率：G3-LiTF 相对 SL-LiTFSI 变好（作者定性）；库仑效率：G3-LiTF 相对 SL-LiTF 变坏（作者定性）；G3-LiTFSI 相对 SL-LiTFSI 变坏（作者定性）；循环性能（作者原词 cycling performance）：G3-LiTFSI 相对 SL-LiTFSI 变坏（作者定性）；硫利用率（高压段容量 / 418 mAh g−1）：G3-LiTFSI 相对 SL-LiTFSI 变坏（作者定性）；容量比（低压段 / 高压段容量）：G3-LiTFSI 相对 SL-LiTFSI 变好（作者定性）（未报告：首圈容量、过电位） ⑤ Li‖S 扣式 前 10 圈分段 EIS，E/S 6 mL g-1｜硫载量 1.1–1.3 mg cm−2；E/S 6 mL g⁻¹；锂厚 170 μm；倍率 0.1 C（推定，与恒流循环同；EIS 段未单独写倍率）：阻抗：G3-LiTFSI 相对 SL-LiTFSI 变坏（277.1 vs 201.0 原文表未写单位）；G3-LiTF 相对 SL-LiTF 变好（266.2 vs 296.5 原文表未写单位）；SL-LiTF 相对 SL-LiTFSI 变坏（296.5 vs 201.0 原文表未写单位）；SL-LiClO4 相对 SL-LiTFSI 变好（143.2 vs 201.0 原文表未写单位）；G3-LiTFSI 相对 SL-LiTFSI 变坏（44.9 vs 23.5 原文表未写单位）（未报告：首圈容量、寿命或保持率、库仑效率、过电位） ⑥ Li‖S 扣式 CV，E/S 9 mL g-1｜硫载量 1.1–1.3 mg cm−2；E/S 9 mL g⁻¹；锂厚 170 μm；倍率 扫速 0.1 mV s−1（CV，1.5–3.0 V）：CV 还原峰高（作者原词 reduction peaks）：G3-LiTFSI 相对 SL-LiTFSI 变坏（作者定性）（未报告：首圈容量、寿命或保持率、库仑效率、过电位） ⑦ Li‖S 扣式 CV，E/S 6 mL g-1｜硫载量 1.1–1.3 mg cm−2；E/S 6 mL g⁻¹；锂厚 170 μm；倍率 扫速 0.1 mV s−1（CV，1.5–3.0 V）：CV 峰形 / 反应动力学（作者原词 reaction kinetics，CV peaks distorted）：G3-LiTF 相对 SL-LiTF 变坏（作者定性）（未报告：首圈容量、寿命或保持率、库仑效率、过电位） ⑧ Li‖Li 对称电池循环（多硫化物饱和电解液）｜硫载量 不适用（Li‖Li）；E/S 不适用；电解液量 20 µL cm-2（原文抽取为 20 l cm-2）；倍率 0.2 mA cm-2，沉积/剥离容量 1.0 mAh cm-2；温度 30 °C：循环稳定性（作者原词 cycling performance，支持 SEI 更稳定）：G3-LiTF-PS 相对 SL-LiTF-PS 变坏（作者定性） ⑨ Li‖Li 对称电池静置阻抗（多硫化物饱和电解液）｜硫载量 不适用（Li‖Li）；E/S 不适用；电解液量 20 µL cm-2（原文抽取为 20 l cm-2）；倍率 不适用（等温静置；EIS 1 MHz – 10 mHz，正弦幅值 0.5 mA）；温度 30 °C：界面稳定性（作者依据 Nyquist 图随静置时间演化）：G3-LiTF-PS 相对 SL-LiTF-PS 变坏（作者定性） 机制： 其他说法〔多硫化物穿梭、正极反应、负极锂〕：LiTFSI 本身的循环稳定性和倍率能力 → SL-LiTFSI、G3-LiTFSI 在几乎所有 E/S 下循环性能优于其他盐（M1，推测）；LiTFSI 可能提高黏度、降低离子电导率，低 E/S 下加重多硫化物穿梭 → E/S 6 时 G3-LiTFSI 表现差（M2，推测）；环丁砜的电化学稳定性、高介电常数和给体数 → E/S 6 下 SL-LiTFSI 循环优于 G3-LiTFSI（M3，推测）；glyme 基各 E/S 下 CE 更低且噪声大，作者据此判 glyme 基穿梭量大（M4）；高 E/S 下 SL 基电解液中长链多硫化物生成受阻（首圈第一平台不清楚）→ SL 基首圈容量随 E/S 升高而下降（M5，与他文一致）；含 LiTF 的两种电解液电阻 R1 最高，作者推测 LiTF 显著增大黏度，可能因此 G3-LiTF 在 E/S 6 前几圈容量低（M6，推测）；含 LiTFSI 的电解液几乎各圈 R1 最低，盐种类显著影响电解液电阻（与 M2 中“LiTFSI 提高黏度”的转述相反，作者未调和）（M7）；SL 基电解液电荷转移电阻更低 → 电荷转移动力学更好（M8）；SL-LiClO4 的 Li2S 膜电阻最低，可能与其中多硫化物溶解动力学有关（M9，推测）；SL-LiTFSI、SL-LiTF 电池总阻抗低，支持它们在 E/S 6 前几圈容量占优（M10）；作者自写例外：总阻抗随电解液的变化不足以解释循环表现，SL-LiClO4 循环最差却总阻抗最低（M11）；电解液组成通过影响硫电极形貌、多硫化物穿梭和电导率而决定电池阻抗（M12，推测）；E/S 9 时 SL 基还原峰略高 → 动力学略有利（M13）；低 E/S 下 SL 基反应动力学更好、多硫化物转化更快，glyme 基 CV 峰畸变（M14，推测）；硫利用率随圈数下降，可能来自穿梭造成的活性物质损失、电极表面钝化或副反应（M15，推测）；glyme 基容量比高于 SL 基 → 长链多硫化物进一步还原为短链的可能性更高（M16）；E/S 6 循环 10 圈后，SL 基中锂表面比 G3 基更平整致密（M17）；作者自写例外：SL 基锂表面仍有局部降解，提示沉积不均匀（M18）；G3 基中锂负极呈苔藓状、高孔隙，表明锂沉积/剥离不稳定（M19，与他文一致）；含 LiTFSI 的电解液可能导致锂表面不均匀，短链 glyme 中更甚（M20，转述）；G3 基锂表面硫富集更明显 → 多硫化物迁到负极并与锂反应（M21）；SEM 与 EDS 均显示 SL 基比 G3 基的锂界面更稳定（M22，与他文一致）；多硫化物饱和电解液的 Li‖Li 静置阻抗和循环支持 SL 基形成更稳定 SEI，SL 基有前景（M23）；不同性质的电解液受 E/S 变化影响不同：SL-LiTFSI 不受 E/S 影响，其余受影响（M24） 作者主张：未提折中或解耦；作者推荐 1 M LiTFSI in sulfolane（SL-LiTFSI）用于贫液（最低 E/S 6 mL g−1） | 0
S44 | 10.1016/j.carbon.2024.119442 | 【S44】对照：DME/DOL（a 0.5 M LiTFSI and 0.5 M LiNO3 solution in a 1:1 vol mixture of DME and DOL），常规醚基准（DOL/DME + LiTFSI + LiNO₃）：0.5 M LiTFSI + 0.5 M LiNO₃ in DME/DOL 1:1 vol；DOL/OCTO 不含 LiNO₃；另有：DOL/OCTO；尺子🧮：本版未算 性质：多硫化物溶解度：DME/DOL 可配成 6 M Li2S6（饱和限更高）、DOL/OCTO 不能溶解高于 0.5 M Li2S6（DOL/OCTO 低于 DME/DOL）；Li⁺ 溶剂化：DME/DOL 未报告、DOL/OCTO 未报告；多硫化物溶剂化：DME/DOL 未报告、DOL/OCTO 未报告；离子电导率：DME/DOL 7.1 mS cm−1、DOL/OCTO 1.4 mS cm−1（DOL/OCTO 低于 DME/DOL）；多硫化物饱和后离子电导率：DME/DOL 约 1 mS cm−1（6 M Li2S6 饱和）、DOL/OCTO 约 1 mS cm−1（0.5 M Li2S6 饱和）（两者相近；DME/DOL 相对未加多硫化物时下降更明显）；正极润湿性（接触角）：DME/DOL 在 KB-0.3rGO 电极上接触角低于 KB 电极（数值仅…、DOL/OCTO 在 KB-0.3rGO 电极上接触角低于 KB 电极，降幅更…（含 rGO 电极上两者接触角均下降，DOL/OCTO 降幅更大；两电解液在同一电极上的直接高低原文未…）；低电位电化学稳定性：DME/DOL 稳定至 0.5 V、DOL/OCTO 稳定至 0.5 V（两者相同）；黏度：DME/DOL 未报告、DOL/OCTO 未报告；离子迁移数：DME/DOL 未报告、DOL/OCTO 未报告 表现： ① Li‖S 扣式 C/10 长循环（KB-0.3rGO 高载硫）｜硫载量 4.5 mgS cm−2；E/S 7 µL mg⁻¹；锂厚 500 µm；倍率 C/10；LiNO₃ DME/DOL 含 0.5 M（配方组分）；DOL/OCTO 不含（配方未列 L…：首圈容量：DOL/OCTO 相对 DME/DOL 变好（≈1200 vs 1062 mAh g-1）；寿命（循环圈数）：DOL/OCTO 相对 DME/DOL 变好（>100 vs ≈30 圈）；库仑效率：DOL/OCTO 相对 DME/DOL 不判（96.3 vs 99.6 %）；过电位：DOL/OCTO 相对 DME/DOL 变坏（作者定性）；DOL/OCTO 相对 DME/DOL 变好（作者定性） ② Li‖S 扣式 C/5 短循环（拆解分析用，KB-0.3rGO 中载硫）｜硫载量 2.3 mgS cm−2；E/S 7 µL mg⁻¹；锂厚 500 µm；倍率 C/5（M0242、S0011；Fig. 7 图注 M0283 写 C/10，原…；LiNO₃ DME/DOL 含 0.5 M（配方组分）；DOL/OCTO 不含（配方未列 L…：电化学表现（作者原词 electrochemical behavior，未分指标）：DOL/OCTO 相对 DME/DOL 差异小（作者定性）；首圈容量：DOL/OCTO 相对 DME/DOL 不判（仅图，未读）（未报告：寿命或保持率、库仑效率、过电位） ③ Li‖S 扣式自放电（KB-0.3rGO，C/20，静置 3/5/7 天）｜硫载量 ~2.5 mgS cm−2；E/S 7 µL mg⁻¹；锂厚 500 µm；倍率 C/20；LiNO₃ DME/DOL 含 0.5 M（配方组分）；DOL/OCTO 不含（配方未列 L…：首圈容量：DOL/OCTO 相对 DME/DOL 变好（1333.3 vs 1246.0 mAh g-1）；DOL/OCTO 相对 DME/DOL 变好（1319.2 vs 1230.5 mAh g-1）；DOL/OCTO 相对 DME/DOL 变好（1281.9 vs 1185.1 mAh g-1）；自放电率：DOL/OCTO 相对 DME/DOL 变坏（13.1 vs 3.8 %）；DOL/OCTO 相对 DME/DOL 变坏（15.9 vs 3.8 %）；DOL/OCTO 相对 DME/DOL 变坏（17.9 vs 5.3 %）；不可逆容量损失（自放电后）：DOL/OCTO 相对 DME/DOL 变坏（4.0 vs 3.5 %）；DOL/OCTO 相对 DME/DOL 变坏（2.7 vs 1.1 %）；DOL/OCTO 相对 DME/DOL 变坏（3.1 vs 1.1 %）（未报告：寿命或保持率、库仑效率、过电位） ④ 单层软包 C/10 循环（KB-0.3rGO，DOL/OCTO 用 3.0–1.2 V 窗口）｜硫载量 2.7 mgS cm−2（实验部分写 around 3 mgS cm−2）；E/S 7 µL mg⁻¹；锂厚 500 µm；倍率 C/10；LiNO₃ DME/DOL 含 0.5 M（配方组分）；DOL/OCTO 不含（配方未列 L…：寿命（循环圈数）：DOL/OCTO 相对 DME/DOL 变好（17 vs 6 圈）；首圈容量：DOL/OCTO 相对 DME/DOL 不判（仅图，未读）（未报告：库仑效率、过电位） ⑤ 单层软包 C/10 循环（KB-0.3rGO，DOL/OCTO 用 2.7–1.4 V 窗口）｜硫载量 2.7 mgS cm−2（实验部分写 around 3 mgS cm−2）；E/S 7 µL mg⁻¹；锂厚 500 µm；倍率 C/10；LiNO₃ DME/DOL 含 0.5 M（配方组分）；DOL/OCTO 不含（配方未列 L…：寿命（循环圈数）：DOL/OCTO 相对 DME/DOL 变好（>60 vs 6 圈）；首圈容量：DOL/OCTO 相对 DME/DOL 不判（仅图，未读）（未报告：库仑效率、过电位） 机制： 强溶剂化一侧的短板〔多硫化物穿梭、电解液消耗、负极锂〕：DME/DOL 中多硫化物溶解度高，加上高载硫，使 KB-0.3rGO 电池循环仅约 30 圈（M2）；（转述通用说法）LiNO₃ 在锂负极形成 LixNOy SEI，LiNO₃ 耗尽后锂暴露被腐蚀导致失效——作者用来解释 DME/DOL 电池的衰减（M3，转述）；DME/DOL 多硫化物溶解能力大是缺点，DOL/OCTO 多硫化物溶解有限有利于电池稳定性（M10）；DOL/OCTO 对电极相容性好（润湿）且穿梭减弱，因此放电容量更高、循环更稳定（M11）；前几圈 DOL/OCTO 过电位较高；33 圈后 DME/DOL 因 LiNO₃ 耗尽、锂失去保护而过电位上升，DOL/OCTO 第 1 与第 100 圈过电位几乎不变，说明穿梭被有效抑制（M16）；DME/DOL 电池拆解：隔膜因多硫化物溶解呈浅黄色，锂负极表面明显受损（M17）；DME/DOL 电池正极无明显退化，锂负极呈苔藓状、沉积不均；可能有多硫化物与负极反应造成的腐蚀，最终可能导致电池早期失效（M18，推测）；DOL/OCTO 电池锂沉积平滑均匀，正极与 DME/DOL 电池同样无明显退化（M19）；SSE 盐浓度更高、多硫化物溶解度更低、稀释剂的性质共同形成均匀富氟 SEI，锂沉积/剥离更好（富氟 SEI 本文未测）（M20）；DOL/OCTO 电池隔膜呈灰白色，说明穿梭比 DME/DOL 明显减弱（M21）；DME/DOL 软包拆解显示锂沉积不均、出现苔藓锂（M22）；DOL/OCTO 对锂负极保护优于 DME/DOL（循环更长），但库仑效率不稳说明仍需更好的 SEI（M23）；结论：DOL/OCTO 带来的改善归因于润湿性提高和多硫化物溶解被部分抑制（M25） 其他说法〔多硫化物穿梭、正极反应、负极锂〕：（设计假设）KB-rGO 正极与低多硫化物溶解的 DOL/OCTO 结合，可将多硫化物限制在正极内，提高硫利用、减少活性物质损失、延长循环（M1，推测）；（通用说法）正极硫含量越高，负极受压越大、电池衰减越快（M4，转述）；（转述 Wang et al.）OCTO 氟化度高、溶剂化能力弱，使阳离子-阴离子聚集体比例增加、多硫化物溶解能力低（M5，转述）；（转述）DME 等高给体数脂肪醚因路易斯碱性提高多硫化物溶解度，不利于抑制穿梭（M6，转述）；DOL/OCTO 仍有少量多硫化物溶解，可能因 DOL 部分溶解多硫化物，这在一定程度上有利于加速其转化反应（M7，推测）；OCTO 阻碍多硫化物溶解，DOL 与 OCTO 组合既有望抑制穿梭又能加速氧化还原动力学（M8）；（通用说法）SSE 中锂离子迁移受限，离子电导率低是这类电解液的固有特点（M9，转述）；DOL/OCTO 为弱溶剂化而非完全不溶，电压曲线仍为两平台，平台间电位阱显示有多硫化物存在且随循环增强（M12）；（转述）OCTO 等氢氟醚给体能力低，多硫化物溶解度低但不可忽略（M13，转述）；（转述其他 SSE 报道）SSE 促进中/短链 Li2S4 形成，而 DME/DOL 利于长链 Li2S8、Li2S6，从而改变放电反应路径（M14，转述）；两电解液电压曲线不同，暂归因于上述反应路径差异，作者说需进一步分析确认（M15，推测）；（本篇自写的例外）DOL/OCTO 软包锂负极低倍下平滑，但深入观察有晶须状锂沉积，锂负极仍需改进（M24） 作者主张：折中：DOL 部分溶解多硫化物以利转化动力学，OCTO 稀释剂抑制多硫化物溶解与穿梭；最优配方 DOL/OCTO（与 KB-0.3rGO 正极搭配）；需开发与 KB-rGO 正极和锂负极相容、同时抑制多硫化物溶解的电解液；正极–电解液协同：KB-rGO 正极提高硫活化与机械完整性，配合多硫化物溶解度低的 DOL/OCTO；后续可在电解液中加入添加剂盐以加强锂负极保护 | 0
S51 | 10.1149/1945-7111/ac6bc6 | 【S51】对照：1M（1 M LiTFSI in AMImTFSI（作者称 AMImTFSI 为 solvent；引言说离子液体与多硫化物相互作用弱，M0027）；不含添加剂），其他：离子液体 AMImTFSI 中 LiTFSI 浓度梯度（1/2/3 M，均不含 LiNO₃ 与添加剂），以最低浓度 1 M 为对照；常规醚电解液（DOL:DME + 1 M LiTFSI + 1% LiNO₃）只出现在循环后锂片空气暴露照片中，无电池表现数据；梯度：LiTFSI 浓度（用量梯度） 1M（1 M） / 2M（2 M） / 3M（3 M）（溶剂化由强到弱）；另有：AMImTFSI、DOL/DME；尺子🧮：本版未算 性质：Li⁺ 溶剂化：1M 未报告、2M 未报告、3M 未报告；多硫化物溶剂化：1M 未报告、2M 未报告、3M 未报告；多硫化物溶解度：1M 明显红色，大量多硫化物生成、2M 明显红色，大量多硫化物生成、3M 颜色变化很小，UV-vis 无多硫化物峰（3 M 明显降低；1 M 与 2 M 均高，未区分）；黏度：1M 76.0 mPa·s、2M 236.4 mPa·s、3M 664.0 mPa·s、AMImTFSI 30.1 mPa·s（沿盐浓度升高）；离子电导率：1M 最高（三者都在 10−3 S cm−1 量级）、2M 低于 1 M，与 3 M 很接近、3M 低于 1 M，与 2 M 很接近（1 M 最高，2 M 与 3 M 接近且较低）；VFT 拟合参数 A（载流子数相关）与 B（离子传输活化能相关）：1M A = 146E-3 S cm-1 K-0.5，B = 10…、2M A = 12.1E-3 S cm-1 K-0.5，B = 7…、3M A = 2.5E-3 S cm-1 K-0.5，B = 22…（A、B 均沿盐浓度降低） 表现： ① Li‖S 扣式组装后静置 30 天 OCV 监测（自放电）｜硫载量 ∼1 mg cm−2；倍率 不施加电流（静置 30 d）；LiNO₃ 不含：开路电压保持率：2M 相对 1M 差异小（96.4 vs 92.7 %）；3M 相对 1M 差异小（96.8 vs 92.7 %）；3M 相对 2M 差异小（96.8 vs 96.4 %）；开路电压下降：2M 相对 1M 变好（0.1 vs 0.21 V）；3M 相对 1M 变好（0.09 vs 0.21 V）；3M 相对 2M 变好（0.09 vs 0.1 V）（未报告：首圈容量、寿命或保持率、库仑效率、过电位） ② Li‖S 扣式 0.05 C 循环 50 圈｜硫载量 ∼1 mg cm−2；倍率 0.05 C，1.6−2.8 V；LiNO₃ 不含：首圈容量：2M、3M 相对 1M 变好（作者定性）；3M 相对 2M 变坏（作者定性）；保持率：2M、3M 相对 1M 变好（作者定性）；3M 相对 2M 变好（作者定性）；库仑效率：3M 相对 1M 变好（作者定性）；2M 相对 1M 不判（作者定性）；过电位：3M 相对 1M 变坏（作者定性）；3M 相对 2M 变坏（作者定性） ③ Li‖S 扣式 0.1 C 循环 100 圈（仅 3 M）｜硫载量 ∼1 mg cm−2；倍率 0.1 C；LiNO₃ 不含：无 A/B 比较（只测了一个配方）（未报告：首圈容量、寿命或保持率、库仑效率、过电位） ④ Li‖Li 对称电池静置 30 天阻抗监测｜硫载量 不适用（Li‖Li）；倍率 静置 30 d 期间测 EIS；LiNO₃ 不含：阻抗：2M、3M 相对 1M 变好（作者定性） 机制： 强溶剂化一侧的短板〔多硫化物穿梭、正极反应、电解液消耗、负极锂〕：多硫化物溶解受抑制 → 预期活性物质损失减少、循环稳定性提高（M6，推测）；据 OCV、黏度和多硫化物溶解实验，3 M 循环稳定性提高归因于多硫化物被有效抑制（M8）；增大盐浓度一方面因多硫化物溶解被抑制 → 自放电降低、循环稳定性和库仑效率提高（双刃剑的一面）（M11）；正极表面膜是盐浓度升高时 OCV 保持率更高、循环性能更好的另一原因（M17）；高浓度下 TFSI 阴离子分解和 AMIm 阳离子聚合在硫正极上形成表面膜 → 抑制多硫化物向电解液扩散（两个效应之一）（M19）；Li‖Li 静置阻抗：盐浓度越高锂表面形成的 SEI 越稳定（M25）；OCV 变化随盐浓度升高减小 → 增大盐浓度抑制自放电，与黏度和多硫化物溶解实验一致（M28） 弱溶剂化一侧的短板〔正极反应〕：3 M 电压滞后最大（0.51 V）→ 极化大、氧化还原动力学降低（支持 M9 的推测）（M10）；增大盐浓度另一方面因极化增大 → 首圈容量下降（双刃剑的另一面；与 2 M 首圈最高、1 M 最低的描述只在 2 M → 3 M 段一致）（M12） 其他说法〔多硫化物穿梭、正极反应、电解液消耗、负极锂〕：按 Stokes-Einstein 关系，盐浓度升高使黏度升高 → 多硫化物扩散受抑制（理论预期）（M1，推测）；按同离子效应，盐浓度升高降低多硫化物溶解度（M2，转述）；多硫化物溶解度和扩散预期都降低 → 增大离子液体中盐浓度似乎对锂硫电池有利（结果前的预期）（M3，推测）；VFT 参数 A、B 随盐浓度降低 → 载流子数减少 → 高浓度电解液离子电导率较低（M4）；增大盐浓度因黏度升高、扩散降低和同离子效应有效抑制多硫化物溶解与扩散（M5）；盐浓度升高使载流子迁移率和数量下降、离子电导率降低，可能影响离子传输（M7，推测）；3 M 首圈容量只是中等，可能因黏度升高、离子电导率降低使反应动力学变慢（M9，推测）；DFT：盐浓度升高 HOMO 上移 → 正极上更易氧化、形成保护膜（M13，推测）；DFT：盐浓度升高 LUMO 上移 → 负极上更难被还原（M14）；高浓度下溶剂分子高度配位 → 锂表面副反应减少 → 形成更稳定的 SEI（作者假设，引文支撑，随后用表征验证）（M15，推测）；正极表面膜（前人也报道过）被认为是保护层，阻挡硫物种从正极扩散，减少活性物质损失和穿梭（M16，转述）；XPS：盐浓度升高 TFSI 阴离子更易分解，与 DFT 的 HOMO 升高一致（M18）；高浓度下黏度升高和离子效应使多硫化物难以溶解、扩散（两个效应之二）→ 循环稳定性提高（M20）；1 M 中锂负极表面粗糙、出现苔藓锂，可能因锂沉积/溶出不均匀（M21，推测）；盐浓度升高锂负极表面更平整致密 → 形成均匀 SEI（M22）；锂负极 XPS 只在 1 M 中检出多硫化物 → 增大盐浓度有效抑制多硫化物穿梭（M23）；富 LiF 的 SEI 改善锂负极均匀性与稳定性（文献已证）→ 解释 3 M 中锂表面均匀致密（M24，与他文一致）；结论：硫正极一侧，黏度升高和正极保护膜形成使多硫化物溶解被有效抑制（M26）；结论：锂负极一侧形成更均匀、致密、耐久的 SEI，锂负极稳定（M27） 作者主张：折中：增大盐浓度是双刃剑，需在循环性与容量之间平衡；作者主推 3 M LiTFSI in AMImTFSI（自放电低、循环性与库仑效率好）；用离子液体作溶剂的高浓度电解液，兼顾抑制多硫化物溶解与保护锂负极 | 0
S53 | 10.1016/j.jpowsour.2024.236109 | 【S53】对照：DD15（1.5 M LiTFSi/DME/DOL (1:1)（多硫化物溶液处写 1:1；电池图注写 1.5 M LiTFSi/DME/DOL，未写比例）），不含 LiNO₃ 的自配对照：主比较为 1.5 M LiTFSI/DME/DOL 无 LiNO₃（DD15）对 1.5 M LiTFSI/SL；60 °C 另有含 0.5 M LiNO₃ 的 1.0 M LiTFSI/DME/DOL（DDN）对 SLN；梯度：溶剂种类 DME/DOL → SL（种类梯度；1.5 M LiTFSI，无 LiNO₃） DD15（DME/DOL (1:1)） / SL15（SL）（溶剂化由强到弱）；梯度：溶剂种类 DME/DOL → SL（种类梯度；1.0 M LiTFSI + 0.5 M LiNO₃） DDN（DME/DOL (1:1)） / SLN（SL）（溶剂化由强到弱）；梯度：SL 比例（用量梯度；1.5 M LiTFSI；仅测黏度，无电池） DD15（DME/DOL（无 SL）） / DDSL15（DME-DOL:Sulfolane = 2:1） / SL15（SL（单一溶剂））（溶剂化由强到弱）；梯度：LiTFSI 浓度（用量梯度；DME/DOL；仅测黏度，无电池） DD15（1.5 M） / DD25（2.5 M） / DD35（3.5 M）（溶剂化由强到弱）；尺子🧮：本版未算 性质：Li⁺ 溶剂化：DD15 未报告、SL15 未报告；多硫化物溶剂化：DD15 未报告、SL15 未报告；多硫化物溶解度：DD15 未报告、SL15 未报告（作者转述 SL 介电常数高、多硫化物溶解度高，本文未…；黏度（0 °C）：DD15 4.98 mPa·s、SL15 169.05 mPa·s、DDN 4.20 mPa·s、SLN 151.05 mPa·s、DDSL15 17.20 mPa·s、DD25 25.17 mPa·s、DD35 547.10 mPa·s（SL 电解液远高于 DME/DOL 电解液；含 SL 2:1 混合居中；DME/DOL 随 LiTF…）；黏度（30 °C）：DD15 2.41 mPa·s、SL15 51.00 mPa·s、DDN 1.93 mPa·s、SLN 43.55 mPa·s、DDSL15 6.64 mPa·s、DD25 8.52 mPa·s、DD35 68.80 mPa·s（SL 电解液远高于 DME/DOL 电解液；DME/DOL 随 LiTFSI 浓度升高而升高；加 L…）；黏度（60 °C）：DD15 1.54 mPa·s、SL15 19.55 mPa·s、DDN 1.33 mPa·s（a：超出扭矩正常量程）、SLN 15.90 mPa·s、DDSL15 3.05 mPa·s、DD25 4.20 mPa·s、DD35 21.10 mPa·s（SL 电解液远高于 DME/DOL 电解液；SLN 低于 SL15；随温度升高各电解液黏度降低）；Li 金属与多硫化物的反应性（室温 4 天，HPLC）：DD15 较高：S3²⁻、S4²⁻ 峰增加，S6²⁻、S7²⁻、S8²…、SL15 较低：谱图与原溶液相近，仅 S8 峰明显变化（SL 电解液低于 DME/DOL 电解液）；Li 金属与多硫化物的反应性（60 °C 4 天，HPLC）：DD15 很高：Li 与长链多硫化物剧烈反应，仅剩低丰度 S3²⁻ 和…、SL15 显著反应，但稳定性优于 DD15、DDN 大幅降低（LiNO₃）、SLN 大幅降低（LiNO₃）（DD15 > SL15 > 含 LiNO₃ 的 DDN、SLN（作者定性））；离子电导率：DD15 未报告、SL15 未报告 表现： ① Li‖S 扣式 室温 0.05 C 循环（无 LiNO₃）｜硫载量 约 1.5 mg cm-2（理论面载量）；倍率 0.05 C；温度 室温（约 25 °C）；LiNO₃ 不含：穿梭效应：SL15 相对 DD15 变好（作者定性）（未报告：首圈容量、寿命或保持率、库仑效率、过电位） ② Li‖S 扣式 60 °C 0.05 C 循环（无 LiNO₃）｜硫载量 约 1.5 mg cm-2（理论面载量）；倍率 0.05 C；温度 60 °C；LiNO₃ 不含：穿梭效应：SL15 相对 DD15 变好（作者定性）；寿命（循环圈数）：SL15 相对 DD15 变好（作者定性）（未报告：首圈容量、库仑效率、过电位） ③ Li‖S 扣式 60 °C 0.05 C 循环（含 0.5 M LiNO₃）｜硫载量 约 1.5 mg cm-2（理论面载量）；倍率 0.05 C；温度 60 °C；LiNO₃ 含 0.5 M：穿梭效应：SLN 相对 DDN 差异小（作者定性）（未报告：首圈容量、寿命或保持率、库仑效率、过电位） ④ Li‖S 扣式 60 °C 0.05 C 循环：LiNO₃ 有无对比（与 T2、T3 同一批电池）｜硫载量 约 1.5 mg cm-2（理论面载量）；倍率 0.05 C；温度 60 °C；LiNO₃ 按配方不同：SLN、DDN 含 0.5 M；SL15、DD15 不含（LiNO₃…：穿梭效应：SLN 相对 SL15 变好（作者定性）；DDN 相对 DD15 变好（作者定性）（未报告：首圈容量、寿命或保持率、库仑效率、过电位） 机制： 其他说法〔多硫化物穿梭、负极锂〕：SL 电解液黏度远高于 DME/DOL → 可能在动力学上减慢传质 → 无 LiNO₃ 时也抑制多硫化物穿梭；DME/DOL 黏度低、传质快 → 无 LiNO₃ 时促进穿梭（M1，推测）；结论部分：SL 电解液黏度很高，可能在动力学上减慢多硫化物在正极与锂负极间的扩散 → 抑制穿梭（作者称“一个可能原因”）（M2，推测）；HPLC：室温下 SL 电解液中的多硫化物与锂金属反应性低于 DME/DOL 电解液（M3）；电池循环与 HPLC 共同表明：无 LiNO₃ 时 SL 电解液中的穿梭被最小化（M4）；60 °C 无 LiNO₃ 的 DME/DOL 中锂金属与长链多硫化物剧烈反应（M5）；60 °C DME/DOL 中长链多硫化物被锂还原生成的可溶短、中链多硫化物回到正极 → 严重穿梭（Fig. 1C）（M6）；60 °C 无 LiNO₃ 时 SL 中的锂也与长链多硫化物显著反应，但稳定性优于 DME/DOL → 60 °C 下 SL 电池穿梭也较轻（M7）；转述：DME/DOL 中抑制穿梭靠 LiNO₃ 还原分解在锂负极形成 SEI；以往 XPS 将 SL 电解液中锂负极上的 SEI 与此机制联系（M8，转述）；作者认为以往 SL 电解液中锂金属的 XPS 分析不确定，不能排除其他因素也有助于抑制穿梭（引出黏度解释）（M9，推测）；转述他文 [23]：SL/DME 二元溶剂中 SL:DME 体积比降到 7:3 时出现穿梭并损害性能（M10，转述）；通用说法：穿梭源于锂金属与长链多硫化物在热力学上有利的反应，不可避免，只能靠动力学手段缓解（M11，转述）；作者自写的例外：60 °C 下 SLN 黏度低于 SL15，但 SL15 穿梭反而更明显 → 可能因有无 LiNO₃ 时锂表面 SEI 组成不同（黏度解释不能单独说明）（M12，推测）；HPLC：LiNO₃ 大幅降低锂金属与多硫化物的反应性，60 °C 下也如此（Fig. 2D、2H）（M13）；锂负极表面 SEI 组成的差异也可能有助于 SL 电解液抑制穿梭（M14，推测）；高温在热力学和动力学上都有利于穿梭 → 无 LiNO₃ 的 SL 电池 60 °C 穿梭严重；只有加 LiNO₃ 才能有效缓解（M15） 作者主张：作者结论：SL 电解液虽有优势（室温无 LiNO₃ 也抑制穿梭），但与 DME/DOL 一样只是“compromised solution”（妥协方案）；未提出折中（适中溶剂化）或解耦设计，无最优配方；作者主张：高温下 SL 电解液必须加 LiNO₃ 才能有效缓解穿梭 | 0

## ②要你看
文献 | 测试 | 指标 | 比较 | 作者定性 | 数值 | 备注
P352 | P352-T8 | 过电位 | TE-15% 相对 TE-5% | 作者定性：变坏（P352-T8-R2） | 数值：变好（P352-T8-R4）
S25 | S25-T6 | 过电位 | MSE-MtBE 相对 DOL/DME | 作者定性：变坏（S25-T6-R4） | 数值：变好（S25-T6-R3）
S25 | S25-T6 | 过电位 | MSE-MtBE 相对 DOL/DME | 作者定性：变好（S25-T6-R5） | 数值：变坏（S25-T6-R1）
S25 | S25-T6 | 过电位 | MSE-MtBE 相对 DOL/DME | 作者定性：变好（S25-T6-R5） | 数值：变坏（S25-T6-R2）

## 明细-配方
文献 | 配方 | 作者原名 | 组分（名称 用量 单位（角色）） | 原文写法 | 对照 | 原句
P001 | 3M-LiTFSI | 3 M LiTFSI in DOL-DME (1:1 by volume) | LiTFSI 3 M（盐）；DOL 1:1 v/v（DOL:DME）（溶剂化溶剂）；DME 1:1 v/v（DOL:DME）（溶剂化溶剂） | 3 M LiTFSI ... in DOL-DME (1:1 by volume) mixtures；配制：0.015 mol LiTFSI 溶于 DOL-DME (1:1 by volume) 定容至 5 mL |  | M0038 M0170
P001 | 3M-LiFSI | 3 M LiFSI in DOL-DME (1:1 by volume) | LiFSI 3 M（盐）；DOL 1:1 v/v（DOL:DME）（溶剂化溶剂）；DME 1:1 v/v（DOL:DME）（溶剂化溶剂） | 3 M LiFSI in DOL-DME (1:1 by volume) mixtures |  | M0038
P001 | 1M-LiTFSI-LiNO3 | 1 M LiTFSI in DOL-DME with 0.2 M LiNO3 | LiTFSI 1 M（盐）；LiNO3 0.2 M（添加剂）；DOL 未报告 未报告（溶剂化溶剂）；DME 未报告 未报告（溶剂化溶剂） | 1 M LiTFSI in DOL-DME with 0.2 M LiNO3（电池用；DOL:DME 比例原文未写） | 对照 | M0050 M0061 S0015
P002 | LiTFSI | 1 M LiTFSI in DOL/DME (1/1, v/v) | LiTFSI 1 M（盐）；DOL 1 v/v（溶剂化溶剂）；DME 1 v/v（溶剂化溶剂） | 1 M LiTFSI in DOL/DME (1/1, v/v)；无添加剂 | 对照 | M0015 M0130
P002 | LiTDI | 1 M LiTDI in DOL/DME (1/1, v/v) | LiTDI 1 M（盐）；DOL 1 v/v（溶剂化溶剂）；DME 1 v/v（溶剂化溶剂） | 1 M LiTDI in DOL/DME (1/1, v/v)；无添加剂 |  | M0015 M0130
P002 | LiTFSI+add | 1 M LiTFSI (+ 0.2 M LiNO3 + 0.04 M Li2S8) in DOL/DME | LiTFSI 1 M（盐）；DOL 1 v/v（溶剂化溶剂）；DME 1 v/v（溶剂化溶剂）；LiNO3 0.2 M（添加剂）；Li2S8 0.04 M（添加剂） | 1 M LiTFSI (+ 0.2 M LiNO3 + 0.04 M Li2S8) in DOL/DME；正文另写 40 × 10–3 M Li2S8（约为正极硫的 1%），图 4 图注与结论写 0.1% Li2S8 |  | M0084 M0080 M0130
P002 | LiTDI+add | 1 M LiTDI (+ 0.2 M LiNO3 + 0.04 M Li2S8) in DOL/DME | LiTDI 1 M（盐）；DOL 1 v/v（溶剂化溶剂）；DME 1 v/v（溶剂化溶剂）；LiNO3 0.2 M（添加剂）；Li2S8 0.04 M（添加剂） | 1 M LiTDI (+ 0.2 M LiNO3 + 0.04 M Li2S8) in DOL/DME；正文另写 40 × 10–3 M Li2S8（约为正极硫的 1%），图 4 图注与结论写 0.1% Li2S8 |  | M0084 M0080 M0130
P014 | DOL/TEGDME | 1 M LiTFSI in DOL/TEGDME（conventional electrolyte） | LiTFSI 1 M（盐）；DOL 未报告 未报告（溶剂化溶剂）；TEGDME 未报告 未报告（溶剂化溶剂） | the conventional electrolyte, 1 M LiTFSI in DOL/TEGDME（DOL:TEGDME 比例原文未写；LiNO₃ 原文未提） |  | M0091
P014 | MeCN2 | (MeCN)2−LiTFSI（solvate electrolyte） | MeCN 2 摩尔比（MeCN:LiTFSI）（溶剂化溶剂）；LiTFSI 1 摩尔比（MeCN:LiTFSI）（盐） | (MeCN)2−LiTFSI, prepared from MeCN and LiTFSI in a mole ratio of 2:1；密度 1.47 g mL−1，对应 LiTFSI 3.98 M | 对照 | M0037 M0040
P014 | MeCN2/TTE2:1 | (MeCN)2−LiTFSI:TTE 2:1（体积比） | MeCN 2 摩尔比（MeCN:LiTFSI）（溶剂化溶剂）；LiTFSI 1 摩尔比（MeCN:LiTFSI）（盐）；TTE 2:1 体积比（(MeCN)2−LiTFSI 溶液:TTE）（弱或非溶剂化溶剂） | diluting (MeCN)2−LiTFSI electrolyte (3.98 M) with TTE to obtain (MeCN)x−LiTFSI:TTE at 2:1 volume ratio |  | M0044
P014 | MeCN2/TTE1:1 | (MeCN)2−LiTFSI:TTE 1:1（体积比） | MeCN 2 摩尔比（MeCN:LiTFSI）（溶剂化溶剂）；LiTFSI 1 摩尔比（MeCN:LiTFSI）（盐）；TTE 1:1 体积比（(MeCN)2−LiTFSI 溶液:TTE）（弱或非溶剂化溶剂） | diluting (MeCN)2−LiTFSI electrolyte (3.98 M) with TTE to obtain (MeCN)x−LiTFSI:TTE at 1:1 volume ratio |  | M0044
P014 | MeCN2/TTE1:2 | (MeCN)2−LiTFSI:TTE 1:2（体积比） | MeCN 2 摩尔比（MeCN:LiTFSI）（溶剂化溶剂）；LiTFSI 1 摩尔比（MeCN:LiTFSI）（盐）；TTE 1:2 体积比（(MeCN)2−LiTFSI 溶液:TTE）（弱或非溶剂化溶剂） | diluting (MeCN)2−LiTFSI electrolyte (3.98 M) with TTE to obtain (MeCN)x−LiTFSI:TTE at 1:2 volume ratio |  | M0044
P014 | MeCN2.5 | (MeCN)2.5−LiTFSI | MeCN 2.5 摩尔比（MeCN:LiTFSI）（溶剂化溶剂）；LiTFSI 1 摩尔比（MeCN:LiTFSI）（盐） | (MeCN)2.5−LiTFSI（命名表示摩尔比），prepared similarly and resulted in a concentration of 3.70 M |  | M0025 M0041
P014 | MeCN2.5/TTE2:1 | (MeCN)2.5−LiTFSI:TTE 2:1（体积比） | MeCN 2.5 摩尔比（MeCN:LiTFSI）（溶剂化溶剂）；LiTFSI 1 摩尔比（MeCN:LiTFSI）（盐）；TTE 2:1 体积比（(MeCN)2.5−LiTFSI 溶液:TTE）（弱或非溶剂化溶剂） | diluting (MeCN)2.5−LiTFSI electrolyte (3.70 M) with TTE at 2:1 volume ratio |  | M0044
P014 | MeCN2.5/TTE1:1 | (MeCN)2.5−LiTFSI:TTE 1:1（体积比） | MeCN 2.5 摩尔比（MeCN:LiTFSI）（溶剂化溶剂）；LiTFSI 1 摩尔比（MeCN:LiTFSI）（盐）；TTE 1:1 体积比（(MeCN)2.5−LiTFSI 溶液:TTE）（弱或非溶剂化溶剂） | diluting (MeCN)2.5−LiTFSI electrolyte (3.70 M) with TTE at 1:1 volume ratio |  | M0044
P014 | MeCN2.5/TTE1:2 | (MeCN)2.5−LiTFSI:TTE 1:2（体积比） | MeCN 2.5 摩尔比（MeCN:LiTFSI）（溶剂化溶剂）；LiTFSI 1 摩尔比（MeCN:LiTFSI）（盐）；TTE 1:2 体积比（(MeCN)2.5−LiTFSI 溶液:TTE）（弱或非溶剂化溶剂） | diluting (MeCN)2.5−LiTFSI electrolyte (3.70 M) with TTE at 1:2 volume ratio |  | M0044
P014 | MeCN-0.46M | 0.46 M LiTFSI in MeCN（浓度系列） | LiTFSI 0.46 M（盐）；MeCN 未报告 未报告（溶剂化溶剂） | LiTFSI concentration series in MeCN at 0.46 M（由 3.70 M 储备液用 MeCN 稀释） |  | M0190 M0042
P014 | MeCN-0.93M | 0.93 M LiTFSI in MeCN（浓度系列） | LiTFSI 0.93 M（盐）；MeCN 未报告 未报告（溶剂化溶剂） | LiTFSI concentration series in MeCN at 0.93 M |  | M0190 M0042
P014 | MeCN-1.85M | 1.85 M LiTFSI in MeCN（浓度系列） | LiTFSI 1.85 M（盐）；MeCN 未报告 未报告（溶剂化溶剂） | LiTFSI concentration series in MeCN at 1.85 M |  | M0190 M0042
P014 | MeCN-2.47M | 2.47 M LiTFSI in MeCN（浓度系列） | LiTFSI 2.47 M（盐）；MeCN 未报告 未报告（溶剂化溶剂） | LiTFSI concentration series in MeCN at 2.47 M |  | M0190 M0042
P014 | MeCN-3.08M | 3.08 M LiTFSI in MeCN（浓度系列） | LiTFSI 3.08 M（盐）；MeCN 未报告 未报告（溶剂化溶剂） | LiTFSI concentration series in MeCN at 3.08 M |  | M0190 M0042
P014 | MeCN-1.7M | 1.7 M LiTFSI in MeCN（仅 AIMD 模拟体系） | LiTFSI 1.7 M（盐）；MeCN 未报告 未报告（溶剂化溶剂） | a dilute LiTFSI/MeCN electrolyte (1.7 M LiTFSI in MeCN)（仅用于 AIMD） |  | M0076
P039 | DOL:DME-0N | 1 M LiTFSI in DOL:DME（不含 LiNO3） | LiTFSI 1 M（盐）；DOL 未报告 未报告（溶剂化溶剂）；DME 未报告 未报告（溶剂化溶剂） | 1 M LiTFSI in DOL:DME（DOL:DME 比例原文未写） |  | M0092 M0109 M0173
P039 | DOL:DME-0.3N | 1 M LiTFSI + 0.3 M LiNO3 in DOL:DME（baseline electrolyte） | LiTFSI 1 M（盐）；LiNO3 0.3 M（添加剂）；DOL 未报告 未报告（溶剂化溶剂）；DME 未报告 未报告（溶剂化溶剂） | 1 M LiTFSI + 0.3 M LiNO3 in 1,3-dioxolane:1,2-dimethoxyethane (DOL:DME)（比例原文未写） | 对照 | M0011 M0109 M0110 M0120
P039 | G2-0.3N | 1 M LiTFSI + 0.3 M LiNO3 in G2 | LiTFSI 1 M（盐）；LiNO3 0.3 M（添加剂）；G2（diglyme） 未报告 单一溶剂（溶剂化溶剂） | G2 with 1 M LiTFSI + 0.3 M LiNO3 |  | M0109 M0110 M0113
P039 | G2-T | 1 M LiTFSI/G2（不含 LiNO3 的参比） | LiTFSI 1 M（盐）；G2（diglyme） 未报告 单一溶剂（溶剂化溶剂） | 1 M LiTFSI in G2（M0129 文本排版为“1 0.4 M LiTFSI in G2”，表 S1 与其余各处均为 1 M LiTFSI in G2） |  | M0129 M0137 S0037
P039 | G2-0.5T3N | [0.5 M LiTFSI + 3 M LiNO3]/G2（optimized electrolyte） | LiTFSI 0.5 M（盐）；LiNO3 3 M（盐）；G2（diglyme） 未报告 单一溶剂（溶剂化溶剂） | 0.5 M LiTFSI + 3 M LiNO3 in G2；作者另写约合 0.6 mol LiTFSI 和 3.6 mol LiNO3 每 kg G2（0.6 molal LiTFSI and 3.6 molal LiNO3），为 LiTFSI 与 LiNO3 在 G2 中的饱和混合物；作者称 LiTFSI 为 co-salt / second supporting salt |  | M0118 M0119 M0278
P039 | G2-1N | 1 M LiNO3/G2（LiNO3/G2 系列最低档） | LiNO3 1 M（盐）；G2（diglyme） 未报告 单一溶剂（溶剂化溶剂） | LiNO3/G2 electrolytes，increasing concentration of LiNO3 from 1 M to 4 M（中间档原文未写） |  | M0102 M0103
P039 | G2-4N | 4 M LiNO3/G2（LiNO3/G2 系列最高档） | LiNO3 4 M（盐）；G2（diglyme） 未报告 单一溶剂（溶剂化溶剂） | LiNO3/G2 electrolytes，increasing concentration of LiNO3 from 1 M to 4 M；G2 中可溶至 4 M LiNO3 |  | M0101 M0103
P041 | 1-TfO | 1-TfO | LiTfO 1 M（盐）；DOL 1 v/v（DOL/DME 1:1 vol.）（溶剂化溶剂）；DME 1 v/v（DOL/DME 1:1 vol.）（溶剂化溶剂） | 1 M LiTfO dissolved in DOL/DME (1:1 vol.)，记作 1-TfO（x−y 命名） |  | M0013 M0014 M0020
P041 | 1-FSI | 1-FSI | LiFSI 1 M（盐）；DOL 1 v/v（DOL/DME 1:1 vol.）（溶剂化溶剂）；DME 1 v/v（DOL/DME 1:1 vol.）（溶剂化溶剂） | 1 M LiFSI dissolved in DOL/DME (1:1 vol.)，记作 1-FSI |  | M0013 M0014 M0020
P041 | 1-TFSI | 1-TFSI | LiTFSI 1 M（盐）；DOL 1 v/v（DOL/DME 1:1 vol.）（溶剂化溶剂）；DME 1 v/v（DOL/DME 1:1 vol.）（溶剂化溶剂） | 1 M LiTFSI dissolved in DOL/DME (1:1 vol.)，记作 1-TFSI |  | M0013 M0014 M0020
P041 | 1-TDI | 1-TDI | LiTDI 1 M（盐）；DOL 1 v/v（DOL/DME 1:1 vol.）（溶剂化溶剂）；DME 1 v/v（DOL/DME 1:1 vol.）（溶剂化溶剂） | 1 M LiTDI dissolved in DOL/DME (1:1 vol.)，记作 1-TDI |  | M0013 M0014 M0020
P041 | 3-TfO | 3-TfO | LiTfO 3 M（盐）；DOL 1 v/v（DOL/DME 1:1 vol.）（溶剂化溶剂）；DME 1 v/v（DOL/DME 1:1 vol.）（溶剂化溶剂） | 3 M LiTfO dissolved in DOL/DME (1:1 vol.)，记作 3-TfO |  | M0013 M0014 M0020
P041 | 3-FSI | 3-FSI | LiFSI 3 M（盐）；DOL 1 v/v（DOL/DME 1:1 vol.）（溶剂化溶剂）；DME 1 v/v（DOL/DME 1:1 vol.）（溶剂化溶剂） | 3 M LiFSI dissolved in DOL/DME (1:1 vol.)，记作 3-FSI |  | M0013 M0014 M0020
P041 | 3-TFSI | 3-TFSI | LiTFSI 3 M（盐）；DOL 1 v/v（DOL/DME 1:1 vol.）（溶剂化溶剂）；DME 1 v/v（DOL/DME 1:1 vol.）（溶剂化溶剂） | 3 M LiTFSI dissolved in DOL/DME (1:1 vol.)，记作 3-TFSI |  | M0013 M0014 M0020
P041 | 4-TfO | 4-TfO（4 M LiTfO） | LiTfO 4 M（盐）；DOL 未报告 原文只写 DOL/DME，未写比例（溶剂化溶剂）；DME 未报告 原文只写 DOL/DME，未写比例（溶剂化溶剂） | 4 M Li salt (LiTfO) dissolved in DOL/DME，记作 4-TfO；只用于 17O NMR，未做电池 |  | M0050 S0046
P041 | 4-FSI | 4-FSI（4 M LiFSI） | LiFSI 4 M（盐）；DOL 未报告 原文只写 DOL/DME，未写比例（溶剂化溶剂）；DME 未报告 原文只写 DOL/DME，未写比例（溶剂化溶剂） | 4 M Li salt (LiFSI) dissolved in DOL/DME，记作 4-FSI；只用于 17O NMR，未做电池 |  | M0050 S0046
P095 | DOL-DME | DOL–DME（1 m LiTFSI in DOL and DME, 1:1 v/v） | LiTFSI 1 m（盐）；DOL 1 体积份（DOL:DME = 1:1 v/v）（溶剂化溶剂）；DME 1 体积份（DOL:DME = 1:1 v/v）（溶剂化溶剂） | dissolving 1 m LiTFSI in a (1:1 v/v) mixture of DOL and DME；LiNO3 was not used | 对照 | M0145 M0083 M0099 M0152
P095 | DOL-DMA | DOL–DMA（1 m LiTFSI in DOL and DMA, 1:1 v/v） | LiTFSI 1 m（盐）；DOL 1 体积份（DOL:DMA = 1:1 v/v）（溶剂化溶剂）；DMA（N,N-dimethylacetamide） 1 体积份（DOL:DMA = 1:1 v/v）（溶剂化溶剂） | dissolving 1 m LiTFSI in a (1:1 v/v) mixture of DOL and DMA；50% DOL and 1 m LiTFSI |  | M0145 M0083 M0099
P095 | DOL-DMSO | DOL–DMSO（1 m LiTFSI in DOL and DMSO, 1:1 v/v） | LiTFSI 1 m（盐）；DOL 1 体积份（DOL:DMSO = 1:1 v/v）（溶剂化溶剂）；DMSO（dimethyl sulfoxide） 1 体积份（DOL:DMSO = 1:1 v/v）（溶剂化溶剂） | dissolving 1 m LiTFSI in a (1:1 v/v) mixture of DOL and DMSO；50% DOL and 1 m LiTFSI |  | M0145 M0083 M0099
P095 | DOL-MeIm | DOL–MeIm（1 m LiTFSI in DOL and MeIm, 1:1 v/v） | LiTFSI 1 m（盐）；DOL 1 体积份（DOL:MeIm = 1:1 v/v）（溶剂化溶剂）；MeIm（1-methylimidazole） 1 体积份（DOL:MeIm = 1:1 v/v）（溶剂化溶剂） | dissolving 1 m LiTFSI in a (1:1 v/v) mixture of DOL and MeIm；50% DOL and 1 m LiTFSI |  | M0145 M0083 M0099
P109 | 0.1M | 0.1М LiClO4 in sulfolane | LiClO4 0.1 M（盐）；sulfolane 未报告 未报告（溶剂化溶剂） | Solutions of lithium perchlorate (LiClO4) in sulfolane；浓度 0.1М |  | M0054 M0059
P109 | 0.5M | 0.5М LiClO4 in sulfolane | LiClO4 0.5 M（盐）；sulfolane 未报告 未报告（溶剂化溶剂） | Solutions of lithium perchlorate (LiClO4) in sulfolane；浓度 0.5М |  | M0054 M0059
P109 | 1.0M | 1.0М LiClO4 in sulfolane | LiClO4 1.0 M（盐）；sulfolane 未报告 未报告（溶剂化溶剂） | Solutions of lithium perchlorate (LiClO4) in sulfolane；浓度 1.0М |  | M0054 M0059
P109 | 1.5M | 1.5М LiClO4 in sulfolane | LiClO4 1.5 M（盐）；sulfolane 未报告 未报告（溶剂化溶剂） | Solutions of lithium perchlorate (LiClO4) in sulfolane；浓度 1.5М |  | M0054 M0059
P109 | 2.0M | 2.0М LiClO4 in sulfolane | LiClO4 2.0 M（盐）；sulfolane 未报告 未报告（溶剂化溶剂） | Solutions of lithium perchlorate (LiClO4) in sulfolane；浓度 2.0М |  | M0054 M0059
P109 | 2.4M | 2.4М LiClO4 in sulfolane | LiClO4 2.4 M（盐）；sulfolane 未报告 未报告（溶剂化溶剂） | Solutions of lithium perchlorate (LiClO4) in sulfolane；浓度 2.4М |  | M0054 M0059
P109 | 2.8M | 2.8М LiClO4 in sulfolane | LiClO4 2.8 M（盐）；sulfolane 未报告 未报告（溶剂化溶剂） | Solutions of lithium perchlorate (LiClO4) in sulfolane；浓度 2.8М |  | M0054 M0059
P149 | LS002 | LS002（1.0 m LiTFSI in DOL: DME = 1:1 vol% with 1.0% LiNO3，商购 DoDoChem） | LiTFSI 1.0 m（盐）；DOL 1:1 vol%（DOL:DME）（溶剂化溶剂）；DME 1:1 vol%（DOL:DME）（溶剂化溶剂）；LiNO3 1 wt%（M0169 写作 1.0%）（添加剂） | conventional electrolyte (1 m LiTFSI DOL/DME with 1 wt% LiNO3, denoted as LS002)；1.0 m LiTFSI in DOL: DME = 1:1 vol% with 1.0% LiNO3 (LS002) was purchased from DoDoChem | 对照 | M0044 M0169
P149 | 2m-DME | 2 m LiTFSI/DME（含 0.1 m LiNO3） | LiTFSI 2 m（盐）；DME 单一溶剂 原文未给比例（溶剂化溶剂）；LiNO3 0.1 m（添加剂） | 2 m LiTFSI/ DME (with 0.1 m LiNO3, all of the following mentioned contain the same amount) |  | M0041
P149 | TDE | TDE（TTE 与 2 m LiTFSI/DME（含 0.1 m LiNO3）按体积 4:1 混合） | LiTFSI 2（母液 2 m LiTFSI/DME）；混合后平均约 0.4 m（盐）；DME 1（以 2 m LiTFSI/DME 母液计） 体积份（TTE : 2 m LiTFSI/DME = 4:1）（溶剂化溶剂）；TTE 4 体积份（TTE : 2 m LiTFSI/DME = 4:1）（弱或非溶剂化溶剂）；LiNO3 0.1（母液中）；TDE 中约 0.025 m（添加剂） | TDE electrolyte was obtained by simply mixing the TTE and 2 m LiTFSI/DME (with 0.1 m LiNO3) electrolyte in 4:1 by volume；the average LiTFSI concentration is about 0.4 m；the concentration of LiNO3 in the TDE electrolyte is around 0.025 m |  | M0037 M0041 M0043 M0170
P149 | TDE-noLiNO3 | TDE electrolyte without LiNO3 additive（LiNO3-free electrolyte） | LiTFSI 未报告（推定同 TDE） 未报告（盐）；DME 未报告（推定同 TDE） 未报告（溶剂化溶剂）；TTE 未报告（推定同 TDE） 未报告（弱或非溶剂化溶剂） | Li/Li symmetric cells using TDE electrolyte without LiNO3 additive；the Li/Li cells using LiNO3-free electrolyte |  | S0047 S0049
P163 | BE | baseline electrolyte (BE) | LiFSI 6 M（盐）；DME 未报告 未报告（溶剂化溶剂） | 6 M LiFSI in DME | 对照 | M0046 M0087
P163 | HE-2 | HE-2（hybrid electrolyte，BE/TFTFE v/v 1:2） | LiFSI 6 M（指 BE 中浓度，稀释前）（盐）；DME 未报告 未报告（溶剂化溶剂）；TFTFE（1,1,2,2-tetrafluoroethyl 2,2,2-trifluoroethyl ether） 1:2 v/v（BE:TFTFE）（弱或非溶剂化溶剂） | BE/TFTFE, v/v 1:2（6 M LiFSI in DME 与 TFTFE 按体积 1:2 混合） |  | M0049 M0087
P163 | HE-5 | HE-5（hybrid electrolyte，BE/TFTFE v/v 1:5） | LiFSI 6 M（指 BE 中浓度，稀释前）（盐）；DME 未报告 未报告（溶剂化溶剂）；TFTFE（1,1,2,2-tetrafluoroethyl 2,2,2-trifluoroethyl ether） 1:5 v/v（BE:TFTFE）（弱或非溶剂化溶剂） | BE/TFTFE, v/v 1:5（6 M LiFSI in DME 与 TFTFE 按体积 1:5 混合） |  | M0049 M0087
P163 | 2M-LiFSI/DME | a controlled electrolyte of 2 M LiFSI solvated in DME（仅作 Raman 参照） | LiFSI 2 M（盐）；DME 未报告 未报告（溶剂化溶剂） | 2 M LiFSI in DME |  | M0095
P211 | Control-RT | control electrolyte: 1.0 M LiTFSI and 0.2 M LiNO3 in DOL/DME (1:1, by vol) | LiTFSI 1.0 M（盐）；LiNO3 0.2 M（添加剂）；DOL 1 v/v（DOL/DME 1:1, by vol）（溶剂化溶剂）；DME 1 v/v（DOL/DME 1:1, by vol）（溶剂化溶剂） | 1.0 M LiTFSI and 0.2 M LiNO3 in DOL/DME (1:1, by vol) | 对照 | M0036 M0119
P211 | NH4TFA-RT | NH4TFA-containing electrolyte: 0.8 M LiTFSI, 0.2 M LiNO3, and 0.2 M NH4TFA in DOL/DME | LiTFSI 0.8 M（盐）；LiNO3 0.2 M（添加剂）；NH4TFA 0.2 M（添加剂）；DOL 未报告 v/v（原文只写 in DOL/DME，未写比例）（溶剂化溶剂）；DME 未报告 v/v（原文只写 in DOL/DME，未写比例）（溶剂化溶剂） | 0.8 M LiTFSI, 0.2 M LiNO3, and 0.2 M NH4TFA in DOL/DME（总溶质浓度与对照相同） |  | M0036 M0119
P211 | Control-LT | control electrolyte (variable temperature): 0.8 M LiTFSI and 0.2 M LiNO3 in DOL/DME (85:15, by vol) | LiTFSI 0.8 M（盐）；LiNO3 0.2 M（添加剂）；DOL 85 v/v（DOL/DME 85:15, by vol）（溶剂化溶剂）；DME 15 v/v（DOL/DME 85:15, by vol）（溶剂化溶剂） | 0.8 M LiTFSI and 0.2 M LiNO3 in DOL/DME (85:15, by vol) |  | M0037 M0198
P211 | LiTFA-LT | halfway optimized electrolyte: 0.5 M LiTFSI, 0.3 M LiTFA, and 0.2 M LiNO3 in DOL:DME (85:15, by vol) | LiTFSI 0.5 M（盐）；LiTFA 0.3 M（盐）；LiNO3 0.2 M（添加剂）；DOL 85 v/v（DOL/DME 85:15, by vol）（溶剂化溶剂）；DME 15 v/v（DOL/DME 85:15, by vol）（溶剂化溶剂） | 0.5 M LiTFSI, 0.3 M LiTFA, and 0.2 M LiNO3 in DOL:DME (85:15, by vol) |  | M0037 M0199
P211 | NH4TFA-LT | optimized low-temperature electrolyte: 0.5 M LiTFSI, 0.3 M NH4TFA, and 0.2 M LiNO3 in DOL:DME (85:15, by vol) | LiTFSI 0.5 M（盐）；NH4TFA 0.3 M（添加剂）；LiNO3 0.2 M（添加剂）；DOL 85 v/v（DOL/DME 85:15, by vol）（溶剂化溶剂）；DME 15 v/v（DOL/DME 85:15, by vol）（溶剂化溶剂） | 0.5 M LiTFSI, 0.3 M NH4TFA, and 0.2 M LiNO3 in DOL:DME (85:15, by vol) |  | M0037 M0197
P212 | DEGDME_HCE | DEGDME_HCE | DEGDME 未报告 未报告（溶剂化溶剂）；LiTFSI 1.5 mol kg_solvent-1（盐）；LiNO3 1.5 mol kg_solvent-1（添加剂） | LiTFSI and LiNO3 salts dissolved in DEGDME; the final concentration of each salt was 1.5 mol kgsolvent−1 in DEGDME（作者在实验部分称 LiTFSI、LiNO3 均为 salts，结论 M0089 称 LiNO3 additive；此处 LiNO3 角色记添加剂） |  | M0011 M0012 M0014
P212 | TREGDME_HCE | TREGDME_HCE | TREGDME 未报告 未报告（溶剂化溶剂）；LiTFSI 2 mol kg_solvent-1（盐）；LiNO3 2 mol kg_solvent-1（添加剂） | LiTFSI and LiNO3 salts dissolved in TREGDME; the final concentration of each salt was 2 mol kgsolvent−1 in TREGDME（作者在实验部分称 LiTFSI、LiNO3 均为 salts，结论 M0089 称 LiNO3 additive；此处 LiNO3 角色记添加剂） |  | M0011 M0012 M0014
P248 | LCE | low-concentration electrolyte (1M LiTFSI-DME/DOL v: v = 1:1)，LCE；SI 称 1M LiTFSI-DME/DOL electrolyte | LiTFSI 1 M（盐）；DME 1 v:v（DME:DOL = 1:1）（溶剂化溶剂）；DOL 1 v:v（DME:DOL = 1:1）（溶剂化溶剂） | a low-concentration electrolyte (1M LiTFSI-DME/DOL v: v = 1:1) denoted as LCE；SI：For the 1M LiTFSI-DME/DOL electrolyte, 1.0 mmol of LiTFSI was dissolved in 0.5 mL DME and 0.5 mL DOL. |  | M0032 S0007
P248 | HCE | high-concentration electrolyte (LiTFSI-DME/DOL, LiTFSI:DME:DOL = 1:1.5:1.5)，HCE；图 5 称 1LiTFSI-3DME/DOL-based electrolyte | LiTFSI 1 摩尔比（盐）；DME 1.5 摩尔比（溶剂化溶剂）；DOL 1.5 摩尔比（溶剂化溶剂） | high-concentration electrolyte (LiTFSI-DME/ DOL, the molar ratio of LiTFSI:DME:DOL is 1:1.5:1.5 for a total salt concentration equivalent to 5.5 M LiTFSI-DME/ DOL) denoted as HCE；SI：For the 1 LiTFSI-3 DME/DOL electrolyte, 1.0 mmol of LiTFSI was dissolved in 1.5 mmol DME and 1.5 mmol DOL. | 对照 | M0032 S0008
P248 | LHCE | TME-based LHCE (LiTFSI-DME/DOL-TME)；图 5 称 1LiTFSI-3DME/DOL-6TME-based electrolyte | LiTFSI 1 摩尔比（盐）；DME 1.5 摩尔比（溶剂化溶剂）；DOL 1.5 摩尔比（溶剂化溶剂）；TME（1,1,2,2-tetrafluoroethyl methyl ether，稀释剂） 6 摩尔比（弱或非溶剂化溶剂） | the LHCE (LiTFSI-DME/DOL-TME) system ... the molar ratio of LiTFSI:DME:DOL:TME was 1:1.5:1.5:6 for a total salt concentration equivalent to 1.8 M LiTFSI-DME/ DOL/TME；SI：For the 1 LiTFSI-3 DME/DOL-6TME electrolyte, additional 6.0 mmol TME was added to 1 LiTFSI-3 DME/DOL electrolyte. |  | M0031 S0009 M0007
P271 | standard | standard electrolyte | LiTFSI 1 m（盐）；LiNO3 0.25 m（添加剂）；DME 1 v:v（DME/DOL 1:1）（溶剂化溶剂）；DOL 1 v:v（DME/DOL 1:1）（溶剂化溶剂） | 1 m LiTFSI, 0.25 m LiNO3 in DME/DOL (1:1, v:v) | 对照 | M0056
P271 | TFSI/Br | TFSI/Br | LiTFSI 0.5 m（盐）；LiBr 0.5 m（盐）；LiNO3 0.25 m（添加剂）；DME 1 v:v（DME/DOL 1:1）（溶剂化溶剂）；DOL 1 v:v（DME/DOL 1:1）（溶剂化溶剂） | 0.5 m LiTFSI, 0.5 m LiBr, 0.25 m LiNO3 in DME/DOL (1:1, v:v)（作者称 50% LiTFSI 被 LiBr 替代，LiBr 为 cosalt） |  | M0056 M0029
P296 | 0.5-SL | 0.5-SL（0.5 M LiTFSI/SL : HFE） | LiTFSI 0.191 摩尔比（盐）；SL（sulfolane） 2.0 摩尔比（溶剂化溶剂）；HFE（1,1,2,2-tetrafluoroethyl 2,2,3,3-tetrafluoropropyl） 1.26 摩尔比（弱或非溶剂化溶剂） | 0.5 M LiTFSI in SL : HFE = 1 : 1 by volume (2.00 : 1.26 by mol)；Table 1：LiTFSI 0.191 mol、SL 2.00 mol、HFE 1.26 mol |  | M0041 M0081
P296 | 1.0-SL | 1.0-SL（1.0 M LiTFSI/SL : HFE） | LiTFSI 0.381 摩尔比（盐）；SL（sulfolane） 2.0 摩尔比（溶剂化溶剂）；HFE（1,1,2,2-tetrafluoroethyl 2,2,3,3-tetrafluoropropyl） 1.26 摩尔比（弱或非溶剂化溶剂） | 1.0 M LiTFSI in SL : HFE = 1 : 1 by volume (2.00 : 1.26 by mol)；Table 1：LiTFSI 0.381 mol、SL 2.00 mol、HFE 1.26 mol |  | M0041 M0081
P296 | 1.5-SL | 1.5-SL（1.5 M LiTFSI/SL : HFE） | LiTFSI 0.572 摩尔比（盐）；SL（sulfolane） 2.0 摩尔比（溶剂化溶剂）；HFE（1,1,2,2-tetrafluoroethyl 2,2,3,3-tetrafluoropropyl） 1.26 摩尔比（弱或非溶剂化溶剂） | 1.5 M LiTFSI in SL : HFE = 1 : 1 by volume (2.00 : 1.26 by mol)；Table 1：LiTFSI 0.572 mol、SL 2.00 mol、HFE 1.26 mol |  | M0041 M0081
P296 | 2.0-SL | 2.0-SL（2.0 M LiTFSI/SL : HFE） | LiTFSI 0.762 摩尔比（盐）；SL（sulfolane） 2.0 摩尔比（溶剂化溶剂）；HFE（1,1,2,2-tetrafluoroethyl 2,2,3,3-tetrafluoropropyl） 1.26 摩尔比（弱或非溶剂化溶剂） | 2.0 M LiTFSI in SL : HFE = 1 : 1 by volume (2.00 : 1.26 by mol)；Table 1：LiTFSI 0.762 mol、SL 2.00 mol、HFE 1.26 mol |  | M0041 M0081
P296 | 2.5-SL | 2.5-SL（2.5 M LiTFSI/SL : HFE） | LiTFSI 0.953 摩尔比（盐）；SL（sulfolane） 2.0 摩尔比（溶剂化溶剂）；HFE（1,1,2,2-tetrafluoroethyl 2,2,3,3-tetrafluoropropyl） 1.26 摩尔比（弱或非溶剂化溶剂） | 2.5 M LiTFSI in SL : HFE = 1 : 1 by volume (2.00 : 1.26 by mol)；Table 1：LiTFSI 0.953 mol、SL 2.00 mol、HFE 1.26 mol |  | M0041 M0081
P296 | standard-SL | standard SL（Watanabe 等报道的 SL 电解液） | LiTFSI 1 摩尔比（盐）；SL（sulfolane） 2 摩尔比（溶剂化溶剂）；HFE（1,1,2,2-tetrafluoroethyl 2,2,3,3-tetrafluoropropyl） 2 摩尔比（弱或非溶剂化溶剂） | LiTFSI : SL : HFE = 1 : 2 : 2 (mol)；Table 1：LiTFSI 1.00 mol、SL 2.00 mol、HFE 2.00 mol | 对照 | M0042 M0081
P337 | R-SEI | R-SEI（standard electrolyte，无 LNO-SRF、无 TFTFE） | LiTFSI 1 M（盐）；DOL 1 v/v 体积份（DOL:DME = 1:1）（溶剂化溶剂）；DME 1 v/v 体积份（DOL:DME = 1:1）（溶剂化溶剂）；LiNO3 2 wt%（添加剂） | 1 M LiTFSI in DOL/DME with a volume ratio of 1:1, and 2 wt% LiNO3（with neither LNO-SRF nor TFTFE） | 对照 | S0001 S0003 M0093
P337 | F-SEI | F-SEI（fluorinated electrolyte，含 TFTFE、无 LNO-SRF） | LiTFSI 1 M（盐）；DOL 4.5 v/v 体积份（DOL:DME:TFTFE = 4.5:4.5:1）（溶剂化溶剂）；DME 4.5 v/v 体积份（DOL:DME:TFTFE = 4.5:4.5:1）（溶剂化溶剂）；TFTFE 1 v/v 体积份（DOL:DME:TFTFE = 4.5:4.5:1）（弱或非溶剂化溶剂）；LiNO3 2 wt%（添加剂） | 1 M LiTFSI in DOL/DME/TFTFE with a volume ratio of 4.5:4.5:1, and 2 wt% LiNO3（without LNO-SRF but with TFTFE）；正文写作 10 vt% TFTFE co-solvent |  | S0002 S0003 M0047 M0063
P337 | N-SEI | N-SEI（standard electrolyte + LNO-SRF，无 TFTFE） | LiTFSI 1 M（盐）；DOL 1 v/v 体积份（DOL:DME = 1:1）（溶剂化溶剂）；DME 1 v/v 体积份（DOL:DME = 1:1）（溶剂化溶剂）；LiNO3 2 wt%（添加剂）；LNO-SRF（Li-Nafion 包覆 LiNO3 的缓释膜，置于隔膜与 Li/Cu 电极之间） 约 1.2 mg cm-2（LiNO3 载量；膜质量约 3 mg cm-2）（添加剂） | standard electrolyte（1 M LiTFSI DOL/DME 1:1 v/v + 2 wt% LiNO3）with LNO-SRF but not TFTFE；LNO-SRF 质量约 3 mg cm-2，LiNO3 载量约 1.2 mg cm-2 |  | S0001 S0003 M0054 M0055
P337 | FN-SEI | FN-SEI（fluorinated electrolyte + LNO-SRF） | LiTFSI 1 M（盐）；DOL 4.5 v/v 体积份（DOL:DME:TFTFE = 4.5:4.5:1）（溶剂化溶剂）；DME 4.5 v/v 体积份（DOL:DME:TFTFE = 4.5:4.5:1）（溶剂化溶剂）；TFTFE 1 v/v 体积份（DOL:DME:TFTFE = 4.5:4.5:1）（弱或非溶剂化溶剂）；LiNO3 2 wt%（添加剂）；LNO-SRF（Li-Nafion 包覆 LiNO3 的缓释膜，置于隔膜与 Li/Cu 电极之间） 约 1.2 mg cm-2（LiNO3 载量；膜质量约 3 mg cm-2）（添加剂） | fluorinated electrolyte（1 M LiTFSI DOL/DME/TFTFE 4.5:4.5:1 v/v + 2 wt% LiNO3）with both LNO-SRF and TFTFE |  | S0002 S0003 M0054 M0063
P352 | DOL:DME-control | DOL:DME-control electrolyte | DOL 1:1 w/w（DOL:DME）（溶剂化溶剂）；DME 1:1 w/w（DOL:DME）（溶剂化溶剂）；LiTFSI 1 mol kg-1（mol kgsolvent−1，按溶剂质量）（盐）；LiNO3 1 mol kg-1（mol kgsolvent−1，按溶剂质量）（添加剂） | mixing DOL and 1,2-dimethoxyethane (DME) solvents in the 1:1 w/w ratio and dissolving LiTFSI and LiNO3 both in a concentration of 1 mol kgsolvent−1 | 对照 | M0073
P352 | TE-5% | TE-5% | TEGDME 溶剂主体（盐浓度按其质量计） —（溶剂化溶剂）；DOL 5 wt%（相对前驱电解液质量）（溶剂化溶剂）；LiTFSI 1 mol kg-1（mol kgsolvent−1，按 TEGDME 质量）（盐）；LiNO3 1 mol kg-1（mol kgsolvent−1，按 TEGDME 质量）（添加剂） | TEGDME, 1 mol kg−1 LiTFSI, 1 mol kg−1 LiNO3 + 5% DOL（DOL 为相对前驱电解液质量的 5 wt %） |  | M0029 M0030 M0037
P352 | TE-10% | TE-10% | TEGDME 溶剂主体（盐浓度按其质量计） —（溶剂化溶剂）；DOL 10 wt%（相对前驱电解液质量）（溶剂化溶剂）；LiTFSI 1 mol kg-1（mol kgsolvent−1，按 TEGDME 质量）（盐）；LiNO3 1 mol kg-1（mol kgsolvent−1，按 TEGDME 质量）（添加剂） | TEGDME, 1 mol kg−1 LiTFSI, 1 mol kg−1 LiNO3 + 10% DOL（DOL 为相对前驱电解液质量的 10 wt %） |  | M0029 M0030 M0037
P352 | TE-15% | TE-15% | TEGDME 溶剂主体（盐浓度按其质量计） —（溶剂化溶剂）；DOL 15 wt%（相对前驱电解液质量）（溶剂化溶剂）；LiTFSI 1 mol kg-1（mol kgsolvent−1，按 TEGDME 质量）（盐）；LiNO3 1 mol kg-1（mol kgsolvent−1，按 TEGDME 质量）（添加剂） | TEGDME, 1 mol kg−1 LiTFSI, 1 mol kg−1 LiNO3 + 15% DOL（DOL 为相对前驱电解液质量的 15 wt %） |  | M0029 M0030 M0037
P354 | 3M-DME | 3 M LiFSI/DME | LiFSI 3 M（盐）；DME 1:2.2 摩尔比 LiFSI:DME（Table 2，引 ref 22）（溶剂化溶剂） | 3 M LiFSI/DME（LiFSI 加入 DME 搅拌过夜；Table 2 摩尔比 LiFSI/DME 1:2.2） | 对照 | M0056 M0162
P354 | 3.6M-DME | 3.6 M LiFSI/DME | LiFSI 3.6 M（盐）；DME 1:2 摩尔比 LiFSI:DME（Table 2，引 ref 22）（溶剂化溶剂） | 3.6 M LiFSI/DME（Table 2 摩尔比 LiFSI/DME 1:2） |  | M0056 M0162 M0149
P354 | 4M-DME | 4 M LiFSI/DME | LiFSI 4 M（盐）；DME 1:1.4 摩尔比 LiFSI:DME（Table 2，引 ref 22）（溶剂化溶剂） | 4 M LiFSI/DME（Table 2 摩尔比 LiFSI/DME 1:1.4） |  | M0056 M0162 M0149
P354 | 3M-DME/HFE | 3 M LiFSI in DME/HFE | LiFSI 3 M（盐）；DME 1:1.2 摩尔比 LiFSI:DME（DME:HFE 体积比 1:1）（溶剂化溶剂）；HFE（1,1,2,2-四氟乙基 2,2,3,3-四氟丙基醚） 1:0.83 摩尔比 LiFSI:HFE（DME:HFE 体积比 1:1）（弱或非溶剂化溶剂） | 3 M LiFSI in DME/HFE：DME 与 HFE 按体积比 1:1 混合，盐浓度 3 M；LiFSI/DME/HFE 摩尔比 1:1.2:0.83 |  | M0057 M0058 M0059 M0162 M0025 M0171
P389 | DOL/DME | conventional DOL/DME electrolyte (blank electrolyte) | DOL 1 v/v（体积份，DOL/DME = 1:1, by vol.）（溶剂化溶剂）；DME 1 v/v（体积份，DOL/DME = 1:1, by vol.）（溶剂化溶剂）；LiTFSI 1.0 M（盐）；LiNO3 2.0 wt%（添加剂） | 1.0 M LiTFSI and 2.0 wt.% LiNO3 dissolved in DOL/DME (1:1, by vol.) | 对照 | M0035 S0011
P389 | HME-EPSE | HME-based EPSE (HME-EPSE) | DOL 37.5 v/v（体积份，DOL/DME/HME = 37.5/37.5/25, by vol.）（溶剂化溶剂）；DME 37.5 v/v（体积份，DOL/DME/HME = 37.5/37.5/25, by vol.）（溶剂化溶剂）；HME（hexyl methyl ether） 25 v/v（体积份，DOL/DME/HME = 37.5/37.5/25, by vol.）（弱或非溶剂化溶剂）；LiTFSI 1.0 M（盐）；LiNO3 2.0 wt%（添加剂） | 1.0 M LiTFSI and 2.0 wt.% LiNO3, dissolved in DOL/DME/HME (37.5/37.5/25, by vol.)；HME 为外层（outer shell）弱溶剂化共溶剂 |  | M0034 M0035 S0012 S0013
P389 | DIPS-EPSE | DIPS-EPSE（外层溶剂 di-isopropyl sulfide） | DOL 37.5 v/v（体积份；比例同 HME-EPSE，推定）（溶剂化溶剂）；DME 37.5 v/v（体积份；比例同 HME-EPSE，推定）（溶剂化溶剂）；DIPS（di-isopropyl sulfide） 25 v/v（体积份；比例同 HME-EPSE，推定）（弱或非溶剂化溶剂）；锂盐（原文未写） 未报告 未报告（盐） | DOL/DME/DIPS；原文只说 the ratio of DOL, DME, and the outer shell solvent in other EPSEs is the same as HME-EPSE，即 37.5/37.5/25 by vol.（推定）；锂盐、LiNO3 用量原文未写 |  | M0018 M0071 M0034
P389 | HFE-EPSE | HFE-EPSE（外层溶剂 1,1,2,2-tetrafluoroethyl-2,2,3,3-tetrafluoropropyl ether） | DOL 37.5 v/v（体积份；比例同 HME-EPSE，推定）（溶剂化溶剂）；DME 37.5 v/v（体积份；比例同 HME-EPSE，推定）（溶剂化溶剂）；HFE（1,1,2,2-tetrafluoroethyl-2,2,3,3-tetrafluoropropyl ether） 25 v/v（体积份；比例同 HME-EPSE，推定）（弱或非溶剂化溶剂）；锂盐（原文未写） 未报告 未报告（盐） | DOL/DME/HFE；比例同 HME-EPSE（M0071），即 37.5/37.5/25 by vol.（推定）；锂盐、LiNO3 用量原文未写 |  | M0018 M0071 M0034
P389 | DIPE-EPSE | DIPE-EPSE（外层溶剂 isopropyl ether） | DOL 37.5 v/v（体积份；比例同 HME-EPSE，推定）（溶剂化溶剂）；DME 37.5 v/v（体积份；比例同 HME-EPSE，推定）（溶剂化溶剂）；DIPE（isopropyl ether） 25 v/v（体积份；比例同 HME-EPSE，推定）（弱或非溶剂化溶剂）；锂盐（原文未写） 未报告 未报告（盐） | DOL/DME/DIPE；比例同 HME-EPSE（M0071），即 37.5/37.5/25 by vol.（推定）；锂盐、LiNO3 用量原文未写 |  | M0018 M0071 M0034
P394 | Base | base electrolyte | DOL 1:1 v/v（溶剂化溶剂）；TEGDME 1:1 v/v（溶剂化溶剂）；LiTFSI 1 M（盐） | The base electrolyte was prepared by mixing 1,3-dioxolane (DOL) and tetraethylene glycol dimethyl ether (TEGDME) 1:1 (v/v) with 1 M of LiTFSI（配方原句未列 LiNO₃） | 对照 | M0164
P394 | Hybrid | hybrid electrolyte with IL（[S222][TFSI] IL containing electrolyte） | DOL 1:1 v/v（DOL:TEGDME，基础电解液内）（溶剂化溶剂）；TEGDME 1:1 v/v（DOL:TEGDME，基础电解液内）（溶剂化溶剂）；LiTFSI 1 M（基础电解液内）（盐）；[S222][TFSI]（triethylsulfonium bis(trifluoromethane sulfonyl)imide，离子液体） 1:3 v/v（[S222][TFSI] : 基础电解液）（添加剂） | The hybrid electrolyte with IL was prepared by mixing [S222][TFSI] with the base electrolyte in a 1:3 (v/v) ratio |  | M0164 M0165 M0009
P413 | DOL/DME | pure DOL:DME（organic electrolyte：1 M LiTFSI + 0.1 M LiNO3 in DOL:DME 1:1 vol%） | LiTFSI 1 M（盐）；DOL 1:1 vol%（DOL:DME）（溶剂化溶剂）；DME 1:1 vol%（DOL:DME）（溶剂化溶剂）；LiNO3 0.1 M（添加剂） | 1 M LiTFSI and 0.1 M lithium nitrate (LiNO3) containing DOL:DME (1:1 vol%)；SI：equal volumes of DOL:DME (1:1 vol.%) containing 1 M LiTFSI and 0.1 M LiNO3 | 对照 | M0170 S0012
P413 | 25PP14 | 25 vol% [PP14]-[TFSI] in standard electrolyte（PP14-TFSI IL/organic 25-75 vol.%） | [PP14]-[TFSI]（1-butyl-1-methylpiperidinium TFSI，离子液体） 25 vol%（弱或非溶剂化溶剂）；LiTFSI（在有机电解液中） 1 M（盐）；DOL 1:1 vol%（DOL:DME）（溶剂化溶剂）；DME 1:1 vol%（DOL:DME）（溶剂化溶剂）；LiNO3（在有机电解液中） 0.1 M（添加剂） | 25 vol% of the selected IL in the standard electrolyte of 1 M LiTFSI and 0.1 M LiNO3 in DOL:DME (1:1 vol/vol)；IL 与配好的有机电解液按 25-75 vol.% 混合。角色说明：作者把 IL 当作电解液溶剂、按多硫化物溶解度高低区分；本 IL 被作者归为低溶解度（low solubilities） |  | M0184 S0014 M0176
P413 | 25DEME | 25 vol% [DEME]-[TFSI] in standard electrolyte | [DEME]-[TFSI]（N,N-diethyl-N-methyl-N-(2-methoxyethyl)ammonium TFSI，离子液体） 25 vol%（弱或非溶剂化溶剂）；LiTFSI（在有机电解液中） 1 M（盐）；DOL 1:1 vol%（DOL:DME）（溶剂化溶剂）；DME 1:1 vol%（DOL:DME）（溶剂化溶剂）；LiNO3（在有机电解液中） 0.1 M（添加剂） | 25 vol% of the selected IL in the standard electrolyte of 1 M LiTFSI and 0.1 M LiNO3 in DOL:DME (1:1 vol/vol)；作者归为低溶解度 IL |  | M0184 S0014 M0176
P413 | 25TBMA | 25 vol% [TBMA]-[TFSI] in standard electrolyte | [TBMA]-[TFSI]（tributylmethylammonium TFSI，离子液体） 25 vol%（弱或非溶剂化溶剂）；LiTFSI（在有机电解液中） 1 M（盐）；DOL 1:1 vol%（DOL:DME）（溶剂化溶剂）；DME 1:1 vol%（DOL:DME）（溶剂化溶剂）；LiNO3（在有机电解液中） 0.1 M（添加剂） | 25 vol% of the selected IL in the standard electrolyte of 1 M LiTFSI and 0.1 M LiNO3 in DOL:DME (1:1 vol/vol)；作者归为低溶解度 IL |  | M0184 S0014 M0176
P413 | 25BMIM-PF6 | 25 vol% [BMIM]-[PF6] in standard electrolyte | [BMIM]-[PF6]（1-butyl-3-methyl-imidazolium hexafluorophosphate，离子液体） 25 vol%（弱或非溶剂化溶剂）；LiTFSI（在有机电解液中） 1 M（盐）；DOL 1:1 vol%（DOL:DME）（溶剂化溶剂）；DME 1:1 vol%（DOL:DME）（溶剂化溶剂）；LiNO3（在有机电解液中） 0.1 M（添加剂） | 25 vol% of the selected IL in the standard electrolyte of 1 M LiTFSI and 0.1 M LiNO3 in DOL:DME (1:1 vol/vol)；作者归为低溶解度 IL |  | M0184 S0014 M0176
P413 | 25BMIM-CF3SO3 | 25 vol% [BMIM]-[CF3SO3] in standard electrolyte | [BMIM]-[CF3SO3]（1-butyl-3-methyl-imidazolium trifluoromethanesulfonate，离子液体） 25 vol%（溶剂化溶剂）；LiTFSI（在有机电解液中） 1 M（盐）；DOL 1:1 vol%（DOL:DME）（溶剂化溶剂）；DME 1:1 vol%（DOL:DME）（溶剂化溶剂）；LiNO3（在有机电解液中） 0.1 M（添加剂） | 25 vol% of the selected IL in the standard electrolyte of 1 M LiTFSI and 0.1 M LiNO3 in DOL:DME (1:1 vol/vol)；作者称该 IL 预测多硫化物溶解度极高（extremely high values），角色按此记为溶剂化溶剂（指多硫化物侧；Li⁺ 溶剂化本文未讲） |  | M0184 S0014 M0176
P413 | 25BMIM-MeSO4 | 25 vol% [BMIM]-[MeSO4] in standard electrolyte | [BMIM]-[MeSO4]（1-butyl-3-methyl-imidazolium methylsulfate，离子液体） 25 vol%（溶剂化溶剂）；LiTFSI（在有机电解液中） 1 M（盐）；DOL 1:1 vol%（DOL:DME）（溶剂化溶剂）；DME 1:1 vol%（DOL:DME）（溶剂化溶剂）；LiNO3（在有机电解液中） 0.1 M（添加剂） | 25 vol% of the selected IL in the standard electrolyte of 1 M LiTFSI and 0.1 M LiNO3 in DOL:DME (1:1 vol/vol)；作者称该 IL 预测多硫化物溶解度极高，角色按此记为溶剂化溶剂（指多硫化物侧；Li⁺ 溶剂化本文未讲） |  | M0184 S0014 M0176
P413 | 50PP14 | 50-50 vol.% PP14-TFSI IL/organic mixed electrolyte | [PP14]-[TFSI]（离子液体） 50 vol%（弱或非溶剂化溶剂）；LiTFSI（在有机电解液中） 1 M（盐）；DOL 1:1 vol%（DOL:DME）（溶剂化溶剂）；DME 1:1 vol%（DOL:DME）（溶剂化溶剂）；LiNO3（在有机电解液中） 0.1 M（添加剂） | 50-50 vol.% IL/organic mixed electrolytes（Figure S5a：effect of IL/DOL:DME vol.% for PP14- and DEME-TFSI ILs） |  | S0013 S0020 M0171
P413 | 50DEME | 50-50 vol.% DEME-TFSI IL/organic mixed electrolyte | [DEME]-[TFSI]（离子液体） 50 vol%（弱或非溶剂化溶剂）；LiTFSI（在有机电解液中） 1 M（盐）；DOL 1:1 vol%（DOL:DME）（溶剂化溶剂）；DME 1:1 vol%（DOL:DME）（溶剂化溶剂）；LiNO3（在有机电解液中） 0.1 M（添加剂） | 50-50 vol.% IL/organic mixed electrolytes（Figure S5a：effect of IL/DOL:DME vol.% for PP14- and DEME-TFSI ILs） |  | S0013 S0020 M0171
P432 | DME:DOL | 1 M LiTFSI in DME:DOL (1:1, v:v) | LiTFSI 1 M（盐）；DME 1:1 v:v（DME:DOL）（溶剂化溶剂）；DOL 1:1 v:v（DME:DOL）（溶剂化溶剂） | 1 M LiTFSI in DME: DOL (1:1, v:v)；不含 LiNO3（低 DN 溶剂基参比电解液） | 对照 | M0069 M0099 M0116
P432 | DME:DOL+Emim | Emim in 1 M LiTFSI in DME:DOL | LiTFSI 1 M（盐）；DME 1:1 v:v（DME:DOL）（溶剂化溶剂）；DOL 1:1 v:v（DME:DOL）（溶剂化溶剂）；EmimTFSI（1-ethyl-3-methyl-imidazolium TFSI，离子液体型 S3•− 捕获剂） 0.78 mmol iminium cation / 1 ml electrolyte（= 3.1×10−2 mmol/mgS）（添加剂） | 1 M LiTFSI in DME: DOL (1:1, v:v) + Emim；捕获剂用量 0.78 mmol of nitrone/or iminium cation in 1 ml of electrolyte |  | M0050 M0069 M0070
P432 | DME:DOL+PotBN | PotBN in 1 M LiTFSI in DME:DOL | LiTFSI 1 M（盐）；DME 1:1 v:v（DME:DOL）（溶剂化溶剂）；DOL 1:1 v:v（DME:DOL）（溶剂化溶剂）；PotBN（alpha-(4-pyridyl N-oxide)-N-tert-butylnitrone，硝酮型捕获剂） 0.78 mmol nitrone / 1 ml electrolyte（= 3.1×10−2 mmol/mgS）（添加剂） | 1 M LiTFSI in DME: DOL (1:1, v:v) + PotBN；捕获剂用量 0.78 mmol of nitrone/or iminium cation in 1 ml of electrolyte |  | M0050 M0069 M0070
P432 | DME:DOL+DMPO | DMPO in 1 M LiTFSI in DME:DOL | LiTFSI 1 M（盐）；DME 1:1 v:v（DME:DOL）（溶剂化溶剂）；DOL 1:1 v:v（DME:DOL）（溶剂化溶剂）；DMPO（5,5-dimethyl-1-pyrroline-N-oxide，硝酮型捕获剂） 0.78 mmol nitrone / 1 ml electrolyte（= 3.1×10−2 mmol/mgS）（添加剂） | 1 M LiTFSI in DME: DOL (1:1, v:v) + DMPO；捕获剂用量 0.78 mmol of nitrone/or iminium cation in 1 ml of electrolyte |  | M0050 M0069 M0070
P432 | DME:DOL+BmPyr | BmPyr in 1 M LiTFSI in DME:DOL | LiTFSI 1 M（盐）；DME 1:1 v:v（DME:DOL）（溶剂化溶剂）；DOL 1:1 v:v（DME:DOL）（溶剂化溶剂）；BmPyrTFSI（1-butyl-3-methyl-pyridinium TFSI，离子液体型捕获剂） 0.78 mmol iminium cation / 1 ml electrolyte（= 3.1×10−2 mmol/mgS）（添加剂） | 1 M LiTFSI in DME: DOL (1:1, v:v) + BmPyr；捕获剂用量 0.78 mmol of nitrone/or iminium cation in 1 ml of electrolyte |  | M0050 M0069 M0070
P432 | TMU:DOL | 1 M LiTFSI in TMU:DOL (1:1, v:v) | LiTFSI 1 M（盐）；TMU 1:1 v:v（TMU:DOL）（溶剂化溶剂）；DOL 1:1 v:v（TMU:DOL）（溶剂化溶剂） | 1 M LiTFSI in TMU: DOL (1:1, v:v)；不含 LiNO3（高 DN 溶剂基参比电解液） |  | M0069 M0116 M0199
P432 | TMU:DOL+Emim | Emim in 1 M LiTFSI in TMU:DOL | LiTFSI 1 M（盐）；TMU 1:1 v:v（TMU:DOL）（溶剂化溶剂）；DOL 1:1 v:v（TMU:DOL）（溶剂化溶剂）；EmimTFSI 0.78 mmol iminium cation / 1 ml electrolyte（= 3.1×10−2 mmol/mgS）（添加剂） | 1 M LiTFSI in TMU: DOL (1:1, v:v) + Emim；捕获剂用量 0.78 mmol of nitrone/or iminium cation in 1 ml of electrolyte |  | M0050 M0069 M0070
P432 | TMU:DOL+PotBN | PotBN in 1 M LiTFSI in TMU:DOL | LiTFSI 1 M（盐）；TMU 1:1 v:v（TMU:DOL）（溶剂化溶剂）；DOL 1:1 v:v（TMU:DOL）（溶剂化溶剂）；PotBN 0.78 mmol nitrone / 1 ml electrolyte（= 3.1×10−2 mmol/mgS）（添加剂） | 1 M LiTFSI in TMU: DOL (1:1, v:v) + PotBN；捕获剂用量 0.78 mmol of nitrone/or iminium cation in 1 ml of electrolyte |  | M0050 M0069 M0070
P432 | TMU:DOL+DMPO | DMPO in 1 M LiTFSI in TMU:DOL | LiTFSI 1 M（盐）；TMU 1:1 v:v（TMU:DOL）（溶剂化溶剂）；DOL 1:1 v:v（TMU:DOL）（溶剂化溶剂）；DMPO 0.78 mmol nitrone / 1 ml electrolyte（= 3.1×10−2 mmol/mgS）（添加剂） | 1 M LiTFSI in TMU: DOL (1:1, v:v) + DMPO；捕获剂用量 0.78 mmol of nitrone/or iminium cation in 1 ml of electrolyte |  | M0050 M0069 M0070
P432 | TMU:DOL+BmPyr | BmPyr in 1 M LiTFSI in TMU:DOL | LiTFSI 1 M（盐）；TMU 1:1 v:v（TMU:DOL）（溶剂化溶剂）；DOL 1:1 v:v（TMU:DOL）（溶剂化溶剂）；BmPyrTFSI 0.78 mmol iminium cation / 1 ml electrolyte（= 3.1×10−2 mmol/mgS）（添加剂） | 1 M LiTFSI in TMU: DOL (1:1, v:v) + BmPyr；捕获剂用量 0.78 mmol of nitrone/or iminium cation in 1 ml of electrolyte |  | M0050 M0069 M0070
P432 | OCV-TMU | TMU based electrolyte（Fig. 1a，OCV 拉曼） | TMU 未报告 未报告（溶剂化溶剂） | 原文只称 TMU 基电解液（Fig. 1a），盐、浓度、是否含 DOL 原文正文未写 |  | M0088 M0089 M0095
P432 | OCV-TEGDME | TEGDME based electrolyte（Fig. 1a，OCV 拉曼） | TEGDME 未报告 未报告（溶剂化溶剂） | 原文只称 TEGDME 基电解液（Fig. 1a），盐、浓度原文正文未写 |  | M0089 M0092 M0093 M0095
P432 | OCV-DME | DME based electrolyte（Fig. 1a，OCV 拉曼） | DME 未报告 未报告（溶剂化溶剂） | 原文只称 DME 基电解液（Fig. 1a），盐、浓度、是否含 DOL 原文正文未写 |  | M0089 M0095
P432 | OCV-TFEE | TFEE based electrolyte（Fig. 1a，OCV 拉曼） | TFEE（1,2-(1,1,2,2-tetrafluoroethoxy) ethane，氟化醚） 未报告 未报告（弱或非溶剂化溶剂） | 原文只称 TFEE based（Fig. 1a），盐、浓度原文正文未写；作者称氟原子屏蔽氧原子、阻碍配位 |  | M0088 M0094 M0095
P455 | 1M-LiTFSI | standard electrolyte composition / high Li ion concentration: 1 M LiTFSI and 0.25 M LiNO3 in DOL/DME 1:1 v/v | DOL 1 v/v（溶剂化溶剂）；DME 1 v/v（溶剂化溶剂）；LiTFSI 1 M（盐）；LiNO3 0.25 M（添加剂） | 1 M LiTFSI and 0.25 M LiNO3 in DOL/DME 1:1 v/v（Fig. S8 写作 DOL/DME 50/50 vol） | 对照 | M0056 M0069 S0017
P455 | 0.3M-LiTFSI | 0.3 M LiTFSI, 0.075 M LiNO3（Table S1 样品 IV、VI、VII） | DOL 1（推定） v/v（溶剂化溶剂）；DME 1（推定） v/v（溶剂化溶剂）；LiTFSI 0.3 M（盐）；LiNO3 0.075 M（添加剂） | 0.3 M LiTFSI, 0.075 M LiNO3（Table S1 未写溶剂，按同系列 operando EIS 电池推定为 DOL/DME 1:1 v/v） |  | S0031
P455 | 0.1M-LiTFSI | low Li ion composition: 0.1 M LiTFSI and 0.075 M LiNO3 in DOL/DME 1:1 v/v | DOL 1 v/v（溶剂化溶剂）；DME 1 v/v（溶剂化溶剂）；LiTFSI 0.1 M（盐）；LiNO3 0.075 M（添加剂） | 0.1 M LiTFSI and 0.075 M LiNO3 in DOL/DME 1:1 v/v（Table S1 样品 IX） |  | M0077 M0112 S0031
P455 | 0.05M-LiTFSI | low Li ion concentration: 0.05 M LiTFSI + 0.025 M LiNO3 in DOL/DME (1:1 v/v) | DOL 1 v/v（溶剂化溶剂）；DME 1 v/v（溶剂化溶剂）；LiTFSI 0.05 M（盐）；LiNO3 0.025 M（添加剂） | 0.05 M LiTFSI + 0.025 M LiNO3 all in DOL/DME (1:1 v/v) |  | M0247 M0241
P455 | 0.05M-LiTFSI+LiTF | low Li ion concentration with LiTF addition: 0.05 M LiTFSI + 0.025 M LiNO3 + 0.015 M LiTF in DOL/DME (1:1 v/v) | DOL 1 v/v（溶剂化溶剂）；DME 1 v/v（溶剂化溶剂）；LiTFSI 0.05 M（盐）；LiNO3 0.025 M（添加剂）；LiTF 0.015 M（盐） | 0.05 M LiTFSI + 0.025 M LiNO3 + 0.015 M LiTF all in DOL/DME (1:1 v/v)（Table S1 样品 III） |  | M0247 M0241 S0031
P455 | 0.375M-LiNO3 | 0.375 M of lithium nitrate without LiTFSI（Table S1 样品 V、VIII、X） | DOL 1（推定） v/v（溶剂化溶剂）；DME 1（推定） v/v（溶剂化溶剂）；LiNO3 0.375 M（盐） | 0.375 M LiNO3 without LiTFSI（原文未写溶剂，按同系列 operando EIS 电池推定为 DOL/DME 1:1 v/v） |  | M0265 S0031
P455 | 0.55M-LiTFSI+LiTF | 0.55 M LiTFSI 0.27 M LiNO3 0.16 M LiTF（Fig. S13） | LiTFSI 0.55 M（盐）；LiNO3 0.27 M（添加剂）；LiTF 0.16 M（盐） | 0.55 M LiTFSI, 0.27 M LiNO3, 0.16 M LiTF（溶剂原文未写） |  | S0025
P455 | DMI | 100% of 1,3-dimethyl-2-imidazolidinone (DMI) with 1 M of LiTFSI and 0.25 M of LiNO3 | DMI 100 %（溶剂化溶剂）；LiTFSI 1 M（盐）；LiNO3 0.25 M（添加剂） | 100% DMI with 1 M LiTFSI and 0.25 M LiNO3 |  | S0017
P455 | HMPA | 100% of hexamethylphosphoramide (HMPA) with 1 M of LiTFSI and 0.25 M of LiNO3 | HMPA 100 %（溶剂化溶剂）；LiTFSI 1 M（盐）；LiNO3 0.25 M（添加剂） | 100% HMPA with 1 M LiTFSI and 0.25 M LiNO3 |  | S0017
P455 | DMA | 100% of dimethylacetamide (DMA) with 1 M of LiTFSI and 0.25 M of LiNO3 | DMA 100 %（溶剂化溶剂）；LiTFSI 1 M（盐）；LiNO3 0.25 M（添加剂） | 100% DMA with 1 M LiTFSI and 0.25 M LiNO3 |  | S0017
P455 | TEG-High | 1 M LiTFSI and 0.25 M LiNO3 in TEGDME（DSC 用，含名义 8 mol L−1 Li2S8） | TEGDME 未报告 未报告（溶剂化溶剂）；LiTFSI 1 M（盐）；LiNO3 0.25 M（添加剂） | 1 M LiTFSI and 0.25 M LiNO3 in TEGDME（唯一溶剂；仅用于 DSC，非电池电解液） |  | M0205
P455 | TEG-Low | low Li ion concentration in TEGDME（DSC 用，same salt，浓度原文未写） | TEGDME 未报告 未报告（溶剂化溶剂）；LiTFSI 未报告 未报告（盐）；LiNO3 未报告 未报告（添加剂） | Li ion concentration lowered, same salt, TEGDME as the solvent（具体浓度原文未写；仅用于 DSC） |  | M0206 M0208
P482 | Conventional | conventional electrolyte（Commercial Li-S electrolyte） | LiTFSI 1 M（盐）；DOL 未报告 未报告（溶剂化溶剂）；DME 未报告 未报告（溶剂化溶剂）；LiNO3 1 wt%（添加剂） | Commercial Li-S electrolyte (1 M LiTFSI DOL/DME + 1wt% LiNO3) | 对照 | S0003
P482 | LiFPB | LiFPB-containing electrolyte | LiFPB 0.2 M（盐）；LiTFSI 0.8 M（盐）；DME 1:1 v/v（DME:DOL）（溶剂化溶剂）；DOL 1:1 v/v（DME:DOL）（溶剂化溶剂）；LiNO3 1 wt%（添加剂） | 0.2 M LiFPB, 0.8 M LiTFSI, and 1 wt.% LiNO3 into a solution comprising DME and DOL at a volumetric ratio of 1:1；SI：dissolving 0.2M LiFPB salt, 0.8M LiTFSI salt and 1wt% LiNO3 into DME ... then added the DOL with the same volume as DME |  | M0041 S0010
P525 | CE | Conventional electrolyte (CE) | LiTFSI 1.0 M（盐）；DOL 1 v/v（DOL/DME 1: 1, by vol.）（溶剂化溶剂）；DME 1 v/v（DOL/DME 1: 1, by vol.）（溶剂化溶剂）；LiNO3 2 wt%（添加剂） | Conventional electrolyte (CE), i.e., 1.0 M LiTFSI in 1,3-dioxolane (DOL)/ dimethoxyethane (DME) (1: 1, by vol.) ... and 2 wt% LiNO3 was employed. | 对照 | M0036
P525 | STE | steric tuning electrolyte (STE) | LiTFSI 1.0 M（盐）；MPE（methyl propyl ether） 4 v/v（MPE/DOL/DME 4: 3: 3, by vol.）（弱或非溶剂化溶剂）；DOL 3 v/v（MPE/DOL/DME 4: 3: 3, by vol.）（溶剂化溶剂）；DME 3 v/v（MPE/DOL/DME 4: 3: 3, by vol.）（溶剂化溶剂）；LiNO3 2 wt%（添加剂） | STE, i.e., 1.0 M LiTFSI in MPE/DOL/DME (4: 3: 3, by vol.), and 2 wt% LiNO3 was employed. |  | M0036 M0053 M0088
P527 | DOL/DME | DOL/DME | DOL 1:1 v/v（DOL:DME）（溶剂化溶剂）；DME 1:1 v/v（DOL:DME）（溶剂化溶剂）；LiTFSI 1 M（盐）；LiNO3 2 wt%（添加剂） | The control electrolyte was prepared by dissolving LiTFSI (1 M) in a 1:1 v/v mixture of DOL and DME containing LiNO3 (2 wt%) and denoted as DOL/DME.（SI：LiTFSI 2.8709 g, 10 mmol + LiNO3 0.2622 g, 2 wt% in DOL 5 mL + DME 5 mL） | 对照 | M0063 S0018
P527 | DOL/HMPA-4 | DOL/HMPA-4 | DOL 余量 vol%（DOL 与 HMPA 合计 10 mL）（溶剂化溶剂）；HMPA 4 vol%（溶剂化溶剂）；LiTFSI 1 M（盐）；LiNO3 2 wt%（添加剂） | LiTFSI (1 M) in mixtures of DOL and HMPA that contained a LiNO3 additive (2 wt%) and different HMPA loadings (4 vol% of the total volume)，记为 DOL/HMPA-4 |  | M0061 M0062 S0019 S0020
P527 | DOL/HMPA-6 | DOL/HMPA-6（SI 表写作 1 M LiTFSI in HMPA/DOL (6:94, v/v), 2 wt% LiNO3） | DOL 94 vol%（HMPA/DOL 6:94 v/v）（溶剂化溶剂）；HMPA 6 vol%（溶剂化溶剂）；LiTFSI 1 M（盐）；LiNO3 2 wt%（添加剂） | 1 M LiTFSI in HMPA/DOL (6:94, v/v), 2 wt% LiNO3；正文：LiTFSI (1 M) in mixtures of DOL and HMPA with LiNO3 (2 wt%), HMPA 6 vol% of the total volume，记为 DOL/HMPA-6 |  | M0061 M0062 S0019 S0020 S0120
P527 | DOL/HMPA-8 | DOL/HMPA-8 | DOL 余量 vol%（DOL 与 HMPA 合计 10 mL）（溶剂化溶剂）；HMPA 8 vol%（溶剂化溶剂）；LiTFSI 1 M（盐）；LiNO3 2 wt%（添加剂） | LiTFSI (1 M) in mixtures of DOL and HMPA that contained a LiNO3 additive (2 wt%) and different HMPA loadings (8 vol% of the total volume)，记为 DOL/HMPA-8 |  | M0061 M0062 S0019 S0020
P527 | DOL/HMPA-10 | DOL/HMPA-10 | DOL 余量 vol%（DOL 与 HMPA 合计 10 mL）（溶剂化溶剂）；HMPA 10 vol%（溶剂化溶剂）；LiTFSI 1 M（盐）；LiNO3 2 wt%（添加剂） | LiTFSI (1 M) in mixtures of DOL and HMPA that contained a LiNO3 additive (2 wt%) and different HMPA loadings (10 vol% of the total volume)，记为 DOL/HMPA-10 |  | M0061 M0062 S0019 S0020
P548 | 2FPy | 1 M LiTFSi/Sat. LiNO3/2FPy（SI 写作 1 M LiTFSi/2FPy saturated with LiNO3；正文称 2FPy electrolyte） | LiTFSI 1 M（盐）；LiNO3 Sat. 饱和（原文称 LiNO3 only slightly dissolved in 2FPy，浓度未报告）（添加剂）；2FPy（2-氟吡啶） 单一溶剂（原文未写用量） 未报告（溶剂化溶剂） | 1 M LiTFSi/Sat. LiNO3/2FPy |  | M0046 M0047 S0046 S0047 S0078
P548 | 3FPy | 1 M LiTFSi/0.2 M LiNO3/3FPy（正文称 3FPy electrolyte） | LiTFSI 1 M（盐）；LiNO3 0.2 M（添加剂）；3FPy（3-氟吡啶） 单一溶剂（原文未写用量） 未报告（溶剂化溶剂） | 1 M LiTFSi/0.2 M LiNO3/3FPy |  | M0047 M0050 S0078
P548 | DME/DOL | 1 M LiTFSi/0.2 M LiNO3/DME/DOL（作者称 standard DME/DOL electrolyte） | LiTFSI 1 M（盐）；LiNO3 0.2 M（添加剂）；DME 原文未写比例 未报告（溶剂化溶剂）；DOL 原文未写比例 未报告（溶剂化溶剂） | 1 M LiTFSi/0.2 M LiNO3/DME/DOL | 对照 | S0045 S0050 S0077 S0078 M0097
P548 | 2.5M-2FPy | 2.5 M LiTFSi/2FPy（不含 LiNO3，仅 60 °C 测试） | LiTFSI 2.5 M（盐）；2FPy（2-氟吡啶） 单一溶剂（原文未写用量） 未报告（溶剂化溶剂） | 2.5 M LiTFSi/2FPy |  | S0077 M0086
P548 | 2.5M-3FPy | 2.5 M LiTFSi/3FPy（不含 LiNO3，仅 60 °C 测试） | LiTFSI 2.5 M（盐）；3FPy（3-氟吡啶） 单一溶剂（原文未写用量） 未报告（溶剂化溶剂） | 2.5 M LiTFSi/3FPy |  | S0077 M0086
P564 | 1.0M LiTFSI | 1.0 M LiTFSI（blank electrolyte） | LiTFSI 1.0 M（盐）；DOL 1:1 v/v（DOL/DME）（溶剂化溶剂）；DME 1:1 v/v（DOL/DME）（溶剂化溶剂）；LiNO3 0.3 M（添加剂） | 1.0 M lithium bis(trifluoromethanesulfony)imide (LiTFSI) and 0.3 M lithium nitrate (LiNO3) dissolved in 1,3-dioxetane (DOL)/ 1,2- diamethoxyethane (DME) (v/v=1:1) mixed solvents was adopted as the blank electrolyte | 对照 | S0013 S0025
P564 | 0.8M LiTFSI | 0.8 M LiTFSI | LiTFSI 0.8 M（盐）；DOL 1:1 v/v（DOL/DME）（溶剂化溶剂）；DME 1:1 v/v（DOL/DME）（溶剂化溶剂）；LiNO3 0.3 M（添加剂） | 0.8 ... M LiTFSI ... and 0.3 M lithium nitrate (LiNO3) dissolved in 1,3-dioxetane (DOL)/1,2-diamethoxyethane (DME) (v/v=1:1) mixed solvents |  | S0013 S0025
P564 | 0.5M LiTFSI | 0.5 M LiTFSI | LiTFSI 0.5 M（盐）；DOL 1:1 v/v（DOL/DME）（溶剂化溶剂）；DME 1:1 v/v（DOL/DME）（溶剂化溶剂）；LiNO3 0.3 M（添加剂） | 0.5 ... M LiTFSI ... and 0.3 M lithium nitrate (LiNO3) dissolved in DOL/DME (v/v=1:1) mixed solvents |  | S0013 S0104
P564 | 0.2M LiTFSI | 0.2 M LiTFSI | LiTFSI 0.2 M（盐）；DOL 1:1 v/v（DOL/DME）（溶剂化溶剂）；DME 1:1 v/v（DOL/DME）（溶剂化溶剂）；LiNO3 0.3 M（添加剂） | 0.2M LiTFSI ... and 0.3 M lithium nitrate (LiNO3) dissolved in DOL/DME (v/v=1:1) mixed solvents |  | S0013 S0104
P564 | 0.8M LiTFSI/0.2M LiBr | 0.8 M LiTFSI/0.2 M LiBr | LiTFSI 0.8 M（盐）；LiBr 0.2 M（盐）；DOL 1:1 v/v（DOL/DME）（溶剂化溶剂）；DME 1:1 v/v（DOL/DME）（溶剂化溶剂）；LiNO3 0.3 M（添加剂） | 0.8 M LiTFSI/0.2 M LiBr and 0.3 M lithium nitrate (LiNO3) dissolved in 1,3-dioxetane (DOL)/1,2-diamethoxyethane (DME) (v/v=1:1) mixed solvents |  | S0013 S0025
P591 | 1M | commercial electrolyte (1M) | LiTFSI 1 m（盐）；LiNO3 3 wt.%（添加剂）；DOL 1:1 v:v（DOL/DME）（溶剂化溶剂）；DME 1:1 v:v（DOL/DME）（溶剂化溶剂） | A commercial electrolyte (1 m LiTFSI with 3 wt.% LiNO3 in DOL/DME, v:v = 1:1) was used as the control group. | 对照 | M0052 M0084
P591 | 0.2 | low-concentration electrolyte / blank solution (0.2) | LiTFSI 0.2 m（盐）；LiNO3 3 wt.%（添加剂）；DOL 1:1 v:v（DOL/DME）（溶剂化溶剂）；DME 1:1 v:v（DOL/DME）（溶剂化溶剂） | a low-concentration electrolyte (denoted as 0.2) was prepared by adding 0.115 g (0.2 m) of LiTFSI and 0.0414 g (3 wt.%) of LiNO3 into a glass vial, followed by dilution with a DOL/DME mixture (v:v = 1:1) to a total volume of 2 mL |  | M0053 M0083 M0084
P591 | 0.2Se | 0.2Se | LiTFSI 0.2 m（盐）；LiNO3 3 wt.%（添加剂）；DOL 1:1 v:v（DOL/DME）（溶剂化溶剂）；DME 1:1 v:v（DOL/DME）（溶剂化溶剂）；DPDSe（diphenyl diselenide） 0.2 m（添加剂） | 0.2 基础上再加 0.1248 g (0.2 m) of DPDSe (denoted as 0.2Se) |  | M0054 M0085
P591 | 0.2Te | 0.2Te | LiTFSI 0.2 m（盐）；LiNO3 3 wt.%（添加剂）；DOL 1:1 v:v（DOL/DME）（溶剂化溶剂）；DME 1:1 v:v（DOL/DME）（溶剂化溶剂）；DPDTe（diphenyl ditelluride） 0.2 m（添加剂） | 0.2 基础上再加 0.1638 g (0.2 m) of DPDTe (denoted as 0.2Te) |  | M0054 M0085
P591 | Se0.15Te0.05 | Se0.15Te0.05（作者最优；混合后形成 DPDSe-Te） | LiTFSI 0.2 m（盐）；LiNO3 3 wt.%（添加剂）；DOL 1:1 v:v（DOL/DME）（溶剂化溶剂）；DME 1:1 v:v（DOL/DME）（溶剂化溶剂）；DPDSe（diphenyl diselenide） 0.15 m（添加剂）；DPDTe（diphenyl ditelluride） 0.05 m（添加剂） | 0.2 基础上再加 a mixture of 0.234 g (0.15 m) DPDSe + 0.1024 g (0.05 m) DPDTe (denoted as Se0.15Te0.05) |  | M0054 M0085 M0031
P591 | Se0.01Te0.01 | Se0.01Te0.01（作者称 control electrolyte / control group，配方取自前作 [32]） | LiTFSI 1 m（盐）；LiNO3 2 wt.%（添加剂）；DPDSe（diphenyl diselenide） 0.01 m（添加剂）；DPDTe（diphenyl ditelluride） 0.01 m（添加剂）；DOL 1:1 v:v（DOL/DME）（溶剂化溶剂）；DME 1:1 v:v（DOL/DME）（溶剂化溶剂） | other control electrolytes (1 m LiTFSI with 2 wt.% LiNO3, 0.01 m DPDSe, 0.01 m DPDTe in DOL/DME = 1:1(v:v)) (Se0.01Te0.01) |  | M0136
P620 | ELDD | ELDD（baseline electrolyte） | LiTFSI 1.0 M（盐）；DME 1:1 v/v（溶剂化溶剂）；DOL 1:1 v/v（溶剂化溶剂） | The baseline electrolyte (denoted as ELDD) consisted of 1.0 M lithium bis(trifluoromethanesulfonyl)imide (LiTFSI) dissolved in a binary solvent mixture of 1,2-dimethoxyethane (DME) and 1,3-dioxolane (DOL) (1:1 v/v).（注：Fig. 2 图注写作 1.0 mol L−1 LiTFSI dissolved in DME，正文多处称 DME-based，与方法部分不一致；按方法部分记） | 对照 | M0059
P620 | ELC14 | ELC14（novel electrolyte） | LiTFSI 1.0 M（盐）；C14（1,1,1-trifluoro-2-(2-methoxyethoxy)ethane） 单一溶剂 未报告（弱或非溶剂化溶剂） | The novel electrolyte (denoted as ELC14) consisted of 1.0 M LiTFSI dissolved in 1,1,1-trifluoro-2-(2-methoxyethoxy)ethane (C14).（作者称 C14 为 weakly solvating 溶剂；IR 显示其 C–O–C 仍与 Li+ 配位） |  | M0060 M0114 M0163
P624 | Blank | blank electrolyte | DOL 1:1 v/v（DOL:DME）（溶剂化溶剂）；DME 1:1 v/v（DOL:DME）（溶剂化溶剂）；LiTFSI 1.0 M（盐）；LiNO3 0.3 M（添加剂） | 1.0 M LiTFSI and 0.3 M LiNO3 dissolved in DOL/DME (v/v=1:1) mixed solvents was adopted as the blank electrolyte |  | S0005
P624 | LiFSI | LiFSI electrolyte | DOL 1:1 v/v（DOL:DME）（溶剂化溶剂）；DME 1:1 v/v（DOL:DME）（溶剂化溶剂）；LiTFSI 0.5 M（盐）；LiFSI 0.5 M（盐）；LiNO3 0.3 M（添加剂） | 0.5 M LiTFSI, 0.5 M LiFSI and 0.3 M LiNO3 dissolved in DOL/DME (v/v=1:1) mixed solvents was adopted as the LiFSI electrolyte |  | S0005
P624 | DMTMSA | DMTMSA electrolyte（10vol% DMTMSA） | DOL 4.5:4.5:1 v/v（DOL:DME:DMTMSA）（溶剂化溶剂）；DME 4.5:4.5:1 v/v（DOL:DME:DMTMSA）（溶剂化溶剂）；DMTMSA 4.5:4.5:1 v/v（DOL:DME:DMTMSA）（弱或非溶剂化溶剂）；LiTFSI 0.5 M（盐）；LiFSI 0.5 M（盐）；LiNO3 0.3 M（添加剂） | 0.5 M LiTFSI, 0.5 M LiFSI and 0.3 M LiNO3 dissolved in DOL/DME/DMTMSA (v/v=4.5:4.5:1) mixed solvents was adopted as the DMTMSA electrolyte；正文称 batteries with or without 10vol% DMTMSA。DMTMSA 角色按作者 "weak solvent"（对 Li⁺）描述定，作者也称其 additive |  | S0005 M0214
P624 | Control | control / without DMTMSA（原文未写具体是 blank electrolyte 还是 LiFSI electrolyte） | DOL 1:1 v/v（DOL:DME）（溶剂化溶剂）；DME 1:1 v/v（DOL:DME）（溶剂化溶剂）；LiTFSI 原文未写（blank 为 1.0 M，LiFSI electrolyte 为 0.5 M） M（盐）；LiFSI 原文未写（blank 不含，LiFSI electrolyte 为 0.5 M） M（盐）；LiNO3 0.3 M（添加剂） | 原文电池测试只写 control / without DMTMSA；SI 定义了 blank electrolyte 与 LiFSI electrolyte 两种不含 DMTMSA 的电解液，两者都是 DOL/DME (1:1) + 0.3 M LiNO3，未写哪种作对照 | 对照 | S0005 M0214
P624 | DMTMSA20 | 20% DMTMSA 电解液（仅 NMR/MD） | DMTMSA 20 vol%（弱或非溶剂化溶剂） | electrolytes with different volume percentages of DMTMSA；additive concentration increases from 10 to 20%；其余成分原文未写 |  | M0049 S0052
P624 | Control-noLiNO3 | control batteries without LiNO3（不含 DMTMSA、不含 LiNO3） | DOL 原文未写 原文未写（溶剂化溶剂）；DME 原文未写 原文未写（溶剂化溶剂） | Li-S batteries without LiNO3, control group without DMTMSA；盐与溶剂用量原文未写 |  | M0085 M0086
P624 | DMTMSA-noLiNO3 | DMTMSA 电解液 without LiNO3 | DMTMSA 原文未写 原文未写（弱或非溶剂化溶剂） | batteries with DMTMSA additive can complete full cycles in LiNO3–free electrolyte；其余成分与用量原文未写 |  | M0085 M0101
P624 | CP-Control | Li¦¦CP 阴极液（不含 DMTMSA） | LiTFSI 1.0 M（盐） | 20 μL electrolyte containing 100 mmol/L Li2S8 and 1.0 M LiTFSI without 10 vol% DMTMSA as catholyte；溶剂原文未写；负极侧另加 10 μL blank electrolyte |  | S0018
P624 | CP-DMTMSA | Li¦¦CP 阴极液（含 10 vol% DMTMSA） | LiTFSI 1.0 M（盐）；DMTMSA 10 vol%（弱或非溶剂化溶剂） | 20 μL electrolyte containing 100 mmol/L Li2S8 and 1.0 M LiTFSI with 10 vol% DMTMSA as catholyte；溶剂原文未写；负极侧另加 10 μL blank electrolyte |  | S0018
P624 | DMTFA10 | 10% N,N–Dimethyltrifluoroacetamide 电解液 | N,N-Dimethyltrifluoroacetamide 10 %（弱或非溶剂化溶剂） | Symmetric batteries containing 10% N, N–Dimethyltrifluoroacetamide；基础电解液原文未写；角色未见作者描述，按与 DMTMSA 同类（酰胺类比物）暂定 |  | S0047 M0035
S05 | DOL/DME | DOL/DME（control electrolyte） | LiTFSI 1.0 M（盐）；DOL 1 by vol.（体积份，DOL:DME = 1:1）（溶剂化溶剂）；DME 1 by vol.（体积份，DOL:DME = 1:1）（溶剂化溶剂） | 1.0 M LiTFSI in DOL/DME (1:1, by vol.)（SI；正文写作 1.0 m LiTFSI）；苛刻条件扣电与 Li‖Cu/Li‖Li 另加 2.0 wt.% LiNO3，温和条件扣电不加 LiNO3 | 对照 | M0032 S0011 S0013 S0020
S05 | HFE-EPSE | HFE-EPSE（encapsulating-polysulfide electrolyte with HFE） | LiTFSI 1.0 M（盐）；DOL 2 by vol.（体积份，DOL:DME:HFE = 2:2:1）（溶剂化溶剂）；DME 2 by vol.（体积份，DOL:DME:HFE = 2:2:1）（溶剂化溶剂）；HFE（1,1,2,2-tetrafluoroethyl-2,2,3,3-tetrafluoropropyl ether） 1 by vol.（体积份，DOL:DME:HFE = 2:2:1）（弱或非溶剂化溶剂） | 1.0 M LiTFSI in DOL/DME/HFE (2:2:1, by vol.)（SI；正文写作 DOL/DME/HFE (2:2:1, by vol.) + 1.0 m LiTFSI）；苛刻条件扣电与 Li‖Cu/Li‖Li 另加 2.0 wt.% LiNO3，温和条件扣电不加 LiNO3 |  | M0031 M0032 S0012 S0013 S0020
S06 | DME9LiFSI | (DME)9LiFSI | DME 9 摩尔比（DME:LiFSI = 9:1）（溶剂化溶剂）；LiFSI 1 摩尔比（DME:LiFSI = 9:1）（盐） | (DME)9LiFSI；实验部分：电解液按锂盐与溶剂摩尔比 1:9 至 1:1.6 配制 | 对照 | M0062 M0234 M0245
S06 | DME3LiFSI | (DME)3LiFSI | DME 3 摩尔比（DME:LiFSI = 3:1）（溶剂化溶剂）；LiFSI 1 摩尔比（DME:LiFSI = 3:1）（盐） | (DME)3LiFSI（原文：LiFSI 浓度超过 3.2 M ((DME)3LiFSI)）；只用于 Raman/DN 性质测试 |  | M0062 M0194
S06 | DME1.6LiFSI | DME1.6LiFSI | DME 1.6 摩尔比（DME:LiFSI = 1.6:1）（溶剂化溶剂）；LiFSI 1 摩尔比（DME:LiFSI = 1.6:1）（盐） | DME1.6LiFSI（不加 HFE）；只用于 Raman/DN 性质测试 |  | M0062 M0223
S06 | DME3LiFSI-HFE | (DME)3LiFSI-HFE | DME 3 摩尔比（DME:LiFSI = 3:1）（溶剂化溶剂）；LiFSI 1 摩尔比（DME:LiFSI = 3:1）（盐）；HFE（1,1,2,2-四氟乙基-2,2,3,3-四氟丙基醚） 2:1 体积比（原文：HFE 以 2:1 体积比加入 (DME)3Li 盐高浓电解液，未写明前后项）（弱或非溶剂化溶剂） | (DME)3LiFSI-HFE：HFE was added to highly concentrated electrolytes of (DME)3Li salts and (DME)1.6Li salts at a volume ratio of 2:1 |  | M0062 M0238 M0234
S06 | DME1.6LiFSI-HFE | (DME)1.6LiFSI-HFE | DME 1.6 摩尔比（DME:LiFSI = 1.6:1）（溶剂化溶剂）；LiFSI 1 摩尔比（DME:LiFSI = 1.6:1）（盐）；HFE（1,1,2,2-四氟乙基-2,2,3,3-四氟丙基醚） 2:1 体积比（原文未写明前后项）（弱或非溶剂化溶剂） | (DME)1.6LiFSI-HFE（DN = 13.9），作者称 sparingly solvated electrolyte |  | M0062 M0238 M0057
S06 | DME9LiTFSI | (DME)9LiTFSI | DME 9 摩尔比（DME:LiTFSI = 9:1）（溶剂化溶剂）；LiTFSI 1 摩尔比（DME:LiTFSI = 9:1）（盐） | (DME)9LiTFSI；只用于毛细管电池观察和 Raman |  | M0246 S0029
S06 | DME1.6LiTFSI | (DME)1.6LiTFSI | DME 1.6 摩尔比（DME:LiTFSI = 1.6:1）（溶剂化溶剂）；LiTFSI 1 摩尔比（DME:LiTFSI = 1.6:1）（盐） | 6 M ((DME)1.6LiTFSI, approaching the saturation concentration of LiTFSI in DME)；只用于 Raman |  | M0196
S06 | DME1.6LiTFSI-HFE | (DME)1.6LiTFSI-HFE | DME 1.6 摩尔比（DME:LiTFSI = 1.6:1）（溶剂化溶剂）；LiTFSI 1 摩尔比（DME:LiTFSI = 1.6:1）（盐）；HFE 2:1 体积比（按实验部分 (DME)1.6Li 盐加 HFE 的写法，未写明前后项）（弱或非溶剂化溶剂） | (DME)1.6LiTFSI-HFE (DN = 15.9) |  | M0272 M0062
S06 | 1M LiTFSI/DOL+DME | 1 M LiTFSI/DOL+DME | LiTFSI 1 M（盐）；DOL 未报告 未报告（溶剂化溶剂）；DME 未报告 未报告（溶剂化溶剂） | 1 M LiTFSI/DOL+DME（DOL/DME 比例原文未写）；只用于毛细管电池观察 |  | M0246 S0029
S06 | 1M LiTFSI/DME | conventional 1M LiTFSI/ DME | LiTFSI 1 M（盐）；DME 未报告 未报告（溶剂化溶剂） | conventional 1M LiTFSI/ DME elctrolyte（Figure S1 GITT）；DME containing 1 M LiTFSI（Figure S9 凝胶实验） |  | S0002 M0150 S0019
S06 | DME | DME（纯溶剂，无锂盐） | DME 未报告 未报告（溶剂化溶剂） | Li2S8-DME 溶液（溶解度、黏度、电导率测试用的纯 DME 溶剂）；DN 标定用纯 DME（DN = 20） |  | M0068 M0039 M0221
S09 | DD | DOL/DME（DD；1 M LiTFSI DOL/DME） | LiTFSI 1 M（盐）；DOL 未报告 原文未写 DOL:DME 比例（溶剂化溶剂）；DME 未报告 原文未写 DOL:DME 比例（溶剂化溶剂） | control, DOL/DME (named DD hereafter)；SI Fig. 8A：1 M LiTFSI DOL/DME；按作者命名，DD 不含 LiNO3（加 1 wt% LiNO3 的另称 DDN） |  | M0087 M0103 S0029 M0127
S09 | DDN | DDN（DD electrolyte with 1 wt% lithium nitrate；conventional 1 M LiTFSI DOL/DME with 1wt% LiNO3） | LiTFSI 1 M（盐）；DOL 未报告 原文未写 DOL:DME 比例（溶剂化溶剂）；DME 未报告 原文未写 DOL:DME 比例（溶剂化溶剂）；LiNO3 1 wt%（添加剂） | The conventional 1 M LiTFSI DOL/DME with 1wt% LiNO3 was used as the control electrolyte；The DD electrolyte with 1 wt% lithium nitrate additives (named DDN hereafter) was chosen as the control | 对照 | M0252 M0127 S0026
S09 | DEE | 1.2 M LiTFSI DEE（1,2-diethoxyethane） | LiTFSI 1.2 M（盐）；DEE（1,2-二乙氧基乙烷） 单一溶剂 —（溶剂化溶剂） | 1.2 M LiTFSI DEE ... obtained by dissolving LiTFSI (344 mg) in 1 mL DEE |  | M0250 M0101
S09 | F3DEE | 1.2 M LiTFSI F3DEE（S6MILE） | LiTFSI 1.2 M（盐）；F3DEE（含 3 个 F 的氟化 1,2-二乙氧基乙烷） 单一溶剂 —（溶剂化溶剂） | 1.2 M LiTFSI F3DEE ... dissolving LiTFSI (344 mg) in 1 mL F3DEE；单溶剂单盐，作者称氟越多溶剂化越弱 |  | M0250 M0081 M0082
S09 | F4DEE | F4DEE-S6MILE（1.2 M LiTFSI F4DEE） | LiTFSI 1.2 M（盐）；F4DEE（含 4 个 F 的氟化 1,2-二乙氧基乙烷） 单一溶剂 —（溶剂化溶剂） | 1.2 M LiTFSI F4DEE ... dissolving LiTFSI (344 mg) in 1 mL F4DEE |  | M0250 M0081 M0053
S09 | F4DMB | F4DMB-S6MILE（1.2 M LiTFSI F4DMB，fluorinated-1,4-dimethoxybutane） | LiTFSI 1.2 M（盐）；F4DMB（含 4 个 F、–CF2– 取代的 1,4-二甲氧基丁烷） 单一溶剂 —（溶剂化溶剂） | 1.2 M LiTFSI F4DMB ... dissolving LiTFSI (344 mg) in 1 mL F4DMB |  | M0250 M0083 M0053
S09 | F5DEE | 1.2 M LiTFSI F5DEE | LiTFSI 1.2 M（盐）；F5DEE（含 5 个 F 的氟化 1,2-二乙氧基乙烷） 单一溶剂 —（溶剂化溶剂） | 1.2 M LiTFSI F5DEE ... dissolving LiTFSI (344 mg) in 1 mL F5DEE |  | M0250 M0081
S09 | F6DEE | F6DEE saturated electrolyte（saturated LiTFSI，<1.2 M） | LiTFSI <1.2（饱和） M（盐）；F6DEE（含 6 个 F 的氟化 1,2-二乙氧基乙烷） 单一溶剂 —（溶剂化溶剂） | For the F6DEE saturated electrolyte (<1.2 M LiTFSI), we used a saturated solution of LiTFSI；solubility of LiTFSI in F6DEE is slightly <1.2 M due to its poor solvation ability |  | M0251 M0102
S10 | LiSCN | LiSCN electrolyte | LiSCN 0.8 m（盐）；LiTFSI（基础电解液） 0.2 m（盐）；LiNO3（基础电解液） 0.2 m（添加剂）；DOL 1:1 混合比（原文未写体积或质量基）（溶剂化溶剂）；DME 1:1 混合比（原文未写体积或质量基）（溶剂化溶剂） | base electrolyte: 0.2 m LiNO3 and 0.2 m LiTFSI (LiTFSI, 3 m) in a 1:1 mixture of DOL and DME; then 0.8 m LiSCN in the base electrolyte, denoted as LiSCN electrolyte（原文“LiTFSI, 3 m”疑为供应商 3M） |  | M0196 M0197
S10 | LiBr | LiBr electrolyte | LiBr 0.8 m（盐）；LiTFSI（基础电解液） 0.2 m（盐）；LiNO3（基础电解液） 0.2 m（添加剂）；DOL 1:1 混合比（原文未写体积或质量基）（溶剂化溶剂）；DME 1:1 混合比（原文未写体积或质量基）（溶剂化溶剂） | 0.8 m lithium bromide (LiBr) in the base electrolyte (0.2 m LiNO3 + 0.2 m LiTFSI in DOL/DME 1:1), denoted as LiBr electrolyte |  | M0196 M0197
S10 | LiTFSI | LiTFSI electrolyte | LiTFSI（加入） 0.8 m（盐）；LiTFSI（基础电解液） 0.2 m（盐）；LiNO3（基础电解液） 0.2 m（添加剂）；DOL 1:1 混合比（原文未写体积或质量基）（溶剂化溶剂）；DME 1:1 混合比（原文未写体积或质量基）（溶剂化溶剂） | 0.8 m LiTFSI in the base electrolyte (0.2 m LiNO3 + 0.2 m LiTFSI in DOL/DME 1:1), denoted as LiTFSI electrolyte; 作者称 conventional LiTFSI electrolyte | 对照 | M0196 M0197 M0059
S11 | HFE0 | w/o HFE（strong solvating power；the conventional DOL/DME electrolyte） | DOL 1:1 v/v（DOL:DME）（溶剂化溶剂）；DME 1:1 v/v（DOL:DME）（溶剂化溶剂）；LiTFSI 1.0 M（盐）；LiNO3 2 wt%（添加剂） | DOL/DME (1:1, by vol.)；1.0 M LiTFSI；2 wt.% LiNO3（without HFE，denoted strong） | 对照 | S0005 M0060 M0061
S11 | HFE10 | 10% HFE（mid-strong solvating power） | DOL 1:1 v/v（DOL:DME）（溶剂化溶剂）；DME 1:1 v/v（DOL:DME）（溶剂化溶剂）；HFE（1,1,2,2-tetrafluoroethyl-2,2,3,3-tetrafluoropropylether） 10 vol%（by volume）（弱或非溶剂化溶剂）；LiTFSI 1.0 M（盐）；LiNO3 2 wt%（添加剂） | DOL/DME (1:1, by vol.) mixed with 10% HFE by volume；1.0 M LiTFSI；2 wt.% LiNO3（denoted mid-strong） |  | S0005 S0004 M0060
S11 | HFE20 | 20% HFE（mid-weak solvating power） | DOL 1:1 v/v（DOL:DME）（溶剂化溶剂）；DME 1:1 v/v（DOL:DME）（溶剂化溶剂）；HFE（1,1,2,2-tetrafluoroethyl-2,2,3,3-tetrafluoropropylether） 20 vol%（by volume）（弱或非溶剂化溶剂）；LiTFSI 1.0 M（盐）；LiNO3 2 wt%（添加剂） | DOL/DME (1:1, by vol.) mixed with 20% HFE by volume；1.0 M LiTFSI；2 wt.% LiNO3（denoted mid-weak） |  | S0005 S0004 M0060
S11 | HFE30 | 30% HFE（weak solvating power） | DOL 1:1 v/v（DOL:DME）（溶剂化溶剂）；DME 1:1 v/v（DOL:DME）（溶剂化溶剂）；HFE（1,1,2,2-tetrafluoroethyl-2,2,3,3-tetrafluoropropylether） 30 vol%（by volume）（弱或非溶剂化溶剂）；LiTFSI 1.0 M（盐）；LiNO3 2 wt%（添加剂） | DOL/DME (1:1, by vol.) mixed with 30% HFE by volume；1.0 M LiTFSI；2 wt.% LiNO3（denoted weak） |  | S0005 S0004 M0060
S11 | medium | medium solvation structure（软包所用；原文未写对应哪一档 HFE 含量） | DOL 1:1 v/v（DOL:DME）（溶剂化溶剂）；DME 1:1 v/v（DOL:DME）（溶剂化溶剂）；HFE 原文未写 原文未写（弱或非溶剂化溶剂）；LiTFSI 1.0 M（盐）；LiNO3 2 wt%（添加剂） | the medium solvation structure（M0191）；原文只在 S0005 配制了 0/10/20/30% HFE 四种电解液，未写 medium 对应哪一档 |  | M0191 S0005
S15 | LiTFSI | weakly-solvating electrolyte / LiTFSI electrolyte | DME 1 摩尔比（DME/DOL/DIPS = 1:0.75:0.25）（溶剂化溶剂）；DOL 0.75 摩尔比（DME/DOL/DIPS = 1:0.75:0.25）（溶剂化溶剂）；DIPS 0.25 摩尔比（DME/DOL/DIPS = 1:0.75:0.25）（弱或非溶剂化溶剂）；LiTFSI 1.0 mol L−1（盐）；LiNO3 5.0 wt.%（添加剂） | mixed solvents of DME/DOL/DIPS (1:0.75:0.25, molar ratio) with 1.0 mol L−1 LiTFSI and 5.0 wt.% LiNO3（正文称 DIPS 为 low-DN co-solvent，DME、DOL 为 conventional high-DN solvents） | 对照 | S0009 S0057 M0042 M0029
S15 | LiFSI | LiFSI electrolyte | DME 1 摩尔比（DME/DOL/DIPS = 1:0.75:0.25）（溶剂化溶剂）；DOL 0.75 摩尔比（DME/DOL/DIPS = 1:0.75:0.25）（溶剂化溶剂）；DIPS 0.25 摩尔比（DME/DOL/DIPS = 1:0.75:0.25）（弱或非溶剂化溶剂）；LiFSI 0.8 mol L−1（盐）；LiTFSI 0.2 mol L−1（盐）；LiNO3 5.0 wt.%（添加剂） | mixed solvents of DME/DOL/DIPS (1:0.75:0.25, molar ratio) with 0.8 mol L−1 LiFSI, 0.2 mol L−1 LiTFSI, and 5.0 wt.% LiNO3 |  | S0056
S15 | Li2S8-1M[S] | 1 M[S] Li2S8 electrolyte | DME 1 摩尔比（DME/DOL/DIPS = 1:0.75:0.25）（溶剂化溶剂）；DOL 0.75 摩尔比（DME/DOL/DIPS = 1:0.75:0.25）（溶剂化溶剂）；DIPS 0.25 摩尔比（DME/DOL/DIPS = 1:0.75:0.25）（弱或非溶剂化溶剂）；LiTFSI 1.0 mol L−1（盐）；LiNO3 5.0 wt.%（添加剂）；Li2S8（多硫化物活性物质，按 S 计） 1 M[S]（添加剂） | 0.625 mmol Li2S 与 4.375 mmol S（摩尔比 1:7）混于 5 mL 弱溶剂化电解液（即 LiTFSI 电解液），60°C 搅拌，得 1 M[S] Li2S8 electrolyte；Li2S8 是模拟贫液用的多硫化物，不是功能添加剂，角色栏只能选四类，记为添加剂 |  | S0009 S0010
S15 | Li2S8-2M[S] | 2 M[S] Li2S8 electrolyte | DME 1 摩尔比（DME/DOL/DIPS = 1:0.75:0.25）（溶剂化溶剂）；DOL 0.75 摩尔比（DME/DOL/DIPS = 1:0.75:0.25）（溶剂化溶剂）；DIPS 0.25 摩尔比（DME/DOL/DIPS = 1:0.75:0.25）（弱或非溶剂化溶剂）；LiTFSI 1.0 mol L−1（盐）；LiNO3 5.0 wt.%（添加剂）；Li2S8（多硫化物活性物质，按 S 计） 2 M[S]（添加剂） | 1.25 mmol Li2S 与 8.75 mmol S（摩尔比 1:7）混于 5 mL 弱溶剂化电解液（即 LiTFSI 电解液），得 2 M[S] Li2S8 electrolyte |  | S0009 S0010
S15 | Li2S8-4M[S] | 4 M[S] Li2S8 electrolyte | DME 1 摩尔比（DME/DOL/DIPS = 1:0.75:0.25）（溶剂化溶剂）；DOL 0.75 摩尔比（DME/DOL/DIPS = 1:0.75:0.25）（溶剂化溶剂）；DIPS 0.25 摩尔比（DME/DOL/DIPS = 1:0.75:0.25）（弱或非溶剂化溶剂）；LiTFSI 1.0 mol L−1（盐）；LiNO3 5.0 wt.%（添加剂）；Li2S8（多硫化物活性物质，按 S 计） 4 M[S]（添加剂） | 2.5 mmol Li2S 与 17.5 mmol S（摩尔比 1:7）混于 5 mL 弱溶剂化电解液（即 LiTFSI 电解液），得 4 M[S] Li2S8 electrolyte |  | S0009 S0010
S15 | Li2S8-6M[S] | 6 M[S] Li2S8 electrolyte | DME 1 摩尔比（DME/DOL/DIPS = 1:0.75:0.25）（溶剂化溶剂）；DOL 0.75 摩尔比（DME/DOL/DIPS = 1:0.75:0.25）（溶剂化溶剂）；DIPS 0.25 摩尔比（DME/DOL/DIPS = 1:0.75:0.25）（弱或非溶剂化溶剂）；LiTFSI 1.0 mol L−1（盐）；LiNO3 5.0 wt.%（添加剂）；Li2S8（多硫化物活性物质，按 S 计） 6 M[S]（添加剂） | 3.75 mmol Li2S 与 26.25 mmol S（摩尔比 1:7）混于 5 mL 弱溶剂化电解液（即 LiTFSI 电解液），得 6 M[S] Li2S8 electrolyte |  | S0009 S0010
S16 | DD | DD（base electrolyte, classical DME/DOL electrolyte） | LiTFSI 0.5 M（盐）；LiNO3 0.8 M（添加剂）；DOL 1:1 v/v（DOL:DME）（溶剂化溶剂）；DME 1:1 v/v（DOL:DME）（溶剂化溶剂） | 0.5 M LiTFSI and 0.8 M LiNO3 in the DOL/DME mixed solvent (1:1, v/v, denoted as DD) | 对照 | S0034 M0031 M0033
S16 | DD_HMPA | DD_HMPA（8% HMPA，正文默认配方；图中亦写 DD_HMPA-8%） | LiTFSI 0.5 M（盐）；LiNO3 0.8 M（添加剂）；DOL 1:1 v/v（DOL:DME）（溶剂化溶剂）；DME 1:1 v/v（DOL:DME）（溶剂化溶剂）；HMPA 8 vol%（加入 DD 电解液的体积分数）（溶剂化溶剂） | HMPA ... mixed with the base DD electrolyte with a volume fraction of 8% (unless stated otherwise)；HMPA as a co-solvent to 0.5 M LiTFSI and 0.8 M LiNO3 in DME and DOL |  | M0031 S0035
S16 | DD_HMPA-2% | DD_HMPA-2% | LiTFSI 0.5 M（盐）；LiNO3 0.8 M（添加剂）；DOL 1:1 v/v（DOL:DME）（溶剂化溶剂）；DME 1:1 v/v（DOL:DME）（溶剂化溶剂）；HMPA 2 vol%（加入 DD 电解液的体积分数）（溶剂化溶剂） | DD 电解液中 HMPA 体积比 2%（7Li NMR，“HMPA volume ratio increases from 2% to 8%”）；UV-vis 用的是不含盐的 DD_HMPA-2% 溶剂 |  | M0036 M0081
S16 | DD_HMPA-4% | DD_HMPA-4% | DOL 1:1 v/v（DOL:DME）（溶剂化溶剂）；DME 1:1 v/v（DOL:DME）（溶剂化溶剂）；HMPA 4 vol%（溶剂化溶剂） | DD_HMPA-4%：只见于 UV-vis 的 Li2S6 溶液（溶剂为 DOL/DME/HMPA，不含 LiTFSI）；7Li NMR 是否含 4% 档原文未写 |  | M0081 S0116 S0043
S16 | DD_HMPA-5% | DD_HMPA-5% | LiTFSI 0.5 M（盐）；LiNO3 0.8 M（添加剂）；DOL 1:1 v/v（DOL:DME）（溶剂化溶剂）；DME 1:1 v/v（DOL:DME）（溶剂化溶剂）；HMPA 5 vol%（溶剂化溶剂） | DD_HMPA-5%（Raman，DD and DD_HMPA electrolytes (with salts) with varied volume ratios of HMPA；盐按 DD 推定） |  | S0099 S0103
S16 | DD_HMPA-10% | DD_HMPA-10% | LiTFSI 0.5 M（盐）；LiNO3 0.8 M（添加剂）；DOL 1:1 v/v（DOL:DME）（溶剂化溶剂）；DME 1:1 v/v（DOL:DME）（溶剂化溶剂）；HMPA 10 vol%（溶剂化溶剂） | DD_HMPA-10%（Raman 图 S1；Li¦Li、Li¦Cu 图 S10c,d；盐按 DD 推定，原文未另写） |  | S0103 S0177 S0184
S16 | DD_HMPA-12% | DD_HMPA-12% | LiTFSI 0.5 M（盐）；LiNO3 0.8 M（添加剂）；DOL 1:1 v/v（DOL:DME）（溶剂化溶剂）；DME 1:1 v/v（DOL:DME）（溶剂化溶剂）；HMPA 12 vol%（溶剂化溶剂） | DD_HMPA-12%（Li¦Li、Li¦Cu 图 S10c,d；盐按 DD 推定） |  | S0177 S0184
S16 | DD_HMPA-15% | DD_HMPA-15% | LiTFSI 0.5 M（盐）；LiNO3 0.8 M（添加剂）；DOL 1:1 v/v（DOL:DME）（溶剂化溶剂）；DME 1:1 v/v（DOL:DME）（溶剂化溶剂）；HMPA 15 vol%（溶剂化溶剂） | DD_HMPA-15%（Li¦Li、Li¦Cu 图 S10c,d；盐按 DD 推定） |  | S0177 S0184
S16 | DD_HMPA-20% | DD_HMPA-20% | LiTFSI 0.5 M（盐）；LiNO3 0.8 M（添加剂）；DOL 1:1 v/v（DOL:DME）（溶剂化溶剂）；DME 1:1 v/v（DOL:DME）（溶剂化溶剂）；HMPA 20 vol%（溶剂化溶剂） | DD_HMPA-20%（只用于 Raman 图 S1；盐按 DD 推定） |  | S0103
S16 | DD_TPPO | DD_TPPO | LiTFSI 0.5 M（盐）；LiNO3 0.8 M（添加剂）；DOL 1:1 v/v（DOL:DME）（溶剂化溶剂）；DME 1:1 v/v（DOL:DME）（溶剂化溶剂）；TPPO 8 vol%（加入 DD 电解液的体积分数）（溶剂化溶剂） | tris(pyrrolidinophosphine) oxide (TPPO) as co-solvent to the DD base electrolyte, volume fraction of 8% |  | M0034 S0035
S16 | DD_DMSO | DD_DMSO | LiTFSI 0.5 M（盐）；LiNO3 0.8 M（添加剂）；DOL 1:1 v/v（DOL:DME）（溶剂化溶剂）；DME 1:1 v/v（DOL:DME）（溶剂化溶剂）；DMSO 8 vol%（加入 DD 电解液的体积分数）（溶剂化溶剂） | DMSO as co-solvent to the DD base electrolyte, volume fraction of 8% |  | M0034 S0035
S16 | DD_DMF | DD_DMF（SI 实验部分误写为 DD_DM） | LiTFSI 0.5 M（盐）；LiNO3 0.8 M（添加剂）；DOL 1:1 v/v（DOL:DME）（溶剂化溶剂）；DME 1:1 v/v（DOL:DME）（溶剂化溶剂）；DMF 8 vol%（加入 DD 电解液的体积分数）（溶剂化溶剂） | DMF as co-solvent to the DD base electrolyte, volume fraction of 8% |  | M0034 S0035
S16 | HMPA-6%_1M | DD_HMPA-6%（图 S19，溶质 1 M LiTFSI + 0.4 M LiNO3） | LiTFSI 1 M（盐）；LiNO3 0.4 M（添加剂）；DOL 原文未写 原文未写（溶剂化溶剂）；DME 原文未写 原文未写（溶剂化溶剂）；HMPA 6 vol%（溶剂化溶剂） | DD_HMPA-6%; The solutes used here are 1M LiTFSI and 0.4M LiNO3（DOL/DME 比例此处未写） |  | S0221 S0223
S16 | HMPA-8%_1M | DD_HMPA-8%（图 S19，溶质 1 M LiTFSI + 0.4 M LiNO3） | LiTFSI 1 M（盐）；LiNO3 0.4 M（添加剂）；DOL 原文未写 原文未写（溶剂化溶剂）；DME 原文未写 原文未写（溶剂化溶剂）；HMPA 8 vol%（溶剂化溶剂） | DD_HMPA-8%; The solutes used here are 1M LiTFSI and 0.4M LiNO3 |  | S0221 S0223
S16 | HMPA-10%_1M | DD_HMPA-10%（图 S19，溶质 1 M LiTFSI + 0.4 M LiNO3） | LiTFSI 1 M（盐）；LiNO3 0.4 M（添加剂）；DOL 原文未写 原文未写（溶剂化溶剂）；DME 原文未写 原文未写（溶剂化溶剂）；HMPA 10 vol%（溶剂化溶剂） | DD_HMPA-10%; The solutes used here are 1M LiTFSI and 0.4M LiNO3 |  | S0221 S0223
S18 | DOL/DME | w/o DIPS/DIPE/HME（0% WSS，DOL/DME 基准） | DOL 1:1 v/v（DOL:DME）（溶剂化溶剂）；DME 1:1 v/v（DOL:DME）（溶剂化溶剂）；LiTFSI 1.0 M（盐）；LiNO3 2 wt%（添加剂） | DOL/DME (v/v = 1:1) + 1.0 mol L−1 LiTFSI；电池测试另加 2 wt.% LiNO3（光谱与 Li2S6 对称电池用溶液不含 LiNO3） | 对照 | S0005 S0010
S18 | DIPS10 | 10% DIPS | DOL 1:1 v/v（DOL:DME）（溶剂化溶剂）；DME 1:1 v/v（DOL:DME）（溶剂化溶剂）；DIPS 10 %（WSS 含量，按体积比混合）（弱或非溶剂化溶剂）；LiTFSI 1.0 M（盐）；LiNO3 2 wt%（添加剂） | DIPS 与 DOL/DME (v/v = 1:1) 按体积比混合，DIPS 10%，1.0 mol L−1 LiTFSI；电池测试另加 2 wt.% LiNO3 |  | S0005 S0010 M0121
S18 | DIPS20 | 20% DIPS | DOL 1:1 v/v（DOL:DME）（溶剂化溶剂）；DME 1:1 v/v（DOL:DME）（溶剂化溶剂）；DIPS 20 %（WSS 含量，按体积比混合）（弱或非溶剂化溶剂）；LiTFSI 1.0 M（盐）；LiNO3 2 wt%（添加剂） | DIPS 与 DOL/DME (v/v = 1:1) 按体积比混合，DIPS 20%，1.0 mol L−1 LiTFSI；电池测试另加 2 wt.% LiNO3 |  | S0005 S0010 M0094
S18 | DIPS30 | 30% DIPS | DOL 1:1 v/v（DOL:DME）（溶剂化溶剂）；DME 1:1 v/v（DOL:DME）（溶剂化溶剂）；DIPS 30 %（WSS 含量，按体积比混合）（弱或非溶剂化溶剂）；LiTFSI 1.0 M（盐）；LiNO3 2 wt%（添加剂） | DIPS 与 DOL/DME (v/v = 1:1) 按体积比混合，DIPS 30%（Figure S17 图例），1.0 mol L−1 LiTFSI；电池测试另加 2 wt.% LiNO3 |  | S0005 S0010 S0164
S18 | DIPS35 | 35% DIPS | DOL 1:1 v/v（DOL:DME）（溶剂化溶剂）；DME 1:1 v/v（DOL:DME）（溶剂化溶剂）；DIPS 35 %（WSS 含量，按体积比混合）（弱或非溶剂化溶剂）；LiTFSI 1.0 M（盐）；LiNO3 2 wt%（添加剂） | 35% DIPS system：DIPS 与 DOL/DME (v/v = 1:1) 按体积比混合，1.0 mol L−1 LiTFSI + 2 wt.% LiNO3 |  | S0005 S0010 M0176
S18 | DIPS40 | 40% DIPS | DOL 1:1 v/v（DOL:DME）（溶剂化溶剂）；DME 1:1 v/v（DOL:DME）（溶剂化溶剂）；DIPS 40 %（WSS 含量，按体积比混合）（弱或非溶剂化溶剂）；LiTFSI 1.0 M（盐）；LiNO3 2 wt%（添加剂） | DIPS 与 DOL/DME (v/v = 1:1) 按体积比混合，DIPS 40%，1.0 mol L−1 LiTFSI；电池测试另加 2 wt.% LiNO3 |  | S0005 S0010 M0094
S18 | DIPE10 | 10% DIPE | DOL 1:1 v/v（DOL:DME）（溶剂化溶剂）；DME 1:1 v/v（DOL:DME）（溶剂化溶剂）；DIPE 10 %（WSS 含量，按体积比混合）（弱或非溶剂化溶剂）；LiTFSI 1.0 M（盐）；LiNO3 2 wt%（添加剂） | DIPE 与 DOL/DME (v/v = 1:1) 按体积比混合，DIPE 10%，1.0 mol L−1 LiTFSI；电池测试另加 2 wt.% LiNO3 |  | S0005 S0010 M0111
S18 | DIPE20 | 20% DIPE | DOL 1:1 v/v（DOL:DME）（溶剂化溶剂）；DME 1:1 v/v（DOL:DME）（溶剂化溶剂）；DIPE 20 %（WSS 含量，按体积比混合）（弱或非溶剂化溶剂）；LiTFSI 1.0 M（盐）；LiNO3 2 wt%（添加剂） | DIPE 与 DOL/DME (v/v = 1:1) 按体积比混合，DIPE 20%，1.0 mol L−1 LiTFSI；电池测试另加 2 wt.% LiNO3 |  | S0005 S0010 M0080
S18 | DIPE30 | 30% DIPE | DOL 1:1 v/v（DOL:DME）（溶剂化溶剂）；DME 1:1 v/v（DOL:DME）（溶剂化溶剂）；DIPE 30 %（WSS 含量，按体积比混合）（弱或非溶剂化溶剂）；LiTFSI 1.0 M（盐）；LiNO3 2 wt%（添加剂） | DIPE 与 DOL/DME (v/v = 1:1) 按体积比混合，DIPE 30%，1.0 mol L−1 LiTFSI；电池测试另加 2 wt.% LiNO3 |  | S0005 S0010 M0111
S18 | DIPE35 | 35% DIPE | DOL 1:1 v/v（DOL:DME）（溶剂化溶剂）；DME 1:1 v/v（DOL:DME）（溶剂化溶剂）；DIPE 35 %（WSS 含量，按体积比混合）（弱或非溶剂化溶剂）；LiTFSI 1.0 M（盐）；LiNO3 2 wt%（添加剂） | 35% DIPE system：DIPE 与 DOL/DME (v/v = 1:1) 按体积比混合，1.0 mol L−1 LiTFSI + 2 wt.% LiNO3 |  | S0005 S0010 M0193
S18 | DIPE40 | 40% DIPE | DOL 1:1 v/v（DOL:DME）（溶剂化溶剂）；DME 1:1 v/v（DOL:DME）（溶剂化溶剂）；DIPE 40 %（WSS 含量，按体积比混合）（弱或非溶剂化溶剂）；LiTFSI 1.0 M（盐）；LiNO3 2 wt%（添加剂） | DIPE 与 DOL/DME (v/v = 1:1) 按体积比混合，DIPE 40%，1.0 mol L−1 LiTFSI；电池测试另加 2 wt.% LiNO3 |  | S0005 S0010 M0081
S18 | HME20 | 20% HME | DOL 1:1 v/v（DOL:DME）（溶剂化溶剂）；DME 1:1 v/v（DOL:DME）（溶剂化溶剂）；HME 20 %（WSS 含量，按体积比混合）（弱或非溶剂化溶剂）；LiTFSI 1.0 M（盐）；LiNO3 2 wt%（添加剂） | HME 与 DOL/DME (v/v = 1:1) 按体积比混合，HME 20%（原文对三体系合写转折点约 20% WSS），1.0 mol L−1 LiTFSI；电池测试另加 2 wt.% LiNO3 |  | S0005 S0010 M0069 M0093
S18 | HME35 | 35% HME | DOL 1:1 v/v（DOL:DME）（溶剂化溶剂）；DME 1:1 v/v（DOL:DME）（溶剂化溶剂）；HME 35 %（WSS 含量，按体积比混合）（弱或非溶剂化溶剂）；LiTFSI 1.0 M（盐）；LiNO3 2 wt%（添加剂） | 35% HME system：HME 与 DOL/DME (v/v = 1:1) 按体积比混合，1.0 mol L−1 LiTFSI + 2 wt.% LiNO3 |  | S0005 S0010 M0193
S18 | HME40 | 40% HME | DOL 1:1 v/v（DOL:DME）（溶剂化溶剂）；DME 1:1 v/v（DOL:DME）（溶剂化溶剂）；HME 40 %（WSS 含量，按体积比混合）（弱或非溶剂化溶剂）；LiTFSI 1.0 M（盐）；LiNO3 2 wt%（添加剂） | HME 与 DOL/DME (v/v = 1:1) 按体积比混合，HME 40%（原文对 Fig. 1C 三体系合写 WSS 0→40%），1.0 mol L−1 LiTFSI；电池测试另加 2 wt.% LiNO3 |  | S0005 S0010 M0036
S18 | DIPS-pouch | DIPS electrolyte（软包用） | DIPS 未报告 未报告（弱或非溶剂化溶剂）；DOL 未报告 未报告（溶剂化溶剂）；DME 未报告 未报告（溶剂化溶剂）；LiTFSI 1.0 M（盐）；LiNO3 5.0 wt%（添加剂） | DIPS/DOL/DME mixed solvents dissolved with 1.0 mol L−1 LiTFSI and 5.0 wt.% LiNO3（DIPS 含量与 DOL:DME 比例原文未写） |  | S0067
S19 | E-DD | E-DD（1 M LiTFSI + 0.4 M LiNO3 in DOL/DME 1:1 by vol.） | LiTFSI 1.0 M（盐）；LiNO3 0.4 M（添加剂）；DOL 1 体积比（DOL:DME = 1:1 by vol.）（溶剂化溶剂）；DME 1 体积比（DOL:DME = 1:1 by vol.）（溶剂化溶剂） | 1.0 M LiTFSI and 0.4 M LiNO3 were dissolved in the mixed solvents of DOL/DME (1:1 by vol., denoted as DD) | 对照 | S0016 M0081
S19 | E-EDD | E-EDD（1 M LiTFSI + 0.4 M LiNO3 in DMEU/DOL/DME 2:4:4 by vol.） | LiTFSI 1.0 M（盐）；LiNO3 0.4 M（添加剂）；DMEU 2 体积比（DMEU:DOL:DME = 2:4:4 by vol.）（溶剂化溶剂）；DOL 4 体积比（DMEU:DOL:DME = 2:4:4 by vol.）（溶剂化溶剂）；DME 4 体积比（DMEU:DOL:DME = 2:4:4 by vol.）（溶剂化溶剂） | 1.0 M LiTFSI and 0.4 M LiNO3 were dissolved in the mixed solvents of DMEU/DOL/DME (2:4:4 by vol., denoted as EDD) |  | S0016 M0081
S19 | E-PDD | E-PDD（1 M LiTFSI + 0.4 M LiNO3 in DMPU/DOL/DME 2:4:4 by vol.） | LiTFSI 1.0 M（盐）；LiNO3 0.4 M（添加剂）；DMPU 2 体积比（DMPU:DOL:DME = 2:4:4 by vol.）（溶剂化溶剂）；DOL 4 体积比（DMPU:DOL:DME = 2:4:4 by vol.）（溶剂化溶剂）；DME 4 体积比（DMPU:DOL:DME = 2:4:4 by vol.）（溶剂化溶剂） | 1.0 M LiTFSI and 0.4 M LiNO3 were dissolved in the mixed solvents of DMPU/DOL/DME (2:4:4 by vol., denoted as PDD) |  | S0016 M0081
S19 | LiTFSI-DD | LiTFSI-DD（1 M LiTFSI in DOL/DME，无 LiNO3） | LiTFSI 1 M（盐）；DOL 1 体积比（DOL:DME = 1:1 by vol.）（溶剂化溶剂）；DME 1 体积比（DOL:DME = 1:1 by vol.）（溶剂化溶剂） | 1 M LiTFSI in DOL/DME（DD = DOL/DME 1:1 by vol.） |  | M0060 S0076 S0016
S19 | LiTFSI-EDD | LiTFSI-EDD（1 M LiTFSI in DMEU/DOL/DME，无 LiNO3） | LiTFSI 1 M（盐）；DMEU 2 体积比（DMEU:DOL:DME = 2:4:4 by vol.）（溶剂化溶剂）；DOL 4 体积比（DMEU:DOL:DME = 2:4:4 by vol.）（溶剂化溶剂）；DME 4 体积比（DMEU:DOL:DME = 2:4:4 by vol.）（溶剂化溶剂） | 1 M LiTFSI in DMEU/DOL/DME (denoted as LiTFSI-EDD)；EDD = 2:4:4 by vol. |  | M0059 M0042
S19 | LiTFSI-PDD | LiTFSI-PDD（1 M LiTFSI in DMPU/DOL/DME，无 LiNO3） | LiTFSI 1 M（盐）；DMPU 2 体积比（DMPU:DOL:DME = 2:4:4 by vol.）（溶剂化溶剂）；DOL 4 体积比（DMPU:DOL:DME = 2:4:4 by vol.）（溶剂化溶剂）；DME 4 体积比（DMPU:DOL:DME = 2:4:4 by vol.）（溶剂化溶剂） | 1 M LiTFSI in DMPU/DOL/DME(denoted as LiTFSI-PDD)；PDD = 2:4:4 by vol. |  | M0056 M0042
S20 | DOL/DME | conventional DOL/DME electrolyte（conventional ether electrolyte） | LiTFSI 1.0 M（盐）；LiNO3 2.0 wt.%（添加剂）；DOL 1 体积份（DOL/DME 1:1, by vol.）（溶剂化溶剂）；DME 1 体积份（DOL/DME 1:1, by vol.）（溶剂化溶剂） | 1.0 M LiTFSI and 2.0 wt.% LiNO3 dissolved in DOL/DME (1:1, by vol.) | 对照 | S0010 M0083
S20 | DME | pure DME-based electrolyte（CPME 0 vol% 一档） | LiTFSI 0.4 M（盐）；LiNO3 0.4 M（盐）；DME 100 vol%（原文 pure DME-based electrolyte）（溶剂化溶剂） | pure DME-based electrolyte；属于 0.4 M LiTFSI and 0.4 M LiNO3 in CPME/DME with different CPME contents 系列（CPME 0 vol%） |  | M0070 S0073 M0065
S20 | CPME/DME | CPME/DME electrolyte（optimized, CPME/DME = 4:6 v/v） | LiTFSI 0.4 M（盐）；LiNO3 0.4 M（盐）；CPME 4 体积份（CPME/DME 4:6, by vol.）（弱或非溶剂化溶剂）；DME 6 体积份（CPME/DME 4:6, by vol.）（溶剂化溶剂） | 0.4 M LiTFSI and 0.4 M LiNO3 dissolved in CPME/DME (4:6, by vol.) |  | S0011 M0065 M0082
S21 | 0DTL | 0DTL electrolyte（作者亦称 conventional ether electrolyte, CE） | LiTFSI 1 mol L−1（盐）；DME 95 v/v（DME/THF=95/5）（溶剂化溶剂）；THF 5 v/v（DME/THF=95/5）（溶剂化溶剂） | 1 mol L−1 LiTFSI was dissolved in the mixture solution of DME/THF = 95/5 (v/v)；表 S2：0DTL ¦ 1M LiTFSI in DME/THF=95/5(v/v) | 对照 | M0032 S0195 M0051
S21 | 50DTL | 50DTL | LiTFSI 1 M（盐）；DME 45 v/v/v（DME/THF/DTL=45/5/50）（溶剂化溶剂）；THF 5 v/v/v（DME/THF/DTL=45/5/50）（溶剂化溶剂）；DTL（1,2-dimethylbenzene） 50 v/v/v（DME/THF/DTL=45/5/50）（弱或非溶剂化溶剂） | 表 S2：50DTL ¦ 1M LiTFSI in DME/THF/DTL=45/5/50(v/v/v) |  | S0195
S21 | 60DTL | 60DTL electrolyte（作者亦称 clustered polysulfide electrolyte, CPE） | LiTFSI 1 mol L−1（盐）；DME 35 v/v（DME/THF/DTL=35/5/60）（溶剂化溶剂）；THF 5 v/v（DME/THF/DTL=35/5/60）（溶剂化溶剂）；DTL（1,2-dimethylbenzene） 60 v/v（DME/THF/DTL=35/5/60）（弱或非溶剂化溶剂） | 1 mol L−1 LiTFSI was dissolved in the mixture solution of ... DME/THF/DTL = 35/5/60 (v/v)；表 S2：60DTL ¦ 1M LiTFSI in DME/THF/DTL=35/5/60(v/v/v) |  | M0032 S0195
S21 | 70DTL | 70DTL | LiTFSI 1 M（盐）；DME 25 v/v/v（DME/THF/DTL=25/5/70）（溶剂化溶剂）；THF 5 v/v/v（DME/THF/DTL=25/5/70）（溶剂化溶剂）；DTL（1,2-dimethylbenzene） 70 v/v/v（DME/THF/DTL=25/5/70）（弱或非溶剂化溶剂） | 表 S2：70DTL ¦ 1M LiTFSI in DME/THF/DTL=25/5/70(v/v/v) |  | S0195
S21 | 80DTL | 80DTL | LiTFSI 1 M（盐）；DME 15 v/v/v（DME/THF/DTL=15/5/80）（溶剂化溶剂）；THF 5 v/v/v（DME/THF/DTL=15/5/80）（溶剂化溶剂）；DTL（1,2-dimethylbenzene） 80 v/v/v（DME/THF/DTL=15/5/80）（弱或非溶剂化溶剂） | 表 S2：80DTL ¦ 1M LiTFSI in DME/THF/DTL=15/5/80(v/v/v) |  | S0195
S21 | DOL/DME | DOL/DME electrolyte（traditional electrolyte） | LiTFSI 1 M（盐）；DOL 1:1 v/v（DOL/DME）（溶剂化溶剂）；DME 1:1 v/v（DOL/DME）（溶剂化溶剂） | 购入的 traditional Li-S electrolyte composed of 1M LiTFSI in DME and DOL (1:1 v/v) with 1wt% LiNO3（S0001）；倍率对比写作 DOL/DME = 1/1, v/v（M0185）；Fig. S20a 不含 LiNO3、Fig. S20b 含 1 wt% LiNO3；Fig. S13 只写 1 mol L−1 LiTFSI in DOL/DME。LiNO3 按各测试条件记，不计入组分 |  | S0001 M0185 S0142 S0124
S23 | BL | BL（baseline electrolyte） | LiTFSI 1 M（盐）；LiNO3 0.2 M（添加剂）；DOL 1:1 v/v（DOL:DME）（溶剂化溶剂）；DME 1:1 v/v（DOL:DME）（溶剂化溶剂） | 1 M LiTFSI and 0.2 M LiNO3, dissolved in a 1:1 mixture of DOL and DME | 对照 | M0062 S0015 S0016
S23 | BL+5% | BL+5% | LiTFSI 1 M（盐）；LiNO3 0.2 M（添加剂）；DOL 1:1 v/v（DOL:DME）（溶剂化溶剂）；DME 1:1 v/v（DOL:DME）（溶剂化溶剂）；1200ET（LIB 1200ET） 5 vol.%（与 DOL/DME 1:1 混合溶剂共混的体积比）（弱或非溶剂化溶剂） | 1200ET blended with DOL/DME (v/v = 1:1) at volume ratio 5%, then 1 M LiTFSI and 0.2 M LiNO3 dissolved |  | S0015 S0016
S23 | BL+10% | BL + 10% | LiTFSI 1 M（盐）；LiNO3 0.2 M（添加剂）；DOL 1:1 v/v（DOL:DME）（溶剂化溶剂）；DME 1:1 v/v（DOL:DME）（溶剂化溶剂）；1200ET（LIB 1200ET） 10 vol.%（与 DOL/DME 1:1 混合溶剂共混的体积比）（弱或非溶剂化溶剂） | BL with 10 vol.% 1200ET |  | M0062 S0015 S0016
S23 | BL+20% | BL + 20% | LiTFSI 1 M（盐）；LiNO3 0.2 M（添加剂）；DOL 1:1 v/v（DOL:DME）（溶剂化溶剂）；DME 1:1 v/v（DOL:DME）（溶剂化溶剂）；1200ET（LIB 1200ET） 20 vol.%（与 DOL/DME 1:1 混合溶剂共混的体积比）（弱或非溶剂化溶剂） | BL with 20 vol.% 1200ET |  | M0062 S0015 S0016
S23 | BL+50% | BL + 50% | LiTFSI 1 M（盐）；LiNO3 0.2 M（添加剂）；DOL 1:1 v/v（DOL:DME）（溶剂化溶剂）；DME 1:1 v/v（DOL:DME）（溶剂化溶剂）；1200ET（LIB 1200ET） 50 vol.%（与 DOL/DME 1:1 混合溶剂共混的体积比）（弱或非溶剂化溶剂） | BL with 50 vol.% 1200ET |  | M0062 S0015 S0016
S24 | DOL/DME | 1M DOL/DME electrolyte（1M ether electrolyte；1M LiTFSI in DOL/DME） | LiTFSI 1 M（盐）；DOL 未报告 未报告（DOL:DME 比例原文未写）（溶剂化溶剂）；DME 未报告 未报告（DOL:DME 比例原文未写）（溶剂化溶剂） | The 1M ether electrolyte was prepared by adding lithium bis(trifluoromethane sulfonyl)imide (LiTFSI) into 1,3-dioxolane (DOL) and 1,2-dimethoxyethane (DME)；作者称 highly solvating，作 baseline；全文未提 LiNO3 | 对照 | M0135 M0043
S24 | MAN | 1M MAN electrolyte（1M LiTFSI in methoxyacetonitrile） | LiTFSI 1 M（盐）；MAN（methoxyacetonitrile） 未报告 未报告（唯一溶剂）（溶剂化溶剂） | The 1M methoxyacetonitrile (MAN) electrolyte was prepared by first adding LiTFSI into MAN；作者称 moderately solvating electrolyte |  | M0136 M0043
S24 | G2-0.8LiTFSI | G20.8LiTFSI electrolyte（Diglyme-based sparingly solvating electrolyte） | LiTFSI 0.8:1 摩尔比（LiTFSI:Diglyme，M0137；M0032 写作 G2:LiTFSI = 0.8:1）（盐）；G2（Diglyme） 0.8:1 摩尔比（LiTFSI:Diglyme，M0137；M0032 写作 G2:LiTFSI = 0.8:1）（溶剂化溶剂）；TTE（1,1,2,2-tetrafluoroethyl 2,2,3,3-tetrafluoropropyl ether） 1:2 v/v（LiTFSI/G2 溶液 : TTE）（弱或非溶剂化溶剂） | mixing LiTFSI and Diglyme in a 0.8:1 molar ratio ... then mixing the obtained LiTFSI/solvent solution with TTE in a 1:2 volume ratio；M0032: the molar ratio of G2 to LiTFSI is 0.8:1, diluted by TTE；作者称 sparingly solvating |  | M0137 M0032
S25 | DOL/DME | DOL/DME baseline | LiTFSI 1 M（盐）；LiNO3 0.2 M（添加剂）；DOL 1 v/v（DOL:DME = 1:1）（溶剂化溶剂）；DME 1 v/v（DOL:DME = 1:1）（溶剂化溶剂） | 1 M LiTFSI and 0.2 M LiNO3 in DOL and DME (v/v = 1: 1) | 对照 | S0010
S25 | MSE-CPME | MSE-CPME | LiTFSI 1 M（盐）；LiNO3 0.2 M（添加剂）；DOL 3.5 v/v/v（DOL:DME:CPME = 3.5:3.5:3）（溶剂化溶剂）；DME 3.5 v/v/v（DOL:DME:CPME = 3.5:3.5:3）（溶剂化溶剂）；CPME 3 v/v/v（DOL:DME:CPME = 3.5:3.5:3）；正文称 30 vol%（弱或非溶剂化溶剂） | 1 M LiTFSI and 0.2 M LiNO3 in a mixture of DOL, DME, and a moderately solvating solvent (v/v/v = 3.5: 3.5: 3)；moderately solvating solvent = cyclopentyl methyl ether (CPME)；作者称其为 moderately solvating solvent（溶剂化能力弱于 DME、有限但不可忽略） |  | S0011 S0012 M0041
S25 | MSE-TAME | MSE-TAME | LiTFSI 1 M（盐）；LiNO3 0.2 M（添加剂）；DOL 3.5 v/v/v（DOL:DME:TAME = 3.5:3.5:3）（溶剂化溶剂）；DME 3.5 v/v/v（DOL:DME:TAME = 3.5:3.5:3）（溶剂化溶剂）；TAME 3 v/v/v（DOL:DME:TAME = 3.5:3.5:3）；正文称 30 vol%（弱或非溶剂化溶剂） | 1 M LiTFSI and 0.2 M LiNO3 in a mixture of DOL, DME, and a moderately solvating solvent (v/v/v = 3.5: 3.5: 3)；moderately solvating solvent = tert-amyl methyl ether (TAME) |  | S0011 S0012 M0041
S25 | MSE-SBME | MSE-SBME | LiTFSI 1 M（盐）；LiNO3 0.2 M（添加剂）；DOL 3.5 v/v/v（DOL:DME:SBME = 3.5:3.5:3）（溶剂化溶剂）；DME 3.5 v/v/v（DOL:DME:SBME = 3.5:3.5:3）（溶剂化溶剂）；SBME 3 v/v/v（DOL:DME:SBME = 3.5:3.5:3）；正文称 30 vol%（弱或非溶剂化溶剂） | 1 M LiTFSI and 0.2 M LiNO3 in a mixture of DOL, DME, and a moderately solvating solvent (v/v/v = 3.5: 3.5: 3)；moderately solvating solvent = sec-butyl methyl ether (SBME) |  | S0011 S0012 M0041
S25 | MSE-MtBE | MSE-MtBE（作者最优配方） | LiTFSI 1 M（盐）；LiNO3 0.2 M（添加剂）；DOL 3.5 v/v/v（DOL:DME:MtBE = 3.5:3.5:3）（溶剂化溶剂）；DME 3.5 v/v/v（DOL:DME:MtBE = 3.5:3.5:3）（溶剂化溶剂）；MtBE 3 v/v/v（DOL:DME:MtBE = 3.5:3.5:3）；正文称 30 vol%（弱或非溶剂化溶剂） | 1 M LiTFSI and 0.2 M LiNO3 in a mixture of DOL, DME, and a moderately solvating solvent (v/v/v = 3.5: 3.5: 3)；moderately solvating solvent = methyl tert-butyl ether (MtBE) |  | S0011 S0012 M0041
S28 | DMSO/CSA | DMSO/CSA（S/M-S） | LiTFSI 1 摩尔比（盐）；DMSO 4 摩尔比（溶剂化溶剂）；CSA 6 摩尔比（溶剂化溶剂）；LiNO3 0.2 摩尔比（添加剂） | LiTFSI:DMSO:CSA:LiNO3 = 1:4:6:0.2（摩尔比）；Table S10 缩写 DMSO/CSA（S/M-S）。Raman：竞争配位。 |  | S0320 S0034 M0054
S28 | DMSO/DME | DMSO/DME（S/M） | LiTFSI 1 摩尔比（盐）；DMSO 4 摩尔比（溶剂化溶剂）；DME 6 摩尔比（弱或非溶剂化溶剂）；LiNO3 0.2 摩尔比（添加剂） | LiTFSI:DMSO:DME:LiNO3 = 1:4:6:0.2（摩尔比）；Table S10 缩写 DMSO/DME（S/M）。角色按作者分区（S/M-S/M/W/N）与 Raman 描述定：竞争配位的两种溶剂都记溶剂化溶剂；“一种配位、一种游离”的组合把较弱一方记弱或非溶剂化溶剂（原文未逐一写明哪一方游离，按作者溶剂强度序 DMSO > CSA > DME > MeTHF > TTE 定）。 |  | S0320 S0034 M0054
S28 | DMSO/MeTHF | DMSO/MeTHF（S/W） | LiTFSI 1 摩尔比（盐）；DMSO 4 摩尔比（溶剂化溶剂）；MeTHF 6 摩尔比（弱或非溶剂化溶剂）；LiNO3 0.2 摩尔比（添加剂） | LiTFSI:DMSO:MeTHF:LiNO3 = 1:4:6:0.2（摩尔比）；Table S10 缩写 DMSO/MeTHF（S/W）。角色按作者分区（S/M-S/M/W/N）与 Raman 描述定：竞争配位的两种溶剂都记溶剂化溶剂；“一种配位、一种游离”的组合把较弱一方记弱或非溶剂化溶剂（原文未逐一写明哪一方游离，按作者溶剂强度序 DMSO > CSA > DME > MeTHF > TTE 定）。 |  | S0320 S0034 M0054
S28 | DMSO/TTE | DMSO/TTE（S/N） | LiTFSI 1 摩尔比（盐）；DMSO 4 摩尔比（溶剂化溶剂）；TTE 6 摩尔比（弱或非溶剂化溶剂） | LiTFSI:DMSO:TTE = 1:4:6（摩尔比，含 TTE 体系不加 LiNO3）；Table S10 缩写 DMSO/TTE（S/N）。角色按作者分区（S/M-S/M/W/N）与 Raman 描述定：竞争配位的两种溶剂都记溶剂化溶剂；“一种配位、一种游离”的组合把较弱一方记弱或非溶剂化溶剂（原文未逐一写明哪一方游离，按作者溶剂强度序 DMSO > CSA > DME > MeTHF > TTE 定）。 |  | S0320 S0034 M0054 S0035 M0055
S28 | CSA/DME | CSA/DME（M-S/M） | LiTFSI 1 摩尔比（盐）；CSA 4 摩尔比（溶剂化溶剂）；DME 6 摩尔比（溶剂化溶剂）；LiNO3 0.2 摩尔比（添加剂） | LiTFSI:CSA:DME:LiNO3 = 1:4:6:0.2（摩尔比）；Table S10 缩写 CSA/DME（M-S/M）。Raman：竞争配位。 |  | S0320 S0034 M0054
S28 | CSA/MeTHF | CSA/MeTHF（M-S/W） | LiTFSI 1 摩尔比（盐）；CSA 4 摩尔比（溶剂化溶剂）；MeTHF 6 摩尔比（弱或非溶剂化溶剂）；LiNO3 0.2 摩尔比（添加剂） | LiTFSI:CSA:MeTHF:LiNO3 = 1:4:6:0.2（摩尔比）；Table S10 缩写 CSA/MeTHF（M-S/W）。作者最优配方；CSA 占内层、MeTHF 游离/外层（S0152–S0153）。 |  | S0320 S0034 M0054
S28 | CSA/TTE | CSA/TTE（M-S/N） | LiTFSI 1 摩尔比（盐）；CSA 4 摩尔比（溶剂化溶剂）；TTE 6 摩尔比（弱或非溶剂化溶剂） | LiTFSI:CSA:TTE = 1:4:6（摩尔比，含 TTE 体系不加 LiNO3）；Table S10 缩写 CSA/TTE（M-S/N）。角色按作者分区（S/M-S/M/W/N）与 Raman 描述定：竞争配位的两种溶剂都记溶剂化溶剂；“一种配位、一种游离”的组合把较弱一方记弱或非溶剂化溶剂（原文未逐一写明哪一方游离，按作者溶剂强度序 DMSO > CSA > DME > MeTHF > TTE 定）。 |  | S0320 S0034 M0054 S0035 M0055
S28 | DME/MeTHF | DME/MeTHF（M/W） | LiTFSI 1 摩尔比（盐）；DME 4 摩尔比（溶剂化溶剂）；MeTHF 6 摩尔比（溶剂化溶剂）；LiNO3 0.2 摩尔比（添加剂） | LiTFSI:DME:MeTHF:LiNO3 = 1:4:6:0.2（摩尔比）；Table S10 缩写 DME/MeTHF（M/W）。Raman：竞争配位。 |  | S0320 S0034 M0054
S28 | DME/TTE | DME/TTE（M/N） | LiTFSI 1 摩尔比（盐）；DME 4 摩尔比（溶剂化溶剂）；TTE 6 摩尔比（弱或非溶剂化溶剂） | LiTFSI:DME:TTE = 1:4:6（摩尔比，含 TTE 体系不加 LiNO3）；Table S10 缩写 DME/TTE（M/N）。角色按作者分区（S/M-S/M/W/N）与 Raman 描述定：竞争配位的两种溶剂都记溶剂化溶剂；“一种配位、一种游离”的组合把较弱一方记弱或非溶剂化溶剂（原文未逐一写明哪一方游离，按作者溶剂强度序 DMSO > CSA > DME > MeTHF > TTE 定）。 |  | S0320 S0034 M0054 S0035 M0055
S28 | MeTHF/TTE | MeTHF/TTE（W/N） | LiTFSI 1 摩尔比（盐）；MeTHF 4 摩尔比（溶剂化溶剂）；TTE 6 摩尔比（弱或非溶剂化溶剂） | LiTFSI:MeTHF:TTE = 1:4:6（摩尔比，含 TTE 体系不加 LiNO3）；Table S10 缩写 MeTHF/TTE（W/N）。角色按作者分区（S/M-S/M/W/N）与 Raman 描述定：竞争配位的两种溶剂都记溶剂化溶剂；“一种配位、一种游离”的组合把较弱一方记弱或非溶剂化溶剂（原文未逐一写明哪一方游离，按作者溶剂强度序 DMSO > CSA > DME > MeTHF > TTE 定）。 |  | S0320 S0034 M0054 S0035 M0055
S28 | DD | DD（DME/DOL 参比电解液） | LiTFSI 1 M（盐）；LiNO3 0.2 M（添加剂）；DME 1 v/v（溶剂化溶剂）；DOL 1 v/v（溶剂化溶剂） | 1 M LiTFSI and 0.2 M LiNO3 in DME:DOL (1:1 by volume; denoted as DD)；Raman 显示 DME、DOL 竞争配位（M0063）。 | 对照 | M0056 S0036 S0320
S28 | TFBA/DOL | TFBA/DOL | LiTFSI 1 摩尔比（盐）；TFBA 4 摩尔比（溶剂化溶剂）；DOL 6 摩尔比（弱或非溶剂化溶剂）；LiNO3 0.2 摩尔比（添加剂） | LiTFSI/TFBA/DOL/LiNO3 (1:4:6:0.2 by molar, denoted as TFBA/DOL)；Raman：TFBA 占内层、DOL 基本不配位（S0286）。 |  | S0038 S0286
S28 | CSA0 | LiTFSI: CSA: MeTHF = 1:0:6 | LiTFSI 1 摩尔比（盐）；MeTHF 6 摩尔比（溶剂化溶剂） | LiTFSI: CSA: MeTHF (1:x:6, x = 0)；只做 Raman；原文未写是否含 LiNO3；MeTHF 与 Li+ 配位（S0151）。 |  | S0145 S0146 S0151
S28 | CSA2 | LiTFSI: CSA: MeTHF = 1:2:6 | LiTFSI 1 摩尔比（盐）；CSA 2 摩尔比（溶剂化溶剂）；MeTHF 6 摩尔比（溶剂化溶剂） | LiTFSI: CSA: MeTHF = 1:2:6；原文未写是否含 LiNO3；Raman：CSA 强配位、MeTHF 也配位（S0148、S0151）。 |  | S0146 S0148 S0151
S28 | CSA4 | LiTFSI: CSA: MeTHF = 1:4:6 | LiTFSI 1 摩尔比（盐）；CSA 4 摩尔比（溶剂化溶剂）；MeTHF 6 摩尔比（弱或非溶剂化溶剂） | LiTFSI: CSA: MeTHF = 1:4:6（作者称最优比）；梯度实验原文未写是否含 LiNO3，是否与 CSA/MeTHF（1:4:6:0.2）完全相同原文未明说；Raman：大部分 CSA 进入溶剂化层、MeTHF 游离（S0149、S0152）。 |  | M0052 S0149 S0152
S28 | CSA6 | LiTFSI: CSA: MeTHF = 1:6:6 | LiTFSI 1 摩尔比（盐）；CSA 6 摩尔比（溶剂化溶剂）；MeTHF 6 摩尔比（弱或非溶剂化溶剂） | LiTFSI: CSA: MeTHF = 1:6:6；原文未写是否含 LiNO3；Raman：出现游离 CSA、MeTHF 游离（S0150、S0152）。 |  | S0150 S0152
S32 | E-baseline | E-baseline | DME 1 v/v（溶剂化溶剂）；DOL 1 v/v（溶剂化溶剂）；LiTFSI 1 m（盐）；LiNO3 2 wt%（添加剂） | 1 m LiTFSI in DME/DOL at 1:1 volume ratio with 2 wt.% LiNO3 | 对照 | M0049
S32 | 0.6M-DMFN | 0.6M-DMFN | DME 2 v/v（溶剂化溶剂）；2-MeTHF 1 v/v（弱或非溶剂化溶剂）；TFEO 1 v/v（弱或非溶剂化溶剂）；LiTFSI 0.6 m（盐）；LiNO3 2 wt%（添加剂） | 0.6 m LiTFSI in DME/2-MeTHF/TFEO (2:1:1 by vol) + 2 wt.% LiNO3（M0048：浓度范围 0.6–1.2 m，统称 DMFN；本档按配方名 0.6M-DMFN） |  | M0048 M0097
S32 | 0.8M-DMFN | 0.8M-DMFN | DME 2 v/v（溶剂化溶剂）；2-MeTHF 1 v/v（弱或非溶剂化溶剂）；TFEO 1 v/v（弱或非溶剂化溶剂）；LiTFSI 0.8 m（盐）；LiNO3 2 wt%（添加剂） | 0.8 m LiTFSI in DME/2-MeTHF/TFEO (2:1:1 by vol) + 2 wt.% LiNO3（M0048：浓度范围 0.6–1.2 m，统称 DMFN；本档按配方名 0.8M-DMFN） |  | M0048 M0118
S32 | 1.0M-DMFN | 1.0M-DMFN | DME 2 v/v（溶剂化溶剂）；2-MeTHF 1 v/v（弱或非溶剂化溶剂）；TFEO 1 v/v（弱或非溶剂化溶剂）；LiTFSI 1.0 m（盐）；LiNO3 2 wt%（添加剂） | 1.0 m LiTFSI in DME/2-MeTHF/TFEO (2:1:1 by vol) + 2 wt.% LiNO3（M0048：浓度范围 0.6–1.2 m，统称 DMFN；本档按配方名 1.0M-DMFN） |  | M0048 M0118
S32 | 1.2M-DMFN | 1.2M-DMFN | DME 2 v/v（溶剂化溶剂）；2-MeTHF 1 v/v（弱或非溶剂化溶剂）；TFEO 1 v/v（弱或非溶剂化溶剂）；LiTFSI 1.2 m（盐）；LiNO3 2 wt%（添加剂） | 1.2 m LiTFSI in DME/2-MeTHF/TFEO (2:1:1 by vol) + 2 wt.% LiNO3（M0048：浓度范围 0.6–1.2 m，统称 DMFN；本档按配方名 1.2M-DMFN） |  | M0048
S33 | DME | DME electrolyte（control electrolyte） | LiFSI 0.75 m（盐）；LiNO3 0.4 m（盐）；DME 单一溶剂 —（溶剂化溶剂） | 0.75 m LiFSI and 0.4 m LiNO3 in DME（对照；作者称 LiFSI 与 LiNO3 为双盐） | 对照 | M0075 M0267
S33 | DME-ETFE | DME-ETFE electrolyte | LiFSI 1.9 摩尔比（盐）；LiNO3 1.0 摩尔比（盐）；DME 18.5 摩尔比（溶剂化溶剂）；ETFE（ethyl 1,1,2,2-tetrafluoroethyl ether） 3.8 摩尔比（弱或非溶剂化溶剂） | LiFSI:LiNO3:DME:ETFE = 1.9:1.0:18.5:3.8（摩尔比），氟化溶剂体积分数 ≈20% |  | M0066 M0074 M0076 M0266
S33 | DME-BTFE | DME-BTFE electrolyte | LiFSI 1.9 摩尔比（盐）；LiNO3 1.0 摩尔比（盐）；DME 18.5 摩尔比（溶剂化溶剂）；BTFE（bis(2,2,2-trifluoroethyl) ether） 3.8 摩尔比（弱或非溶剂化溶剂） | LiFSI:LiNO3:DME:BTFE = 1.9:1.0:18.5:3.8（摩尔比），氟化溶剂体积分数 ≈20% |  | M0066 M0074 M0076 M0266
S33 | DME-TFTFE | DME-TFTFE electrolyte | LiFSI 1.9 摩尔比（盐）；LiNO3 1.0 摩尔比（盐）；DME 18.5 摩尔比（溶剂化溶剂）；TFTFE（1,1,2,2-tetrafluoroethyl 2,2,2-trifluoroethyl ether） 3.8 摩尔比（弱或非溶剂化溶剂） | LiFSI:LiNO3:DME:TFTFE = 1.9:1.0:18.5:3.8（摩尔比），氟化溶剂体积分数 ≈20% |  | M0066 M0074 M0076 M0266
S33 | DME-TFOFE | DME-TFOFE electrolyte | LiFSI 1.9 摩尔比（盐）；LiNO3 1.0 摩尔比（盐）；DME 18.5 摩尔比（溶剂化溶剂）；TFOFE（1H,1H,5H-octafluoropentyl 1,1,2,2-tetrafluoroethyl ether） 3.8 摩尔比（弱或非溶剂化溶剂） | LiFSI:LiNO3:DME:TFOFE = 1.9:1.0:18.5:3.8（摩尔比），氟化溶剂体积分数 ≈20% |  | M0066 M0074 M0076 M0266
S33 | DME/DOL | baseline electrolyte（1 m LiTFSI, 0.2 m LiNO3, DME/DOL 1:1 v/v） | LiTFSI 1 m（盐）；LiNO3 0.2 m（添加剂）；DME 1:1 v/v（溶剂化溶剂）；DOL 1:1 v/v（溶剂化溶剂） | 1 m LiTFSI, 0.2 m LiNO3, and DME/DOL (1:1 v/v)（仅用于第 2.1 节失效分析） |  | M0038 M0232
S37 | G4 | 1 M LiTFSI G4 | LiTFSI 1 M（盐）；G4（四乙二醇二甲醚） 单一溶剂 无（溶剂化溶剂） | 1 M LiTFSI G4 |  | M0132 M0055
S37 | DME | 1 M LiTFSI DME | LiTFSI 1 M（盐）；DME 单一溶剂 无（溶剂化溶剂） | 1 M LiTFSI DME |  | M0061 M0132
S37 | 2 M DME | 2 M LiTFSI DME | LiTFSI 2 M（盐）；DME 单一溶剂 无（溶剂化溶剂） | 2 M LiTFSI DME |  | M0132 M0055
S37 | THF | THF（LiTFSI, 1 M unless otherwise noted） | LiTFSI 1 M（盐）；THF 单一溶剂 无（溶剂化溶剂） | THF；Fig. 1b 注：LiTFSI, 1 M unless otherwise noted |  | M0055
S37 | DOL-DME | DOL-DME（LiTFSI, 1 M unless otherwise noted） | LiTFSI 1 M（盐）；DOL 未报告 未报告（DOL:DME 比例原文未写）（溶剂化溶剂）；DME 未报告 未报告（DOL:DME 比例原文未写）（溶剂化溶剂） | DOL-DME；Fig. 1b 注：LiTFSI, 1 M unless otherwise noted |  | M0055
S37 | DME-TTE 6:4 | DME-TTE 6:4（LiTFSI, 1 M） | LiTFSI 1 M（盐）；DME 6 比值份（原文未写体积/摩尔基准；同系列 1:1 写明 vol）（溶剂化溶剂）；TTE 4 比值份（原文未写体积/摩尔基准；同系列 1:1 写明 vol）（弱或非溶剂化溶剂） | DME-TTE 6:4；Fig. 1b 注：LiTFSI, 1 M unless otherwise noted |  | M0055 M0049
S37 | DME-TTE 1:1 | 1 M LiTFSI DME-TTE (1:1 vol) | LiTFSI 1 M（盐）；DME 1:1 v/v（溶剂化溶剂）；TTE 1:1 v/v（弱或非溶剂化溶剂） | 1 M LiTFSI DME-TTE (1:1 vol) |  | M0061 M0049
S37 | DME-TTE 4:6 | DME-TTE 4:6（LiTFSI, 1 M） | LiTFSI 1 M（盐）；DME 4 比值份（原文未写体积/摩尔基准；同系列 1:1 写明 vol）（溶剂化溶剂）；TTE 6 比值份（原文未写体积/摩尔基准；同系列 1:1 写明 vol）（弱或非溶剂化溶剂） | DME-TTE 4:6；Fig. 1b 注：LiTFSI, 1 M unless otherwise noted |  | M0055 M0049
S37 | 4 M DME | 4 M LiTFSI DME | LiTFSI 4 M（盐）；DME 单一溶剂 无（溶剂化溶剂） | 4 M DME；Fig. 1b 注：LiTFSI |  | M0055
S37 | DME-TTE 1:4 | DME-TTE 1:4（Supplementary Fig. 1） | 未报告（盐未写） 未报告 未报告（盐）；DME 1 比值份（基准未写）（溶剂化溶剂）；TTE 4 比值份（基准未写）（弱或非溶剂化溶剂） | DME-TTE 1:4（weakly solvating electrolytes，盐与浓度原文未写） |  | S0006
S37 | MTBE | MTBE（Supplementary Fig. 1） | 未报告（盐未写） 未报告 未报告（盐）；MTBE 单一溶剂 无（弱或非溶剂化溶剂） | MTBE（weakly solvating electrolytes，盐与浓度原文未写） |  | S0006
S37 | DMSO | 1 M LiTFSI DMSO | LiTFSI 1 M（盐）；DMSO 单一溶剂 无（溶剂化溶剂） | 1 M LiTFSI in DMSO |  | S0008 M0068
S37 | DME w/ LiPS | 1 M LiTFSI DME w/ LiPS | LiTFSI 1 M（盐）；DME 单一溶剂 无（溶剂化溶剂）；Li2S6（LiPS） 饱和 saturated（添加剂） | 1 M LiTFSI DME w/ LiPS（electrolyte is saturated with LiPS） |  | M0183 M0134 M0127
S37 | THF w/ LiPS | THF saturated w/ LiPS | LiTFSI 1 M（盐）；THF 单一溶剂 无（溶剂化溶剂）；Li2S6（LiPS） 饱和 saturated（添加剂） | THF, Saturated w/ LiPS（Fig. 4a） |  | M0183 M0134 M0127
S37 | DOL-DME w/ LiPS | DOL-DME saturated w/ LiPS | LiTFSI 1 M（盐）；DOL 未报告 未报告（溶剂化溶剂）；DME 未报告 未报告（溶剂化溶剂）；Li2S6（LiPS） 饱和 saturated（添加剂） | DOL-DME, Saturated w/ LiPS（Fig. 4a） |  | M0183 M0134 M0127
S37 | DME-TTE 6:4 w/ LiPS | DME-TTE 6:4 saturated w/ LiPS | LiTFSI 1 M（盐）；DME 6 比值份（基准未写）（溶剂化溶剂）；TTE 4 比值份（基准未写）（弱或非溶剂化溶剂）；Li2S6（LiPS） 饱和 saturated（添加剂） | DME-TTE 6:4, Saturated w/ LiPS（Fig. 4a） |  | M0183 M0134 M0127
S37 | DME-TTE 1:1 w/ LiPS | 1 M LiTFSI DME-TTE 1:1 w/ LiPS | LiTFSI 1 M（盐）；DME 1:1 v/v（溶剂化溶剂）；TTE 1:1 v/v（弱或非溶剂化溶剂）；Li2S6（LiPS） 饱和 saturated（添加剂） | 1 M LiTFSI DME-TTE 1:1 w/ LiPS |  | M0183 M0134 M0127
S37 | DME-TTE 4:6 w/ LiPS | DME-TTE 4:6 saturated w/ LiPS | LiTFSI 1 M（盐）；DME 4 比值份（基准未写）（溶剂化溶剂）；TTE 6 比值份（基准未写）（弱或非溶剂化溶剂）；Li2S6（LiPS） 饱和 saturated（添加剂） | DME-TTE 4:6, Saturated w/ LiPS（Fig. 4a） |  | M0183 M0134 M0127
S37 | 4 M DME w/ LiPS | 4 M DME saturated w/ LiPS | LiTFSI 4 M（盐）；DME 单一溶剂 无（溶剂化溶剂）；Li2S6（LiPS） 饱和 saturated（添加剂） | 4 M DME, Saturated w/ LiPS（Fig. 4a） |  | M0183 M0134 M0127
S39 | DME | 1.0 M LiTFSI in DME | LiTFSI 1.0 M（盐）；DME 单一溶剂 无（原文未写比例）（溶剂化溶剂） | 1.0 M LiTFSI，溶剂 DME（Li⁺ 溶剂化研究六种溶剂之一） |  | M0038 S0011
S39 | DOL/DME | 1.0 M LiTFSI in DOL/DME (1:1, v/v) | LiTFSI 1.0 M（盐）；DOL 1 v/v（溶剂化溶剂）；DME 1 v/v（溶剂化溶剂） | 1.0 M LiTFSI DOL/DME (1:1 v/v)；Li‖S 电池另加 0.2 M LiNO₃，Li‖CP 另加 0.1 M LiNO₃ + 0.1 M Li₂S₆（记在测试条件） | 对照 | M0038 S0010 S0011
S39 | DOL | 1.0 M LiTFSI in DOL | LiTFSI 1.0 M（盐）；DOL 单一溶剂 无（原文未写比例）（溶剂化溶剂） | 1.0 M LiTFSI，溶剂 DOL |  | M0038 S0011
S39 | F4DEE | 1.0 M LiTFSI in F4DEE | LiTFSI 1.0 M（盐）；F4DEE 单一溶剂 无（原文未写比例）（溶剂化溶剂） | 1.0 M LiTFSI，溶剂 F4DEE（作者：部分氟化甘醇二甲醚，Li⁺ 溶剂化中等） |  | M0038 S0011
S39 | DOL/F4DEE | 1.0 M LiTFSI in DOL/F4DEE (4:1 v/v；正文写 8:2 v/v) | LiTFSI 1.0 M（盐）；DOL 4 v/v（溶剂化溶剂）；F4DEE 1 v/v（溶剂化溶剂） | 1.0 M LiTFSI DOL/F4DEE (4:1 v/v)（正文 M0038 写 8:2 v/v，同一比例）；作者称 F4DEE 部分进入 Li⁺ 溶剂化层、溶剂化能力中等；Li‖S 电池另加 0.2 M LiNO₃ |  | M0038 S0010 S0011 M0040
S39 | DOL/TTE | 1.0 M LiTFSI in DOL/TTE (4:1 v/v；正文写 8:2 v/v) | LiTFSI 1.0 M（盐）；DOL 4 v/v（溶剂化溶剂）；TTE 1 v/v（弱或非溶剂化溶剂） | 1.0 M LiTFSI DOL/TTE (4:1 v/v)（正文 M0038 写 8:2 v/v）；TTE 被排斥在 Li⁺ 溶剂化层外（S0092）；Li‖S 电池另加 0.2 M LiNO₃ |  | M0038 S0010 S0011 S0092
S39 | DOL/DME-0.1M LiTFSI | 0.1 M LiTFSI in DOL/DME (1:1 v/v) | LiTFSI 0.1 M（盐）；DOL 1 v/v（溶剂化溶剂）；DME 1 v/v（溶剂化溶剂） | 0.1 M LiTFSI DOL/DME (1:1 v/v)，只测电导率 |  | S0114
S39 | DOL/DME-0.5M LiTFSI | 0.5 M LiTFSI in DOL/DME (1:1 v/v) | LiTFSI 0.5 M（盐）；DOL 1 v/v（溶剂化溶剂）；DME 1 v/v（溶剂化溶剂） | 0.5 M LiTFSI DOL/DME (1:1 v/v)，只测电导率 |  | S0114
S39 | DOL/DME-3.0M LiTFSI | 3.0 M LiTFSI in DOL/DME (1:1 v/v) | LiTFSI 3.0 M（盐）；DOL 1 v/v（溶剂化溶剂）；DME 1 v/v（溶剂化溶剂） | 3.0 M LiTFSI DOL/DME (1:1 v/v)，只测电导率 |  | S0114 S0111
S39 | DOL/DME-0.1M Li2S6 | DOL/DME 阴极液，0.1 M Li2S6 | LiTFSI 1.0 M（盐）；DOL 1 v/v（溶剂化溶剂）；DME 1 v/v（溶剂化溶剂）；LiNO3 0.1 M（添加剂）；Li2S6 0.1 M（添加剂） | 1.0 M LiTFSI + 0.1 M LiNO₃ + 0.1 M Li₂S₆，DOL/DME (1:1 v/v)；Li₂S₆ 为 Li‖CP 阴极液活性物质 |  | S0044 S0010
S39 | DOL/DME-0.2M Li2S6 | DOL/DME 阴极液，0.2 M Li2S6 | LiTFSI 1.0 M（盐）；DOL 1 v/v（溶剂化溶剂）；DME 1 v/v（溶剂化溶剂）；LiNO3 0.1 M（添加剂）；Li2S6 0.2 M（添加剂） | 同 DOL/DME 阴极液，Li₂S₆ 0.2 M（其余组分按 S0044 推定） |  | M0134 S0044
S39 | DOL/DME-0.4M Li2S6 | DOL/DME 阴极液，0.4 M Li2S6 | LiTFSI 1.0 M（盐）；DOL 1 v/v（溶剂化溶剂）；DME 1 v/v（溶剂化溶剂）；LiNO3 0.1 M（添加剂）；Li2S6 0.4 M（添加剂） | 同 DOL/DME 阴极液，Li₂S₆ 0.4 M（其余组分按 S0044 推定） |  | M0127 S0044
S39 | DOL/F4DEE-0.1M LiNO3 | DOL/F4DEE w/ 0.1 M LiNO3 | LiTFSI 1.0 M（盐）；DOL 4 v/v（溶剂化溶剂）；F4DEE 1 v/v（溶剂化溶剂）；LiNO3 0.1 M（添加剂） | DOL/F4DEE w/ 0.1 M LiNO3（LiNO₃ 用量筛选） |  | S0251 S0010 S0011
S39 | DOL/F4DEE-0.2M LiNO3 | DOL/F4DEE w/ 0.2 M LiNO3 | LiTFSI 1.0 M（盐）；DOL 4 v/v（溶剂化溶剂）；F4DEE 1 v/v（溶剂化溶剂）；LiNO3 0.2 M（添加剂） | DOL/F4DEE w/ 0.2 M LiNO3（作者选定的最优用量，即 Li‖S 电池用的 DOL/F4DEE） |  | S0251 S0010 S0011
S39 | DOL/F4DEE-0.36M LiNO3 | DOL/F4DEE w/ 0.36 M LiNO3 | LiTFSI 1.0 M（盐）；DOL 4 v/v（溶剂化溶剂）；F4DEE 1 v/v（溶剂化溶剂）；LiNO3 0.36 M（添加剂） | DOL/F4DEE w/ 0.36 M LiNO3（LiNO₃ 用量筛选） |  | S0251 S0010 S0011
S40 | SL-LiTFSI | 1 M SL-LiTFSI（1 M LiTFSI in sulfolane） | LiTFSI 1 M（盐）；sulfolane (SL) 单一溶剂 原文未写（溶剂化溶剂） | 1 M LiTFSI in sulfolane |  | M0151 M0165
S40 | SL-LiTF | 1 M SL-LiTF（1 M LiTF in sulfolane） | LiTF (lithium trifluoromethanesulfonate) 1 M（盐）；sulfolane (SL) 单一溶剂 原文未写（溶剂化溶剂） | 1 M LiTF in sulfolane |  | M0151 M0165
S40 | SL-LiClO4 | 1 M SL-LiClO4（1 M LiClO4 in sulfolane） | LiClO4 1 M（盐）；sulfolane (SL) 单一溶剂 原文未写（溶剂化溶剂） | 1 M LiClO4 in sulfolane |  | M0151 M0165
S40 | G3-LiTFSI | 1 M G3-LiTFSI（1 M LiTFSI in triglyme） | LiTFSI 1 M（盐）；triglyme (G3) 单一溶剂 原文未写（溶剂化溶剂） | 1 M LiTFSI in triglyme |  | M0151 M0165
S40 | G3-LiTF | 1 M G3-LiTF（1 M LiTF in triglyme） | LiTF (lithium trifluoromethanesulfonate) 1 M（盐）；triglyme (G3) 单一溶剂 原文未写（溶剂化溶剂） | 1 M LiTF in triglyme |  | M0151 M0165
S40 | SL-LiTF-PS | 1M LiTF in SL，长链多硫化物饱和（Li‖Li 对称电池用） | LiTF 1 M（盐）；sulfolane (SL) 单一溶剂 原文未写（溶剂化溶剂）；长链多硫化锂（S:Li2S = 7:1, mol/mol） 饱和 原文写 saturated（添加剂） | 1M LiTF in SL, electrolytes saturated with long-chain lithium polysulfides (S:Li2S = 7:1, mol/mol) |  | S0020 S0025
S40 | G3-LiTF-PS | 1M LiTF in G3，长链多硫化物饱和（Li‖Li 对称电池用） | LiTF 1 M（盐）；triglyme (G3) 单一溶剂 原文未写（溶剂化溶剂）；长链多硫化锂（S:Li2S = 7:1, mol/mol） 饱和 原文写 saturated（添加剂） | 1M LiTF in G3, electrolytes saturated with long-chain lithium polysulfides (S:Li2S = 7:1, mol/mol) |  | S0020 S0025
S44 | DME/DOL | DME/DOL（SotA electrolyte，reference electrolyte） | LiTFSI 0.5 M（盐）；LiNO3 0.5 M（添加剂）；DME 1:1 vol（DME:DOL）（溶剂化溶剂）；DOL 1:1 vol（DME:DOL）（溶剂化溶剂） | a 0.5 M LiTFSI and 0.5 M LiNO3 solution in a 1:1 vol mixture of DME and DOL | 对照 | M0074 M0050
S44 | DOL/OCTO | DOL/OCTO（sparingly solvating electrolyte, SSE） | LiTFSI 1.5 M（加稀释剂后的最终浓度）（盐）；DOL 1:1 vol（DOL 溶液:OCTO）（溶剂化溶剂）；OCTO（1H,1H,5H-octafluoropentyl-1,1,2,2-tetrafluoroethyl ether） 1:1 vol（DOL 溶液:OCTO）（弱或非溶剂化溶剂） | The SSE comprised a LiTFSI solution in DOL, and OCTO was added as a diluent (1:1 vol) to obtain the final 1.5 M LiTFSI concentration in the SSE |  | M0075 M0051
S51 | AMImTFSI | pure AMImTFSI | AMImTFSI 未报告 未报告（溶剂化溶剂） | pure AMImTFSI（纯离子液体，只测黏度，未用于电池） |  | M0073
S51 | 1M | 1 M LiTFSI in AMImTFSI | AMImTFSI 未报告 未报告（溶剂化溶剂）；LiTFSI 1 M（盐） | 1 M LiTFSI in AMImTFSI（作者称 AMImTFSI 为 solvent；引言说离子液体与多硫化物相互作用弱，M0027）；不含添加剂 | 对照 | M0037 M0042 M0103
S51 | 2M | 2 M LiTFSI in AMImTFSI | AMImTFSI 未报告 未报告（溶剂化溶剂）；LiTFSI 2 M（盐） | 2 M LiTFSI in AMImTFSI；不含添加剂 |  | M0042 M0103
S51 | 3M | 3 M LiTFSI in AMImTFSI | AMImTFSI 未报告 未报告（溶剂化溶剂）；LiTFSI 3 M（盐） | 3 M LiTFSI in AMImTFSI；不含添加剂 |  | M0037 M0042 M0103
S51 | DOL/DME | 1 M LiTFSI in DOL:DME with 1% LiNO3（traditional electrolyte） | DOL 未报告 未报告（溶剂化溶剂）；DME 未报告 未报告（溶剂化溶剂）；LiTFSI 1 M（盐）；LiNO3 1 %（添加剂） | 1 M LiTFSI in DOL:DME with 1% LiNO3（DOL:DME 比例与 1% 的基准原文未写；只用于循环后锂片空气暴露照片对比） |  | M0180 S0008
S53 | DD15 | 1.5 M LiTFSi/DME/DOL (1:1)（无 LiNO3） | LiTFSI 1.5 M（盐）；DME 1:1 DME:DOL 比例（原文未写体积或摩尔基准）（溶剂化溶剂）；DOL 1:1 DME:DOL 比例（原文未写体积或摩尔基准）（溶剂化溶剂） | 1.5 M LiTFSi/DME/DOL (1:1)（多硫化物溶液处写 1:1；电池图注写 1.5 M LiTFSi/DME/DOL，未写比例） | 对照 | M0030 M0077
S53 | SL15 | 1.5 M LiTFSi/SL（无 LiNO3） | LiTFSI 1.5 M（盐）；sulfolane (SL) 单一溶剂 —（溶剂化溶剂） | 1.5 M LiTFSi/SL |  | M0030 M0077
S53 | DDN | 1.0 M LiTFSi/DME/DOL(1:1) with 0.5 M LiNO3 | LiTFSI 1.0 M（盐）；DME 1:1 DME:DOL 比例（原文未写体积或摩尔基准）（溶剂化溶剂）；DOL 1:1 DME:DOL 比例（原文未写体积或摩尔基准）（溶剂化溶剂）；LiNO3 0.5 M（添加剂） | 1.0 M LiTFSi/DME/DOL(1:1) with 0.5 M LiNO3（图注写 1.0 M LiTFSi/0.5 M LiNO3/DME/DOL） |  | M0030 M0077
S53 | SLN | 1.0 M LiTFSi/SL with 0.5 M LiNO3 | LiTFSI 1.0 M（盐）；sulfolane (SL) 单一溶剂 —（溶剂化溶剂）；LiNO3 0.5 M（添加剂） | 1.0 M LiTFSi/SL with 0.5 M LiNO3（图注写 1.0 M LiTFSi/0.5 M LiNO3/SL） |  | M0030 M0077
S53 | DDSL15 | 1.5 M LiTFSi/DME-DOL/Sulfolane (2:1)（仅测黏度） | LiTFSI 1.5 M（盐）；DME DME-DOL:Sulfolane = 2:1（DME:DOL 比例未写） 比例（原文未写体积或摩尔基准）（溶剂化溶剂）；DOL DME-DOL:Sulfolane = 2:1（DME:DOL 比例未写） 比例（原文未写体积或摩尔基准）（溶剂化溶剂）；sulfolane (SL) DME-DOL:Sulfolane = 2:1 比例（原文未写体积或摩尔基准）（溶剂化溶剂） | 1.5 M LiTFSi/DME-DOL/Sulfolane (2:1)（Table 1） |  | M0096
S53 | DD25 | 2.5 M LiTFSi/DME/DOL（仅测黏度） | LiTFSI 2.5 M（盐）；DME 原文未写 原文未写（溶剂化溶剂）；DOL 原文未写 原文未写（溶剂化溶剂） | 2.5 M LiTFSi/DME/DOL（Table 1，未写 DME:DOL 比例） |  | M0096
S53 | DD35 | 3.5 M LiTFSi/DME/DOL（仅测黏度） | LiTFSI 3.5 M（盐）；DME 原文未写 原文未写（溶剂化溶剂）；DOL 原文未写 原文未写（溶剂化溶剂） | 3.5 M LiTFSi/DME/DOL（Table 1，未写 DME:DOL 比例） |  | M0096

## 明细-测试
文献 | 测试 | 名称 | 电池 | 硫载量 | E/S | E/S 单位 | 锂厚 | 倍率 | 化成 | 温度 | LiNO₃ | 1C | 参与配方 | 原句
P001 | P001-T1 | Li‖S 扣式 0.2 C 循环（两种 3 M 浓电解液） | Li‖S 扣式（2032） | 约 1 mg cm-2 | 未报告 | 未报告 | 0.45 mm | 0.2 C | 未报告 | 未报告 | 不含（推定：配方写法与配制步骤均未列 LiNO₃） | 1.0 mA cm-2 | 3M-LiTFSI、3M-LiFSI | M0038 M0158 M0167 M0168 M0171 M0172 M0173
P001 | P001-T2 | Li‖S 扣式 0.2 C 循环（常规 1 M 电解液含 LiNO₃ 对 3 M LiTFSI） | Li‖S 扣式（2032） | 约 1 mg cm-2 | 未报告 | 未报告 | 0.45 mm | 0.2 C | 未报告 | 未报告 | 1M-LiTFSI-LiNO3 含 0.2 M；3M-LiTFSI 不含（推定）——条件不同 | 1.0 mA cm-2 | 1M-LiTFSI-LiNO3、3M-LiTFSI | M0050 M0158 M0167 M0168 M0171 M0172 M0173 S0015
P001 | P001-T3 | Li‖Cu 扣式 沉积/剥离（电解液饱和 Li₂S₈） | Li‖Cu 扣式 | 不适用（Li‖Cu；电解液饱和 Li₂S₈） | 不适用 | 不适用 | 未报告 | 未报告（电流密度与沉积容量未报告） | 未报告 | 未报告 | 不含（推定） | 不适用 | 3M-LiTFSI、3M-LiFSI | M0115 S0023
P002 | P002-T1 | Li‖S 扣式 薄正极 C/5 循环（Fig. 2，无添加剂） | Li‖S 扣式（CR2032，Celgard 3501 隔膜） | <1 mg S cm−2（推定：Fig. 2 图注正极用 PVDF 粘结剂，对应实验部分薄正极） | 原文未写（作者称 S/E 按各配方分别优化，图 2a 标注电解液量；LiTDI 电池用过 50 与 70 g S L−1） | g S L−1（S/E，硫质量/电解液体积，倒数形式） | 400 μm | C/5（Fig. 2b 图注；Fig. 2a 首圈倍率原文未写，推定同为 C/5） | 未报告 | 室温（room temperature，未给数值） | 不含（推定：实验部分电解液只有 1 M 盐 + DOL/DME，SI Fig. S2 注明 no additives） | 1675 mA g−1 S | LiTFSI、LiTDI | M0083 M0125 M0130 M0133 M0134 M0135 M0056 M0068 S0014
P002 | P002-T2 | Li‖S 扣式 厚正极 3 mg S cm−2 C/2 循环（Fig. 3，无添加剂） | Li‖S 扣式（CR2032，Celgard 3501 隔膜） | 3 mg S cm−2 | 未报告（实验部分仅写 S/E 控制在 15–100 g L−1） | g S L−1（S/E，硫质量/电解液体积，倒数形式） | 400 μm | C/2（2.4 mA cm−2） | C/10（0.5 mA cm−2）5 圈 | 室温（room temperature，未给数值） | 不含 | 1675 mA g−1 S（Fig. 2 图注定义，推定同用） | LiTFSI、LiTDI | M0075 M0076 M0084 M0127 M0133 M0134 M0135 M0083
P002 | P002-T3 | Li‖S 扣式 厚正极 3 mg S cm−2 C/2 循环（Fig. 3，含 0.2 M LiNO3 + 0.04 M Li2S8） | Li‖S 扣式（CR2032，Celgard 3501 隔膜） | 3 mg S cm−2 | 未报告（实验部分仅写 S/E 控制在 15–100 g L−1） | g S L−1（S/E，硫质量/电解液体积，倒数形式） | 400 μm | C/2（2.4 mA cm−2） | C/10（0.5 mA cm−2）5 圈 | 室温（room temperature，未给数值） | 含 0.2 M（另含 0.04 M Li2S8 添加剂） | 1675 mA g−1 S（Fig. 2 图注定义，推定同用） | LiTFSI+add、LiTDI+add | M0075 M0076 M0080 M0084 M0127 M0133 M0134 M0135 M0083
P014 | P014-T1 | Li‖S Swagelok 循环伏安（第 1 圈，0.1 mV s−1） | Li‖S@CMK-3 两电极 Swagelok（玻璃纤维隔膜） | 0.28−0.4 mg cm−2（S8） | ∼13 g/L（S8 质量 : 电解液体积，原文写法） | 原文为 g/L（S/电解液体积，体积基）；折合约 77 µL mg⁻¹（反算：1 ÷ 13 g L⁻¹ ≈ 0.077 L g⁻¹） | 未报告 | CV 0.1 mV s−1，3.2–1.5 V，取第 1 圈 | 未报告（循环前开路静置至少 12 h） | 未报告 | 未报告 | 未报告（CV 测试） | DOL/TEGDME、MeCN2、MeCN2.5、MeCN2/TTE1:1、MeCN2.5/TTE1:1、MeCN2/TTE2:1、MeCN2/TTE1:2 | M0052 M0054 M0055 M0058 M0059 M0090 M0116 S0012
P014 | P014-T2 | Li‖S 原位拉曼恒电位（2.8 → 1.8 V，MeCN 系列） | Li‖S@CMK-3 原位拉曼电池（装置引前文 10、34，本文未写电池形式） | 0.28−0.4 mg cm−2（推定：同实验部分 S@CMK-3 正极浇注） | ∼13 g/L（推定：原文写 all cells 电解液约 0.03 mL，出现在 Swagelok 电池段落） | 原文为 g/L（S/电解液体积，体积基） | 未报告 | 恒电位：2.8 V 阶跃至 1.8 V（MeCN 电解液第二还原峰电位），保持约 2 h | 未报告 | 未报告 | 未报告 | 未报告（恒电位测试） | MeCN2、MeCN2/TTE1:1、MeCN2.5/TTE1:1 | M0052 M0055 M0062 M0126 M0127
P014 | P014-T3 | Li‖S 原位拉曼恒电位（2.8 → 2.2 V，DOL/TEGDME） | Li‖S@CMK-3 原位拉曼电池（装置引前文 10、34，本文未写电池形式） | 0.28−0.4 mg cm−2（推定：同实验部分 S@CMK-3 正极浇注） | ∼13 g/L（推定：原文写 all cells 电解液约 0.03 mL） | 原文为 g/L（S/电解液体积，体积基） | 未报告 | 恒电位：2.8 V 阶跃至 2.2 V（DOL/TEGDME 第二还原峰电位），保持约 1 h，另有约 2 h 延长保持（data not shown） | 未报告 | 未报告 | 未报告 | 未报告（恒电位测试） | DOL/TEGDME | M0052 M0055 M0127 M0128 M0130 M0132
P039 | P039-T1 | Cu‖Li 扣式库仑效率（0.4 mA cm-2，1 mAh cm-2） | Cu‖Li 扣式（CR2032） | 不适用（Cu‖Li，无硫） | 不适用 | 不适用 | 250 μm（对电极） | 0.4 mA cm-2 沉积至 1 mAh cm-2，0.4 mA cm-2 剥离至 1 V | 未报告 | 30 °C | 随配方变化（本篇变量：0 / 0.3 M / 1–4 M / 3 M） | 不适用 | DOL:DME-0N、DOL:DME-0.3N、G2-0.3N、G2-T、G2-0.5T3N、G2-1N、G2-4N | M0044 M0045 M0046 M0047 M0056 M0108 S0009
P039 | P039-T2 | Cu‖Li 扣式高容量循环（0.6 mA cm-2，6 mAh cm-2） | Cu‖Li 扣式（CR2032） | 不适用（Cu‖Li，无硫） | 不适用 | 不适用 | 250 μm（对电极） | 0.6 mA cm-2（C/10）沉积至 6 mAh cm-2，0.6 mA cm-2 剥离至 1 V | 未报告 | 30 °C | 含 3 M | 不适用 | G2-0.5T3N | M0044 M0056 M0125 M0155
P039 | P039-T3 | Li‖Li 对称电池（0.5 mA cm-2，5 mAh cm-2） | Li‖Li 扣式 | 不适用（Li‖Li，无硫） | 不适用 | 不适用 | 未报告 | 0.5 mA cm-2，5 mAh cm-2（C/10） | 未报告 | 30 °C | 随配方变化（0 / 0.3 M / 3 M） | 不适用 | DOL:DME-0N、DOL:DME-0.3N、G2-0.5T3N | M0056 M0171 M0173 S0021
P039 | P039-T4 | Li‖S 扣式（溶解多硫化物作活性物质）0.4 mA cm-2 循环 | Li‖S 扣式（CR2032；CNT/PTFE 正极初始不含硫，硫以 Li2S8 溶于电解液） | 3.2 mg S（溶于 50 μL 电解液）/ 1.6 cm2 电极 ≈ 2.0 mg cm-2（反算：3.2 ÷ 1.6） | ≈15.6（反算：50 μL ÷ 3.2 mg S；硫全部在电解液中） | µL mg⁻¹（体积基） | 400 μm | 0.4 mA cm-2（200 mA g-1），约 C/7；1.9–2.7 V | 未报告（第 1 圈为 Li2S8 先氧化成硫，图 6a 中排除；以第 2 圈为初始容量） | 30 °C | 含 3 M（作为主盐之一） | 未报告（原文只写理论容量 1675 mAh/g，200 mA/g 约 C/7） | G2-0.5T3N | M0048 M0049 M0050 M0051 M0053 M0054 M0055 M0056 M0253
P039 | P039-T5 | Cu‖Li 软包 100 圈后残留物分析（0.4 mA cm-2，1 mAh cm-2） | Cu‖Li 单层软包 | 不适用（Cu‖Li，无硫） | 不适用 | 不适用 | 80 μm（层压在 Cu 箔上） | 0.4 mA cm-2 沉积至 1 mAh cm-2，剥离截止 1 V，100 圈 | 未报告 | 25 °C | 随配方变化（0 / 3 M） | 不适用 | G2-T、G2-0.5T3N | M0087 M0088 M0089 M0090 S0011
P041 | P041-T1 | Li‖S 2320 扣式 0.2 C 循环（1.5–3 V） | Li‖S 扣式（2320） | ≈1 mg cm-2 | 未报告 | 未报告 | 0.45 mm（推定：SI 材料表 Li 片规格） | 0.2 C | 未报告 | 未报告 | 未报告（SI 材料表列有 LiNO₃，未写是否加入电解液） | 1675 mA g-1（以 S 计） | 1-TfO、1-FSI、1-TFSI、1-TDI、3-TfO、3-FSI、3-TFSI | M0025 M0028 M0030 M0031 M0032 S0009 S0012 S0060
P095 | P095-T1 | Li‖S 扣式 2 mg cm-2、E/S 20 首次放电（C/10，至 1.5 V） | Li‖S 扣式（CR2032） | 2.0 ± 0.15 mg cm-2 | 20 | µL mg⁻¹（体积基） | 未报告 | C/10 | 未报告（静置 0.5–2 h 后直接放电，仅首次放电） | 未报告 | 不含 | 1672 mA g-1（每克硫） | DOL-DME、DOL-DMA、DOL-DMSO、DOL-MeIm | M0080 M0142 M0153 M0154 M0155 M0152 M0159 M0160 M0158
P095 | P095-T2 | Li‖S 扣式 6 mg cm-2、E/S 10 首次放电（C/10，至 1.4 V） | Li‖S 扣式（CR2032） | 6.0 ± 0.2 mg cm-2 | 10 | µL mg⁻¹（体积基） | 未报告 | C/10 | 未报告（静置 0.5–2 h 后直接放电，仅首次放电） | 未报告 | 不含 | 1672 mA g-1（每克硫） | DOL-DME、DOL-DMA、DOL-DMSO、DOL-MeIm | M0080 M0142 M0143 M0156 M0155 M0152 M0159 M0161 M0158
P095 | P095-T3 | Li‖Li 对称扣式恒流循环与一次镀/剥锂后 EIS | Li‖Li 对称扣式（CR2032） | 不适用（Li‖Li） | 不适用（Li‖Li） | 不适用 | 未报告 | 未报告（电流密度、面容量正文未写） | 未报告 | 未报告 | 不含 | 不适用 | DOL-DME、DOL-DMA、DOL-DMSO、DOL-MeIm | M0099 M0157 M0103 M0152 M0158 M0162
P109 | P109-T1 | Li‖S Swagelok 两电极电池 0.15C 恒流循环（LiClO4/环丁砜 7 档） | Li‖S Swagelok 两电极电池（不锈钢，自制） | 约 1.2 mg cm-2（面容量 2 mAh cm-2） | 6.7 | µL mg⁻¹ S（体积基；原文另写 4 µL per 1 mAh；提取文本作“6.7 ml per 1 mg”“4 ml per 1 mAh”，µ 符号疑似丢失） | 120 µm（提取文本作“120 mm”，µ 符号疑似丢失） | 充放电均 0.3 mA cm-2（0.15C，250 mA g(S)-1） | 未报告 | 30 °C | 不含（电解液写明为 LiClO4 的环丁砜溶液，全文未提 LiNO₃） | 未报告（原文仅写 0.3 mA cm-2 = 0.15C = 250 mA g(S)-1） | 0.1M、0.5M、1.0M、1.5M、2.0M、2.4M、2.8M | M0047 M0048 M0049 M0052 M0053 M0054 M0059 M0060 M0065 M0066
P149 | P149-T1 | Li‖S 0.5 C 长循环（不配 CS 隔膜） | Li‖S（裸硫正极；电池形式原文未写） | ≈1.2 mg cm-2（约 2 mAh cm-2） | 未报告 | 未报告 | 未报告 | 0.5 C（≈1 mA cm-2） | 未报告 | ambient temperature（原文未给数值） | 均含：LS002 1 wt%；TDE 约 0.025 m | 未报告（按 M0143 反算约 1.675 A g-1：6.7 mA cm-2 ÷ 4 ÷ 1 mg cm-2） | TDE、LS002 | M0109 M0111 M0112 M0134 S0036 M0172 M0174
P149 | P149-T2 | Li‖S 0.5 C 长循环（配 CS 碳涂层隔膜） | Li‖S（裸硫正极；电池形式原文未写） | ≈1.2 mg cm-2（约 2 mAh cm-2） | 未报告 | 未报告 | 未报告 | 0.5 C（≈1 mA cm-2） | 未报告 | ambient temperature（原文未给数值） | 均含：LS002 1 wt%；TDE 约 0.025 m | 未报告（按 M0143 反算约 1.675 A g-1：6.7 mA cm-2 ÷ 4 ÷ 1 mg cm-2） | TDE、LS002 | M0109 M0114 M0115 M0118 M0134 M0171 M0172 M0174
P149 | P149-T3 | Li‖S 循环伏安 | Li‖S CR-2032 扣式 | 未报告 | 未报告 | 未报告 | 未报告 | 扫速 0.1 mV s-1 | 未报告 | 未报告 | 均含：LS002 1 wt%；TDE 约 0.025 m | 不适用（CV） | TDE、LS002 | M0131 M0188 M0189
P149 | P149-T4 | Li‖S 倍率（仅 TDE+CS） | Li‖S（裸硫正极；电池形式原文未写） | 1 mg cm-2 | 未报告 | 未报告 | 未报告 | 倍率阶梯至 4 C（6.7 mA cm-2），后回 0.5 C | 未报告 | 未报告 | 含约 0.025 m（TDE） | 未报告（按本句反算约 1.675 A g-1：6.7 mA cm-2 ÷ 4 ÷ 1 mg cm-2） | TDE | M0143 M0144
P149 | P149-T5 | Li‖S 60 °C 0.1 C 循环（配 CS） | Li‖S（裸硫正极；电池形式原文未写） | ≈1.2 mg cm-2 | 未报告 | 未报告 | 未报告 | 0.1 C | 未报告 | 60 °C | 均含：LS002 1 wt%；TDE 约 0.025 m | 未报告（按 M0143 反算约 1.675 A g-1） | TDE、LS002 | M0134 M0145 M0146 M0147 M0174
P149 | P149-T6 | Li‖S 高载硫 0.02 C 循环（配 CS） | Li‖S（裸硫正极；电池形式原文未写） | over 4 mg cm-2（图注）；实验部分 ≈4 mg cm-2 | 未报告 | 未报告 | 未报告 | 0.02 C | 未报告 | 25 °C | 均含：LS002 1 wt%；TDE 约 0.025 m | 未报告（按 M0143 反算约 1.675 A g-1） | TDE、LS002 | M0135 M0154 M0155 M0156 M0173 M0174
P149 | P149-T7 | Li‖S 自放电（充至 2.8 V 后静置 72 h，配 CS） | Li‖S（裸硫正极；电池形式原文未写） | 未报告 | 未报告 | 未报告 | 未报告 | 未报告 | 未报告 | 未报告 | 均含：LS002 1 wt%；TDE 约 0.025 m | 未报告 | TDE、LS002 | M0140 M0141 S0014 S0034
P149 | P149-T8 | Li‖Li 2.5 mA cm-2 / 5 mAh cm-2 | Li‖Li 对称电池（形式原文未写） | 不适用（Li‖Li） | 未报告 | 未报告 | 未报告 | 2.5 mA cm-2，5 mAh cm-2 | 未报告 | 未报告 | 均含：LS002 1 wt%；TDE 约 0.025 m | 不适用 | TDE、LS002 | M0068 M0086
P149 | P149-T9 | Li‖Li 1.0 mA cm-2 / 1.0 mAh cm-2 长循环 | Li‖Li 对称电池（形式原文未写） | 不适用（Li‖Li） | 未报告 | 未报告 | 未报告 | 1.0 mA cm-2，1.0 mAh cm-2 | 未报告 | 未报告 | 均含：LS002 1 wt%；TDE 约 0.025 m | 不适用 | TDE、LS002 | M0069 M0086 M0010
P149 | P149-T10 | Li‖Cu 0.1 mA cm-2 / 0.1 mAh cm-2 | Li‖Cu（形式原文未写） | 不适用（Li‖Cu） | 未报告 | 未报告 | 未报告 | 0.1 mA cm-2，0.1 mAh cm-2 | 未报告（作者称前几圈为活化与 SEI 形成） | 未报告 | 均含：LS002 1 wt%；TDE 约 0.025 m | 不适用 | TDE、LS002 | M0070 M0071 S0010 S0030
P149 | P149-T11 | Li‖Li TDE 含/不含 LiNO3（Figure S11） | Li‖Li 对称电池（形式原文未写） | 不适用（Li‖Li） | 未报告 | 未报告 | 未报告 | 未报告 | 未报告 | 未报告 | TDE 含约 0.025 m；TDE-noLiNO3 不含 | 不适用 | TDE、TDE-noLiNO3 | S0047 S0048 S0049 S0050
P163 | P163-T1 | Li‖Cu 0.5 mA cm⁻² 沉积/剥离库仑效率 | Li‖Cu 2032 扣式 | 不适用（Li‖Cu） | 不适用 | 不适用 | 未报告 | 0.5 mA cm-2，每圈沉积 1.0 mAh cm-2，剥离至 1.0 V | Cu 箔先在 0.01–1.0 V、0.05 mA cm-2 电化学扫描 10 圈 | 未报告 | 不含（BE、HE-2 配方原文均无 LiNO₃） | 不适用 | HE-2、BE | M0069 M0071 M0077 M0113 M0114 M0115
P163 | P163-T2 | Li‖Cu 2.0 mA cm⁻² 沉积/剥离库仑效率（仅 HE-2） | Li‖Cu 2032 扣式 | 不适用（Li‖Cu） | 不适用 | 不适用 | 未报告 | 2.0 mA cm-2，每圈沉积 1.0 mAh cm-2 | Cu 箔先在 0.01–1.0 V、0.05 mA cm-2 电化学扫描 10 圈（推定，同 T1 方法） | 未报告 | 不含（HE-2 配方原文无 LiNO₃） | 不适用 | HE-2 | M0071 M0113 M0114 M0115 M0124 M0127
P163 | P163-T3 | Li‖Li 对称电池阶梯电流循环 | Li‖Li 2032 扣式对称电池 | 不适用（Li‖Li） | 不适用 | 不适用 | 未报告 | 0.5、1.0、2.0 mA cm-2 各 20 圈（1.0 mAh cm-2），再回 0.5 mA cm-2 20 圈（同一电池阶梯） | 未报告 | 未报告 | 不含（BE、HE-2 配方原文均无 LiNO₃） | 不适用 | HE-2、BE | M0069 M0071 M0078 M0079
P163 | P163-T4 | S@PAN‖Li 扣式半电池 E/S 5 循环 | S@PAN‖Li 扣式半电池（锂过量） | 2 mg cm-2 | 5 | μL mg⁻¹（体积基；SI 写 μL mg⁻¹，正文抽取文本显示为 mL mg⁻¹） | 未报告（原文只写 excessive LMA） | 0.2 C（前 7 圈 0.1 C） | 0.1 C 7 圈 | 未报告 | 不含（BE、HE-2、HE-5 配方原文均无 LiNO₃） | 1671 mA g-1 | HE-2、BE、HE-5 | M0142 M0147 M0076
P163 | P163-T5 | S@PAN‖Li 全电池 N/P 2、E/S 3 循环（仅 HE-2） | S@PAN‖Li 扣式全电池（Li 电化学预沉积于 Cu 集流体） | 3 mg cm-2 | 3 | μL mg⁻¹（体积基，推定同 T4 单位） | 未报告（N/P = 2，Li 预沉积于 Cu） | 0.05 C | 未报告 | 未报告 | 不含（HE-2 配方原文无 LiNO₃） | 1671 mA g-1（推定：同一 S@PAN 正极，取半电池条件句） | HE-2 | M0152 M0153 M0189 M0142
P163 | P163-T6 | S@PAN‖Li 全电池 N/P 2、E/S 2 循环（仅 HE-2） | S@PAN‖Li 扣式全电池（Li 电化学预沉积于 Cu 集流体） | 3 mg cm-2 | 2 | μL mg⁻¹（体积基，推定同 T4 单位） | 未报告（N/P = 2，Li 预沉积于 Cu） | 0.05 C | 未报告 | 未报告 | 不含（HE-2 配方原文无 LiNO₃） | 1671 mA g-1（推定：同一 S@PAN 正极，取半电池条件句） | HE-2 | M0152 M0153 M0189 M0142
P163 | P163-T7 | CMK-3/S‖Li E/S 5 循环（仅 HE-2） | CMK-3/S‖Li 扣式 | 2.0 mg cm-2 | 5 | μL mg⁻¹（体积基） | 未报告 | 未报告 | 未报告 | 未报告 | 不含（HE-2 配方原文无 LiNO₃） | 未报告 | HE-2 | M0165 S0026
P163 | P163-T8 | VS2/ZnS 包覆 Li2S@石墨烯 混合正极‖Li 全电池 N/P 2、E/S 2（仅 HE-2） | 45 wt% VS2 + ZnS 包覆 Li2S@graphene 混合正极‖Li 扣式全电池 | 未报告（活性物质总载量 7.8 mgAM cm-2，VS2 占 45 wt%） | 2 | μL mg⁻¹（按 Li₂S 中 S 质量计，体积基；折合 E/AM 0.96） | 未报告（N/P = 2） | 未报告 | 首圈先充电（脱锂，Li₂S→S） | 未报告 | 不含（HE-2 配方原文无 LiNO₃） | 未报告 | HE-2 | M0169 M0177 M0178 M0190
P211 | P211-T1 | Li‖S 扣式 室温 C/10 100 圈循环（E/S 12） | Li‖S 扣式（CR2032，Celgard 2500） | 3.4 mg cm-2 | 12 | µL mg⁻¹（体积基） | 未报告 | C/10 | C/20 2 圈 | 室温（原文未写数值；第 60 圈起环境温度意外变化） | 含 0.2 M | 1672 mA g-1 | Control-RT、NH4TFA-RT | M0036 M0039 M0040 M0042 M0054 M0055 M0100
P211 | P211-T2 | Li‖S 软包 C/20 单圈（E/S 4.5） | Li‖S 软包（正极约 24 cm2，Li 箔贴 Ni 泡沫集流体） | NH4TFA-RT 4.8 mg cm-2；Control-RT 3.5 mg cm-2（A、B 条件不同） | 4.5 | µL mg⁻¹（体积基） | 未报告 | C/20 | 未报告（仅测单次放电与充电） | 未报告 | 含 0.2 M | 1672 mA g-1（推定，按扣式电池处的同一定义） | Control-RT、NH4TFA-RT | M0044 M0045 M0046 M0049 M0051 M0054 M0056 M0119
P211 | P211-T3 | Li‖S 扣式 25 °C C/20 放电（变温组，E/S 13） | Li‖S 扣式（CR2032，Celgard 2500） | 3.1 mg cm-2 | 13 | µL mg⁻¹（体积基） | 未报告 | C/20 | 未报告（各温度下静置至少 3 h 后循环） | 25 °C | 含 0.2 M | 1672 mA g-1（推定，原文在室温扣式循环处定义） | Control-LT、LiTFA-LT、NH4TFA-LT | M0037 M0039 M0041 M0054 M0058 M0059
P211 | P211-T4 | Li‖S 扣式 0 °C C/20 放电（变温组，E/S 13） | Li‖S 扣式（CR2032，Celgard 2500） | 3.1 mg cm-2 | 13 | µL mg⁻¹（体积基） | 未报告 | C/20 | 未报告（各温度下静置至少 3 h 后循环） | 0 °C | 含 0.2 M | 1672 mA g-1（推定，原文在室温扣式循环处定义） | Control-LT、LiTFA-LT、NH4TFA-LT | M0037 M0039 M0041 M0054 M0058 M0059
P211 | P211-T5 | Li‖S 扣式 −20 °C C/20 放电（变温组，E/S 13） | Li‖S 扣式（CR2032，Celgard 2500） | 3.1 mg cm-2 | 13 | µL mg⁻¹（体积基） | 未报告 | C/20 | 未报告（各温度下静置至少 3 h 后循环） | −20 °C | 含 0.2 M | 1672 mA g-1（推定，原文在室温扣式循环处定义） | Control-LT、LiTFA-LT、NH4TFA-LT | M0037 M0039 M0041 M0054 M0058 M0059
P212 | P212-T1 | Li‖S:Sn 扣式 CV + EIS（0.1 mV s−1，1.8−2.8 V） | Li‖S:Sn 80:20 扣式（CR2032，Celgard 2400） | 约 1.3 mg cm-2（S:Sn 80:20 复合物载量，电极面积 1.54 cm2；硫载量未直接给出） | 未报告 | 未报告 | 未报告（14 mm 直径锂片） | CV 扫速 0.1 mV s−1，1.8−2.8 V | 未报告 | 未报告 | 含：DEGDME_HCE 1.5 mol kg_solvent−1，TREGDME_HCE 2 mol kg_solvent−1（为配方组分，随配方变） | 未报告（CV 测试） | DEGDME_HCE、TREGDME_HCE | M0016 M0017 M0018 M0019 M0020 M0023 M0024
P212 | P212-T2 | Li‖S:Sn 扣式 C/5 25 °C 循环 50 圈 | Li‖S:Sn 80:20 扣式（CR2032，Celgard 2400） | 约 1.3 mg cm-2（S:Sn 80:20 复合物载量，电极面积 1.54 cm2；硫载量未直接给出） | 未报告（电解液 60 μL；若按硫 = 1.3 × 1.54 × 0.8 ≈ 1.60 mg 推算，E/S ≈ 60 ÷ 1.60 ≈ 37.5 μL mg⁻¹，推算） | μL mg⁻¹（体积基，推算） | 未报告（14 mm 直径锂片） | C/5，1.9−2.8 V | 未报告 | 25 °C | 含：DEGDME_HCE 1.5 mol kg_solvent−1，TREGDME_HCE 2 mol kg_solvent−1（为配方组分，随配方变） | 1675 mA gS−1 | DEGDME_HCE、TREGDME_HCE | M0016 M0017 M0018 M0019 M0028 M0029 M0036 M0037
P212 | P212-T3 | Li‖S:Sn 扣式 C/5 35 °C 循环 50 圈 | Li‖S:Sn 80:20 扣式（CR2032，Celgard 2400） | 约 1.3 mg cm-2（S:Sn 80:20 复合物载量，电极面积 1.54 cm2；硫载量未直接给出） | 未报告（电解液 60 μL；若按硫 = 1.3 × 1.54 × 0.8 ≈ 1.60 mg 推算，E/S ≈ 60 ÷ 1.60 ≈ 37.5 μL mg⁻¹，推算） | μL mg⁻¹（体积基，推算） | 未报告（14 mm 直径锂片） | C/5，1.9−2.8 V | 未报告 | 35 °C | 含：DEGDME_HCE 1.5 mol kg_solvent−1，TREGDME_HCE 2 mol kg_solvent−1（为配方组分，随配方变） | 1675 mA gS−1 | DEGDME_HCE、TREGDME_HCE | M0016 M0017 M0018 M0019 M0028 M0029 M0036 M0037 M0043
P212 | P212-T4 | Li‖S:Sn 扣式 1C 35 °C E/S 20 长循环 140 圈（仅 DEGDME_HCE） | Li‖S:Sn 80:20 扣式（CR2032，Celgard 2400） | 约 1.3 mg cm-2（S:Sn 80:20 复合物载量，电极面积 1.54 cm2；硫载量未直接给出） | 20 | μL mg⁻¹（原文 electrolyte/sulfur ratio，按硫质量） | 未报告（14 mm 直径锂片） | 1C，1.6−2.8 V | 未报告（原文写 initial capacity upon activation） | 35 °C | 含 1.5 mol kg_solvent−1（DEGDME_HCE 组分） | 1675 mA gS−1 | DEGDME_HCE | M0028 M0029 M0076 M0077 M0078 M0084 M0085
P212 | P212-T5 | Li‖LFP 扣式 CV + EIS（0.1 mV s−1，2.7−3.9 V） | Li‖LFP 扣式（CR2032，两层 GF/A） | 不适用（LFP 正极，LFP 载量约 4.5 mg cm-2） | 未报告 | 未报告 | 未报告（14 mm 直径锂片） | CV 扫速 0.1 mV s−1，2.7−3.9 V | 未报告 | 未报告 | 含：DEGDME_HCE 1.5 mol kg_solvent−1，TREGDME_HCE 2 mol kg_solvent−1（为配方组分，随配方变） | 未报告（CV 测试） | DEGDME_HCE、TREGDME_HCE | M0016 M0017 M0018 M0019 M0020 M0046 M0047
P212 | P212-T6 | Li‖LFP 扣式 C/5 25 °C 循环 50 圈（2.7−3.9 V，无低压还原步） | Li‖LFP 扣式（CR2032，两层 GF/A） | 不适用（LFP 正极，LFP 载量约 4.5 mg cm-2） | 未报告 | 未报告 | 未报告（14 mm 直径锂片） | C/5，2.7−3.9 V | 无（全程 2.7−3.9 V） | 25 °C | 含：DEGDME_HCE 1.5 mol kg_solvent−1，TREGDME_HCE 2 mol kg_solvent−1（为配方组分，随配方变） | 170 mA g−1 | DEGDME_HCE、TREGDME_HCE | M0016 M0018 M0019 M0030 M0057 M0058 M0060
P212 | P212-T7 | Li‖LFP 扣式 C/5 25 °C 循环 50 圈（首圈 1.2−3.9 V 低压还原步） | Li‖LFP 扣式（CR2032，两层 GF/A） | 不适用（LFP 正极，LFP 载量约 4.5 mg cm-2） | 未报告 | 未报告 | 未报告（14 mm 直径锂片） | C/5，第 2 圈起 2.7−3.9 V | 第 1 圈 1.2−3.9 V（低压还原 LiNO3 步骤） | 25 °C | 含：DEGDME_HCE 1.5 mol kg_solvent−1，TREGDME_HCE 2 mol kg_solvent−1（为配方组分，随配方变） | 170 mA g−1 | DEGDME_HCE、TREGDME_HCE | M0016 M0018 M0019 M0031 M0065 M0067
P212 | P212-T8 | Li‖LFP 扣式 C/3 25 °C 循环 100 圈（首圈 1.2 V 还原步，仅 TREGDME_HCE） | Li‖LFP 扣式（CR2032，两层 GF/A） | 不适用（LFP 正极，LFP 载量约 4.5 mg cm-2） | 未报告 | 未报告 | 未报告（14 mm 直径锂片） | C/3，第 2 圈起 2.7−3.9 V | 第 1 圈 1.2−3.9 V（低压还原步骤） | 25 °C | 含 2 mol kg_solvent−1（TREGDME_HCE 组分） | 170 mA g−1 | TREGDME_HCE | M0031 M0076 M0084 M0086
P248 | P248-T1 | Li‖Cu 库仑效率与过电位（0.5 mA cm⁻²，1 mAh cm⁻²） | Li‖Cu（Li 箔 / Cu 箔） | 不适用（Li‖Cu） | 不适用（Li‖Cu） | 不适用 | 未报告 | 0.5 mA cm-2，1 mAh cm-2（按 Fig. 1 图注） | 未报告 | 未报告 | 不含 | 不适用 | LCE、HCE、LHCE | M0067 S0010 S0017 S0020 S0021 M0030
P248 | P248-T2 | Li‖Cu 有限锂累积容量损失（Cu 上预沉积 4 mAh cm⁻² Li，三倍过量锂） | Li@Cu‖Cu（一侧 Cu 箔预沉积 4 mAh cm⁻² Li） | 不适用（Li‖Cu） | 不适用（Li‖Cu） | 不适用 | 不适用（锂量为 Cu 上预沉积 4 mAh cm-2，三倍过量） | 0.5 mA cm-2，1 mAh cm-2（推定，按 Fig. 1 图注及 4 mAh cm-2 为三倍过量推定） | 未报告 | 未报告 | 不含 | 不适用 | LCE、HCE、LHCE | M0050 M0051 M0067 S0010 M0030
P248 | P248-T3 | Li‖S 0.5 C 400 圈循环 | Li‖S（电池形式原文未写） | 约 0.5 mg cm-2 | 未报告 | 未报告 | 未报告 | 0.5 C | 未报告 | 未报告 | 不含 | 未报告 | HCE、LHCE | S0010 S0011 S0014 S0015 S0022 M0171 M0010 M0142
P248 | P248-T4 | Li‖Li 对称电池界面阻抗（1 圈与 100 圈后 EIS） | Li‖Li 对称电池 | 不适用（Li‖Li） | 不适用（Li‖Li） | 不适用 | 未报告 | 未报告 | 未报告 | 未报告 | 不含 | 不适用 | HCE、LHCE | S0016 S0018 S0010 S0023 S0031 M0030
P271 | P271-T1 | Li‖S operando XRD 改装扣式 C/10（第 2 圈） | Li‖S 改装扣式（CR2025 壳开 ⌀7 mm 孔，镀铝聚酰亚胺 X 射线窗；⌀13 mm S/C 正极、⌀17 mm Celgard 2400、⌀15 mm Li；operando XRD + ICI 电阻测量） | 3.3 mgS cm−2 | 6 | µL mgS⁻¹（体积基） | 125 μm | C/10 | 组装后静置 6 h；第 1 圈 C/50 放电至 1.9 V、C/25 充电至 2.6 V | 未报告 | 含 0.25 m | 1672 mAh gS−1（原文写法） | standard、TFSI/Br | M0034 M0039 M0047 M0053 M0056 M0063 M0064 M0065 M0069 M0175 M0201
P296 | P296-T1 | Li‖AZC-S 两电极电池 0.1 C 恒流充放电循环（50 圈） | Li‖S 两电极电池（形式未报告；AZC-S 正极、Li 箔、聚烯烃微孔隔膜） | 3.0 mg cm-2 | 未报告 | 未报告 | 未报告 | 0.1 C（167.2 mA g-1，按硫质量） | 未报告 | 25 °C | 未报告 | 0.1 C = 167.2 mA g-1（按硫质量） | 0.5-SL、1.0-SL、1.5-SL、2.0-SL、2.5-SL、standard-SL | M0041 M0042 M0044 M0045 M0071
P296 | P296-T2 | Li‖AZC-S 电池循环伏安（0.1 mV s-1，前 3 圈） | Li‖S 两电极电池（形式未报告） | 3.0 mg cm-2（推定，同 2.2 节电极） | 未报告 | 未报告 | 未报告 | 扫描速率 0.1 mV s-1 | 未报告 | 25 °C | 未报告 | 未报告 | 0.5-SL、1.0-SL、1.5-SL、2.0-SL、2.5-SL、standard-SL | M0041 M0042 M0045 M0096
P337 | P337-T1 | Li‖S 扣式 0.5 C 100 圈（两电池 LiNO3 总质量相等） | Li‖S 扣式（CR2032，CNT/S 正极） | 5.0 mg cm-2 | 未报告 | 未报告 | 50 µm | 0.5 C | 未报告 | 未报告 | 两种电池 LiNO3 总质量相等（通过调整 LNO-SRF 中 LiNO3 载量）；R-SEI 电池电解液中 LiNO3 具体用量原文未写 | 未报告 | R-SEI、FN-SEI | M0159 M0160 M0161 M0165 S0015 S0017 S0018
P337 | P337-T2 | Li‖S 扣式 0.1 C 长循环（S 5 mg cm-2、E/S 5、Li 50 µm）及穿梭电流 | Li‖S 扣式（CR2032，CNT/S 正极） | 5 mg cm-2（8.36 mAh cm-2） | 5 | µL mgS⁻¹（体积基） | 50 µm（10 mAh cm-2） | 0.1 C | 未报告 | 未报告 | 电解液含 2 wt%（两配方相同）；FN-SEI 另有 LNO-SRF 缓释（配方变量） | 未报告 | R-SEI、FN-SEI | M0167 M0169 M0170 M0219 S0001 S0002 S0015 S0017 S0018 S0020 S0021
P337 | P337-T3 | Li‖Cu 平均库仑效率（Zhang 法，1 mA cm-2，1 mAh cm-2） | Li‖Cu 扣式（CR2032） | 不适用（Li‖Cu） | 不适用 | 不适用 | 未报告（Li 箔对电极） | 1 mA cm-2，1 mAh cm-2 | 未报告 | 未报告 | 电解液含 2 wt%；N-SEI、FN-SEI 另有 LNO-SRF（配方变量） | 不适用 | R-SEI、F-SEI、N-SEI、FN-SEI | M0124 M0125 M0126 M0163 S0006 S0007 S0014
P337 | P337-T4 | Li‖Cu 长循环（1 mA cm-2，1 mAh cm-2） | Li‖Cu 扣式（CR2032） | 不适用（Li‖Cu） | 不适用 | 不适用 | 未报告（Li 箔对电极） | 1 mA cm-2，1 mAh cm-2 | 未报告 | 未报告 | 电解液含 2 wt%；N-SEI、FN-SEI 另有 LNO-SRF（配方变量） | 不适用 | R-SEI、F-SEI、N-SEI、FN-SEI | M0141 M0145 M0191 S0006 S0007 S0014
P337 | P337-T5 | Li‖Li 对称电池（1.0 mA cm-2，1.0 mAh cm-2） | Li‖Li 对称扣式（CR2032） | 不适用（Li‖Li） | 不适用 | 不适用 | 原文前后不一：SI 写 50 µm，正文写 100 µm | 1.0 mA cm-2，1.0 mAh cm-2 | 未报告 | 未报告 | 电解液含 2 wt%；N-SEI、FN-SEI 另有 LNO-SRF（配方变量） | 不适用 | R-SEI、F-SEI、N-SEI、FN-SEI | M0142 M0143 M0190 S0004 S0005 S0008
P337 | P337-T6 | Li‖S 软包（仅 FN-SEI，无对照） | Li‖S 软包（3 × 8 cm，11.65 g） | 6 mg cm-2（硫含量 64 wt%） | 3 | µL mgS⁻¹（体积基） | 50 µm（10.3 mAh cm-2） | 未报告 | 未报告 | 未报告 | 含 2 wt%（Table S1） | 未报告 | FN-SEI | M0197 M0198 M0200 M0201 M0203 S0022 S0074
P352 | P352-T1 | Li‖S 扣式 倍率（仅 DOL:DME-control，E/S 10） | Li‖S 扣式（CR2032，Celgard 2400） | 2.2 mg cm−2 | 10 | µL mg⁻¹（体积基） | 未报告 | C/10→C/8→C/5→C/3→C/2 每 5 圈递增，25 圈后回到 C/10 | 未报告 | 未报告 | 含 1 mol kg⁻¹（按溶剂质量） | 1675 mA g−1 | DOL:DME-control | M0072 M0073 M0076 M0077 M0078
P352 | P352-T2 | Li‖S 扣式 C/5 长循环（仅 DOL:DME-control，E/S 10） | Li‖S 扣式（CR2032，Celgard 2400） | 2.2−2.3 mg cm−2 | 10 | µL mg⁻¹（体积基） | 未报告 | C/5 | 未报告 | 未报告 | 含 1 mol kg⁻¹（按溶剂质量） | 1675 mA g−1 | DOL:DME-control | M0072 M0073 M0076
P352 | P352-T3 | Li‖S 扣式 C/3 长循环（仅 DOL:DME-control，E/S 10） | Li‖S 扣式（CR2032，Celgard 2400） | 2.2−2.3 mg cm−2 | 10 | µL mg⁻¹（体积基） | 未报告 | C/3 | 未报告 | 未报告 | 含 1 mol kg⁻¹（按溶剂质量） | 1675 mA g−1 | DOL:DME-control | M0072 M0073 M0076
P352 | P352-T4 | Li‖S 扣式 C/10 高载量（仅 DOL:DME-control，E/S 6） | Li‖S 扣式（CR2032，Celgard 2400） | 5.2 mg cm−2 | 6 | µL mg⁻¹（体积基） | 未报告 | C/10 | 未报告 | 未报告 | 含 1 mol kg⁻¹（按溶剂质量） | 1675 mA g−1 | DOL:DME-control | M0072 M0073 M0076
P352 | P352-T5 | Li‖S 扣式 C/5 长循环（TE 梯度，E/S 15） | Li‖S 扣式（CR2032，Celgard 2400） | 1.7−2.1 mg cm−2 | 15 | µL mg⁻¹（体积基） | 未报告 | C/5 | 未报告 | 未报告 | 含 1 mol kg⁻¹（按 TEGDME 质量） | 1675 mA g−1 | TE-5%、TE-10%、TE-15% | M0072 M0076 M0082 M0162 M0029
P352 | P352-T6 | Li‖S 扣式 倍率（TE 梯度，E/S 15） | Li‖S 扣式（CR2032，Celgard 2400） | ∼2.0 mg cm−2 | 15 | µL mg⁻¹（体积基） | 未报告 | C/20→C/10→C/8→C/5→C/3→C/2 每 5 圈递增，30 圈后回到 C/20 | 未报告 | 未报告 | 含 1 mol kg⁻¹（按 TEGDME 质量） | 1675 mA g−1 | TE-5%、TE-10%、TE-15% | M0072 M0076 M0083 M0084 S0088 S0089 S0090 S0091 M0029
P352 | P352-T7 | Li‖Li 对称 静置老化 EIS（18 天） | Li‖Li 对称（电池形式原文未写；Whatman GF/A 16 mm 隔膜） | 不适用（Li‖Li） | 未报告 | 未报告 | 未报告 | 静置无电流；EIS 500 kHz–100 mHz、10 mV，前 14 h 每 2 h 一次，之后每天一次至 18 天 | 不适用 | 未报告 | 含 1 mol kg⁻¹（按 TEGDME 质量） | 不适用 | TE-5%、TE-10%、TE-15% | M0047 M0029
P352 | P352-T8 | Li‖Li 对称 沉积/剥离 0.1 mA cm−2 | Li‖Li 对称（T 型 Swagelok，Whatman GF/B 10 mm 隔膜） | 不适用（Li‖Li） | 未报告 | 未报告 | 未报告 | 0.1 mA cm−2 恒流沉积/剥离（单次时长原文未写） | 不适用 | 未报告 | 含 1 mol kg⁻¹（按 TEGDME 质量） | 不适用 | TE-5%、TE-10%、TE-15% | M0046 M0029
P354 | P354-T1 | Li‖S（Cmicro−meso−S）0.1 C 循环，浓度梯度 | Li‖S（形式原文未写；正极 12 mm 圆片、锂 13 mm、两层 PP 隔膜） | 1.2 mg cm-2 | 未报告 | 未报告 | 200 μm | 0.1 C | 未报告 | 未报告 | 不含（配方仅 LiFSI/DME，全文未用 LiNO₃） | 1672 mA g−1 | 3M-DME、3.6M-DME、4M-DME | M0063 M0068 M0072 M0161 S0015 S0017 S0018
P354 | P354-T2 | Li‖S（Cmicro−meso−S）0.02 C 循环，浓度梯度 | Li‖S（形式原文未写；正极 12 mm 圆片、锂 13 mm、两层 PP 隔膜） | 1.2 mg cm-2 | 未报告 | 未报告 | 200 μm | 0.02 C | 未报告 | 未报告 | 不含（配方仅 LiFSI/DME，全文未用 LiNO₃） | 1672 mA g−1 | 3M-DME、3.6M-DME、4M-DME | M0063 M0068 M0072 M0161 M0166 S0017 S0018
P354 | P354-T3 | Li‖S（Cmicro−meso−S）循环 50 圈，HFE 稀释对比（Fig. 5b） | Li‖S（形式原文未写；正极 12 mm 圆片、锂 13 mm、两层 PP 隔膜） | 1.2 mg cm-2 | 未报告 | 未报告 | 200 μm | 未报告 | 未报告 | 未报告 | 不含（配方仅 LiFSI、DME、HFE，全文未用 LiNO₃） | 1672 mA g−1 | 3M-DME、3M-DME/HFE | M0063 M0068 M0072 M0192 S0017 S0018
P354 | P354-T4 | Li‖S（Cmicro−meso−S）倍率测试，HFE 稀释对比（Fig. 5c） | Li‖S（形式原文未写；正极 12 mm 圆片、锂 13 mm、两层 PP 隔膜） | 1.2 mg cm-2 | 未报告 | 未报告 | 200 μm | 不同倍率（倍率序列原文未写；摘要写到 2 C） | 未报告 | 未报告 | 不含（配方仅 LiFSI、DME、HFE，全文未用 LiNO₃） | 1672 mA g−1 | 3M-DME、3M-DME/HFE | M0063 M0068 M0072 M0193 M0005 S0017 S0018
P354 | P354-T5 | Li‖S 高载量软包（Cmicro−meso−S，3D Al 集流体）循环（Fig. S10） | Li‖S 软包（正极居中、两侧各一片 3 cm × 3 cm 锂箔） | 16.8 mg cm–2 | 7.2 | µL mg⁻¹（体积基） | 未报告 | 未报告 | 未报告 | 未报告 | 不含（配方仅 LiFSI、DME、HFE，全文未用 LiNO₃） | 1672 mA g−1 | 3M-DME、3M-DME/HFE | S0063 S0070 S0071 S0072 S0074 M0072
P389 | P389-T1 | Li‖S 扣式倍率测试（4.4 mgS cm-2，E/S 6.6，0.1/0.2/0.3 C） | Li‖S 扣式 | 4.4 mgS cm-2 | 6.6 | µL mgS⁻¹（体积基） | 50 µm | 0.1、0.2、0.3 C 各 5 圈（倍率测试） | 0.05 C 活化 2 圈 | 25 °C | 含 2.0 wt%（DOL/DME、HME-EPSE；DIPS/HFE/DIPE-EPSE 原文未写） | 1672 mA g-1 | DOL/DME、HME-EPSE、DIPS-EPSE、HFE-EPSE、DIPE-EPSE | M0055 S0017 S0019 S0020 S0021 S0011 S0013 S0052 M0071
P389 | P389-T2 | Li‖S 扣式穿梭电流测试（温和条件，不含 LiNO3） | Li‖S 扣式 | 1.1 mgS cm-2 | >15 | µL mgS⁻¹（体积基） | 600 µm | 恒电位测试：恒流充至 2.90 V 后以同一电流逐级放电至各电位再转恒电位（电流值原文未写） | 未报告 | 25 °C | 不含 | 未报告 | DOL/DME、HME-EPSE | S0022 S0015 M0098 S0021 M0084
P389 | P389-T3 | Li‖S 扣式温和条件长循环（1.1 mgS cm-2，600 µm Li，0.5 C） | Li‖S 扣式 | 1.1 mgS cm-2 | >15 | µL mgS⁻¹（体积基） | 600 µm | 0.5 C | 0.1 C 活化 2 圈 | 25 °C | 含 2.0 wt% | 1672 mA g-1 | DOL/DME、HME-EPSE | M0098 S0015 S0016 S0021 S0011 S0013
P389 | P389-T4 | Li‖S 扣式苛刻条件长循环（4.4 mgS cm-2，50 µm Li，E/S 6.6，0.1 C） | Li‖S 扣式 | 4.4 mgS cm-2 | 6.6 | µL mgS⁻¹（体积基） | 50 µm | 0.1 C | 0.05 C 活化 2 圈 | 25 °C | 含 2.0 wt% | 1672 mA g-1（推定，同倍率测试 M0055 与温和条件 S0016） | DOL/DME、HME-EPSE | M0101 M0102 S0017 S0018 S0021 M0055 S0011 S0013
P389 | P389-T5 | Li‖S 扣式超高载量长循环（9.9 mgS cm-2，50 µm Li，E/S 7.0，0.1 C） | Li‖S 扣式 | 9.9 mgS cm-2 | 7.0 | µL mgS⁻¹（体积基） | 50 µm | 0.1 C | 0.05 C 活化 2 圈 | 25 °C | 含 2.0 wt% | 1672 mA g-1（推定，同倍率测试 M0055 与温和条件 S0016） | DOL/DME、HME-EPSE | M0108 M0109 S0017 S0018 S0063 S0021 M0055
P389 | P389-T6 | Li‖S 软包（2.7 Ah，仅 HME-EPSE，无对照） | Li‖S 软包（7 × 4 cm2，叠片） | 7.6 mgS cm-2（单面） | 3.0 | g g⁻¹（质量基，gele gS⁻¹） | 75 µm（单面） | 0.025 C | 未报告 | 25 °C（推定：S0021 称 All the batteries 在 25 °C 测试） | 含 2.0 wt% | 1000 mA g-1 | HME-EPSE | M0118 S0029 S0030 S0032 S0021 S0013
P394 | P394-T1 | Li‖S CR2032 扣式室温静置 18 天（OCV 与体相电阻 Rbulk 随时间） | Li‖S CR2032 扣式 | 未报告 | 未报告 | 未报告 | 未报告 | 不适用（静置，无电流） | 未报告 | 室温（原文 room temperature，未给数值） | 不含（电解液配方原句未列 LiNO₃） | 未报告 | Base、Hybrid | M0041 M0042 M0160 M0161 M0162 M0164 M0165
P394 | P394-T2 | Li‖S 扣式 CV（扫速 0.1 mV s-1，第 1–2 圈） | Li‖S 扣式（CV） | 未报告 | 未报告 | 未报告 | 未报告 | CV 扫速 0.1 mV s-1 | 未报告 | 未报告 | 不含（电解液配方原句未列 LiNO₃） | 不适用（CV） | Base、Hybrid | M0055 M0059 M0174 M0160 M0161 M0162 M0164 M0165
P394 | P394-T3 | Li‖S CR2032 扣式 0.1 C 首圈恒流充放电（Fig. 6） | Li‖S CR2032 扣式 | 未报告 | 未报告 | 未报告 | 未报告 | 0.1 C | 未报告 | 室温（原文 room temperature，未给数值） | 不含（电解液配方原句未列 LiNO₃） | 未报告 | Base、Hybrid | M0062 M0173 M0160 M0161 M0162 M0164 M0165
P394 | P394-T4 | Li‖S 扣式 0.1 C 首圈放电与充电过程中原位 EIS（Fig. 8、9） | Li‖S 扣式 | 未报告 | 未报告 | 未报告 | 未报告 | 0.1 C | 未报告 | 室温（按实验部分 M0173 恒流循环通用条件，推定） | 不含（电解液配方原句未列 LiNO₃） | 未报告 | Base、Hybrid | M0086 M0172 M0173 M0160 M0161 M0162 M0164 M0165
P394 | P394-T5 | Li‖Li 对称扣式室温静置 EIS（界面电阻 RSEI 随天数） | Li‖Li 对称扣式 | 不适用（Li‖Li） | 未报告 | 未报告 | 未报告 | 不适用（静置，无电流） | 未报告 | 室温（原文 room temperature，未给数值） | 不含（电解液配方原句未列 LiNO₃） | 不适用（Li‖Li） | Base、Hybrid | M0076 M0077 M0172 M0164 M0165
P394 | P394-T6 | Li‖Li 对称扣式 0.1 mA cm-2、充放各 60 min 剥离/沉积 | Li‖Li 对称扣式 | 不适用（Li‖Li） | 未报告 | 未报告 | 未报告 | 0.1 mA cm-2，充/放各 60 min | 未报告 | 室温（原文 room temperature，未给数值） | 不含（电解液配方原句未列 LiNO₃） | 不适用（Li‖Li） | Base、Hybrid | M0082 M0164 M0165
P413 | P413-T1 | Li‖S 扣式 0.1 C 循环（六种 IL 25 vol% 混合电解液 + 纯 DOL:DME；Fig. 3 为 50 圈，Fig. S6 为 100 圈） | Li‖S 扣式（CR2032） | ≈2 mg cm-2（approximately 2 mg/cm2） | 13 | mL g⁻¹（体积基，= µL mg⁻¹） | 170 µm | 0.1 C | 未报告 | 未报告 | 含 0.1 M（配在 DOL:DME 有机电解液中；IL 组再与 IL 按 75:25 vol 混合） | 1675 mA g-1（按硫理论比容量 1675 mAh/g） | DOL/DME、25PP14、25DEME、25TBMA、25BMIM-PF6、25BMIM-CF3SO3、25BMIM-MeSO4 | S0005 S0008 S0009 S0011 S0012 S0014 S0015 S0016 M0171 M0173
P413 | P413-T2 | Li‖S 扣式 0.1 C 循环：IL 体积分数 0/25/50 vol%（PP14-TFSI、DEME-TFSI，Figure S5a） | Li‖S 扣式（CR2032） | ≈2 mg cm-2（approximately 2 mg/cm2） | 13（推定） | mL g⁻¹（体积基，= µL mg⁻¹） | 170 µm | 0.1 C | 未报告 | 未报告 | 含 0.1 M（配在 DOL:DME 有机电解液中） | 1675 mA g-1（按硫理论比容量 1675 mAh/g） | DOL/DME、25PP14、50PP14、25DEME、50DEME | S0005 S0011 S0012 S0013 S0016 S0020 M0171
P432 | P432-T1 | Li‖S 扣式 C/10 恒流循环（Fig. 5、S11–S13） | Li‖S 扣式（Li 箔 15 mm Ø ‖ C/S 13 mm Ø，Whatman 玻璃纤维隔膜 16 mm Ø） | 2.5 mgS/cm2（C/S 复合电极含 65% S） | 24 | μl/mgS（体积基；80 μl 电解液） | 125 μm（所购 Li 箔规格） | C/10 | 未报告 | room temperature（原文未给数值） | 不含 | 未报告 | DME:DOL、DME:DOL+Emim、DME:DOL+PotBN、DME:DOL+DMPO、DME:DOL+BmPyr、TMU:DOL、TMU:DOL+Emim、TMU:DOL+PotBN、TMU:DOL+DMPO、TMU:DOL+BmPyr | M0054 M0055 M0064 M0065 M0198 M0199
P432 | P432-T2 | Li‖S operando 拉曼电池 C/20 充放电（Fig. 3、4、S7–S10） | Li‖S 自制原位拉曼电池（石英窗；C/S 16 mm Ø ‖ Li 片 18 mm Ø 开 2 mm 孔；Whatman 隔膜 19 mm Ø） | 2.5 mgS/cm2（推定：与扣式电池同一批 C/S 电极，operando 电池原文未单独写） | 38–40 | μl/mg（体积基；ca. 200 μl 电解液） | 125 μm 箔经刷去表面层并压平（压后厚度原文未写） | C/20 | 未报告 | room temperature（原文未给数值） | 不含 | 未报告 | DME:DOL、DME:DOL+Emim、DME:DOL+PotBN、DME:DOL+DMPO、DME:DOL+BmPyr、TMU:DOL、TMU:DOL+Emim、TMU:DOL+PotBN、TMU:DOL+DMPO、TMU:DOL+BmPyr | M0054 M0064 M0066 M0067 M0068 M0069 M0071 M0072 M0099
P455 | P455-T1 | Li‖S 扣式 operando EIS 首次放电（0.05 C，间歇静置测阻抗） | Li‖S 扣式 | 3.5 ± 0.3 mg cm-2（各样品 3.32–3.89，Table S1） | 2.5 | µL mg⁻¹（体积基；每个电极单独算电解液体积；摘要称 mass ratio，前后不一） | 600 µm | 0.05 C | 未报告（首次放电） | ambient conditions（原文未给数值） | 含，随配方：1M-LiTFSI 0.25 M；0.3M-LiTFSI 0.075 M；0.1M-LiTFSI 0.075 M；0.05M-LiTFSI+LiTF 0.025 M；0.375M-LiNO3 0.375 M（为唯一盐） | 1675 mA g-1 | 1M-LiTFSI、0.3M-LiTFSI、0.1M-LiTFSI、0.05M-LiTFSI+LiTF、0.375M-LiNO3 | S0010 M0170 M0069 M0078 S0030 S0031 M0290 M0043 M0293 M0294 M0284 M0287 M0288
P455 | P455-T2 | Li‖S 扣式 0.05 C 恒流放电（不间歇测阻抗，Fig. 7） | Li‖S 扣式 | ∼3.5 mg cm-2 | 2.5 | µL mg⁻¹（体积基） | 600 µm | 0.05 C | 未报告（图示第 1、2 圈） | room temperature（原文未给数值） | 含 0.025 M | 1675 mA g-1 | 0.05M-LiTFSI、0.05M-LiTFSI+LiTF | M0247 M0227 M0228 M0290 M0043
P455 | P455-T3 | Li‖S 扣式 10 圈循环（Fig. S14） | Li‖S 扣式 | ~3.5 mg cm-2 | 2.5 | µL mg⁻¹（体积基） | 600 µm | 未报告 | 未报告 | 未报告 | 含 0.025 M | 1675 mA g-1 | 0.05M-LiTFSI+LiTF | S0026 S0027 M0272 M0290 M0043
P455 | P455-T4 | Li‖S 扣式倍率放电 0.05–0.2 C（E/S 3，正文称 Fig. S12） | Li‖S 扣式 | 3.5 mg cm-2 | 3 | µL mg⁻¹（体积基） | 600 µm | 0.05 C 至 0.2 C | 未报告 | 未报告 | 含 0.025 M | 1675 mA g-1 | 0.05M-LiTFSI+LiTF | S0021 M0260 M0262 M0290 M0043
P455 | P455-T5 | Li‖S 阴极线性扫描伏安（LSV，Fig. S9） | Li‖S 扣式（硫正极为工作电极，Li 为参比/对电极） | 3.5 mg cm-2 | 2.5 | µL mg⁻¹（体积基） | 600 µm | LSV 0.2 mV/s，OCV 至 1.65 V | 未报告 | 未报告 | 含，随配方：1M-LiTFSI 0.25 M；另两配方 0.025 M | 不适用（LSV） | 1M-LiTFSI、0.05M-LiTFSI、0.05M-LiTFSI+LiTF | S0019 M0233 M0290
P455 | P455-T6 | Li‖S 扣式 0.05 C 首次放电，溶剂种类比较（Fig. S8） | Li‖S 扣式 | ~3.5 mg cm-2 | 2.5 | µL mg⁻¹（体积基） | 600 µm | 0.05 C | 未报告（首次放电） | 未报告 | 含 0.25 M | 1675 mA g-1 | DMI、HMPA、DMA、1M-LiTFSI | S0017 M0217 M0290 M0043
P455 | P455-T7 | Li‖S 扣式 0.05 C 第 1、2 次放电（Fig. S13） | Li‖S 扣式 | 3.5 mg cm-2 | 未报告 | 未报告 | 600 µm | 0.05 C | 未报告 | 未报告 | 含 0.27 M | 1675 mA g-1 | 0.55M-LiTFSI+LiTF | S0025 M0267 M0290 M0043
P482 | P482-T1 | Li‖S 扣式 1.2 mg cm-2 0.2 C 长循环（Fig. 5a） | Li‖S 扣式（2032） | 1.2 mg cm-2 | 未报告 | 未报告 | 未报告 | 0.2 C | 0.1 C 3 圈 | 未报告 | 含 1 wt% | 未报告 | Conventional、LiFPB | M0131 M0134 M0136 S0003 S0010 S0011 S0012 S0028 S0031
P482 | P482-T2 | Li‖S 扣式 1.2 mg cm-2 0.5 C 长循环（Figure S25） | Li‖S 扣式（2032） | 1.2 mg cm-2 | 未报告 | 未报告 | 未报告 | 0.5 C | 0.1 C 3 圈 | 未报告 | 含 1 wt% | 未报告 | Conventional、LiFPB | S0133 M0143 S0003 S0010 S0011 S0012 S0028 S0031
P482 | P482-T3 | Li‖S 扣式 3.1 mg cm-2 0.2 C 长循环（Fig. 5g） | Li‖S 扣式（2032） | 3.1 mg cm-2 | 未报告 | 未报告 | 未报告 | 0.2 C | 0.1 C 3 圈 | 未报告 | 含 1 wt% | 未报告 | Conventional、LiFPB | M0135 M0151 M0153 S0003 S0010 S0028 S0031
P482 | P482-T4 | Li‖S 扣式倍率测试（Fig. 4g） | Li‖S 扣式（2032） | 约 1.2 mg cm-2（推定：实验部分正极通用载量） | 未报告 | 未报告 | 未报告 | 0.1、0.2、0.4、0.8、1.0 C 后回到 0.1 C | 未报告 | 未报告 | 含 1 wt% | 未报告 | Conventional、LiFPB | M0121 M0123 M0124 S0003 S0010 S0012 S0028 S0031
P482 | P482-T5 | Ah 级 Li‖S 软包 0.1 C 循环（Fig. 6a） | Li‖S 软包（Ah 级） | 未报告 | 未报告 | 未报告 | 未报告 | 0.1 C | 未报告 | 未报告 | 含 1 wt% | 未报告 | LiFPB | M0166 M0167 S0010
P482 | P482-T6 | Li‖Li 对称电池 0.5 mA cm-2 / 1 mAh cm-2 循环（Fig. 2a,b） | Li‖Li 扣式（2032） | 不适用（无硫正极） | 不适用（无硫正极） | 不适用 | 未报告 | 0.5 mA cm-2，1 mAh cm-2 | 未报告 | 未报告 | 含 1 wt% | 不适用 | Conventional、LiFPB | M0067 S0003 S0010 S0028
P482 | P482-T7 | Li‖Cu 0.5 mA cm-2 / 1 mAh cm-2 库仑效率循环（Fig. 2c,d,e） | Li‖Cu 扣式（2032） | 不适用（无硫正极） | 不适用（无硫正极） | 不适用 | 未报告 | 0.5 mA cm-2 沉积 1 mAh cm-2，充电至 1 V | 未报告 | 未报告 | 含 1 wt% | 不适用 | Conventional、LiFPB | M0060 M0067 S0029 S0003 S0010 S0028
P482 | P482-T8 | Li‖Cu Aurbach 法库仑效率（Fig. 2f） | Li‖Cu 扣式（2032） | 不适用（无硫正极） | 不适用（无硫正极） | 不适用 | 未报告 | 0.5 mA cm-2：先沉积 5 mAh cm-2 并剥离至 1 V，再沉积 5 mAh cm-2，以 1 mAh cm-2 循环 10 圈后剥离至 1 V | 未报告 | 未报告 | 含 1 wt% | 不适用 | Conventional、LiFPB | S0030 M0062 S0003 S0010
P482 | P482-T9 | Li‖Li Tafel 交换电流密度（Fig. 4a） | Li‖Li 扣式（2032） | 不适用（无硫正极） | 不适用（无硫正极） | 不适用 | 未报告 | CV 扫描 0→0.1 V，0.2 mV s-1 | 未报告 | 未报告 | 含 1 wt% | 不适用 | Conventional、LiFPB | S0035 M0103 S0003 S0010
P482 | P482-T10 | Li‖Li 室温 EIS（10 mV 直流极化前后，Fig. 4e） | Li‖Li 扣式（2032） | 不适用（无硫正极） | 不适用（无硫正极） | 不适用 | 未报告 | 10 mV 直流极化前后测 EIS，振幅 10 mV | 未报告 | 室温（原文未给数值） | 含 1 wt% | 不适用 | Conventional、LiFPB | M0116 S0021 S0034 S0003 S0010
P482 | P482-T11 | Li‖S 原位 EIS（不同电压，Fig. 5e,f） | Li‖S 扣式（2032） | 约 1.2 mg cm-2（推定：实验部分正极通用载量） | 未报告 | 未报告 | 未报告 | 未报告 | 未报告 | 未报告 | 含 1 wt% | 未报告 | Conventional、LiFPB | M0134 M0147 S0003 S0010 S0012
P482 | P482-T12 | Li‖S 多扫速 CV（Fig. 4c，Figure S15） | Li‖S 扣式（2032） | 约 1.2 mg cm-2（推定：实验部分正极通用载量） | 未报告 | 未报告 | 未报告 | 多个扫速（具体值原文未写） | 未报告 | 未报告 | 含 1 wt% | 未报告 | Conventional、LiFPB | M0121 S0101 S0003 S0010 S0012
P482 | P482-T13 | Li‖Li 变温 EIS（Figure S19） | Li‖Li 扣式（2032） | 不适用（无硫正极） | 不适用（无硫正极） | 不适用 | 未报告 | EIS（变温） | 未报告 | 多个温度（具体值原文未写） | 含 1 wt% | 不适用 | Conventional、LiFPB | M0117 S0117 S0003 S0010
P525 | P525-T1 | Li‖Cu 扣式循环（300 圈） | Li‖Cu 扣式 | 不适用 | 未报告 | 未报告 | 未报告 | 未报告（电流密度、沉积容量未写） | 未报告 | 未报告 | 含 2 wt% | 不适用 | CE、STE | M0036 M0119 M0121
P525 | P525-T2 | Li‖Li 对称 0.32 mA cm-2 / 0.32 mAh cm-2 | Li‖Li 对称 | 不适用 | 未报告 | 未报告 | 未报告 | 0.32 mA cm-2，0.32 mAh cm-2 | 未报告 | 未报告 | 含 2 wt% | 不适用 | CE、STE | M0036 S0077
P525 | P525-T3 | Li‖Li 对称 1 mA cm-2 / 1 mAh cm-2 | Li‖Li 对称 | 不适用 | 未报告 | 未报告 | 未报告 | 1 mA cm-2，1 mAh cm-2 | 未报告 | 未报告 | 含 2 wt% | 不适用 | CE、STE | M0036 S0077 S0078
P525 | P525-T4 | Li‖Li 对称倍率（不同电流密度） | Li‖Li 对称 | 不适用 | 未报告 | 未报告 | 未报告 | 不同电流密度，最高写到 3 mA cm−2 | 未报告 | 未报告 | 含 2 wt% | 不适用 | CE、STE | M0036 S0079 M0128
P525 | P525-T5 | Li‖S 扣式倍率 0.2–5C | HCG/S‖Li 扣式（CR-2025） | ~ 1.1 mg cm−2 | 未报告 | 未报告 | 未报告 | 0.2–5C | 未报告 | 未报告 | 含 2 wt% | 未报告 | CE、STE | M0035 M0036 S0004 M0164
P525 | P525-T6 | Li‖S 扣式 0.5 C 长循环 | HCG/S‖Li 扣式（CR-2025） | ~ 1.1 mg cm−2 | 未报告 | 未报告 | 未报告 | 0.5C | 未报告 | 未报告 | 含 2 wt% | 未报告 | CE、STE | M0035 M0036 S0004 M0162 S0085
P525 | P525-T7 | Li‖S 扣式 5C 长循环（E/S 15） | HCG/S‖Li 扣式（CR-2025） | 1.1 mg cm−2 | 15 | μL mg−1（体积基） | 未报告 | 5C | 未报告 | 未报告 | 含 2 wt% | 未报告 | CE、STE | M0036 S0004 M0165
P525 | P525-T8 | Li‖S 软包（仅 STE） | HCG/S‖Li 柔性软包 | 5.2 mg cm−2 | 5.0 | μL mg−1（体积基） | 50 μm | 未报告 | 未报告 | 未报告 | 含 2 wt% | 未报告 | STE | M0036 M0166 M0173 S0051 S0053
P525 | P525-T9 | Li‖S 扣式 −30 °C 0.5C 循环（E/S 25） | HCG/S‖Li 扣式（CR-2025） | 1.1 mg cm−2 | 25 | μL mg−1（体积基） | 未报告 | 0.5C | 未报告 | −30 ◦C | 含 2 wt% | 未报告 | CE、STE | M0036 S0004 M0167 M0184
P525 | P525-T10 | Li‖S 扣式 −30 °C 倍率 | HCG/S‖Li 扣式（CR-2025） | ~ 1.1 mg cm−2 | 未报告 | 未报告 | 未报告 | 不同电流密度，写到 1C、3C | 未报告 | −30 ◦C | 含 2 wt% | 未报告 | CE、STE | M0035 M0036 M0179 S0093 S0094
P525 | P525-T11 | Li‖S 扣式原位 EIS（不同放电深度） | HCG/S‖Li 扣式（CR-2025） | ~ 1.1 mg cm−2 | 未报告 | 未报告 | 未报告 | 未报告 | 未报告 | 未报告 | 含 2 wt% | 未报告 | CE、STE | M0035 M0036 S0008 S0009 M0144
P525 | P525-T12 | Li‖S 扣式 CV（0.1-0.5 mV s-1） | HCG/S‖Li 扣式（CR-2025） | ~ 1.1 mg cm−2 | 未报告 | 未报告 | 未报告 | 扫速 0.1-0.5 mV s-1，电压窗口 1.7-2.8 V | 未报告 | 未报告 | 含 2 wt% | 不适用 | CE、STE | M0035 M0036 S0006 M0149
P525 | P525-T13 | Li2S 沉积实验（碳纸‖Li） | 碳纸‖Li 扣式（Li2S 沉积） | 不适用（碳纸侧加 20 μL 含 0.2 M Li2S6 的电解液） | 不适用 | 不适用 | 未报告 | 恒流放电至 2.06 V 后 2.05 V 恒压至电流低于 10−5 A | 不适用 | 未报告 | 含 2 wt% | 不适用 | CE、STE | M0036 S0010 S0011 S0012
P527 | P527-T1 | Li‖S 扣式 0.1 C 恒流充放电 | Li‖S 扣式（S@RGO 正极，Li 箔，PP 隔膜） | 未报告 | 未报告 | 未报告 | 未报告 | 0.1 C | 未报告 | 未报告 | 含 2 wt% | 1675 mA g−1 | DOL/HMPA-6、DOL/DME | M0157 M0192 M0205 S0052 M0063
P527 | P527-T2 | Li‖S 扣式 倍率（0.1→2 C，再回 0.1 C） | Li‖S 扣式（S@RGO 正极，Li 箔，PP 隔膜） | 未报告 | 未报告 | 未报告 | 未报告 | 0.1 C 至 2 C 逐级，再回 0.1 C | 未报告 | 未报告 | 含 2 wt% | 1675 mA g−1 | DOL/HMPA-6、DOL/DME | M0194 M0214 M0205 S0052 M0063
P527 | P527-T3 | Li‖S 扣式 0.2 C 长循环（0.1 C 活化 3 圈） | Li‖S 扣式（S@RGO 正极，Li 箔，PP 隔膜） | 未报告 | 未报告 | 未报告 | 未报告 | 0.2 C | 0.1 C 3 圈 | 未报告 | 含 2 wt% | 1675 mA g−1 | DOL/HMPA-6、DOL/DME | M0195 M0218 M0205 S0052 M0063
P527 | P527-T4 | Li‖S 扣式 漏电流（恒电位 2.35 V） | Li‖S 扣式（S@RGO 正极，Li 箔，PP 隔膜） | 未报告 | 未报告 | 未报告 | 未报告 | 先在 1.7–2.7 V 充放电 1 圈（倍率未报告），放电至 1.7 V 后在 2.35 V 恒电位充电 20 h | 1.7–2.7 V 充放电 1 圈 | 未报告 | 含 2 wt% | 1675 mA g−1 | DOL/HMPA-6、DOL/DME | S0055 S0056 M0184 S0052 M0063 M0205
P527 | P527-T5 | Li‖S 扣式 EIS（循环前 / 0.1 C 循环 10 圈后） | Li‖S 扣式（S@RGO 正极，Li 箔，PP 隔膜） | 未报告 | 未报告 | 未报告 | 未报告 | 循环前；0.1 C 循环 10 圈后 | 未报告 | 未报告 | 含 2 wt% | 1675 mA g−1 | DOL/HMPA-6、DOL/DME | M0164 M0166 M0180 S0052 M0063 M0205
P527 | P527-T6 | Li‖S 可视电池放电 | Li‖S 可视电池（S@RGO 正极，Li 箔，PP 隔膜） | 未报告 | 未报告 | 未报告 | 未报告 | 未报告 | 未报告 | 未报告 | 含 2 wt% | 1675 mA g−1 | DOL/HMPA-6、DOL/DME | S0058 M0173 M0063 M0205
P527 | P527-T7 | Li‖S 扣式 CV（0.1 mV s−1） | Li‖S 扣式（S@RGO 正极，Li 箔，PP 隔膜） | 未报告 | 未报告 | 未报告 | 未报告 | CV 扫速 0.1 mV s−1 | 未报告 | 未报告 | 含 2 wt% | 不适用 | DOL/HMPA-6、DOL/DME | M0191 S0052 M0063
P527 | P527-T8 | Li‖Li 对称电池 倍率（0.5/1/2/5 mA cm−2，1 mAh cm−2） | Li‖Li 对称电池（Li 箔，PP 隔膜） | 不适用 | 不适用 | 不适用 | 未报告 | 0.5、1、2、5 mA cm−2，1 mAh cm−2 | 未报告 | 未报告 | 含 2 wt% | 不适用 | DOL/HMPA-6、DOL/DME | M0095 S0040 S0042 M0063
P527 | P527-T9 | Li‖Li 对称电池 1 mA cm−2、1 mAh cm−2 循环 | Li‖Li 对称电池（Li 箔，PP 隔膜） | 不适用 | 不适用 | 不适用 | 未报告 | 1 mA cm−2，1 mAh cm−2 | 未报告 | 未报告 | 含 2 wt% | 不适用 | DOL/HMPA-6、DOL/DME | M0099 S0040 S0043 M0063
P527 | P527-T10 | Li‖Li 对称电池 5 mA cm−2、1 mAh cm−2 循环 | Li‖Li 对称电池（Li 箔，PP 隔膜） | 不适用 | 不适用 | 不适用 | 未报告 | 5 mA cm−2，1 mAh cm−2 | 未报告 | 未报告 | 含 2 wt% | 不适用 | DOL/HMPA-6、DOL/DME | M0102 S0040 S0043 M0063
P527 | P527-T11 | Li‖Li 对称电池 Tafel（LSV 0.1 mV s−1） | Li‖Li 对称电池（Li 箔，PP 隔膜） | 不适用 | 不适用 | 不适用 | 未报告 | LSV 0.1 mV s−1，0.2 V 至 −0.2 V | 未报告 | 未报告 | 含 2 wt% | 不适用 | DOL/HMPA-6、DOL/DME | S0044 S0040 M0063
P527 | P527-T12 | Li‖Li 对称电池 EIS（循环前 / 10 次沉积剥离后） | Li‖Li 对称电池（Li 箔，PP 隔膜） | 不适用 | 不适用 | 不适用 | 未报告 | 循环前；10 次沉积/剥离后（电流密度未报告） | 未报告 | 未报告 | 含 2 wt% | 不适用 | DOL/HMPA-6、DOL/DME | M0149 S0040 M0063
P548 | P548-T1 | Li‖S 扣式 室温 0.05 C 循环 | Li‖S 扣式（CR2032） | 约 1.6 mg cm-2（理论面载量） | 约 5（8 μL 电解液） | 原文未写单位（推定 µL mg⁻¹，体积基） | 未报告（lithium chip） | 0.05 C | 未报告（组装后静置 12 hours，未写化成圈） | 室温（原文 room temperature，未给数值） | 含：3FPy 为 0.2 M；2FPy 为饱和（原文称仅微溶，浓度未报告） | 未报告 | 2FPy、3FPy | S0029 S0031 S0035 S0036 S0037 S0038 S0039 M0035 M0036 M0047 M0048
P548 | P548-T2 | Li‖S 扣式 室温 倍率测试 | Li‖S 扣式（CR2032） | 约 1.6 mg cm-2（理论面载量） | 约 5（8 μL 电解液） | 原文未写单位（推定 µL mg⁻¹，体积基） | 未报告（lithium chip） | 第 1–10 圈 0.02 C、11–20 圈 0.04 C、21–30 圈 0.1 C、31–40 圈 0.2 C、41–50 圈 0.5 C、51–60 圈 1 C、61–160 圈 0.1 C | 未报告（组装后静置 12 hours，未写化成圈） | 室温（原文 room temperature，未给数值） | 含：3FPy 为 0.2 M；2FPy 为饱和（原文称仅微溶，浓度未报告） | 未报告 | 2FPy、3FPy | S0035 S0036 S0037 S0038 S0039 S0053 S0054 M0037 M0047
P548 | P548-T3 | Li‖S 扣式 60 °C 0.05 C 循环（不含 LiNO₃） | Li‖S 扣式（CR2032） | 约 1.6 mg cm-2（理论面载量） | 约 5（8 μL 电解液） | 原文未写单位（推定 µL mg⁻¹，体积基） | 未报告（lithium chip） | 0.05 C | 未报告（组装后静置 12 hours，未写化成圈） | 60 °C | 不含 | 未报告 | 2.5M-2FPy、2.5M-3FPy | S0035 S0036 S0037 S0038 S0040 S0077 M0086
P548 | P548-T4 | Li‖S 扣式 60 °C 0.05 C 循环（含 LiNO₃） | Li‖S 扣式（CR2032） | 约 1.6 mg cm-2（理论面载量） | 约 5（8 μL 电解液） | 原文未写单位（推定 µL mg⁻¹，体积基） | 未报告（lithium chip） | 0.05 C | 未报告（组装后静置 12 hours，未写化成圈） | 60 °C | 含：3FPy、DME/DOL 为 0.2 M；2FPy 为饱和（原文称仅微溶，浓度未报告） | 未报告 | 2FPy、3FPy、DME/DOL | S0035 S0036 S0037 S0038 S0040 S0077 M0087 M0088
P548 | P548-T5 | Li‖S 扣式 0 °C 0.05 C 循环 | Li‖S 扣式（CR2032） | 约 1.6 mg cm-2（理论面载量） | 约 5（8 μL 电解液） | 原文未写单位（推定 µL mg⁻¹，体积基） | 未报告（lithium chip） | 0.05 C | 未报告（组装后静置 12 hours，未写化成圈） | 0 °C | 含：3FPy、DME/DOL 为 0.2 M；2FPy 为饱和（原文称仅微溶，浓度未报告） | 未报告 | 2FPy、3FPy、DME/DOL | S0035 S0036 S0037 S0038 S0040 S0078 M0090 M0091
P564 | P564-T1 | Li‖S 扣式 CV 0.05 mV s−1（E/S 5） | Li‖S 扣式（CR2032） | 4.25 mg cm-2（推定：S0027 中 E/S 5 对应的载量） | 5 | μL mg⁻¹（体积基，原文 μL mgs−1） | 450 μm | CV 扫速 0.05 mV s−1 | 未报告 | 室温（room temperature） | 含 0.3 M | 1675 mA g-1 | 1.0M LiTFSI、0.8M LiTFSI、0.5M LiTFSI、0.2M LiTFSI、0.8M LiTFSI/0.2M LiBr | M0094 M0100 M0229 S0025 S0026 S0027 S0030 S0031 S0104
P564 | P564-T2 | Li‖S 扣式 CV 0.1 mV s−1（E/S 5） | Li‖S 扣式（CR2032） | 4.25 mg cm-2（推定：S0027 中 E/S 5 对应的载量） | 5（推定：与 0.05 mV s−1 CV 同组电池） | μL mg⁻¹（体积基，原文 μL mgs−1） | 450 μm | CV 扫速 0.1 mV s−1 | 未报告 | 室温（room temperature） | 含 0.3 M | 1675 mA g-1 | 1.0M LiTFSI、0.8M LiTFSI、0.8M LiTFSI/0.2M LiBr | M0094 M0100 S0108 S0142 S0025 S0026 S0027 S0031
P564 | P564-T3 | Li‖S 扣式 CV 0.15 mV s−1（E/S 5） | Li‖S 扣式（CR2032） | 4.25 mg cm-2（推定：S0027 中 E/S 5 对应的载量） | 5（推定：与 0.05 mV s−1 CV 同组电池） | μL mg⁻¹（体积基，原文 μL mgs−1） | 450 μm | CV 扫速 0.15 mV s−1 | 未报告 | 室温（room temperature） | 含 0.3 M | 1675 mA g-1 | 1.0M LiTFSI、0.8M LiTFSI、0.8M LiTFSI/0.2M LiBr | M0094 M0100 M0186 S0025 S0026 S0027 S0031
P564 | P564-T4 | Li‖S 原位 Raman 电池 1 C 放电/充电 | Li‖S 原位 Raman 电池（带石英窗的不锈钢正极壳） | 1.0 mg cm-2 | 未报告 | 未报告（只给电解液 200 μL，电极面积未写） | 未报告 | 1 C | 未报告 | 未报告 | 含 0.3 M（推定：本篇电解液配方均含 0.3 M LiNO3） | 1675 mA g-1 | 1.0M LiTFSI、0.8M LiTFSI | S0036 S0038 M0151 S0031
P564 | P564-T5 | Li‖S 扣式倍率测试（E/S 10） | Li‖S 扣式（CR2032） | 5.0 mg cm-2（正文 M0240；图 5a 图注写 4.61 mg cm−2，原文不一） | 10 | μL mg⁻¹（体积基，原文 μL mgs−1） | 450 μm | 0.05、0.1、0.2、0.5 C 阶梯 | 未报告 | 室温（room temperature） | 含 0.3 M | 1675 mA g-1 | 1.0M LiTFSI、0.8M LiTFSI/0.2M LiBr | M0240 M0209 S0025 S0026 S0030 S0031
P564 | P564-T6 | Li‖S 扣式 0.5 C 循环（S 2.18 mg cm−2，E/S 10） | Li‖S 扣式（CR2032） | 2.18 mg cm-2 | 10 | μL mg⁻¹（体积基，原文 μL mgs−1） | 450 μm | 0.5 C | 未报告 | 室温（room temperature） | 含 0.3 M | 1675 mA g-1 | 1.0M LiTFSI、0.8M LiTFSI/0.2M LiBr | M0246 S0152 S0025 S0026 S0031
P564 | P564-T7 | Li‖S 扣式 0.2 C 循环（S 4.25 mg cm−2，E/S 5） | Li‖S 扣式（CR2032） | 4.25 mg cm-2 | 5 | μL mg⁻¹（体积基，原文 μL mgs−1） | 450 μm | 0.2 C | 0.05 C 第 1 圈活化（first-circle activation） | 室温（room temperature） | 含 0.3 M | 1675 mA g-1 | 1.0M LiTFSI、0.8M LiTFSI/0.2M LiBr | M0249 M0250 M0211 S0025 S0026 S0027 S0031
P564 | P564-T8 | Li‖S 扣式 0.1 C 循环（S 6.2 mg cm−2，E/S 3） | Li‖S 扣式（CR2032） | 6.2 mg cm-2（S0027 写 6.21，结论 M0269 写 6.25） | 3 | μL mg⁻¹（体积基，原文 μL mgs−1） | 450 μm | 0.1 C | 0.05 C（推定：M0256 与 Figure S32 图注有 0.05 C 圈） | 室温（room temperature） | 含 0.3 M | 1675 mA g-1 | 1.0M LiTFSI、0.8M LiTFSI/0.2M LiBr | M0254 M0213 S0160 S0025 S0026 S0027 S0031
P564 | P564-T9 | Li‖S 软包 10.77 Ah 0.1 C（E/S 3） | Li‖S 软包（10.77 Ah） | 4.6 mg cm-2（单面） | 3 | μL mg⁻¹（体积基，原文 μL mgs−1） | 未报告 | 0.1 C | 未报告 | 未报告 | 含 0.3 M（推定：本篇电解液配方均含 0.3 M LiNO3） | 1675 mA g-1（推定，按扣式电池定义） | 0.8M LiTFSI/0.2M LiBr | M0257 M0258 M0215 S0031
P564 | P564-T10 | Li‖Li 对称电池长循环 | Li‖Li 对称电池 | 未报告 | 未报告 | 未报告 | 未报告 | 未报告 | 未报告 | 未报告 | 含 0.3 M（推定：本篇电解液配方均含 0.3 M LiNO3） | 未报告 | 0.8M LiTFSI/0.2M LiBr | M0260 S0162
P591 | P591-T1 | Li‖S CR2016 扣式 0.5 C 循环（Fig. 5a–c，2.3 mg cm-2） | Li‖S 扣式（CR2016） | 约 2.3 mg cm-2 | 约 7.7（原文按正极侧 20 µL 计；另在锂片上加 10 µL，每只共 30 µL） | µL mg⁻¹（体积基） | 未报告 | 0.5 C | 未报告 | 室温（原文 room temperature） | 含 3 wt.% | 未报告 | 1M、0.2、0.2Se、0.2Te、Se0.15Te0.05 | M0044 M0066 M0067 M0068 M0069 M0073 M0257 M0258 M0291 S0003 S0005 S0006
P591 | P591-T2 | Li‖S CR2016 扣式 1 C 充放电（Fig. S12） | Li‖S 扣式（CR2016） | 约 2.3 mg cm-2（推定，按常规电池） | 约 7.7（推定，按常规电池） | µL mg⁻¹（体积基） | 未报告 | 1 C | 未报告 | 室温（原文 room temperature） | 含 3 wt.% | 未报告 | 1M、0.2、0.2Se、0.2Te、Se0.15Te0.05 | M0067 M0068 M0073 M0269 M0270 S0027
P591 | P591-T3 | Li‖S CR2016 扣式倍率测试（Fig. 5d、5e） | Li‖S 扣式（CR2016） | 约 2.3 mg cm-2（推定，按常规电池） | 约 7.7（推定，按常规电池） | µL mg⁻¹（体积基） | 未报告 | 多倍率阶梯（原文只写到最高 2 C、最后回到 0.5 C；完整倍率序列原文未写） | 未报告 | 室温（原文 room temperature） | 含 3 wt.% | 未报告 | 1M、0.2、0.2Se、0.2Te、Se0.15Te0.05 | M0067 M0068 M0073 M0282 M0284 M0285 M0294
P591 | P591-T4 | Li‖S 扣式高载量 0.5 C 循环（Fig. 5f，仅 Se0.15Te0.05） | Li‖S 扣式（CR2016） | 约 4.4 mg cm-2 | 4.1 | µL mg⁻¹（体积基） | 未报告 | 0.5 C | 未报告 | 室温（原文 room temperature） | 含 3 wt.% | 未报告 | Se0.15Te0.05 | M0050 M0070 M0073 M0288 M0289 M0295
P591 | P591-T5 | Li‖S 软包 0.5 C 循环（Fig. 5g，仅 Se0.15Te0.05） | Li‖S 软包 | 2.7 mg cm-2 | 5.7 | µL mg⁻¹（体积基） | 未报告 | 0.5 C | 未报告 | 室温（原文 room temperature） | 含 3 wt.% | 未报告 | Se0.15Te0.05 | M0073 M0296 M0297 M0298 M0299 S0039
P591 | P591-T6 | Li‖S 扣式 0.5 C：Se0.15Te0.05 对 Se0.01Te0.01（Fig. S15a、S15c） | Li‖S 扣式（CR2016，推定） | 约 2.3 mg cm-2（推定，按常规电池） | 约 7.7（推定，按常规电池） | µL mg⁻¹（体积基） | 未报告 | 0.5 C | 未报告 | 室温（原文 room temperature） | 条件不同：Se0.15Te0.05 含 3 wt.%，Se0.01Te0.01 含 2 wt.% | 未报告 | Se0.15Te0.05、Se0.01Te0.01 | M0067 M0068 M0136 M0301 S0030
P591 | P591-T7 | Li‖S 扣式倍率：Se0.15Te0.05 对 Se0.01Te0.01（Fig. S15b） | Li‖S 扣式（CR2016，推定） | 约 2.3 mg cm-2（推定，按常规电池） | 约 7.7（推定，按常规电池） | µL mg⁻¹（体积基） | 未报告 | 多倍率阶梯（倍率序列原文未写） | 未报告 | 室温（原文 room temperature） | 条件不同：Se0.15Te0.05 含 3 wt.%，Se0.01Te0.01 含 2 wt.% | 未报告 | Se0.15Te0.05、Se0.01Te0.01 | M0067 M0068 M0136 S0030
P591 | P591-T8 | Li₂S 恒电位沉积测试（Fig. 4a–e） | Li₂S 沉积电池（电极组合与形式原文未写） | 未报告 | 未报告 | 未报告 | 未报告 | 恒电位放电（电位与前置恒流放电条件原文未写） | 未报告 | 室温（原文 room temperature） | 含 3 wt.%（各电解液配方自带） | 未报告 | 1M、0.2、0.2Se、0.2Te、Se0.15Te0.05 | M0071 M0073 M0240 M0278
P591 | P591-T9 | Li‖S 扣式 EIS（Fig. 3b） | Li‖S 扣式（CR2016） | 约 2.3 mg cm-2（推定，按常规电池） | 约 7.7（推定，按常规电池） | µL mg⁻¹（体积基） | 未报告 | 不适用（EIS，0.01 Hz–100 kHz；电池状态/循环圈数原文未写） | 未报告 | 室温（原文 room temperature） | 含 3 wt.% | 未报告 | 1M、0.2、0.2Se、0.2Te、Se0.15Te0.05 | M0067 M0068 M0072 M0073 M0195 S0011
P620 | P620-T1 | Li‖S 两电极半电池 0.1 C 恒流充放电循环（Fig. 2、Figure S3(a)） | Li‖S 两电极半电池（锂箔对电极，聚烯烃微孔隔膜；电池形式原文未写） | 1.15 mg cm-2 | 未报告（原文只写 flooded conditions with an excess amount of electrolyte） | 未报告 | 未报告（lithium foil） | 0.1 C | 未报告 | 未报告 | 不含（ELDD、ELC14 配方原文只列 LiTFSI 与溶剂） | 1672 mA g-1 | ELDD、ELC14 | M0050 M0065 M0072 M0073 M0074 M0077 M0139 M0161 M0162
P620 | P620-T2 | Li‖S 首圈充放电 ex-situ 取样电池（Fig. 5–8：FE-SEM/EDX、XPS、S K-edge XANES） | Li‖S 两电极半电池（形式原文未写） | 1.15 mg cm-2 | 未报告（原文只写 flooded conditions with an excess amount of electrolyte） | 未报告 | 未报告（lithium foil） | 未报告 | 未报告（取样为首圈） | 未报告 | 不含（ELDD、ELC14 配方原文只列 LiTFSI 与溶剂） | 1672 mA g-1 | ELDD、ELC14 | M0072 M0073 M0074 M0200 M0229 M0234 M0235 M0273
P624 | P624-T1 | Li‖S 扣式 −20 °C 0.05 C 长循环 | Li‖S 扣式（CR2025） | 未报告 | 未报告 | 未报告 | 450 μm（SI 通用说明） | 0.05 C | 未报告 | −20 °C | 含 0.3 M | 1675 mA g-1 | DMTMSA、Control | M0215 M0216 M0231 S0009 S0014 S0005
P624 | P624-T2 | Li‖S 扣式 4 mg cm-2、E/S 5 长循环（DMTMSA 0.2 C / 对照 0.1 C） | Li‖S 扣式（CR2025） | 4 mg cm-2 | 5 | μL mg⁻¹（体积基） | 450 μm（SI 通用说明） | DMTMSA 0.2 C；对照 0.1 C（条件不同，不判；图注写 0.2/0.1 C） | 未报告 | 室温（SI 通用说明，未给数值） | 含 0.3 M | 1675 mA g-1 | DMTMSA、Control | M0217 M0218 M0219 M0232 S0009 S0010 S0014
P624 | P624-T3 | Li‖S 扣式 倍率（仅 DMTMSA） | Li‖S 扣式（CR2025） | 未报告 | 未报告 | 未报告 | 450 μm（SI 通用说明） | 0.3、0.4、0.5 C 等多倍率 | 未报告 | 室温（SI 通用说明，未给数值） | 含 0.3 M | 1675 mA g-1 | DMTMSA | M0221 M0234 S0009 S0014
P624 | P624-T4 | 3 Ah 级 Li‖S 软包 0.05 C（仅 DMTMSA） | Li‖S 软包（3 Ah 级） | 4 mg cm-2 | 3 | mL g⁻¹（体积基） | 未报告 | 0.05 C | 未报告 | 未报告 | 含 0.3 M | 1675 mA g-1 | DMTMSA | M0223 M0224 S0014
P624 | P624-T5 | Li‖S 扣式 无 LiNO3 穿梭电流 | Li‖S 扣式（CR2025） | 未报告 | 未报告 | 未报告 | 450 μm（SI 通用说明） | 恒流充至 2.90 V 后逐级恒压放电至 2.60–2.20 V，取稳态电流 | 未报告 | 未报告 | 不含 | 1675 mA g-1 | DMTMSA-noLiNO3、Control-noLiNO3 | M0085 M0100 S0015 S0016 S0009
P624 | P624-T6 | Li‖S 扣式 无 LiNO3 恒流充放电 | Li‖S 扣式（CR2025） | 未报告 | 未报告 | 未报告 | 450 μm（SI 通用说明） | 未报告 | 未报告 | 室温（SI 通用说明，未给数值） | 不含 | 1675 mA g-1 | DMTMSA-noLiNO3、Control-noLiNO3 | M0086 M0101 M0103 S0009 S0014
P624 | P624-T7 | Li‖S 扣式 循环后拆解（正极活性物质残留、锂负极质量损失） | Li‖S 扣式（CR2025） | 未报告 | 未报告 | 未报告 | 450 μm（SI 通用说明） | 未报告 | 未报告 | 未报告 | 未报告 | 1675 mA g-1 | DMTMSA、Control | M0104 S0069 S0009
P624 | P624-T8 | Li‖S 扣式 CV（0.4 mV/s，多扫速 0.1–0.4 mV/s） | Li‖S 扣式（CR2025） | 未报告 | 未报告 | 未报告 | 450 μm（SI 通用说明） | 扫速 0.4 mV/s（多扫速 0.1~0.4 mV s−1） | 未报告 | 未报告 | 含 0.3 M | 不适用 | DMTMSA、Control | M0087 S0022 S0009
P624 | P624-T9 | Li2S6 对称电池 CV（碳纸电极，50 mV/s） | Li2S6 对称电池（碳纸‖碳纸） | 不适用（电解液含相同浓度 Li2S6，浓度原文未写） | 未报告 | 未报告 | 不适用 | 扫速 50 mV/s | 不适用 | 未报告 | 未报告 | 不适用 | DMTMSA、Control | M0124 S0084
P624 | P624-T10 | Li‖S 扣式 PITT 放电 | Li‖S 扣式（CR2025） | 未报告 | 未报告 | 未报告 | 450 μm（SI 通用说明） | PITT（参数未报告） | 未报告 | 未报告 | 含 0.3 M | 1675 mA g-1 | DMTMSA、Control | M0125 S0085 S0009
P624 | P624-T11 | Li‖S 扣式 EIS/DRT（开路电压） | Li‖S 扣式（CR2025） | 未报告 | 未报告 | 未报告 | 450 μm（SI 通用说明） | EIS 100 kHz–0.01 Hz，振幅 10 mV，开路电压 | 未报告 | 未报告 | 含 0.3 M | 不适用 | DMTMSA、Control | M0127 S0021 S0009
P624 | P624-T12 | Li‖S 扣式 变温 EIS（35~60 °C） | Li‖S 扣式（CR2025） | 未报告 | 未报告 | 未报告 | 450 μm（SI 通用说明） | EIS 100 kHz–0.01 Hz，振幅 10 mV | 未报告 | 35~60 °C 变温 | 含 0.3 M | 不适用 | DMTMSA、Control | M0133 M0134 S0021 S0009
P624 | P624-T13 | Li‖S 扣式 GITT（15 min 脉冲 + 2 h 静置） | Li‖S 扣式（CR2025） | 未报告 | 未报告 | 未报告 | 450 μm（SI 通用说明） | 15 min 充/放电脉冲后静置 2 h（电流未报告） | 未报告 | 未报告 | 含 0.3 M | 1675 mA g-1 | DMTMSA、Control | M0161 S0092 S0009
P624 | P624-T14 | Li‖碳纸 Li2S8 阴极液 恒压 Li2S 沉积 | Li‖CP 扣式 | 不适用（20 μL 阴极液，100 mmol/L Li2S8） | 未报告 | 未报告 | 未报告 | 0.05 C 预放电至 2.07 V 后 2.02 V 恒压（SI）；图注写 2.06 V | 不适用 | 25 °C | 阴极液未写含 LiNO3；负极侧 10 μL blank electrolyte 含 0.3 M | 未报告 | CP-DMTMSA、CP-Control | S0018 S0020 M0156 M0158 S0005
P624 | P624-T15 | Li‖S 原位拉曼电池 0.5 C 放电 | Li‖S 原位拉曼电池（带石英窗） | 1.0 mg cm-2 | 未报告 | 未报告 | 未报告 | 0.5 C | 未报告 | 未报告 | 含 0.3 M | 1675 mA g-1 | DMTMSA、Control | S0030 S0032 M0144 S0014
P624 | P624-T16 | Li‖Li 对称电池 1 mA cm-2 / 1 mAh cm-2（DMTMSA vs 酰胺类比溶剂） | Li‖Li 对称 | 不适用 | 未报告 | 未报告 | 未报告 | 1 mA cm-2，1 mAh cm-2（第 30、60 h 切换 0.1、0.5 mA 电流） | 未报告 | 未报告 | 未报告 | 不适用 | DMTMSA、DMTFA10 | S0047 S0048
P624 | P624-T17 | Li‖Cu 库仑效率循环 | Li‖Cu | 不适用 | 未报告 | 未报告 | 未报告 | 未报告 | 未报告 | 未报告 | 未报告 | 不适用 | DMTMSA、Control | S0044 S0049 S0050
S05 | S05-T1 | Li‖S 扣式 温和条件 无 LiNO₃ 循环 | Li‖S 扣式（2032，Celgard 2400） | 1.3 mg cm−2 | 未报告 | 未报告 | 600 μm | 未报告 | 未报告 | 未报告 | 不含 | 1672 mA g−1 | HFE-EPSE、DOL/DME | S0018 S0019 S0021 M0056
S05 | S05-T2 | Li‖S 扣式 温和条件 无 LiNO₃ 穿梭电流测试（恒电位） | Li‖S 扣式（2032） | 1.3 mg cm−2 | 未报告 | 未报告 | 600 μm | 恒流充电至 2.9 V 后逐级恒电位放电：2.90、2.60、2.45、2.43、2.40、2.39、2.38、2.37、2.36、2.35、2.34、2.25、2.20 V；取各电位稳态电流 | 未报告 | 未报告 | 不含 | 1672 mA g−1 | HFE-EPSE、DOL/DME | S0019 S0021 S0022 S0023
S05 | S05-T3 | Li‖S 扣式 苛刻条件 4.4 mg cm−2 0.1 C 长循环（含 40 圈后拆解分析） | Li‖S 扣式（2032，Celgard 2400） | 4.4 mg cm−2 | 6.0 | μL mgS−1（体积基） | 50 μm | 0.1 C | 0.05 C 活化 2 圈 | 未报告 | 含 2.0 wt% | 1672 mA g−1 | HFE-EPSE、DOL/DME | M0079 M0080 M0099 S0020 S0021
S05 | S05-T4 | Li‖S 扣式 苛刻条件 6.6 mg cm−2 0.1 C 循环 | Li‖S 扣式（2032，Celgard 2400） | 6.6 mg cm−2 | 6.9 | μL mgS−1（体积基） | 50 μm | 0.1 C | 未报告 | 未报告 | 含 2.0 wt% | 1672 mA g−1 | HFE-EPSE、DOL/DME | M0093 M0098 M0099 M0101 S0020 S0021
S05 | S05-T5 | Li‖S 扣式 倍率测试（仅 HFE-EPSE） | Li‖S 扣式（2032） | 4.1 mg cm−2 | 6.4 | μL mgS−1（体积基） | 50 μm | 0.1、0.2、0.3、0.4、0.5 C 逐级 | 未报告 | 未报告 | 含（推定 2.0 wt%：原文称高载量正极 + 超薄锂扣电电解液加 LiNO3，用量按 S0020） | 1672 mA g−1 | HFE-EPSE | S0057 M0097 S0013 S0020 S0021
S05 | S05-T6 | Li‖Cu 库仑效率 | Li‖Cu 扣式 | 不适用（Li‖Cu） | 未报告 | 未报告 | 600 μm | 1.0 mA cm−2，1.0 mAh cm−2 | 未报告 | 未报告 | 含 2 wt% | 不适用 | HFE-EPSE、DOL/DME | S0063 S0064 S0065 M0124
S05 | S05-T7 | Li‖Li 对称电池 | Li‖Li 扣式 | 不适用（Li‖Li） | 未报告 | 未报告 | 50 μm | 1.0 mA cm−2，1.0 mAh cm−2 | 未报告 | 未报告 | 含 2 wt% | 不适用 | HFE-EPSE、DOL/DME | S0063 S0064 S0065 M0125
S05 | S05-T8 | Li‖S 软包 2.4 Ah 级（仅 HFE-EPSE） | Li‖S 软包（2.4 Ah 级，双面电极，7 × 4 cm2） | 7.2 mg cm−2（每面） | 3.5 | g gS−1（质量基） | 75 μm（每面） | 0.05 C | 未报告 | 未报告 | 未报告 | 1000 mA g−1 | HFE-EPSE | M0128 M0129 M0130 S0029 S0030 S0031 S0032 S0033
S06 | S06-T1 | Li‖S 扣式 E/S 2 放电/充电（Figure 6d–g） | Li‖S 扣式（CR2025） | 5 mg cm−2 | 2 | µL mg⁻¹（体积基） | 200 µm | 未报告 | 未报告 | 30 °C | 未报告 | 未报告 | DME9LiFSI、DME3LiFSI-HFE、DME1.6LiFSI-HFE | M0300 M0101 M0103 M0306 M0119
S06 | S06-T2 | Li‖S 扣式贫液高载量放电（含 DME1.6LiTFSI-HFE，Figure S20a；条件推定同 T1） | Li‖S 扣式（CR2025） | 5 mg cm−2（推定） | 2（推定） | µL mg⁻¹（体积基） | 200 µm | 未报告 | 未报告 | 30 °C | 未报告 | 未报告 | DME1.6LiTFSI-HFE、DME9LiFSI、DME1.6LiFSI-HFE | S0038 M0300 M0101 M0119
S06 | S06-T3 | Li‖S 扣式 E/S 1 放电/充电（Figure S19） | Li‖S 扣式（CR2025） | 5 mg cm−2 | 1 | µL mg⁻¹（体积基） | 200 µm | 未报告 | 未报告 | 30 °C（实验部分；M0058 写 room temperature） | 未报告 | 未报告 | DME1.6LiFSI-HFE | S0036 M0293 M0366 M0101 M0119 M0058
S06 | S06-T4 | Li‖S 扣式 E/S 5 倍率（Figure 6h、S21a） | Li‖S 扣式（CR2025） | 5 mg cm−2 | 5 | µL mg⁻¹（体积基） | 200 µm | 多倍率（原文只写到 0.5C） | 未报告 | 30 °C | 未报告 | 未报告 | DME1.6LiFSI-HFE | M0304 M0340 M0341 M0101 M0306
S06 | S06-T5 | Li‖S 扣式 E/S 5、0.1C 循环（Figure S21b） | Li‖S 扣式（CR2025） | 5 mg cm−2 | 5 | µL mg⁻¹（体积基） | 200 µm | 0.1 C | 未报告 | 30 °C | 未报告 | 未报告 | DME1.6LiFSI-HFE | M0343 S0041 S0042 M0101 M0119
S06 | S06-T6 | Li‖S 扣式 E/S 2 循环（Figure 6i） | Li‖S 扣式（CR2025） | 5 mg cm−2 | 2 | µL mg⁻¹（体积基） | 200 µm | 未报告 | 未报告 | 30 °C | 未报告 | 未报告 | DME1.6LiFSI-HFE | M0305 M0345 M0346 M0101 M0306
S06 | S06-T7 | Li‖S 软包 2.3 Ah，E/S 1 循环（Figure 7d、7e） | Li‖S 软包（2 片单面 + 4 片双面正极，5 片锂） | 7 mg cm−2（单面） | 1 | µL mg⁻¹（体积基） | 200 µm（每片，共 5 片；N/P 约 2，1× 锂过量） | 0.1 C | 0.05 C 首圈 | 30 °C | 未报告 | 未报告 | DME1.6LiFSI-HFE | M0334 M0350 M0353 M0354 M0357 M0059
S09 | S09-T1 | Li‖S 扣式 室温 富液 E/S 15（0.05 C 首放 + 0.2 C 50 圈循环） | Li‖S 扣式 | 1.2–2.8 mg cm-2（S 含量 63 wt%） | 15 | µL mg⁻¹（体积基） | 未报告 | 0.2 C（首放数据为 0.05 C） | 0.05 C 2 圈 + 0.1 C 3 圈 | RT（室温，未给具体数值） | 不含（DD 与氟化醚电解液均不含） | 1675 mA g-1（按硫理论容量 1,675 mAh g−1） | DD、DEE、F3DEE、F4DEE、F4DMB、F5DEE | M0105 M0109 M0162 M0175 S0017 S0018 M0298 M0297
S09 | S09-T2 | Li‖S 扣式 60 °C 富液 E/S 15（0.05 C 首放 + 0.2 C 50 圈循环） | Li‖S 扣式 | 1.2–1.5 mg cm-2（S 含量 63%） | 15 | µL mg⁻¹（体积基） | 未报告 | 0.2 C（首放数据为 0.05 C） | 0.05 C 2 圈 + 0.1 C 3 圈 | 60 °C | 仅对照 DDN 含 1 wt%；DD 与氟化醚电解液不含 | 1675 mA g-1（按硫理论容量 1,675 mAh g−1） | DD、DDN、DEE、F3DEE、F4DEE、F4DMB、F5DEE、F6DEE | M0115 M0127 M0128 M0175 S0024 S0025 S0026 M0298 M0297
S09 | S09-T3 | Li‖Cu Aurbach 库仑效率 60 °C | Li‖Cu 扣式 | 不适用（Li‖Cu） | 未报告 | 未报告 | 未报告 | 0.5 mA cm-2，循环 1 mAh cm-2 × 10 圈（5 mAh cm-2 储锂） | 0–1 V 预循环 9 圈 + 5 mAh cm-2 沉积/剥离 1 圈 | 60 °C | 不含（DD 为 1 M LiTFSI DOL/DME） | 不适用 | DD、DEE、F3DEE、F4DEE、F4DMB、F5DEE、F6DEE | M0148 M0193 M0300 S0028 S0029
S09 | S09-T4 | Li‖Cu 沉积/剥离 60 °C，电解液预先饱和 LiPSs | Li‖Cu 扣式 | 不适用（Li‖Cu） | 未报告 | 未报告 | 未报告 | 0.5 mA cm-2，1 mAh cm-2（推定，按方法部分 Li‖Cu 半电池循环） | 未报告 | 60 °C | 不含 | 不适用 | DD、F4DMB | M0154 S0030 M0299
S09 | S09-T5 | Li‖S 扣式 60 °C 贫液 E/S 5（S 含量 63%，0.2 C 50 圈） | Li‖S 扣式 | 1–2 mg cm-2（方法部分通用值，推定） | 5 | µL mg⁻¹（体积基） | 未报告 | 0.2 C | 0.05 C 2 圈 + 0.1 C 3 圈（推定，同 Fig. 3G 协议） | 60 °C | 仅对照 DDN 含 1 wt%；F4DMB 不含 | 1675 mA g-1 | DDN、F4DMB | M0184 M0187 M0188 M0290 M0296 M0297 M0298 M0128
S09 | S09-T6 | Li‖S 扣式 60 °C 贫液 E/S 5 + 高 S 含量 67.5%（S@Ni/碳花，0.2 C 150 圈） | Li‖S 扣式 | 未报告（方法称除另注外 1–2 mg cm-2） | 5 | µL mg⁻¹（体积基） | 未报告 | 0.2 C | 0.05 C 2 圈 + 0.1 C 3 圈 | 60 °C | 仅对照 DDN 含 1 wt%；F4DMB 不含 | 1675 mA g-1 | DDN、F4DMB | M0188 M0190 M0238 M0292 M0296 M0290 M0298
S09 | S09-T7 | Li‖S 扣式 高载量 5.3 mg cm-2、E/S 7、40 µm 锂（仅 F4DMB） | Li‖S 扣式 | 5.3 mg cm-2 | 7 | µL mg⁻¹（体积基） | 40 µm（约 8 mAh cm-2） | 0.1 C（20 圈；首放 0.05 C） | 0.05 C（圈数未报告） | 60 °C | 不含 | 1675 mA g-1 | F4DMB | M0204 M0205 M0207 S0037 S0038
S09 | S09-T8 | Li‖S 软包 S 4 mg cm-2、40 µm 锂、0.05 C、60 °C | Li‖S 软包 | 4 mg cm-2（约 6.7 mAh cm-2） | 未报告 | 未报告 | 40 µm（约 8 mAh cm-2） | 0.05 C | 未报告 | 60 °C | 仅对照 DDN 含 1 wt%；F4DMB 不含 | 1675 mA g-1 | DDN、F4DMB | M0208 S0039 M0291
S09 | S09-T9 | Li‖S 日历老化：E/S 5，第 5 圈满电室温搁置 30 d | Li‖S 扣式 | 未报告 | 5 | µL mg⁻¹（体积基） | 未报告 | 0.1 C | 0.1 C 活化 4 圈 | 循环 60 °C，搁置 RT | 仅对照 DDN 含 1 wt%；F4DMB 不含 | 1675 mA g-1 | DDN、F4DMB | M0220 M0221 M0259 M0263 M0264 M0266
S09 | S09-T10 | Li‖S 日历老化：E/S 15，满电室温搁置 30 d | Li‖S 扣式 | 未报告 | 15 | µL mg⁻¹（体积基） | 未报告 | 0.1 C（推定，同 E/S 5 日历老化协议） | 0.1 C 活化 4 圈（推定） | 循环 60 °C，搁置 RT（推定） | 仅对照 DDN 含 1 wt%；F4DMB 不含 | 1675 mA g-1 | DDN、F4DMB | M0226 M0229 M0220 M0266
S09 | S09-T11 | Li‖S 自放电：E/S 15，第 5 圈满电搁置 2 d、第 9 圈再搁置 7 d | Li‖S 扣式 | 未报告 | 15 | µL mg⁻¹（体积基） | 未报告 | 0.1 C | 未报告 | 循环 60 °C，搁置 RT | 仅对照 DDN 含 1 wt%；F4DMB 不含 | 1675 mA g-1 | DDN、F4DMB | S0050 S0051 S0054 S0055 S0057
S10 | S10-T1 | Li‖S 扣式 0.05 C 首次放电（CNF/Li2S8 正极） | Li‖S 扣式（2032；CNF 正极浸渍 0.2 m Li2S8） | 2 mgs cm−2 | 20 | 原文未写单位（同篇其他测试为 μl mg−1） | 未报告 | 0.05 C | 未报告（本测试即 0.05 C 首次放电；M0224 写恒流循环前 0.05 C 预循环 2 圈） | 未报告 | 含 0.2 m | 未报告 | LiSCN、LiBr、LiTFSI | M0057 M0058 M0196 M0211 M0212 M0216 M0224
S10 | S10-T2 | Li‖S 扣式 0.4 C 放电（CNF/Li2S8 正极） | Li‖S 扣式（2032；CNF 正极浸渍 0.2 m Li2S8） | 2 mgs cm−2（推定，按 Fig. 2a 同组条件） | 20（推定，按 Fig. 2a 同组条件） | 原文未写单位 | 未报告 | 0.4 C | 未报告 | 未报告 | 含 0.2 m | 未报告 | LiSCN、LiBr、LiTFSI | M0060 M0058 M0070 M0196
S10 | S10-T3 | Li‖Li 对称电池 1 mA cm−2 / 1 mAh cm−2 | Li‖Li 扣式（2032） | 不适用（Li‖Li） | 不适用（电解液 20 μl） | 不适用 | 40 μm（M0108、M0219；M0218 另写 Li 箔 150 μm，原文前后不一） | 1 mA cm−2 / 1 mAh cm−2 | 未报告 | 未报告 | 含 0.2 m | 不适用 | LiSCN、LiBr、LiTFSI | M0108 M0118 M0218 M0219 M0220 M0221 M0196
S10 | S10-T4 | Li‖S 扣式 E/S 5、3 mgs cm−2、0.2 C/0.1 C 长循环 | Li‖S 扣式（2032） | 3 mgs cm−2 | 5 | μl mg−1（体积基） | 未报告 | 0.2 C / 0.1 C（放/充） | 0.05 C 2 圈 | 未报告 | 含 0.2 m | 未报告 | LiSCN、LiBr、LiTFSI | M0151 M0169 M0224 S0034 M0196
S10 | S10-T5 | Li‖S 扣式 E/S 8、3 mgs cm−2、0.3 C/0.2 C 长循环 | Li‖S 扣式（2032） | 3 mgs cm−2 | 8 | μl mg−1（体积基） | 未报告 | 0.3 C / 0.2 C（放/充） | 0.05 C 2 圈 | 未报告 | 含 0.2 m | 未报告 | LiSCN、LiBr、LiTFSI | M0160 M0169 M0224 M0196
S10 | S10-T6 | Li‖S 扣式 E/S 10、3.8 mgs cm−2、0.4 C/0.2 C 长循环 | Li‖S 扣式（2032；LG Energy Solution 高载量硫电极） | 3.8 mgs cm−2 | 10 | μl mg−1（体积基） | 未报告 | 0.4 C / 0.2 C（放/充） | 0.05 C 2 圈 | 未报告 | 含 0.2 m | 未报告 | LiSCN、LiBr、LiTFSI | M0169 M0171 M0175 M0214 M0224 S0035 M0196
S10 | S10-T7 | Li‖S 6 层叠片软包 E/S 4、0.09 C（仅 LiSCN） | Li‖S 软包（6-cell stack） | 3.17 mgs cm−2（图注；SI 写 3.2 mgs cm−2） | 4 | μl mg−1（体积基） | 40 μm | 0.09 C / 0.09 C | 0.05 C 2 圈 | 未报告 | 含 0.2 m | 未报告 | LiSCN | M0169 M0178 M0179 S0037 M0224
S11 | S11-T1 | Li‖S 扣式 无 LiNO₃ 穿梭电流（恒压台阶） | Li‖S 扣式 | 1.3 mg cm-2 | 未报告 | 未报告 | 600 μm | 恒流充至 2.90 V（电流未报告）后逐级放至 2.40、2.39、2.38、2.37、2.36、2.35、2.34 V，每级恒压 1.0 h，取稳态电流 | 未报告 | 室温（原文未给数值） | 不含 | 未报告 | HFE0、HFE10、HFE20、HFE30 | S0012 S0013 S0014 S0015 S0016 M0065
S11 | S11-T2 | Li‖S 扣式 无 LiNO₃ 0.1 C 循环（库仑效率与 5 圈后负极分析） | Li‖S 扣式 | 1.3 mg cm-2 | 未报告 | 未报告 | 600 μm | 0.1 C | 未报告 | 室温（原文未给数值） | 不含 | 1672 mA g-1 | HFE0、HFE10、HFE20、HFE30 | S0012 S0013 S0017 M0067 S0029
S11 | S11-T3 | Li‖Li₂S₈ 电池 CV（0.5 mV s⁻¹） | Li‖Li₂S₈ 电池（碳纸正极；形式原文未写） | 未报告（硫以 1.0 M[S] Li₂S₈ 加在 25 μL 电解液中） | 未报告 | 未报告 | 600 μm | CV 扫速 0.5 mV s-1，1.70–2.80 V | 未报告 | 未报告 | 含 2 wt%（推定：S0006 在上述含 LiNO₃ 电解液中配 Li₂S₈） | 未报告 | HFE0、HFE10、HFE20、HFE30 | S0018 S0019 S0024 S0005 S0006 M0095 M0096
S11 | S11-T4 | Li₂S₆ 对称电池 EIS | Li₂S₆ 对称电池（两片碳纸电极；形式原文未写） | 未报告（硫以 1.0 M[S] Li₂S₆ 加在 40 μL 电解液中） | 未报告 | 未报告 | 不含锂电极 | EIS，开路电压，振幅 10 mV，100 kHz–0.1 Hz | 未报告 | 未报告 | 含 2 wt%（推定：S0006 在上述含 LiNO₃ 电解液中配 Li₂S₆） | 未报告 | HFE0、HFE10、HFE20、HFE30 | S0020 S0021 S0005 S0006 M0107
S11 | S11-T5 | Li‖Li₂S₈ 电池 Li₂S 恒电位成核（2.05 V） | Li‖Li₂S₈ 电池（碳纸正极；形式原文未写） | 未报告（硫以 1.0 M[S] Li₂S₈ 加在 25 μL 电解液中，推定与 CV 同组电池） | 未报告 | 未报告 | 600 μm（推定：S0023 写 The Li ¦ Li2S8 cells，即 S0018 同组电池） | 0.117 mA 恒流放电至 2.06 V，再 2.05 V 恒压 | 未报告 | 未报告 | 含 2 wt%（推定：S0006 在上述含 LiNO₃ 电解液中配 Li₂S₈） | 未报告 | HFE0、HFE10、HFE20、HFE30 | S0018 S0022 S0023 S0005 S0006 M0110
S11 | S11-T6 | Li‖S 扣式 0.1 C GITT 极化解耦 | Li‖S 扣式 | 4.3 mg cm-2 | 6.1（推定：与全电池同为 35 μL 电解液、4.3 mg cm-2 正极，E/S 见 S0034） | μL mg⁻¹（体积基） | 50 μm | 0.1 C 脉冲（每步放电 10 min、静置 2 h），1.70–2.60 V | 未报告 | 未报告 | 含 2 wt%（S0005 配方；GITT 部分未另写） | 1672 mA g-1 | HFE0、HFE10、HFE20、HFE30 | S0025 S0026 S0027 S0028 M0124 S0034 S0005
S11 | S11-T7 | Li‖S 扣式 倍率（0.1–0.5 C） | Li‖S 扣式（2032） | 4.3 mg cm-2 | 6.1 | μL mg⁻¹（体积基） | 50 μm | 0.1、0.2、0.3、0.4、0.5 C 阶梯 | 未报告 | 未报告 | 含 2 wt%（S0005 配方；全电池部分未另写） | 1672 mA g-1（推定：同篇扣式电池 S0017、M0124 的定义） | HFE0、HFE10、HFE20、HFE30 | S0033 S0034 S0035 M0143 M0124 S0017 S0005
S11 | S11-T8 | Li‖S 扣式 0.1 C 长循环 | Li‖S 扣式（2032） | 4.3 mg cm-2 | 6.1 | μL mg⁻¹（体积基） | 50 μm | 0.1 C | 未报告 | 未报告 | 含 2 wt%（S0005 配方；全电池部分未另写） | 1672 mA g-1（推定：同篇扣式电池 S0017、M0124 的定义） | HFE0、HFE10、HFE20、HFE30 | S0033 S0034 S0035 M0143 M0172 M0124 S0017 S0005
S11 | S11-T9 | Li‖S 软包 0.05 C 循环 | Li‖S 软包（4×7 cm2，双面硫正极与双面锂负极叠片） | 7.4 mg cm-2（单面） | 3.5 | g gS⁻¹（质量基） | 75 μm（单面） | 0.05 C | 未报告 | 未报告 | 含 2 wt%（S0005 配方；软包部分未另写） | 1000 mA g-1 | HFE0、medium、HFE30 | S0036 S0037 S0038 S0039 S0040 S0041 M0188 M0189 M0190 S0119 S0005
S15 | S15-T1 | Li‖S 扣式 GITT，E/S 12 µL mg−1（仅 LiTFSI 电解液） | Li‖S 扣式（2032） | 4.0 mgS cm−2 | 12 | µL mg⁻¹（体积基） | 50 µm | GITT：0.1 C 恒流 6.0 min + 静置 60.0 min 交替 | 未报告 | 未报告 | 含 5.0 wt.% | 1672 mA g-1 | LiTFSI | M0052 M0053 S0009 S0013 S0014 S0017
S15 | S15-T2 | Li‖S 扣式 GITT，E/S 8 µL mg−1（仅 LiTFSI 电解液） | Li‖S 扣式（2032） | 4.0 mgS cm−2 | 8 | µL mg⁻¹（体积基） | 50 µm | GITT：0.1 C 恒流 6.0 min + 静置 60.0 min 交替 | 未报告 | 未报告 | 含 5.0 wt.% | 1672 mA g-1 | LiTFSI | M0052 M0053 S0009 S0013 S0014 S0017
S15 | S15-T3 | Li‖S 扣式 GITT，E/S 6 µL mg−1（仅 LiTFSI 电解液） | Li‖S 扣式（2032） | 4.0 mgS cm−2 | 6 | µL mg⁻¹（体积基） | 50 µm | GITT：0.1 C 恒流 6.0 min + 静置 60.0 min 交替 | 未报告 | 未报告 | 含 5.0 wt.% | 1672 mA g-1 | LiTFSI | M0052 M0053 S0009 S0013 S0014 S0017
S15 | S15-T4 | Li‖S 扣式 GITT，E/S 5 µL mg−1（仅 LiTFSI 电解液） | Li‖S 扣式（2032） | 4.0 mgS cm−2 | 5 | µL mg⁻¹（体积基） | 50 µm | GITT：0.1 C 恒流 6.0 min + 静置 60.0 min 交替 | 未报告 | 未报告 | 含 5.0 wt.% | 1672 mA g-1 | LiTFSI | M0052 M0053 S0009 S0013 S0014 S0017
S15 | S15-T5 | Li‖S 扣式 GITT，E/S 4.5 µL mg−1（仅 LiTFSI 电解液） | Li‖S 扣式（2032） | 4.0 mgS cm−2 | 4.5 | µL mg⁻¹（体积基） | 50 µm | GITT：0.1 C 恒流 6.0 min + 静置 60.0 min 交替 | 未报告 | 未报告 | 含 5.0 wt.% | 1672 mA g-1 | LiTFSI | M0052 M0053 S0009 S0013 S0014 S0017
S15 | S15-T6 | Li‖Li 对称电池，0/1/4 M[S] 电解液，负极动力学极化 | Li‖Li 对称扣式（2025） | 不适用（Li‖Li 对称电池） | 不适用 | 不适用 | 50 µm | 0.72 mA cm−2，3.60 mAh cm−2（对应 Li‖S 扣式 0.1 C） | 未报告 | 未报告 | 含 5.0 wt.%（基础电解液） | 不适用 | LiTFSI、Li2S8-1M[S]、Li2S8-4M[S] | M0066 S0009 S0021 S0022 S0023 S0024 S0029 S0030
S15 | S15-T7 | Li‖Li2S8 扣式（碳纸）恒电位放电，Li2S 沉积容量 | Li‖Li2S8 扣式（碳纸集流体） | 未报告（硫在电解液中，各档硫质量相同） | 未报告 | 未报告 | 600 µm | PITT：2.30、2.25、2.20、2.15 V 各 10.0 h，2.10、2.05 V 各 50.0 h；取 2.10 V 积分容量 | 未报告 | 未报告 | 含 5.0 wt.%（基础电解液） | 不适用 | Li2S8-2M[S]、Li2S8-4M[S]、Li2S8-6M[S] | M0128 S0009 S0010 S0047 S0048 S0049 S0053 S0054 S0055
S15 | S15-T8 | Li‖S 扣式倍率测试，4.0 mgS cm−2，E/S 4.5 µL mg−1 | Li‖S 扣式（2032） | 4.0 mgS cm−2 | 4.5 | µL mg⁻¹（体积基） | 50 µm（原文：其余配置与前述弱溶剂化 Li‖S 电池相同） | 0.1、0.2、0.3、0.2、0.1 C 各 3 圈（倍率测试），1.70–2.60 V | 0.05 C 两圈 | 未报告 | 含 5.0 wt.% | 1672 mA g-1 | LiFSI、LiTFSI | M0139 M0140 S0013 S0056 S0057 S0058 S0059
S15 | S15-T9 | Li‖S 扣式长循环，4.0 mgS cm−2，E/S 5 µL mg−1，0.2 C | Li‖S 扣式（2032） | 4.0 mgS cm−2 | 5 | µL mg⁻¹（体积基） | 50 µm（推定：按 1.2.3 节同组 Li‖S 电池配置） | 0.2 C，1.70–2.60 V | 0.05 和 0.1 C 活化两圈（原文 activated at 0.05 and 0.1 C for two cycles，各几圈不明） | 未报告 | 含 5.0 wt.% | 1672 mA g-1 | LiFSI、LiTFSI | M0147 M0140 S0013 S0056 S0057 S0060 S0061 S0062
S15 | S15-T10 | Li‖S 扣式高载量倍率 + 0.1 C 循环，7.0 mgS cm−2，E/S 5 µL mg−1 | Li‖S 扣式（2032） | 7.0 mgS cm−2 | 5 | µL mg⁻¹（体积基） | 50 µm（推定：按 1.2.3 节同组 Li‖S 电池配置） | 0.1、0.15、0.2、0.25 C 各 3 圈，随后 0.1 C 循环，1.70–2.60 V | 0.05 C 两圈 | 未报告 | 含 5.0 wt.% | 1672 mA g-1 | LiFSI、LiTFSI | M0150 M0168 M0140 S0008 S0013 S0057 S0063 S0064 S0065 S0066 S0067 S0068
S15 | S15-T11 | 3 Ah Li‖S 软包倍率测试，E/S 2.8 g g−1 | Li‖S 软包（3 Ah，5 片正极/6 片锂负极，PP 隔膜） | 7.8 mgS cm−2（单面） | 2.8 | gele gS⁻¹（质量基） | 75 µm（单面，锂箔辊压在铜箔两面） | 放电 0.05、0.08、0.1、0.15 C 各 2 圈，充电 0.025 C | 静置 12.0 h 后第 1 圈 0.025 C 放电活化 | 未报告 | 含 5.0 wt.% | 1000 mA g-1 | LiFSI、LiTFSI | M0154 S0056 S0057 S0069 S0070 S0071 S0072 S0073 S0075 S0077 S0078 S0079 S0080
S15 | S15-T12 | 5 Ah Li‖S 软包首圈放电，E/S 2.5 g g−1，0.05 C | Li‖S 软包（5 Ah，9 片正极/10 片锂负极，PE 隔膜） | 7.9 mgS cm−2（单面） | 2.5 | gele gS⁻¹（质量基） | 75 µm（单面） | 0.05 C 放电（充电倍率未报告） | 未报告（静置 12.0 h 后直接 0.05 C 放电） | 未报告 | 含 5.0 wt.% | 1000 mA g-1（推定：按 3 Ah 软包的 1 C 定义） | LiFSI、LiTFSI | M0156 S0056 S0057 S0071 S0073 S0080 S0081 S0082 S0133
S15 | S15-T13 | 8 Ah Li‖S 软包循环，E/S 2.8 g g−1，0.025 C（仅 LiFSI） | Li‖S 软包（8 Ah，15 片正极/16 片锂负极，PE 隔膜） | 7.5 mgS cm−2（单面） | 2.8 | gele gS⁻¹（质量基） | 75 µm（单面） | 0.025 C | 未报告（静置 12.0 h 后 0.025 C 循环） | 未报告 | 含 5.0 wt.% | 1000 mA g-1（推定：按 3 Ah 软包的 1 C 定义） | LiFSI | M0158 M0159 S0056 S0071 S0080 S0083 S0084
S16 | S16-T1 | Li‖S 扣式 3.2 mg cm-2、E/S 10、0.1 C 长循环（100 圈） | Li‖S 扣式（CR2032，G/S-80% 正极） | 3.2 mg cm-2 | 10 | µL mg⁻¹（体积基） | 未报告 | 0.1 C | 未报告 | 25 °C | 含 0.8 M | 未报告 | DD、DD_HMPA、DD_TPPO、DD_DMSO、DD_DMF | M0164 M0174 M0175 S0046 S0047 S0034 S0052 S0199
S16 | S16-T2 | Li‖S 扣式倍率测试（0.1–3.0 C） | Li‖S 扣式（CR2032） | 未报告 | 未报告 | 未报告 | 未报告 | 0.1、0.2、0.5、1.0、2.0、2.5、3.0 C 逐级 | 未报告 | 未报告 | 含 0.8 M | 未报告 | DD、DD_HMPA、DD_TPPO、DD_DMF、DD_DMSO | S0213 S0214 S0217 S0034
S16 | S16-T3 | Li‖S 扣式 3.5 mg cm-2、E/S 5.0、0.05 C 长循环（70 圈） | Li‖S 扣式（CR2032） | 3.5 mg cm-2 | 5.0 | µL mg⁻¹（体积基） | 未报告 | 0.05 C（正文与图 5 图注为 0.05 C；图 S22 图注写 0.1 C、图内标注 0.05C） | 未报告 | 25 °C | 含 0.8 M | 未报告 | DD_HMPA、DD_DMSO、DD_TPPO、DD_DMF | M0172 M0174 M0176 S0237 S0047 S0048 S0034
S16 | S16-T4 | Li‖S 扣式 5.5 mg cm-2、E/S 4.0、0.1 C 长循环（65 圈） | Li‖S 扣式（CR2032） | 5.5 mg cm-2 | 4.0 | µL mg⁻¹（体积基） | 未报告 | 0.1 C | 未报告 | 25 °C | 含 0.8 M | 未报告 | DD、DD_HMPA | M0177 M0182 M0174 M0026 S0047 S0048 S0034
S16 | S16-T5 | Li‖S 软包 2.71 Ah、E/S 4.0、0.1 C | Li‖S 软包（4 片双面硫正极 + 5 片锂负极） | 4.6 mg cm-2（单面；双面 9.2 mg cm-2） | 4.0 | µL mg⁻¹（体积基） | 125 µm（双面） | 0.1 C | 未报告 | 25 °C | 含 0.8 M | 未报告 | DD_HMPA、DD | M0184 M0185 S0088 S0089 S0090 M0195 M0197 S0034
S16 | S16-T6 | Li‖Cu 0.5 mA cm-2、1.0 mAh cm-2 库仑效率 | Li‖Cu 扣式 | 不适用 | 未报告 | 未报告 | 未报告 | 0.5 mA cm-2，1.0 mAh cm-2 | 未报告 | 未报告 | 含 0.8 M | 不适用 | DD、DD_HMPA、DD_TPPO、DD_DMSO、DD_DMF | S0053 S0054 M0127 S0034
S16 | S16-T7 | Li‖Li 对称电池 1 mA cm-2、1 mAh cm-2 | Li‖Li 对称 | 不适用 | 未报告 | 未报告 | 未报告 | 1 mA cm-2，1 mAh cm-2 | 未报告 | 未报告 | 含 0.8 M | 不适用 | DD、DD_HMPA、DD_HMPA-10%、DD_HMPA-12%、DD_HMPA-15% | S0175 S0177 S0184 S0034
S16 | S16-T8 | Li‖Cu 库仑效率（HMPA 比例，图 S10d；条件推定同 T6） | Li‖Cu 扣式 | 不适用 | 未报告 | 未报告 | 未报告 | 0.5 mA cm-2，1.0 mAh cm-2（推定） | 未报告 | 未报告 | 含 0.8 M | 不适用 | DD_HMPA、DD_HMPA-10%、DD_HMPA-12%、DD_HMPA-15% | S0177 S0054 S0034
S16 | S16-T9 | Li‖Li2S 正极扣式（碳纸负载 Li2S，0.05 C 充至 4.0 V 活化） | Li‖Li2S 扣式 | 15 µL × 50 mg mL-1 Li2S 悬浊液滴于 10 mm 碳纸 | 未报告 | 未报告 | 未报告 | 未报告（活化后倍率原文未写） | 首次 0.05 C 充电至 4.0 V，之后 1.7–2.6 V 充放 | 未报告 | 含 0.8 M | 未报告 | DD、DD_HMPA、DD_DMF、DD_DMSO、DD_TPPO | S0056 S0057 S0034
S16 | S16-T10 | Li‖Li2S6 恒电位沉积（Li2S 成核，2.02 V） | Li‖Li2S6 catholyte（碳纸工作电极） | 20 µL Li2S6 catholyte（浓度未报告） | 未报告 | 未报告 | 未报告 | 0.05 C 预放电至 2.07 V，再 2.02 V 恒压至电流低于 10−5 A | 不适用 | 25 °C | 含 0.8 M | 未报告 | DD、DD_HMPA、DD_DMF、DD_TPPO、DD_DMSO | S0068 S0069 S0071 S0072 S0073 S0044 M0106
S16 | S16-T11 | Li‖S 扣式长循环，HMPA 比例 6/8/10%（图 S19a，1 M LiTFSI + 0.4 M LiNO3） | Li‖S 扣式 | 未报告 | 未报告 | 未报告 | 未报告 | 未报告 | 未报告 | 未报告 | 含 0.4 M | 未报告 | HMPA-6%_1M、HMPA-8%_1M、HMPA-10%_1M | S0222 S0223
S16 | S16-T12 | Li‖S 扣式倍率，HMPA 比例 6/8/10%（图 S19b，1 M LiTFSI + 0.4 M LiNO3） | Li‖S 扣式 | 未报告 | 未报告 | 未报告 | 未报告 | 0.2、0.5、1.0、2.0、2.5、3.0 C 逐级后回 0.2 C（取自图内标注） | 未报告 | 未报告 | 含 0.4 M | 未报告 | HMPA-6%_1M、HMPA-8%_1M、HMPA-10%_1M | S0221 S0222 S0223
S18 | S18-T1 | Li‖S 扣式 0.1 C 恒流充放电（600 μm Li，PP 隔膜；Fig. 1C、S3） | Li‖S 扣式（2032） | 4.0 mgS cm-2 | 未报告 | 未报告 | 600 μm | 0.1 C | 未报告（SI：充放电曲线取第 2 圈） | 未报告 | 含 2 wt% | 1672 mA g-1 | DOL/DME、DIPS10、DIPS20、DIPS30、DIPS40、DIPE10、DIPE20、DIPE30、DIPE40、HME20、HME40 | M0027 S0010 S0042 S0049 S0050 S0051 S0132
S18 | S18-T2 | Li‖S 扣式 GITT–EIS 极化分解（PP 隔膜，无电催化剂；Fig. 2D、6A） | Li‖S 扣式（2032） | 4.0 mgS cm-2 | 未报告 | 未报告 | 600 μm（推定：SI 1.4.2 节恒流/GITT 测试用扣式电池） | 0.1 C（每步 15 min，弛豫 60 min） | 0.05 C 2 圈 | 未报告 | 含 2 wt% | 1672 mA g-1 | DOL/DME、DIPS10、DIPS20、DIPS30、DIPS35、DIPS40、DIPE10、DIPE20、DIPE30、DIPE35、DIPE40、HME20、HME35、HME40 | M0052 S0010 S0049 S0050 S0052 S0134
S18 | S18-T3 | Li‖S 扣式 GITT–EIS（TiN 隔膜电催化剂；Fig. 6A、S56） | Li‖S 扣式（2032），TiN/石墨烯涂覆隔膜 | 4.0 mgS cm-2 | 未报告 | 未报告 | 600 μm（推定：SI 1.4.2 节恒流/GITT 测试用扣式电池） | 0.1 C（每步 15 min，弛豫 60 min） | 0.05 C 2 圈 | 未报告 | 含 2 wt% | 1672 mA g-1 | DIPS35、DIPE35、HME35 | S0010 S0047 S0049 S0050 S0052
S18 | S18-T4 | Li2S6 对称电池 EIS/DRT（0–40 °C 变温） | Li2S6 对称电池（两片 CNT 涂覆 Al 箔电极，2032 扣式，PP 隔膜） | 不适用（硫以 1.0 mol[S] L-1 Li2S6 溶液加入，40 μL） | 未报告 | 未报告 | 不适用（无锂电极） | 开路电压下 EIS，振幅 10 mV，0.1 Hz–10 kHz | 未报告 | 0、10、20、25、30、40 °C（Rct 对比为室温） | 不含（推定：S0026 用 Li2S6-added solutions，S0010 称另加 LiNO3 的才是电池测试电解液） | 不适用 | DOL/DME、DIPS20、DIPS40 | S0005 S0007 S0010 S0024 S0026 S0029 S0031 M0145
S18 | S18-T5 | Li‖S 扣式 0.1 C 长循环（50 μm Li，PP 隔膜，无电催化剂；Fig. 6B/6C、S57、S58） | Li‖S 扣式（2032） | 4.0 mgS cm-2 | 未报告 | 未报告 | 50 μm | 0.1 C | 0.05 C 2 圈 | 未报告 | 含 2 wt% | 1672 mA g-1（推定：S0050 恒流测试给出的定义） | DIPS35、DIPE35、HME35 | M0178 S0010 S0050 S0054 S0056
S18 | S18-T6 | Li‖S 扣式 0.1 C 长循环（50 μm Li，TiN 隔膜电催化剂；Fig. 6B/6C、S57、S58） | Li‖S 扣式（2032），TiN/石墨烯涂覆隔膜 | 4.0 mgS cm-2 | 未报告 | 未报告 | 50 μm | 0.1 C | 0.05 C 2 圈 | 未报告 | 含 2 wt% | 1672 mA g-1（推定：S0050 恒流测试给出的定义） | DIPS35、DIPE35、HME35 | M0178 S0010 S0047 S0050 S0054 S0056
S18 | S18-T7 | Li‖S 软包 2 Ah 级（TiN 正极，E/S 3.8 g g−1） | Li‖S 多层软包（2 Ah 级，双面正极，PP 隔膜） | 7.4 mgS cm-2（单面） | 3.8 | g g⁻¹（质量基，gele gS⁻¹） | 75 μm（单面） | 100 mA gS-1 | 25 mA gS-1 活化（圈数未报告） | 未报告 | 含 5.0 wt% | 未报告（倍率以 mA gS-1 给出） | DIPS-pouch | M0196 S0064 S0065 S0067 S0068 S0071
S18 | S18-T8 | Li‖S 软包 5 Ah 级（TiN 正极，E/S 2.8 g g−1） | Li‖S 多层软包（5 Ah 级，双面正极，PE 隔膜） | 7.6 mgS cm-2（单面） | 2.8 | g g⁻¹（质量基，gele gS⁻¹） | 75 μm（单面） | 25 mA gS-1 | 未报告 | 未报告 | 含 5.0 wt% | 未报告（倍率以 mA gS-1 给出） | DIPS-pouch | M0198 S0065 S0067 S0068 S0072
S18 | S18-T9 | Li‖S 软包 10 Ah 级（TiN 正极，E/S 2.6 g g−1，轻质 Cu 集流体） | Li‖S 多层软包（10 Ah 级，双面正极，PE 隔膜） | 8.2 mgS cm-2（单面） | 2.6 | g g⁻¹（质量基，gele gS⁻¹） | 75 μm（单面） | 20 mA gS-1 | 10 mA gS-1 活化（圈数未报告） | 未报告 | 含 5.0 wt% | 未报告（倍率以 mA gS-1 给出） | DIPS-pouch | M0201 S0065 S0067 S0068 S0073 S0074
S18 | S18-T10 | Li‖S 软包 10 Ah 级（TiN 正极，E/S 2.3 g g−1） | Li‖S 多层软包（10 Ah 级，双面正极，PE 隔膜） | 8.2 mgS cm-2（单面；原文：其余组装参数同 T9） | 2.3 | g g⁻¹（质量基，gele gS⁻¹） | 75 μm（单面；原文：其余组装参数同 T9） | 10 mA gS-1 | 5 mA gS-1 活化（圈数未报告） | 未报告 | 含 5.0 wt% | 未报告（倍率以 mA gS-1 给出） | DIPS-pouch | M0201 M0202 S0065 S0067 S0068 S0075
S19 | S19-T1 | Li‖Li 对称 1 mA cm−2 / 1 mAh cm−2 循环 | Li‖Li 对称扣式（CR2032） | 不适用（Li‖Li） | 不适用（每个电池电解液 40 μL） | 不适用 | 未报告（SI 只写购入 400 μm 与 50 μm 锂箔，Φ14 mm） | 1 mA cm−2，1 mAh cm−2 | 未报告 | 未报告 | 含 0.4 M | 不适用 | E-PDD、E-EDD、E-DD | S0036 S0037 S0038 M0081 M0103 S0035
S19 | S19-T2 | Li‖Li2S6 扣式 0.1 C 循环 | Li‖Li2S6 扣式（碳纤维布载 Li2S6） | ~1.4 mgS cm−2 | 19 | μL mgS−1（体积基） | 未报告 | 0.1 C | 未报告 | 未报告 | 含 0.4 M | 1675 mAh g−1（SI 仅在 GITT 句给出） | E-PDD、E-EDD、E-DD | S0028 S0029 S0039 S0042 S0045 S0016 M0126
S19 | S19-T3 | Li‖Li2S6 扣式 0.3 C 循环 | Li‖Li2S6 扣式（碳纤维布载 Li2S6） | ~1.4 mgS cm−2（推定，同 Li2S6 正极） | 19（推定） | μL mgS−1（体积基） | 未报告 | 0.3 C | 未报告 | 未报告 | 含 0.4 M | 1675 mAh g−1（SI 仅在 GITT 句给出） | E-PDD、E-EDD、E-DD | S0144 M0100 S0029 S0039 S0045
S19 | S19-T4 | Li‖Li2S6 扣式倍率（0.1–1 C） | Li‖Li2S6 扣式（碳纤维布载 Li2S6） | ~1.4 mgS cm−2（推定，同 Li2S6 正极） | 19（推定） | μL mgS−1（体积基） | 未报告 | 0.1、0.2、0.3、0.5、1 C 逐级 | 未报告 | 未报告 | 含 0.4 M | 1675 mAh g−1（SI 仅在 GITT 句给出） | E-PDD、E-EDD、E-DD | M0111 M0112 S0146 S0029 S0039 S0045
S19 | S19-T5 | Li‖Li2S6 扣式 0.5 C 循环 | Li‖Li2S6 扣式（碳纤维布载 Li2S6） | ~1.4 mgS cm−2（推定，同 Li2S6 正极） | 19（推定） | μL mgS−1（体积基） | 未报告 | 0.5 C | 未报告 | 未报告 | 含 0.4 M | 1675 mAh g−1（SI 仅在 GITT 句给出） | E-PDD、E-EDD、E-DD | M0114 M0115 M0126 S0029 S0039 S0045
S19 | S19-T6 | Li‖Li2S6 扣式 1 C 循环 | Li‖Li2S6 扣式（碳纤维布载 Li2S6） | ~1.4 mgS cm−2（推定，同 Li2S6 正极） | 19（推定） | μL mgS−1（体积基） | 未报告 | 1 C | 未报告 | 未报告 | 含 0.4 M | 1675 mAh g−1（SI 仅在 GITT 句给出） | E-PDD、E-EDD、E-DD | M0116 S0149 S0029 S0039 S0045
S19 | S19-T7 | Li‖S 扣式 2.1 mg cm−2、E/S 12.8、0.1 C 循环 | Li‖S 扣式（CNT/S 正极） | 2.1 mg cm−2 | 12.8 | μL mgS−1（体积基） | 未报告 | 0.1 C | 未报告 | 未报告 | 含 0.4 M | 1675 mAh g−1（SI 仅在 GITT 句给出） | E-PDD、E-EDD、E-DD | M0118 M0119 S0150 S0016 S0045
S19 | S19-T8 | Li‖S 扣式 4.4 mg cm−2、E/S 5.0、0.1 C 循环 | Li‖S 扣式（CNT/S 正极） | 4.4 mg cm−2 | 5.0 | μL mg−1（体积基） | 未报告 | 0.1 C | 未报告 | 未报告 | 含 0.4 M | 1675 mAh g−1（SI 仅在 GITT 句给出） | E-PDD、E-DD | M0122 M0127 S0040 S0016 S0045
S19 | S19-T9 | Li‖S 扣式 8.2 mg cm−2、E/S 3.8、0.05 C 循环（仅 E-PDD） | Li‖S 扣式（CNT/S 正极） | 8.2 mg cm−2 | 3.8 | μL mgS−1（体积基） | 未报告 | 0.05 C | 未报告 | 未报告 | 含 0.4 M | 1675 mAh g−1（SI 仅在 GITT 句给出） | E-PDD | M0124 M0128 S0153 S0016 S0045
S19 | S19-T10 | Li‖S 单层软包 4.6 mg cm−2、E/S 4.4（仅 E-PDD） | Li‖S 单层软包 | 4.6 mg cm−2 | 4.4 | μL mg−1（体积基） | 50 μm | 0.18 mA cm−2 | 未报告 | 未报告 | 含 0.4 M | 未报告 | E-PDD | M0131 M0132 S0154 S0016
S19 | S19-T11 | Li‖Li2S8 恒电位 Li2S 沉积 | Li‖Li2S8（碳纤维布滴加 Li2S8 正极液） | 未报告（0.2 M Li2S8 正极液，用量未写） | 未报告 | 未报告 | 未报告 | 0.112 mA 放电至 2.12 V，再 2.05 V 恒电位至电流 < 0.01 mA | 未报告 | 未报告 | 原文前后不一：S0023 写 Li2S8 溶于含 1 M LiTFSI 的 DD/EDD/PDD（未提 LiNO3），S0092 写 1 M LiTFSI + 0.4 M LiNO3（E-PDD 等） | 不适用 | E-PDD、E-EDD、E-DD | S0022 S0023 S0024 S0092 S0094
S19 | S19-T12 | Li‖Li2S8 Li2S 溶解（2.35 V 恒电位 20 h） | Li‖Li2S8（碳纤维布滴加 Li2S8 正极液） | 未报告（0.2 M Li2S8 正极液，用量未写） | 未报告 | 未报告 | 未报告 | 放电至 1.7 V，0.112 mA 充电至 2.35 V，再 2.35 V 恒电位 20 h | 未报告 | 未报告 | 原文前后不一：S0023 未提 LiNO3，S0092 写 0.4 M LiNO3 | 不适用 | E-PDD、E-EDD、E-DD | S0022 S0023 S0026 S0092
S19 | S19-T13 | Li‖Li2S6 恒电位穿梭电流（无 LiNO3） | Li‖Li2S6 扣式 | ~1.4 mgS cm−2（推定，同 Li2S6 正极） | 19（推定） | μL mgS−1（体积基） | 未报告 | 恒流充电至 2.9 V 后逐级恒电位 2.90–2.20 V | 未报告 | 未报告 | 不含 | 不适用 | LiTFSI-PDD、LiTFSI-EDD、LiTFSI-DD | S0050 S0051 S0052 S0029 S0039
S19 | S19-T14 | Li‖Li2S6 分阶段 EIS/SEM | Li‖Li2S6 扣式 | ~1.4 mgS cm−2（推定，同 Li2S6 正极） | 19（推定） | μL mgS−1（体积基） | 未报告 | 未报告 | 未报告 | 未报告 | 含 0.4 M | 未报告 | E-PDD、E-EDD、E-DD | S0122 S0129 S0132 S0043
S20 | S20-T1 | Li‖S 扣式倍率性能（温和条件） | Li‖S 扣式（2025） | 1.1 mg cm−2 | 60（推定：SI 温和条件 S0040；倍率图注 S0076 只写锂厚与载量） | µL mg⁻¹（体积基） | 400 μm | 0.1C、0.2C、0.4C、0.6C、0.8C、1C，再回 0.1C | 未报告 | 未报告 | 含（两种电解液均含 LiNO3，用量随配方不同） | 1600 mA g−1（推定：S0041 的定义写在 0.2C/0.5C 循环句中） | DOL/DME、CPME/DME | S0040 S0041 S0076 M0084
S20 | S20-T2 | Li‖S 扣式 0.2C 长循环（温和条件） | Li‖S 扣式（2025） | 1.1 mg cm−2 | 60 | µL mg⁻¹（体积基） | 400 μm | 0.2C | 有活化（M0088 post-activation），协议未报告 | 未报告 | 含（两种电解液均含 LiNO3，用量随配方不同） | 1600 mA g−1 | DOL/DME、CPME/DME | S0040 S0041 S0077 S0078 M0086 M0108
S20 | S20-T3 | Li‖S 扣式 0.5C 长循环（温和条件） | Li‖S 扣式（2025） | 1.1 mg cm−2 | 60 | µL mg⁻¹（体积基） | 400 μm | 0.5C | 未报告 | 未报告 | 含（两种电解液均含 LiNO3，用量随配方不同） | 1600 mA g−1 | DOL/DME、CPME/DME | S0040 S0041 M0092 M0108
S20 | S20-T4 | Li‖S 扣式 0.1C 长循环（高载量、薄锂、少液） | Li‖S 扣式 | 4.3 mg cm−2（正文 M0093）；SI 写 4.1 mgS cm−2（S0042、S0080），原文前后不一 | 7（正文 M0093、图注 S0080）；SI 实验部分 S0042 写 6，原文前后不一 | µL mg⁻¹（体积基） | 50 μm | 0.1C | 0.05C 活化 3 圈 | 25 °C | 含（两种电解液均含 LiNO3，用量随配方不同） | 1600 mA g−1（推定：S0041 的定义写在 0.2C/0.5C 循环句中） | DOL/DME、CPME/DME | M0093 M0094 S0041 S0042 S0080
S20 | S20-T5 | Li‖Cu 沉积/剥离可逆性 | Li‖Cu 扣式（2032） | 不适用（Li‖Cu） | 未报告 | 未报告 | 未报告 | 0.5 mA cm−2，1.0 mA h cm−2 | 未报告 | 未报告 | 含（两种电解液均含 LiNO3，用量随配方不同） | 不适用（Li‖Cu） | DOL/DME、CPME/DME | M0111 S0044 S0084
S20 | S20-T6 | Li‖S 扣式穿梭电流（去掉 LiNO3，温和条件） | Li‖S 扣式（2025） | 1.1 mg cm−2 | 60 | µL mg⁻¹（体积基） | 400 μm | 先充满电，再在 2.90 V 至 2.20 V 的多个恒电位下计时电流 | 未报告 | 未报告 | 不含（为放大穿梭，两种电解液都去掉 LiNO3） | 不适用（恒电位） | DOL/DME、CPME/DME | S0040 M0099 S0047 S0048 S0083
S20 | S20-T7 | Li‖S 单层软包 0.05C 循环 | Li‖S 单层软包（Li-plated Cu 负极） | 4.3 mg cm−2 | 6（正文 M0027、M0162、M0182）；SI S0057 写 7.5，原文前后不一 | µL mg⁻¹（体积基） | 50 μm | 0.05C | 0.03C 活化（圈数未报告） | 25 °C | 含（两种电解液均含 LiNO3，用量随配方不同） | 未报告 | DOL/DME、CPME/DME | M0027 M0162 S0057 S0058 S0061
S20 | S20-T8 | Li‖S 1.8 Ah 多层软包 0.05C 循环 | Li‖S 多层软包（4 层正极、5 层锂，1.8 Ah） | 6.2 mg cm−2（每面） | 3 | µL mg⁻¹（体积基） | 50 μm（每面） | 0.05C | 0.03C（圈数未报告） | 25 °C | 含（两种电解液均含 LiNO3，用量随配方不同） | 未报告 | DOL/DME、CPME/DME | M0028 M0170 S0059 S0060 S0061 S0090
S20 | S20-T9 | Li‖S 扣式循环：CPME 含量梯度 | Li‖S 扣式 | 未报告 | 未报告 | 未报告 | 未报告 | 未报告 | 未报告 | 未报告 | 含（各档均 0.4 M） | 未报告 | DME、CPME/DME | M0080 M0081 S0075
S21 | S21-T1 | Li‖S 扣式 0.1 C 恒流充放电（Fig. 4a；梯度见 Fig. S13/S14） | Li‖S 扣式（CR2025，rGO/S 正极，Celgard 2400） | 1.2 mg cm-2（约） | 14.6 | µL mg⁻¹（体积基；电解液 35 µL） | 1.0 mm（按锂片规格 Ф15.6 × 1.0 mm 推定） | 0.1 C | 未报告（本测试即 0.1 C；S0039 的 0.1 C 2 圈活化针对大电流测试） | 未报告 | 不含（S0008：除特别说明外不加；DOL/DME 在 Fig. S13 中按此推定不含） | 未报告 | 0DTL、50DTL、60DTL、70DTL、80DTL、DOL/DME | S0005 S0029 S0031 S0032 S0037 S0008 M0136 S0123 S0124
S21 | S21-T2 | Li‖S 扣式倍率性能 0.1–5 C（Fig. 5a） | Li‖S 扣式（CR2025，rGO/S 正极） | 1.2 mg cm-2（约） | 14.6 | µL mg⁻¹（体积基；电解液 35 µL） | 1.0 mm（按锂片规格 Ф15.6 × 1.0 mm 推定） | 0.1、0.2、0.5、1、2、3、5 C 逐级，再回 0.1 C | 未报告（倍率测试从 0.1 C 开始） | 未报告 | 不含（S0008 推定） | 未报告 | 0DTL、50DTL、60DTL、70DTL、80DTL | S0005 S0029 S0031 S0032 S0037 S0008 M0177 M0179
S21 | S21-T3 | Li‖S 扣式倍率性能 60DTL vs DOL/DME（Fig. S19） | Li‖S 扣式（CR2025） | 1.2 mg cm-2（约） | 14.6 | µL mg⁻¹（体积基；电解液 35 µL） | 1.0 mm（按锂片规格 Ф15.6 × 1.0 mm 推定） | 不同倍率（原文未逐一写） | 未报告 | 未报告 | 条件不同：DOL/DME 含 1 wt%；60DTL 原文未写，按 S0008 推定不含 | 未报告 | 60DTL、DOL/DME | S0142 M0185 S0008 S0029 S0032 S0005
S21 | S21-T4 | Li‖S 扣式 1 C 长循环，不含 LiNO₃（Fig. 5d；Fig. S20a） | Li‖S 扣式（CR2025，rGO/S 正极） | 1.2 mg cm-2（约） | 14.6 | µL mg⁻¹（体积基；电解液 35 µL） | 1.0 mm（按锂片规格 Ф15.6 × 1.0 mm 推定） | 1 C | 0.1 C 2 圈 | 未报告 | 不含 | 未报告 | 0DTL、60DTL、DOL/DME | S0005 S0029 S0031 S0032 S0037 S0039 S0008 M0192 S0146 S0147 M0189
S21 | S21-T5 | Li‖S 扣式 0.5 C 循环后的阻抗（Fig. 5g,h） | Li‖S 扣式（CR2025） | 1.2 mg cm-2（约） | 14.6 | µL mg⁻¹（体积基；电解液 35 µL） | 1.0 mm（按锂片规格 Ф15.6 × 1.0 mm 推定） | 0.5 C | 未报告 | 未报告 | 不含（S0008 推定） | 未报告 | 0DTL、60DTL | M0197 S0029 S0032 S0005 S0008
S21 | S21-T6 | Li‖S 扣式放电过程不同放电深度的阻抗（Fig. S21/S22） | Li‖S 扣式（CR2025） | 1.2 mg cm-2（约） | 14.6 | µL mg⁻¹（体积基；电解液 35 µL） | 1.0 mm（按锂片规格 Ф15.6 × 1.0 mm 推定） | 未报告 | 未报告 | 未报告 | 不含（S0008 推定） | 未报告 | 0DTL、60DTL | M0200 S0149 S0029 S0032 S0005 S0008
S21 | S21-T7 | Li‖S 扣式 1 C 长循环，含 1 wt% LiNO₃（Fig. S23；Fig. S20b） | Li‖S 扣式（CR2025） | 1.2 mg cm-2（约） | 14.6 | µL mg⁻¹（体积基；电解液 35 µL） | 1.0 mm（按锂片规格 Ф15.6 × 1.0 mm 推定） | 1 C | 0.1 C 2 圈 | 未报告 | 含 1 wt%（各电解液均加） | 未报告 | 0DTL、60DTL、DOL/DME | S0154 S0148 M0203 S0038 S0039 S0029 S0032 S0005
S21 | S21-T8 | Li‖S 扣式高载量 E/S 5.0，0.1 C 循环（Fig. S24；Fig. 5j） | Li‖S 扣式（CR2025，高载量正极：碳纳米管/Super P/LA133，涂炭铝箔） | 原文未写 0DTL 对比所用载量（60DTL 另测 3.0、5.3、7.0 mg cm−2） | 5.0 | µL mg⁻¹（体积基） | 1.0 mm（按锂片规格 Ф15.6 × 1.0 mm 推定） | 0.1 C（推定，按 Fig. 5j 同组电池） | 未报告 | 未报告 | 含 1 wt%（推定：S0036 称贫液下对照无法循环故两种电解液都加 1 wt% LiNO3，原文未写明是否适用于 E/S 5.0） | 未报告 | 0DTL、60DTL | S0033 S0025 S0036 M0209 M0210 S0155 S0005
S21 | S21-T9 | Li‖S 扣式贫液 E/S <4.0，40 °C（Fig. S25） | Li‖S 扣式（CR2025，高载量正极） | 60DTL 4.1 mg cm−2（表 S6）；0DTL 未报告 | 60DTL 3.7；0DTL 3.3（条件不同） | µL mg⁻¹（体积基） | 1.0 mm（按锂片规格 Ф15.6 × 1.0 mm 推定） | 0.1 C（S0156）；表 S6 写 0.05C，前后不一 | 未报告 | 40 °C | 含 1 wt%（推定，S0036） | 未报告 | 0DTL、60DTL | S0156 S0157 S0158 S0036 S0197 S0005
S21 | S21-T10 | Li‖Li 对称电池 1 mA cm−2 / 1 mAh cm−2（Fig. S27、S29） | Li‖Li 扣式对称电池 | 不适用（Li‖Li） | 不适用（电解液 40 μL） | 不适用 | 1.0 mm（按锂片规格 Ф15.6 × 1.0 mm 推定） | 1 mA cm−2，1 mAh cm−2 | 测试前静置 2 h | 未报告 | 不含（S0008 推定） | 不适用 | 0DTL、60DTL | S0049 S0050 S0051 S0053 S0005 S0008 M0230
S21 | S21-T11 | Li‖Li 对称电池，电解液含饱和 Li₂S₆（Fig. 6a） | Li‖Li 扣式对称电池 | 不适用（Li‖Li；电解液含饱和 Li₂S₆） | 不适用（电解液 40 μL） | 不适用 | 1.0 mm（按锂片规格 Ф15.6 × 1.0 mm 推定） | 1 mA cm−2，1 mAh cm−2 | 测试前静置 10 h | 未报告 | 不含（S0008 推定） | 不适用 | 0DTL、60DTL | M0224 S0050 S0052 S0053 S0005 S0008
S21 | S21-T12 | Li‖S 扣式静置 100 h 自放电（Fig. 4g,h） | Li‖S 扣式（CR2025） | 1.2 mg cm-2（约） | 14.6 | µL mg⁻¹（体积基；电解液 35 µL） | 1.0 mm（按锂片规格 Ф15.6 × 1.0 mm 推定） | 未报告 | 未报告 | 未报告 | 不含（S0008 推定） | 未报告 | 0DTL、60DTL | M0167 M0168 S0029 S0032 S0005 S0008
S21 | S21-T13 | Li‖S 扣式穿梭电流测试（Fig. 4i） | Li‖S 扣式（CR2025） | 1.2 mg cm-2（约） | 14.6 | µL mg⁻¹（体积基；电解液 35 µL） | 1.0 mm（按锂片规格 Ф15.6 × 1.0 mm 推定） | 0.1 C 放电至 2.20 V 后恒压 2.18 V | 未报告 | 未报告 | 不含（S0008 推定） | 未报告 | 0DTL、60DTL | M0174 S0029 S0032 S0005 S0008
S21 | S21-T14 | Li‖S 扣式 CV 0.1 mV s−1 与 Tafel（Fig. 4b,c） | Li‖S 扣式（CR2025） | 1.2 mg cm-2（约） | 14.6 | µL mg⁻¹（体积基；电解液 35 µL） | 1.0 mm（按锂片规格 Ф15.6 × 1.0 mm 推定） | CV 0.1 mV s−1 | 未报告 | 未报告 | 不含（S0008 推定） | 不适用 | 0DTL、60DTL | M0148 S0029 S0032 S0005 S0008
S21 | S21-T15 | Li‖Li₂S₆ 电池 CV 0.1 mV s−1（Fig. 3a、S11） | Li‖Li₂S₆ 扣式（碳纸正极，Li₂S₆ 为活性物质） | 不适用（Li₂S₆ 20 mmol L−1 溶于电解液；S0010 写 10 mmol L−1，前后不一） | 不适用（电解液 40 μl） | 不适用 | 1.0 mm（按锂片规格 Ф15.6 × 1.0 mm 推定） | CV 0.1 mV s−1 | 未报告 | 未报告 | 不含（S0008 推定） | 不适用 | 0DTL、50DTL、60DTL、70DTL | M0092 S0034 S0035 S0010 S0005 S0008
S21 | S21-T16 | Li‖Li₂S₆ 电池恒电位 Li₂S 沉积（Fig. 3f、S12） | Li‖Li₂S₆ 扣式（碳纸正极） | 不适用（Li₂S₆ 溶于电解液） | 不适用（电解液 40 μl） | 不适用 | 1.0 mm（按锂片规格 Ф15.6 × 1.0 mm 推定） | 0.1 C 恒流放电至 2.15 V 后恒电位；恒电位值正文写 2.08 V，SI 实验部分写 2.12 V，前后不一 | 未报告 | 未报告 | 不含（S0008 推定） | 未报告 | 0DTL、50DTL、60DTL、70DTL | M0093 M0117 S0044 S0045 S0120 S0121 S0034 S0035 S0005
S23 | S23-T1 | Li‖S GITT（C/20 脉冲 15 min + 静置 6 h） | Li‖S（电池形式原文未写，推定扣式） | 3.8 mg cm-2 | 8 | µL mg⁻¹（体积基） | 600 μm（推定：SI 扣式电池用 600 μm 锂片） | C/20 放/充 15 min，静置 6 h | 未报告 | RT（图 S9/S10 标注 @RT；正文 M0165 称 25 °C 为 RT） | 含 0.2 M | 未报告 | BL、BL+10%、BL+20%、BL+50% | M0140 M0141 S0087 S0088 S0033 M0165 S0126 M0062
S23 | S23-T2 | Li‖Li 对称 0.5 mA cm-2 / 0.5 mAh cm-2（不含 Li2S6） | Li‖Li 扣式 | 不适用（Li‖Li） | 不适用 | 不适用 | 未报告（Li 片直径 11.13 mm） | 0.5 mA cm-2，0.5 mAh cm-2 | 未报告 | 未报告 | 含 0.2 M | 不适用 | BL、BL+20% | M0184 S0099 S0100 S0043 S0044 M0062
S23 | S23-T3 | Li‖Li 对称 0.5 mA cm-2 / 0.5 mAh cm-2（含 Li2S6） | Li‖Li 扣式 | 不适用（Li‖Li） | 不适用 | 不适用 | 未报告（Li 片直径 11.13 mm） | 0.5 mA cm-2，0.5 mAh cm-2 | 未报告 | 未报告 | 含 0.2 M | 不适用 | BL、BL+20% | M0193 S0022 S0023 S0043 S0044 S0099 M0062
S23 | S23-T4 | Li‖Li 对称 1 mA cm-2 / 1 mAh cm-2（含 Li2S6） | Li‖Li 扣式 | 不适用（Li‖Li） | 不适用 | 不适用 | 未报告 | 1 mA cm-2，1 mAh cm-2 | 未报告 | RT（图 S19 标注 @RT） | 含 0.2 M | 不适用 | BL、BL+20% | M0205 S0101 S0138 S0139 S0022 M0062
S23 | S23-T5 | Li‖Cu 0.5 mA cm-2 / 0.5 mAh cm-2 长循环（不含 Li2S6） | Li‖Cu 扣式 | 不适用（Li‖Cu） | 不适用 | 不适用 | 未报告（Li 片直径 11.13 mm） | 0.5 mA cm-2，0.5 mAh cm-2，150 圈 | 先以 0.5 mA cm-2 沉积 10 h | 未报告 | 含 0.2 M | 不适用 | BL、BL+20% | M0201 S0045 S0046 S0102 S0103 S0104 M0062
S23 | S23-T6 | Li‖Cu 平均库仑效率（改进协议，0.5 mA cm-2，不含 Li2S6） | Li‖Cu 扣式 | 不适用（Li‖Cu） | 不适用 | 不适用 | 未报告 | 0.5 mA cm-2 镀锂 5 h 后 15 圈 1 h 镀/1 h 剥（0.5 mAh cm-2），剥至 1 V | 0.1 mA cm-2 镀/剥各 5 h | 未报告 | 含 0.2 M | 不适用 | BL、BL+20% | M0241 M0242 S0107 S0108 S0109 S0046 M0062
S23 | S23-T7 | Li‖Cu 0.5 mA cm-2 / 0.5 mAh cm-2 长循环（含 Li2S6） | Li‖Cu 扣式 | 不适用（Li‖Cu） | 不适用 | 不适用 | 未报告 | 0.5 mA cm-2，0.5 mAh cm-2，150 圈 | 先以 0.1 mA cm-2 放电还原多硫化物，再 0.5 mA cm-2 沉积 10 h | 未报告 | 含 0.2 M | 不适用 | BL、BL+20% | M0234 S0106 S0102 S0103 S0104 S0022 M0062
S23 | S23-T8 | Li‖Cu 平均库仑效率（改进协议，0.5 mA cm-2，含 Li2S6） | Li‖Cu 扣式 | 不适用（Li‖Cu） | 不适用 | 不适用 | 未报告 | 0.5 mA cm-2 镀锂 5 h 后 15 圈 1 h 镀/1 h 剥（0.5 mAh cm-2），剥至 1 V | 先以 0.1 mA cm-2 预放电还原多硫化物，再 0.1 mA cm-2 镀/剥各 5 h | 未报告 | 含 0.2 M | 不适用 | BL、BL+20% | M0243 S0107 S0108 S0109 S0110 S0022 M0062
S23 | S23-T9 | Li‖Cu 1 mA cm-2 / 1 mAh cm-2 长循环（含 Li2S6） | Li‖Cu 扣式 | 不适用（Li‖Cu） | 不适用 | 不适用 | 未报告 | 1 mA cm-2，1 mAh cm-2 | 先以 0.1 mA cm-2 放电还原多硫化物 | RT（图 S22 标注 @RT） | 含 0.2 M | 不适用 | BL、BL+20% | M0240 S0105 S0106 S0142 M0062
S23 | S23-T10 | Li‖Cu 平均库仑效率（改进协议，1 mA cm-2，含 Li2S6） | Li‖Cu 扣式 | 不适用（Li‖Cu） | 不适用 | 不适用 | 未报告 | 1 mA cm-2 镀锂 5 h 后 15 圈 1 h 镀/1 h 剥（1 mAh cm-2），剥至 1 V | 先以 0.1 mA cm-2 预放电还原多硫化物，再 0.1 mA cm-2 镀/剥各 5 h | 未报告 | 含 0.2 M | 不适用 | BL、BL+20% | M0244 S0107 S0108 S0109 S0110 S0146 M0062
S23 | S23-T11 | Li‖S 扣式穿梭电流测试（不含 LiNO3） | Li‖S 扣式 | 约 4 mg cm-2（推定：SI 正极制备） | 未报告 | 未报告 | 600 μm（推定：SI 扣式电池用 600 μm 锂片） | 先恒流放电至 2.10 V，再 2.15–2.40 V 阶梯恒电位取稳态电流 | 未报告 | 未报告 | 不含（穿梭电流测试电解液按同法配制但不加 0.2 M LiNO3） | 未报告 | BL、BL+10%、BL+20%、BL+50% | S0018 S0111 S0112 S0113 S0114 S0150 S0029 S0033
S23 | S23-T12 | Li‖S 单层软包（SLP）C/3 长循环 | Li‖S 单层软包 | 3.7 mg cm-2 | 6 | µL mg⁻¹（体积基） | 40 μm（双面 Li/Cu，每面 40 μm） | C/3 | C/15 3 圈（按图 S31 BL 标注） | 未报告 | 含 0.2 M | 未报告 | BL、BL+20% | M0051 M0053 S0042 S0037 M0317 S0157 S0158 M0062
S23 | S23-T13 | Li‖S 倍率测试（1 C = 1000 mAh g-1 改进协议） | Li‖S（电池形式原文未写；对应电压曲线图 S34 图注为 MLP） | 未报告 | 未报告 | 未报告 | 未报告 | C/30、C/10、C/7、C/5、C/4、C/3、C/2、回 C/5 | 未报告 | 未报告 | 含 0.2 M | 1000 mAh g-1（改进协议） | BL、BL+20% | M0338 S0161 M0062
S23 | S23-T14 | Li‖S 多层软包（MLP，Ah 级）C/3 循环 | Li‖S 多层软包（8 层双面正极） | 3.5 mg cm-2 | 4 | µL mg⁻¹（体积基） | 40 μm | C/3 | C/15（图 S35 标注 Formation cycles C/15） | 未报告 | 含 0.2 M | 未报告 | BL、BL+20% | M0055 M0343 S0042 M0350 S0164 M0062
S24 | S24-T1 | Li‖S 扣式 首圈放电曲线（Fig. 3a） | Li‖S 扣式 | 4 mg cm-2（推定：实验部分统一涂布载量 M0131，Fig. 3 未写明） | 未报告 | 未报告 | 未报告 | 未报告 | 未报告 | 25 °C | 未报告 | 未报告 | DOL/DME、MAN、G2-0.8LiTFSI | M0131 M0129 M0170 M0173
S24 | S24-T2 | Li‖S 扣式 GITT（Fig. 3c） | Li‖S 扣式 | 4 mg cm-2（推定：实验部分统一涂布载量 M0131） | 未报告 | 未报告 | 未报告 | 167 mA g-1 脉冲 20 min，静置 2 h | 未报告 | 25 °C（推定：M0173 恒流充放电测试温度） | 未报告 | 未报告 | DOL/DME、MAN、G2-0.8LiTFSI | M0131 M0170 M0173 M0174
S24 | S24-T3 | Li‖S 扣式 倍率（Fig. 3d） | Li‖S 扣式 | 4 mg cm-2（推定：实验部分统一涂布载量 M0131） | 未报告 | 未报告 | 未报告 | 阶梯倍率（原文写到 1C、5C，完整倍率序列未写） | 未报告 | 25 °C | 未报告 | 未报告 | DOL/DME、MAN、G2-0.8LiTFSI | M0131 M0170 M0173 M0075 M0076
S24 | S24-T4 | Li‖S 扣式 E/S 10 放电容量（Fig. 5a/5b） | Li‖S 扣式 | 4 mg cm-2（推定：实验部分统一涂布载量 M0131） | 10 | µL mg⁻¹（体积基） | 未报告 | 未报告 | 未报告 | 25 °C | 未报告 | 未报告 | DOL/DME、MAN | M0099 M0131 M0170 M0171 M0173
S24 | S24-T5 | Li‖S 扣式 E/S 5 放电容量（Fig. 5a/5b） | Li‖S 扣式 | 4 mg cm-2（推定：实验部分统一涂布载量 M0131） | 5 | µL mg⁻¹（体积基） | 未报告 | 未报告 | 未报告 | 25 °C | 未报告 | 未报告 | DOL/DME、MAN | M0099 M0131 M0170 M0171 M0173
S24 | S24-T6 | Li‖S 扣式 E/S 3 放电容量（Fig. 5a/5b） | Li‖S 扣式 | 4 mg cm-2（推定：实验部分统一涂布载量 M0131） | 3 | µL mg⁻¹（体积基） | 未报告 | 未报告 | 未报告 | 25 °C | 未报告 | 未报告 | DOL/DME、MAN | M0099 M0131 M0170 M0171 M0173
S24 | S24-T7 | Li‖S 扣式 E/S 2 放电容量（Fig. 5a/5b） | Li‖S 扣式 | 4 mg cm-2（推定：实验部分统一涂布载量 M0131） | 2 | µL mg⁻¹（体积基） | 未报告 | 未报告 | 未报告 | 25 °C | 未报告 | 未报告 | DOL/DME、MAN | M0099 M0131 M0170 M0171 M0173
S24 | S24-T8 | Li‖S 扣式 正极孔隙率 80% 放电容量（Fig. 5c/5d） | Li‖S 扣式 | 4 mg cm-2（推定：实验部分统一涂布载量 M0131） | 未报告 | 未报告 | 未报告 | 未报告 | 未报告 | 25 °C | 未报告 | 未报告 | DOL/DME、MAN | M0103 M0131 M0170 M0173
S24 | S24-T9 | Li‖S 扣式 正极孔隙率 72% 放电容量（Fig. 5c/5d） | Li‖S 扣式 | 4 mg cm-2（推定：实验部分统一涂布载量 M0131） | 未报告 | 未报告 | 未报告 | 未报告 | 未报告 | 25 °C | 未报告 | 未报告 | DOL/DME、MAN | M0103 M0131 M0170 M0173
S24 | S24-T10 | Li‖S 扣式 正极孔隙率 63% 放电容量（Fig. 5c/5d） | Li‖S 扣式 | 4 mg cm-2（推定：实验部分统一涂布载量 M0131） | 未报告 | 未报告 | 未报告 | 未报告 | 未报告 | 25 °C | 未报告 | 未报告 | DOL/DME、MAN | M0103 M0131 M0170 M0173
S24 | S24-T11 | Li‖S 扣式 正极孔隙率 52% 放电容量（Fig. 5c/5d） | Li‖S 扣式 | 4 mg cm-2（推定：实验部分统一涂布载量 M0131） | 未报告 | 未报告 | 未报告 | 未报告 | 未报告 | 25 °C | 未报告 | 未报告 | DOL/DME、MAN | M0103 M0131 M0132 M0170 M0173
S24 | S24-T12 | Li‖S 扣式 低孔隙率高载量长循环（Fig. 5g，仅 MAN） | Li‖S 扣式 | 4 mg cm-2 | 未报告 | 未报告 | 未报告 | 未报告 | 未报告 | 25 °C | 未报告 | 未报告 | MAN | M0110 M0170 M0173
S24 | S24-T13 | Li‖S Ah 级软包（Fig. 5h、Fig. S9、S10，仅 MAN） | Li‖S 软包（多层叠片） | 7.4 mg cm-2 | 2 | µL mg⁻¹（体积基） | 100 µm | 33.5 mA g-1（另有更高电流密度，数值原文被图注截断） | 未报告 | 25 °C | 未报告 | 未报告 | MAN | M0111 M0113 S0043 S0044 M0173
S25 | S25-T1 | Li‖Li 对称电池 LSV Tafel（交换电流密度） | Li‖Li 扣式对称电池 | 不适用（Li‖Li） | 不适用 | 不适用 | 未报告 | 未报告（LSV 扫速未报告） | 未报告 | 未报告 | 含 0.2 M | 不适用 | DOL/DME、MSE-CPME、MSE-TAME、MSE-SBME、MSE-MtBE | M0077 S0073 S0015 S0011
S25 | S25-T2 | Li‖Li 对称电池变温 EIS/DRT（新鲜电池，Rct 与活化能） | Li‖Li 扣式对称电池 | 不适用（Li‖Li） | 不适用 | 不适用 | 未报告 | 不适用（EIS，1 MHz–0.05 Hz） | 不适用（新鲜电池） | 变温（具体温度未报告） | 含 0.2 M | 不适用 | DOL/DME、MSE-CPME、MSE-TAME、MSE-SBME、MSE-MtBE | M0080 M0081 S0074 S0075 S0027 S0015
S25 | S25-T3 | Li‖Ni Aurbach 法库仑效率 | Li‖Ni 扣式 | 不适用（Li‖Ni） | 不适用 | 不适用 | 未报告 | 未报告（电流密度、容量未报告） | 未报告 | 未报告 | 含 0.2 M | 不适用 | DOL/DME、MSE-CPME、MSE-TAME、MSE-SBME、MSE-MtBE | M0093 M0094 S0077 S0011
S25 | S25-T4 | Li‖Li 对称电池 1 mA cm−2 长循环 | Li‖Li 扣式对称电池 | 不适用（Li‖Li） | 不适用 | 不适用 | 未报告 | 1 mA cm−2（单次沉积容量未报告） | 未报告 | 未报告 | 含 0.2 M | 不适用 | DOL/DME、MSE-MtBE | M0096 M0097 S0015
S25 | S25-T5 | Li‖S 穿梭电流测试（放电中 2.25 V 恒压） | Li‖S 扣式 | 未报告 | 未报告 | 未报告 | 未报告 | 恒压 2.25 V（放电中） | 未报告 | 未报告 | 含 0.2 M | 不适用 | DOL/DME、MSE-MtBE | M0121 S0080
S25 | S25-T6 | Li‖S GITT-EIS 极化分解（C/10） | Li‖S 扣式 | 未报告（原文只写 practical sulfur loading） | 未报告 | 未报告 | 未报告 | C/10（放电 15 min + 弛豫 75 min；弛豫 3 min 后测 EIS） | 未报告 | 未报告 | 含 0.2 M | 1500 mA h g−1（推定：全文 1C 定义仅见 M0173） | DOL/DME、MSE-MtBE | M0125 M0127 S0023 S0024 S0025 S0081 M0173
S25 | S25-T7 | Li₂S₈ 恒电位（2.08 V）Li₂S 成核与沉积 | Li₂S₈ 恒电位沉积电池（电极构型未报告） | 未报告 | 未报告 | 未报告 | 未报告 | 恒电位 2.08 V | 未报告 | 未报告 | 含 0.2 M（按配方） | 不适用 | DOL/DME、MSE-MtBE | M0143 S0085
S25 | S25-T8 | Li₂S₆ 对称电池变温 EIS/DRT（0–50 °C） | Li₂S₆ 对称电池（电极未报告） | 不适用（电解液含 0.1 M Li₂S₆） | 不适用 | 不适用 | 不适用 | 不适用（EIS，1 MHz–0.05 Hz） | 不适用 | 0–50 °C 变温 | 含 0.2 M | 不适用 | DOL/DME、MSE-MtBE | M0148 M0150 S0012 S0015 S0086 S0087
S25 | S25-T9 | Li₂S₆ 对称电池 CV（5 mV s−1，5 圈） | Li₂S₆ 对称电池（电极未报告） | 不适用（电解液含 0.1 M Li₂S₆） | 不适用 | 不适用 | 不适用 | 扫速 5 mV s−1，−1 至 1 V | 不适用 | 未报告 | 含 0.2 M | 不适用 | DOL/DME、MSE-MtBE | S0026 S0089 S0090 S0012 S0015
S25 | S25-T10 | Li‖S 扣式 2.2 mg cm−2 C/3 长循环（200 圈，21 °C） | Li‖S 扣式（CR2032） | 2.2 mg cm−2 | 未报告 | 未报告 | 未报告 | C/3 | C/20 1 圈 + C/10 1 圈 | 21 °C | 含 0.2 M | 1500 mA h g−1 | DOL/DME、MSE-MtBE | M0172 M0173 S0017 S0020 S0092
S25 | S25-T11 | Li‖S 扣式 3.7 mg cm−2、E/S 10、C/5 长循环（180 圈，21 °C） | Li‖S 扣式（CR2032） | 3.7 mg cm−2 | 10 | μL mgS−1（体积基） | 未报告 | C/5 | C/30 放电 1 次 + C/20 1 圈 + 额外 C/10 化成圈（圈数未报告） | 21 °C | 含 0.2 M | 1500 mA h g−1（推定：全文 1C 定义仅见 M0173） | DOL/DME、MSE-MtBE | M0176 M0192 S0018 S0019 S0020 S0149 M0173
S25 | S25-T12 | Li‖S 扣式 3.6 mg cm−2、C/10 长循环（140 圈，仅 MSE-MtBE） | Li‖S 扣式（CR2032） | 3.6 mg cm−2 | 10（推定：M0176 对 3.5–3.7 mg cm−2 组的说明） | μL mgS−1（体积基） | 未报告 | C/10 | C/30 放电 1 次 + C/20 1 圈 | 21 °C | 含 0.2 M | 1500 mA h g−1（推定：全文 1C 定义仅见 M0173） | MSE-MtBE | M0176 M0178 S0093 S0018 S0020 M0173
S25 | S25-T13 | Li‖S 扣式 3.5 mg cm−2、E/S 10 倍率测试（C/10–C/2 后回 C/5，21 °C） | Li‖S 扣式（CR2032） | 3.5 mg cm−2 | 10 | μL mgS−1（体积基） | 未报告 | 0.1C、0.2C、0.3C、0.4C、0.5C 阶梯后回 0.2C | C/30 放电 1 次 + C/20 1 圈 | 21 °C | 含 0.2 M | 1500 mA h g−1（推定：全文 1C 定义仅见 M0173） | DOL/DME、MSE-MtBE | M0179 M0192 M0193 S0018 S0020 M0173
S25 | S25-T14 | Li‖S 扣式 3.6 mg cm−2、E/S 10、C/5、45 °C 长循环（90 圈） | Li‖S 扣式（CR2032） | 3.6 mg cm−2 | 10 | μL mgS−1（体积基） | 未报告 | C/5 | C/20 2 圈 + C/10 2 圈 | 45 °C | 含 0.2 M | 1500 mA h g−1（推定：全文 1C 定义仅见 M0173） | DOL/DME、MSE-MtBE、MSE-CPME、MSE-SBME、MSE-TAME | M0185 M0187 M0192 S0021 S0095 S0096 M0173
S25 | S25-T15 | Li‖S 软包 3.5 mg cm−2、E/S 5.5、C/10（70 圈，仅 MSE-MtBE） | Li‖S 软包（正极约 24 cm2） | 3.5 mg cm−2 | 5.5 | μL mgS−1（体积基） | 未报告 | C/10 | C/20 2 圈 | 未报告 | 含 0.2 M | 1500 mA h g−1（推定：全文 1C 定义仅见 M0173） | MSE-MtBE | M0199 S0031 S0033 S0035 M0173
S25 | S25-T16 | Li‖S 软包 4.6 mg cm−2、E/S 4.5、C/20（20 圈，仅 MSE-MtBE） | Li‖S 软包（正极约 24 cm2） | 4.6 mg cm−2 | 4.5 | μL mgS−1（体积基） | 未报告 | C/20 | C/30 放电 1 次 | 21 °C（Table S2） | 含 0.2 M | 1500 mA h g−1（推定：全文 1C 定义仅见 M0173） | MSE-MtBE | M0200 S0033 S0036 S0098 S0149 M0173
S28 | S28-T1 | Li‖Li 对称电池 0.5 mA cm−2 / 0.5 mAh cm−2（筛选参数 1、2） | Li‖Li 对称扣式（CR2032，Celgard 2500） | 不适用（Li‖Li） | 不适用 | 不适用 | 未报告（材料列有 500 μm 厚锂箔与 75 μm 薄锂箔，未写本测试用哪种） | 0.5 mA cm−2，0.5 mAh cm−2 | 未报告 | 未报告 | 随配方：非 TTE 配方含（LiTFSI:LiNO3 摩尔比 1:0.2），DD 含 0.2 M，含 TTE 的 4 个配方不含；TFBA/DOL 含（摩尔比 0.2） | 不适用 | DMSO/CSA、DMSO/DME、DMSO/MeTHF、DMSO/TTE、CSA/DME、CSA/MeTHF、CSA/TTE、DME/MeTHF、DME/TTE、MeTHF/TTE、DD、TFBA/DOL | M0067 S0080 S0081 S0013 S0291
S28 | S28-T2 | Li‖Li2S6 扣式 恒电位穿梭电流（筛选参数 3） | Li‖Li2S6 扣式（碳纤维布载 Li2S6 正极） | 约 1.4 mg cm−2（推定：SI 的 Li2S6 正极统一制备） | 未报告 | 未报告 | 未报告（材料列有 500 μm 厚锂箔与 75 μm 薄锂箔，未写本测试用哪种） | 先恒流充电至 2.9 V，再逐级恒电位 2.90–2.20 V 各保持 1 h | 未报告 | 未报告 | 不含（各电位步在电解液不含 LiNO3 下进行） | 不适用（恒电位测试） | DMSO/CSA、DMSO/DME、DMSO/MeTHF、DMSO/TTE、CSA/DME、CSA/MeTHF、CSA/TTE、DME/MeTHF、DME/TTE、MeTHF/TTE、DD | M0074 S0085 S0086 S0087 S0060 S0072
S28 | S28-T3 | Li‖S 扣式 0.2 C 筛选（ΔVnuc、Li2S 沉积容量、100 圈平均容量与平均 CE；筛选参数 4–7） | Li‖S 扣式（KB/S 正极，CR2032） | 未报告 | 未报告 | 未报告 | 未报告（材料列有 500 μm 厚锂箔与 75 μm 薄锂箔，未写本测试用哪种） | 0.2 C | 未报告 | 未报告 | 随配方：非 TTE 配方含（LiTFSI:LiNO3 摩尔比 1:0.2），DD 含 0.2 M，含 TTE 的 4 个配方不含 | 未报告 | DMSO/CSA、DMSO/DME、DMSO/MeTHF、DMSO/TTE、CSA/DME、CSA/MeTHF、CSA/TTE、DME/MeTHF、DME/TTE、MeTHF/TTE、DD | M0044 M0078 M0080 M0081
S28 | S28-T4 | Li‖S 扣式 1.1 mg cm−2 / E/S 16.7 / 0.2 C 300 圈 | Li‖S 扣式（KB/S 正极） | 1.1 mg cm−2 | 16.7 | μL mg−1（体积基） | 未报告（材料列有 500 μm 厚锂箔与 75 μm 薄锂箔，未写本测试用哪种） | 0.2 C | 未报告 | 未报告 | 含：CSA/MeTHF 摩尔比 LiTFSI:LiNO3 = 1:0.2；DD 0.2 M | 未报告 | CSA/MeTHF、DD | M0157 M0173
S28 | S28-T5 | Li‖S 扣式 3.0 mg cm−2 / E/S 7.4 / 0.1 C 130 圈 | Li‖S 扣式（KB/S 正极） | 3.0 mg cm−2 | 7.4 | μL mg−1（体积基） | 未报告（材料列有 500 μm 厚锂箔与 75 μm 薄锂箔，未写本测试用哪种） | 0.1 C | 未报告 | 未报告 | 含：CSA/MeTHF 摩尔比 LiTFSI:LiNO3 = 1:0.2；DD 0.2 M | 未报告 | CSA/MeTHF、DD | M0158 M0176 S0265 S0072
S28 | S28-T6 | Li‖S 扣式 6.3 mg cm−2 / E/S 4.2 / 0.05 C 50 圈（仅 CSA/MeTHF） | Li‖S 扣式（KB/S 正极） | 6.3 mg cm−2 | 4.2 | μL mg−1（体积基） | 未报告（材料列有 500 μm 厚锂箔与 75 μm 薄锂箔，未写本测试用哪种） | 0.05 C | 未报告 | 未报告 | 含（摩尔比 LiTFSI:LiNO3 = 1:0.2） | 未报告 | CSA/MeTHF | M0158 M0179 M0180
S28 | S28-T7 | Li‖S 扣式 8.6 mg cm−2 / E/S 3.6 / 0.05 C 30 圈（仅 CSA/MeTHF） | Li‖S 扣式（KB/S 正极） | 8.6 mg cm−2 | 3.6 | μL mg−1（体积基） | 未报告（材料列有 500 μm 厚锂箔与 75 μm 薄锂箔，未写本测试用哪种） | 0.05 C | 未报告 | 未报告 | 含（摩尔比 LiTFSI:LiNO3 = 1:0.2） | 未报告 | CSA/MeTHF | M0158 M0182 S0072
S28 | S28-T8 | 3 Ah 级 Li‖S 软包 0.03 C（仅 CSA/MeTHF） | Li‖S 软包（6 层正极，4.0 × 7.0 cm） | 8.2 mg cm−2（单面） | 2.9 | 原文两处单位不同：SI 1.8 节写 ge gS−1（质量基），Table S14 写 μL mg−1（体积基） | 75 μm（单面，双面锂辊压于铜箔） | 0.03 C | 未报告 | 未报告 | 含（摩尔比 LiTFSI:LiNO3 = 1:0.2） | 未报告 | CSA/MeTHF | S0089 S0090 S0091 S0332 M0186
S28 | S28-T9 | Li‖S 扣式 2.3 mg cm−2 / E/S 7.7 / 0.2 C 100 圈（仅 TFBA/DOL） | Li‖S 扣式 | 2.3 mg cm−2 | 7.7 | μL mg−1（体积基） | 未报告（材料列有 500 μm 厚锂箔与 75 μm 薄锂箔，未写本测试用哪种） | 0.2 C | 未报告 | 未报告 | 含（摩尔比 LiTFSI:LiNO3 = 1:0.2） | 未报告 | TFBA/DOL | S0293
S28 | S28-T10 | Li‖Li2S6 扣式 0.1 C 60 圈（CSA 用量梯度） | Li‖Li2S6 扣式（碳纤维布载 Li2S6 正极） | 约 1.4 mg cm−2（推定：SI 的 Li2S6 正极统一制备） | 未报告 | 未报告 | 未报告（材料列有 500 μm 厚锂箔与 75 μm 薄锂箔，未写本测试用哪种） | 0.1 C | 活化圈（原文未写倍率与圈数） | 未报告 | 原文未写 | 未报告 | CSA2、CSA4、CSA6 | S0157 S0158 S0060 S0072 M0053
S28 | S28-T11 | Li‖Li2S6 扣式 0.2 C 循环（Figure S43；循环后正负极 SEM/XPS） | Li‖Li2S6 扣式 | 约 1.4 mg cm−2（推定：SI 的 Li2S6 正极统一制备） | 未报告 | 未报告 | 未报告（材料列有 500 μm 厚锂箔与 75 μm 薄锂箔，未写本测试用哪种） | 0.2 C | 未报告 | 未报告 | 含：CSA/MeTHF 摩尔比 LiTFSI:LiNO3 = 1:0.2；DD 0.2 M | 未报告 | CSA/MeTHF、DD | S0247 S0249 S0251 S0060
S28 | S28-T12 | Li‖Li2S6 扣式 0.1 C 不同荷电态 EIS/DRT | Li‖Li2S6 扣式 | 1.4 mg cm−2 | 未报告 | 未报告 | 未报告（材料列有 500 μm 厚锂箔与 75 μm 薄锂箔，未写本测试用哪种） | 0.1 C | 未报告 | 未报告 | 含：CSA/MeTHF 摩尔比 LiTFSI:LiNO3 = 1:0.2；DD 0.2 M | 未报告 | CSA/MeTHF、DD | M0137 S0234 S0073
S28 | S28-T13 | Li‖Li2S8 扣式 2.05 V 恒电位 Li2S 沉积 | Li‖Li2S8 扣式（碳纤维布） | 未报告（正极侧 20 μL 0.2 M Li2S8 正极液） | 未报告 | 未报告 | 未报告（材料列有 500 μm 厚锂箔与 75 μm 薄锂箔，未写本测试用哪种） | 0.112 mA 恒流放电至 2.14 V，再 2.05 V 恒电位至电流 < 0.01 mA | 不适用 | 未报告 | 未报告 | 不适用 | CSA/MeTHF、DD | S0054 S0055
S28 | S28-T14 | Li‖Li2S8 扣式 2.35 V 恒电位 Li2S 溶解 | Li‖Li2S8 扣式（碳纤维布） | 未报告（正极侧 20 μL 0.2 M Li2S8 正极液） | 未报告 | 未报告 | 未报告（材料列有 500 μm 厚锂箔与 75 μm 薄锂箔，未写本测试用哪种） | 0.112 mA 放电至 1.7 V，充电至 2.35 V 后 2.35 V 恒电位 20 h 至电流 < 0.01 mA | 不适用 | 未报告 | 未报告 | 不适用 | CSA/MeTHF、DD | S0054 S0057
S28 | S28-T15 | Li‖S 扣式 CV 1.7–2.8 V，0.05–0.3 mV s−1 | Li‖S 扣式 | 未报告 | 未报告 | 未报告 | 未报告（材料列有 500 μm 厚锂箔与 75 μm 薄锂箔，未写本测试用哪种） | CV 扫速 0.05–0.3 mV s−1，1.7–2.8 V | 未报告 | 未报告 | 含：CSA/MeTHF 摩尔比 LiTFSI:LiNO3 = 1:0.2；DD 0.2 M | 不适用 | CSA/MeTHF、DD | S0077 S0078
S28 | S28-T16 | Li‖S 扣式 GITT 4.5 mg cm−2 / E/S 4 / 0.05 C | Li‖S 扣式（KB/S 正极） | 4.5 mg cm−2 | 4 | μL mg−1（体积基） | 未报告（材料列有 500 μm 厚锂箔与 75 μm 薄锂箔，未写本测试用哪种） | 0.05 C 脉冲 20 min，静置 1 h（60 min），1.7–2.8 V | 未报告 | 未报告 | 含：CSA/MeTHF 摩尔比 LiTFSI:LiNO3 = 1:0.2；DD 0.2 M | 未报告 | CSA/MeTHF、DD | M0164 S0082 S0083 S0258
S32 | S32-T1 | Li‖Cu 扣式 平均 Li 库仑效率（改进 Aurbach 法） | Li‖Cu 扣式（CR2032） | 不适用（Li‖Cu） | 不适用（Li‖Cu，电解液 75 μL） | 不适用 | 250 μm（推定：扣式电池所用锂箔） | 未报告（协议：QT 5 mAh cm−2、QC 1 mAh cm−2、n = 10） | 未报告 | 25 °C | 含 2 wt% | 不适用 | E-baseline、0.6M-DMFN、0.8M-DMFN、1.0M-DMFN、1.2M-DMFN | M0059 S0028 S0029 S0030 S0020 S0033 M0048 M0049
S32 | S32-T2 | Li‖S 扣式 C/20 化成第 1 圈 | Li‖S 扣式 | 4 mg cm-2（正文写面容量 4 mAh cm−2） | 8 | μL mg⁻¹-S（体积基） | 250 μm | C/20（化成圈本身，1.8–2.8 V） | 本测试即化成第 1 圈（C/20，1.8–2.8 V） | 25 °C | 含 2 wt% | 未报告 | E-baseline、0.6M-DMFN、0.8M-DMFN、1.0M-DMFN、1.2M-DMFN | M0090 M0112 M0089 M0113 S0020 S0030 S0031 S0033 M0048 M0049
S32 | S32-T3 | Li‖S 扣式 充电倍率测试 | Li‖S 扣式 | 4 mg cm-2（正文写面容量 4 mAh cm−2） | 8 | μL mg⁻¹-S（体积基） | 250 μm | 充电倍率逐级提高（C/10 起，经 C/5 至 1C）；放电倍率未报告 | C/20 2 圈（1.8–2.8 V） | 25 °C | 含 2 wt% | 未报告 | E-baseline、0.6M-DMFN、0.8M-DMFN、1.0M-DMFN、1.2M-DMFN | M0092 M0093 M0094 M0095 M0089 M0113 S0020 S0030 S0031 S0033 M0048 M0049
S32 | S32-T4 | Li‖S 扣式 放电倍率测试 | Li‖S 扣式 | 4 mg cm-2（正文写面容量 4 mAh cm−2） | 8 | μL mg⁻¹-S（体积基） | 250 μm | 放电倍率逐级提高（含 C/3、C/2、1C）；充电倍率未报告 | C/20 2 圈（1.8–2.8 V） | 25 °C | 含 2 wt% | 未报告 | E-baseline、0.6M-DMFN、0.8M-DMFN、1.0M-DMFN、1.2M-DMFN | M0096 M0097 M0098 M0099 M0101 M0089 M0113 S0020 S0030 S0031 S0033 M0048 M0049
S32 | S32-T5 | Li‖S 扣式 C/5 长循环（300 圈；含 100 圈拆解） | Li‖S 扣式 | 4 mg cm-2（正文写面容量 4 mAh cm−2） | 8 | μL mg⁻¹-S（体积基） | 250 μm | C/5 充放电（1.7–2.8 V） | C/20 2 圈（1.8–2.8 V） | 25 °C | 含 2 wt% | 未报告 | E-baseline、0.6M-DMFN、0.8M-DMFN、1.0M-DMFN、1.2M-DMFN | M0102 M0103 M0140 M0147 S0151 M0089 M0113 S0020 S0030 S0031 S0033 M0048 M0049
S32 | S32-T6 | Li‖S 扣式 C/10 长循环 | Li‖S 扣式 | 4 mg cm-2（正文写面容量 4 mAh cm−2） | 8 | μL mg⁻¹-S（体积基） | 250 μm | C/10 充放电（1.7–2.8 V） | C/20 2 圈（1.8–2.8 V） | 25 °C | 含 2 wt% | 未报告 | E-baseline、0.6M-DMFN、0.8M-DMFN、1.0M-DMFN、1.2M-DMFN | M0117 S0152 S0153 S0155 M0089 M0113 S0020 S0030 S0031 S0033 M0048 M0049
S32 | S32-T7 | Li‖S 扣式 自放电/日历（28 个一周静置间隔） | Li‖S 扣式 | 4 mg cm-2（正文写面容量 4 mAh cm−2） | 8 | μL mg⁻¹-S（体积基） | 250 μm | C/10（充电至 2.8 V，静置 168 h，再放电至 1.7 V；重复 28 次） | C/20 2 圈（1.8–2.8 V） | 25 °C | 含 2 wt% | 未报告 | E-baseline、0.6M-DMFN、0.8M-DMFN、1.0M-DMFN、1.2M-DMFN | S0032 M0122 M0124 M0089 M0113 S0020 S0030 S0033 M0048 M0049
S32 | S32-T8 | Li‖S 1 Ah 软包 C/10 循环 | Li‖S 软包（1 Ah） | 4 mg cm-2 | 5.2（原文 ~5.2） | μL (mg-S)⁻¹（体积基） | 100 μm | C/10 充放电（1.7–2.6 V） | C/20 2 圈（1.8–2.6 V） | 25 °C | 含 2 wt% | 1C = 1000 mA cm-2（原文如此） | E-baseline、0.8M-DMFN | M0119 S0033 S0034 S0035 S0026 S0156 S0159 S0160 M0048 M0049
S33 | S33-T1 | Li‖S 扣式 E/S 5、0.15 C 失效分析（仅 DOL/DME 基准） | Li‖S 扣式（2032） | 3.8 mgs cm−2（推定：实验部分 Li‖S 扣式统一电极） | 5 | µL mgS⁻¹（体积基） | 40 µm | 0.15 C 充放电 | 0.05 C 2 圈，随后 0.1 C（推定：实验部分统一预循环） | 未报告 | 含 0.2 m | 未报告 | DME/DOL | M0038 M0043 M0280 M0282
S33 | S33-T2 | Li‖S 扣式 E/S 5、0.15 C 长循环（Fig. 3c 首圈放电 + Fig. 4b 循环） | Li‖S 扣式（2032） | 3.8 mgs cm−2 | 5 | µL mgS⁻¹（体积基；注液 29.4 µL） | 40 µm | 0.15 C | 0.05 C 预循环 2 圈，随后 0.1 C（原文 Fig. 3c 称四圈化成后） | 未报告 | 含（DME：0.4 m；DME-FE：LiFSI:LiNO3 摩尔比 1.9:1.0） | 未报告 | DME、DME-ETFE、DME-BTFE、DME-TFTFE、DME-TFOFE | M0124 M0138 M0171 M0280 M0281 M0282 M0283 M0286 M0266 M0267
S33 | S33-T3 | Li‖S 扣式 E/S 5 循环 36 圈后剖析（剩余锂、剩余电解液） | Li‖S 扣式（2032）；剩余锂用 Li‖SUS 剥离测定 | 3.8 mgs cm−2 | 5 | µL mgS⁻¹（体积基；29.4 µL） | 40 µm | 0.15 C（推定：与长循环同组电池，剖析段原文未写倍率） | 0.05 C 2 圈（推定）；36 圈含预循环 | 未报告 | 含（DME：0.4 m；DME-FE：LiFSI:LiNO3 摩尔比 1.9:1.0） | 未报告 | DME、DME-ETFE、DME-BTFE、DME-TFTFE | M0203 M0208 M0214 M0271 M0280 M0281 M0282 M0283 M0295 M0266 M0267
S33 | S33-T4 | Li‖Ni 非对称电池 Aurbach 法库仑效率 | Li‖Ni 扣式（2032） | 不适用（Li‖Ni） | 不适用 | 不适用 | 40 µm | 1 mA cm−2；先沉积 1 mAh cm−2，再以 0.2 mAh cm−2 循环十次，最后充至 1 V 剥离 | 未报告 | 未报告 | 含（DME：0.4 m；DME-FE：LiFSI:LiNO3 摩尔比 1.9:1.0） | 不适用 | DME、DME-ETFE、DME-BTFE、DME-TFTFE、DME-TFOFE | M0166 M0277 M0278 M0279 M0266 M0267
S33 | S33-T5 | Li‖Ni 非对称电池 0.2 mA cm−2 循环 100 圈平均库仑效率 | Li‖Ni 扣式（2032） | 不适用（Li‖Ni） | 不适用 | 不适用 | 40 µm（推定：实验部分 Li‖Ni 用锂箔） | 0.2 mA cm−2，0.2 mAh cm−2 | 未报告 | 未报告 | 含（DME：0.4 m；DME-FE：LiFSI:LiNO3 摩尔比 1.9:1.0） | 不适用 | DME、DME-ETFE、DME-BTFE、DME-TFTFE、DME-TFOFE | M0168 M0169 M0277 M0266 M0267
S33 | S33-T6 | Li‖S 扣式 95% 充电态开路穿梭电流 | Li‖S 扣式（2032） | 3.8 mgs cm−2（推定：实验部分 Li‖S 扣式统一电极） | 5（推定） | µL mgS⁻¹（体积基） | 40 µm（推定） | 未报告 | 未报告 | 未报告 | 含（DME：0.4 m；DME-FE：LiFSI:LiNO3 摩尔比 1.9:1.0） | 未报告 | DME、DME-ETFE、DME-BTFE、DME-TFTFE、DME-TFOFE | M0134 M0280 M0281 M0266 M0267
S33 | S33-T7 | Li‖S 扣式 operando GEIS 放电 | Li‖S 扣式 | 3.8 mgs cm−2（推定） | 5（推定） | µL mgS⁻¹（体积基） | 40 µm（推定） | 未报告 | 未报告 | 未报告 | 含（DME：0.4 m；DME-FE：LiFSI:LiNO3 摩尔比 1.9:1.0） | 未报告 | DME、DME-TFOFE | M0160 M0280 M0281 S0070 M0266 M0267
S33 | S33-T8 | Li‖S 双片（bi-cell）软包 E/S 3.5、0.1 C 循环 | Li‖S 软包（bi-cell：一片双面涂覆正极 + 两片锂负极） | 2.5 mgs cm−2（双面涂覆正极） | 3.5 | µL mgS⁻¹（体积基；注液 336 µL） | 40 µm | 0.1 C 充放电 | 0.025 C 2 圈 + 0.05 C 2 圈 | 未报告 | 含（DME：0.4 m；DME-FE：LiFSI:LiNO3 摩尔比 1.9:1.0） | 未报告 | DME、DME-TFTFE | M0237 M0241 M0242 M0296 M0297 M0299 M0300 M0306 M0266 M0267
S33 | S33-T9 | Li‖S 0.5 Ah 叠片软包 E/S 2.0、0.05 C 循环 | Li‖S 软包（0.5 Ah 级叠片，10 个单元） | 2.5 mgs cm−2（双面涂覆正极） | 2.0 | µL mgS⁻¹（体积基；注液 0.825 mL） | 未报告 | 0.05 C 充放电 | 0.0125 C 2 圈 + 0.025 C 1 圈 | 未报告 | 含（DME：0.4 m；DME-FE：LiFSI:LiNO3 摩尔比 1.9:1.0） | 未报告 | DME、DME-TFTFE | M0237 M0241 M0242 M0296 M0301 M0304 M0307 M0266 M0267
S37 | S37-T1 | Li‖S 2032 扣式 C/5 循环（含 C/20、C/10 化成段） | Li‖S 2032 扣式 | 1–2 mg cm−2（正极含 S 63 wt%） | 15 | 原文写 mg μL−1（照抄；体积基/质量基表述不明，常规写法应为 μL mg−1） | ~500 μm | C/5（335 mA g−1）；电压 1.7–2.8 V | C/20 2 圈，再 C/10 3 圈 | 未报告（空调房间，无环境箱） | 不含 | 1675 mAh g−1（C/5 = 335 mA g−1） | G4、DME、2 M DME、THF、DOL-DME、DME-TTE 6:4、DME-TTE 1:1、DME-TTE 4:6、4 M DME、DME-TTE 1:4、MTBE、DMSO | M0169 M0170 M0171 M0172 M0173 M0165 S0018
S37 | S37-T2 | Li‖Cu/薄锂 改进 Aurbach 法库仑效率（有无饱和 LiPS） | Li‖Cu/薄锂（Cu 上 20 μm Li）扣式 | 不适用（无硫正极） | 未报告 | 未报告 | 工作电极 Cu 上薄锂 20 μm；对电极锂厚未报告 | 0.5 mA cm−2，循环 1 mAh cm−2 共 10 圈（先沉积 5 mAh cm−2 Li 作储锂） | 0.5 mA cm−2 沉积 5 mAh cm−2 Li 后剥离至 1 V | 未报告 | 不含 | 不适用 | G4、DME、2 M DME、THF、DOL-DME、DME-TTE 6:4、DME-TTE 1:1、DME-TTE 4:6、4 M DME、DME w/ LiPS、THF w/ LiPS、DOL-DME w/ LiPS、DME-TTE 6:4 w/ LiPS、DME-TTE 1:1 w/ LiPS、DME-TTE 4:6 w/ LiPS、4 M DME w/ LiPS | M0132 M0175 M0165 M0127
S39 | S39-T1 | Li‖Cu 扣式 Aurbach 法库仑效率（六种溶剂） | Li‖Cu 2032 扣式 | 不适用（Li‖Cu） | 不适用（Li‖Cu） | 不适用 | 200 μm（Li 片规格，冲成直径 12.7 mm） | 0.5 mA cm-2；循环容量 1 mAh cm-2 | 0.5 mA cm-2 镀/剥化成 1 圈（10 h），同条件镀锂储备，1 mAh cm-2 循环 10 次后全部剥离至 1 V（Aurbach 法） | 未报告 | 未报告（S0122 图注只写 1.0 M LiTFSI） | 不适用 | DME、DOL/DME、DOL、F4DEE、DOL/F4DEE、DOL/TTE | S0009 S0015 S0016 S0017 S0018 S0019 S0122 M0070
S39 | S39-T2 | Li‖Cu 扣式长循环库仑效率 | Li‖Cu 2032 扣式 | 不适用（Li‖Cu） | 不适用（Li‖Cu） | 不适用 | 200 μm（Li 片规格） | 0.5 mA cm-2；1.0 mAh cm-2 | 未报告 | 未报告 | 未报告 | 不适用 | DOL/DME、DOL/F4DEE、DOL/TTE | S0009 S0016 S0130 S0131 S0138
S39 | S39-T3 | Li‖碳纸 扣式 GITT（0.1 M Li₂S₆ 阴极液） | Li‖碳纸（CP，GDL340，直径 14 mm）2032 扣式 | 不适用（无硫正极；活性物质为 0.1 M Li₂S₆ 阴极液） | 未报告（每颗电池加 50 μL 含 0.1 M Li₂S₆ 的电解液） | 未报告 | 200 μm（推定：S0009 所购 Li 片规格，原文未写该电池锂厚） | GITT：0.12 mA cm-2 恒流 6 min + 静置 30 min；先放电至 1.6 V，再充电至 2.6 V，再放电至 1.6 V | 未报告 | 未报告 | 含 0.1 M | 不适用（GITT 按电流密度） | DOL/DME、DOL/F4DEE、DOL/TTE | S0009 S0011 S0043 S0044 S0045 S0046
S39 | S39-T4 | Li‖碳纸 扣式 GITT（DOL/DME 阴极液 Li₂S₆ 浓度梯度） | Li‖碳纸（CP，GDL340，直径 14 mm）2032 扣式 | 不适用（无硫正极；活性物质为 Li₂S₆ 阴极液） | 未报告（每颗电池加 50 μL 阴极液） | 未报告 | 200 μm（推定：S0009 所购 Li 片规格） | GITT：0.12 mA cm-2 恒流 6 min + 静置 30 min，放电至 1.6 V、充电至 2.6 V（推定同 S0045–S0046） | 未报告 | 未报告 | 含 0.1 M | 不适用（GITT 按电流密度） | DOL/DME-0.1M Li2S6、DOL/DME-0.2M Li2S6、DOL/DME-0.4M Li2S6 | S0043 S0044 S0045 S0046 M0120 M0127 M0134
S39 | S39-T5 | Li‖C/S 扣式 GITT | Li‖C/S 2032 扣式（硫/碳/TiN 正极，直径 14 mm） | 3.5 mgS cm-2（正极含硫 62.2 wt%） | 10 | μL mg-1（体积基，按硫质量） | 200 μm（推定：S0009 所购 Li 片规格） | GITT：0.42 mA cm-2 恒流 6 min + 静置 30 min，其余同 Li‖CP GITT（1.6–2.6 V） | 未报告 | 未报告 | 含 0.2 M（S0011 Li‖S 电池电解液） | 不适用（GITT 按电流密度） | DOL/DME、DOL/F4DEE、DOL/TTE | S0011 S0038 S0041 S0045 S0047 S0049
S39 | S39-T6 | Li‖S 扣式 0.1 C 长循环（含 100 圈后 EIS） | Li‖S 2032 扣式（硫/碳/TiN 正极） | 3.5 mg cm-2 | 10 | μL mg-1（体积基，按硫质量） | 200 μm（推定：S0009 所购 Li 片规格，原文未写该电池锂厚） | 0.1 C，1.6–2.6 V | 0.05 C 2 圈 | 未报告 | 含 0.2 M | 1200 mA gS-1 | DOL/DME、DOL/F4DEE、DOL/TTE | S0011 S0041 S0050 S0051 S0263
S39 | S39-T7 | Li‖S 扣式 高硫载量 4.4 mg cm-2（仅 DOL/F4DEE） | Li‖S 扣式 | 4.4 mg cm-2 | 未报告 | 未报告 | 未报告 | 未报告 | 未报告 | 未报告 | 含 0.2 M（推定：S0011 Li‖S 电池电解液） | 未报告 | DOL/F4DEE | S0272 S0273 S0011
S39 | S39-T8 | Li‖S 扣式 E/S 7 μL mg-1（仅 DOL/F4DEE） | Li‖S 扣式 | 未报告 | 7 | μL mg-1（体积基） | 未报告 | 未报告 | 未报告 | 未报告 | 含 0.2 M（推定：S0011 Li‖S 电池电解液） | 未报告 | DOL/F4DEE | S0272 S0274 S0011
S39 | S39-T9 | Li‖S 单层软包（仅 DOL/F4DEE） | Li‖S 单层软包（正极 51 × 92 mm2，锂 53 × 94 mm2） | 3.5 mgS cm-2（推定：same S cathodes，S0041 平均载量） | 8 | μL mgS-1（体积基） | 50 μm | 0.1 C，1.6–2.6 V（same cycling protocol） | 0.05 C 2 圈（same cycling protocol） | 未报告 | 含 0.2 M（推定：S0011 Li‖S 电池电解液） | 1200 mA gS-1（same cycling protocol） | DOL/F4DEE | S0041 S0050 S0052 S0053 S0055 S0056 S0276
S39 | S39-T10 | Li‖S 扣式 LiNO₃ 用量筛选（DOL/F4DEE） | Li‖S 扣式 | ~3.5 mg cm-2 | 10 | μL mg-1（体积基） | 200 μm（推定：S0009 所购 Li 片规格） | 0.1 C，1.6–2.6 V | 0.05 C（圈数图中未写，推定同 S0050 两圈） | 未报告 | 0.1 / 0.2 / 0.36 M（本测试变量，记在配方里） | 1200 mA gS-1（推定：S0050 Li‖S 扣式协议） | DOL/F4DEE-0.1M LiNO3、DOL/F4DEE-0.2M LiNO3、DOL/F4DEE-0.36M LiNO3 | S0250 S0251 S0050
S40 | S40-T1 | Li‖S 扣式 0.1 C 恒流循环，E/S 23 mL g-1 | Li‖S 扣式（CR2032） | 1.2 mg cm-2（图注；实验部分写 1.1–1.3 mg cm−2） | 23 | mL g⁻¹（体积基） | 170 μm | 0.1 C | 未报告（组装后 OCV 静置 16 h，未写化成圈） | 未报告（原文写 room temperature，无数值） | 未报告（配方原文只列 1 M 盐 + 溶剂） | 未报告 | SL-LiTFSI、SL-LiTF、SL-LiClO4、G3-LiTFSI、G3-LiTF | M0072 M0148 M0152 M0153 M0154 M0155 M0156 S0008
S40 | S40-T2 | Li‖S 扣式 0.1 C 恒流循环，E/S 16 mL g-1 | Li‖S 扣式（CR2032） | 1.2 mg cm-2（图注；实验部分写 1.1–1.3 mg cm−2） | 16 | mL g⁻¹（体积基） | 170 μm | 0.1 C | 未报告（组装后 OCV 静置 16 h，未写化成圈） | 未报告（原文写 room temperature，无数值） | 未报告（配方原文只列 1 M 盐 + 溶剂） | 未报告 | SL-LiTFSI、SL-LiTF、SL-LiClO4、G3-LiTFSI、G3-LiTF | M0072 M0148 M0152 M0153 M0154 M0155 M0156 S0008
S40 | S40-T3 | Li‖S 扣式 0.1 C 恒流循环，E/S 9 mL g-1 | Li‖S 扣式（CR2032） | 1.2 mg cm-2（图注；实验部分写 1.1–1.3 mg cm−2） | 9 | mL g⁻¹（体积基） | 170 μm | 0.1 C | 未报告（组装后 OCV 静置 16 h，未写化成圈） | 未报告（原文写 room temperature，无数值） | 未报告（配方原文只列 1 M 盐 + 溶剂） | 未报告 | SL-LiTFSI、SL-LiTF、SL-LiClO4、G3-LiTFSI、G3-LiTF | M0072 M0148 M0152 M0153 M0154 M0155 M0156 S0008
S40 | S40-T4 | Li‖S 扣式 0.1 C 恒流循环，E/S 6 mL g-1 | Li‖S 扣式（CR2032） | 1.2 mg cm-2（图注；实验部分写 1.1–1.3 mg cm−2） | 6 | mL g⁻¹（体积基） | 170 μm | 0.1 C | 未报告（组装后 OCV 静置 16 h，未写化成圈） | 未报告（原文写 room temperature，无数值） | 未报告（配方原文只列 1 M 盐 + 溶剂） | 未报告 | SL-LiTFSI、SL-LiTF、SL-LiClO4、G3-LiTFSI、G3-LiTF | M0072 M0148 M0152 M0153 M0154 M0155 M0156 S0008 S0015
S40 | S40-T5 | Li‖S 扣式 前 10 圈分段 EIS，E/S 6 mL g-1 | Li‖S 扣式（CR2032） | 1.1–1.3 mg cm−2 | 6 | mL g⁻¹（体积基） | 170 μm | 0.1 C（推定，与恒流循环同；EIS 段未单独写倍率） | 未报告（OCV 静置 16 h 后测第 0 次 EIS） | 未报告 | 未报告（配方原文只列 1 M 盐 + 溶剂） | 未报告 | SL-LiTFSI、SL-LiTF、SL-LiClO4、G3-LiTFSI、G3-LiTF | M0148 M0152 M0157 M0158 M0159 M0160 M0161 S0028
S40 | S40-T6 | Li‖S 扣式 CV，E/S 9 mL g-1 | Li‖S 扣式（CR2032） | 1.1–1.3 mg cm−2 | 9 | mL g⁻¹（体积基） | 170 μm | 扫速 0.1 mV s−1（CV，1.5–3.0 V） | 未报告 | 未报告 | 未报告（配方原文只列 1 M 盐 + 溶剂） | 不适用（CV） | SL-LiTFSI、SL-LiTF、SL-LiClO4、G3-LiTFSI、G3-LiTF | M0108 M0148 M0152 M0162
S40 | S40-T7 | Li‖S 扣式 CV，E/S 6 mL g-1 | Li‖S 扣式（CR2032） | 1.1–1.3 mg cm−2 | 6 | mL g⁻¹（体积基） | 170 μm | 扫速 0.1 mV s−1（CV，1.5–3.0 V） | 未报告 | 未报告 | 未报告（配方原文只列 1 M 盐 + 溶剂） | 不适用（CV） | SL-LiTFSI、SL-LiTF、SL-LiClO4、G3-LiTFSI、G3-LiTF | M0108 M0148 M0152 M0162
S40 | S40-T8 | Li‖Li 对称电池循环（多硫化物饱和电解液） | Li‖Li 对称电池（电极面积 5 cm2） | 不适用（Li‖Li） | 不适用；电解液量 20 µL cm-2（原文抽取为 20 l cm-2） | 不适用 | 未报告 | 0.2 mA cm-2，沉积/剥离容量 1.0 mAh cm-2 | 未报告 | 30 °C | 未报告 | 不适用 | SL-LiTF-PS、G3-LiTF-PS | S0024 S0025 S0026 S0027
S40 | S40-T9 | Li‖Li 对称电池静置阻抗（多硫化物饱和电解液） | Li‖Li 对称电池 | 不适用（Li‖Li） | 不适用；电解液量 20 µL cm-2（原文抽取为 20 l cm-2） | 不适用 | 未报告 | 不适用（等温静置；EIS 1 MHz – 10 mHz，正弦幅值 0.5 mA） | 未报告 | 30 °C | 未报告 | 不适用 | SL-LiTF-PS、G3-LiTF-PS | S0020 S0021 S0022 S0023
S44 | S44-T1 | Li‖S 扣式 C/10 长循环（KB-0.3rGO 高载硫） | Li‖S 2032 扣式（KB-0.3rGO 正极） | 4.5 mgS cm−2 | 7 | µL mg⁻¹（体积基） | 500 µm | C/10 | C/20 5 圈 | 未报告 | DME/DOL 含 0.5 M（配方组分）；DOL/OCTO 不含（配方未列 LiNO₃） | 未报告 | DME/DOL、DOL/OCTO | M0095 M0096 M0100 M0101 M0184 M0231 M0248 M0249 M0074 M0075
S44 | S44-T2 | Li‖S 扣式 C/5 短循环（拆解分析用，KB-0.3rGO 中载硫） | Li‖S 2032 扣式（KB-0.3rGO 正极） | 2.3 mgS cm−2 | 7 | µL mg⁻¹（体积基） | 500 µm | C/5（M0242、S0011；Fig. 7 图注 M0283 写 C/10，原文前后不一） | 未报告 | 未报告 | DME/DOL 含 0.5 M（配方组分）；DOL/OCTO 不含（配方未列 LiNO₃） | 未报告 | DME/DOL、DOL/OCTO | M0095 M0096 M0242 M0283 S0010 S0011
S44 | S44-T3 | Li‖S 扣式自放电（KB-0.3rGO，C/20，静置 3/5/7 天） | Li‖S 2032 扣式（KB-0.3rGO 正极） | ~2.5 mgS cm−2 | 7 | µL mg⁻¹（体积基） | 500 µm | C/20 | OCV 静置 24 h 后 C/20 预处理 2 圈，满充态静置 | 未报告 | DME/DOL 含 0.5 M（配方组分）；DOL/OCTO 不含（配方未列 LiNO₃） | 未报告 | DME/DOL、DOL/OCTO | M0095 M0102 M0103 S0012 S0018
S44 | S44-T4 | 单层软包 C/10 循环（KB-0.3rGO，DOL/OCTO 用 3.0–1.2 V 窗口） | Li‖S 单层软包（KB-0.3rGO 正极 20.25 cm2） | 2.7 mgS cm−2（实验部分写 around 3 mgS cm−2） | 7 | µL mg⁻¹（体积基） | 500 µm | C/10 | C/20 5 圈 | 未报告 | DME/DOL 含 0.5 M（配方组分）；DOL/OCTO 不含（配方未列 LiNO₃） | 未报告 | DME/DOL、DOL/OCTO | M0101 M0108 M0113 M0272 M0319 S0015 M0277
S44 | S44-T5 | 单层软包 C/10 循环（KB-0.3rGO，DOL/OCTO 用 2.7–1.4 V 窗口） | Li‖S 单层软包（KB-0.3rGO 正极 20.25 cm2） | 2.7 mgS cm−2（实验部分写 around 3 mgS cm−2） | 7 | µL mg⁻¹（体积基） | 500 µm | C/10 | C/20 5 圈 | 未报告 | DME/DOL 含 0.5 M（配方组分）；DOL/OCTO 不含（配方未列 LiNO₃） | 未报告 | DME/DOL、DOL/OCTO | M0101 M0108 M0113 M0272 M0319 S0015 M0280
S51 | S51-T1 | Li‖S 扣式组装后静置 30 天 OCV 监测（自放电） | Li‖S/KB 扣式（CR2025） | ∼1 mg cm−2 | 未报告 | 未报告 | 未报告（15 mm 直径锂片） | 不施加电流（静置 30 d） | 无（组装后直接静置） | 未报告 | 不含 | 1 C = 1.672 mA g−1（原文写法，疑为 1672 mA g−1；本测试为静置） | 1M、2M、3M | M0062 M0064 M0065 M0103 M0105 S0013
S51 | S51-T2 | Li‖S 扣式 0.05 C 循环 50 圈 | Li‖S/KB 扣式（CR2025） | ∼1 mg cm−2 | 未报告 | 未报告 | 未报告（15 mm 直径锂片） | 0.05 C，1.6−2.8 V | 未报告 | 未报告 | 不含 | 1 C = 1.672 mA g−1（原文写法，疑为 1672 mA g−1） | 1M、2M、3M | M0059 M0062 M0064 M0065 M0067 M0103 M0109
S51 | S51-T3 | Li‖S 扣式 0.1 C 循环 100 圈（仅 3 M） | Li‖S/KB 扣式（CR2025） | ∼1 mg cm−2 | 未报告 | 未报告 | 未报告（15 mm 直径锂片） | 0.1 C | 未报告 | 未报告 | 不含 | 1 C = 1.672 mA g−1（原文写法，疑为 1672 mA g−1） | 3M | M0062 M0064 M0065 M0067 M0103 M0114 M0115
S51 | S51-T4 | Li‖Li 对称电池静置 30 天阻抗监测 | Li‖Li 对称（扣式） | 不适用（Li‖Li） | 未报告 | 未报告 | 未报告 | 静置 30 d 期间测 EIS | 0.1 mA cm−2、1 mAh cm−2 沉积/溶出 1 圈形成 SEI | 未报告 | 不含 | 不适用（Li‖Li） | 1M、2M、3M | M0182 M0183 M0103 S0009
S53 | S53-T1 | Li‖S 扣式 室温 0.05 C 循环（无 LiNO₃） | Li‖S 扣式（CR2032，S/CMK3 正极，锂片负极，Celgard 3401） | 约 1.5 mg cm-2（理论面载量） | 未报告 | 未报告 | 未报告 | 0.05 C | 未报告（组装后静置 12 h） | 室温（约 25 °C） | 不含 | 未报告 | DD15、SL15 | M0044 M0049 M0050 M0051 M0052 M0053 M0077
S53 | S53-T2 | Li‖S 扣式 60 °C 0.05 C 循环（无 LiNO₃） | Li‖S 扣式（CR2032，S/CMK3 正极，锂片负极，Celgard 3401） | 约 1.5 mg cm-2（理论面载量） | 未报告 | 未报告 | 未报告 | 0.05 C | 未报告（组装后静置 12 h） | 60 °C | 不含 | 未报告 | DD15、SL15 | M0044 M0049 M0050 M0051 M0052 M0053 M0054 M0077
S53 | S53-T3 | Li‖S 扣式 60 °C 0.05 C 循环（含 0.5 M LiNO₃） | Li‖S 扣式（CR2032，S/CMK3 正极，锂片负极，Celgard 3401） | 约 1.5 mg cm-2（理论面载量） | 未报告 | 未报告 | 未报告 | 0.05 C | 未报告（组装后静置 12 h） | 60 °C | 含 0.5 M | 未报告 | DDN、SLN | M0030 M0044 M0049 M0050 M0051 M0052 M0053 M0054 M0077 M0090
S53 | S53-T4 | Li‖S 扣式 60 °C 0.05 C 循环：LiNO₃ 有无对比（与 T2、T3 同一批电池） | Li‖S 扣式（CR2032，S/CMK3 正极，锂片负极，Celgard 3401） | 约 1.5 mg cm-2（理论面载量） | 未报告 | 未报告 | 未报告 | 0.05 C | 未报告（组装后静置 12 h） | 60 °C | 按配方不同：SLN、DDN 含 0.5 M；SL15、DD15 不含（LiNO₃ 是本测试的比较变量，同时 LiTFSI 由 1.5 M 变为 1.0 M） | 未报告 | SL15、SLN、DD15、DDN | M0030 M0044 M0049 M0050 M0051 M0052 M0053 M0054 M0077

## 明细-方向
文献 | 结果 | 指标 | A | B | A 值 | B 值 | 单位 | 取值点 | 依据 | 方向 | 同条件 | 原句 | 说明
P001 | P001-T1-R1 | 寿命（循环圈数） | 3M-LiFSI | 3M-LiTFSI | 33 | ≥200 | 圈 | 3 M LiFSI 第 33 圈终止；3 M LiTFSI 循环至第 200 圈（测试截止）仍保持 71.9% | numeric | 变坏 | 是 | M0039 | B 由 'after 200 cycles' 保持率 71.9% 记 ≥200（200 圈内未失效）；M0113 写 3 M LiFSI 在第 35 圈失效、SEM 也取 35 圈，与 M0039 的 33 圈不一，按 M0039 记，两值都远小于 200，不影响方向
P001 | P001-T1-R2 | 保持率 | 3M-LiFSI | 3M-LiTFSI | — | — | % | 200 圈保持率口径（3 M LiTFSI 为 71.9%；3 M LiFSI 快速衰减、33 圈即终止） | qualitative | 变坏 | 是 | M0039 M0048 | 作者定性：3 M LiFSI fast capacity decay；3 M LiTFSI higher capacity retention；3 M LiFSI 无 200 圈保持率数值
P001 | P001-T1-R3 | 首圈容量 | 3M-LiFSI | 3M-LiTFSI | — | — | mAh g-1 | 0.2 C 第 1 圈（原文未写化成） | figure_only | 不判 | 是 |  | 正文与 SI 未写首圈容量，只在 Figure 1a（及电压曲线 1c/1d）；已登记 Figure 1a 读图
P001 | P001-T1-R4 | 库仑效率 | 3M-LiFSI | 3M-LiTFSI | — | — | % | 循环过程 CE（3 M LiTFSI 初始 101%、第 200 圈 96.6%；3 M LiFSI 略高于 3 M LiTFSI、略大于 100%） | qualitative | 不判 | 是 | M0040 M0041 M0086 | 作者说 3 M LiFSI 的 CE 略高（略大于 100%），但解释为放电时负极生成不可逆 LiSOx、充电容量小于放电容量，不代表更好；作者未给好坏方向，填不判。另 M0118 又称 3 M LiFSI 的 Li-S 电池 CE 低，说法前后不一
P001 | P001-T1-R5 | 过电位 | 3M-LiFSI | 3M-LiTFSI | — | — | V | Figure 1c,d 电压曲线（第 1、5、25 圈）极化 | qualitative | 变好 | 是 | M0048 M0140 | 作者定性：3 M LiTFSI 极化高于 3 M LiFSI
P001 | P001-T1-R6 | 阻抗 | 3M-LiFSI | 3M-LiTFSI | — | — | Ω | 随循环演变（Figure 4）：3 M LiTFSI 随圈数大幅下降；3 M LiFSI 前 5 圈下降后持续增大至第 35 圈失效 | qualitative | 变坏 | 是 | M0112 M0113 | 作者定性；EIS 电池条件按实验部分通用 Li-S 电池条件推定与 T1 相同
P001 | P001-T2-R1 | 衰减率 | 1M-LiTFSI-LiNO3 | 3M-LiTFSI | — | — | 未报告 | 循环容量衰减（Figure S1 对 Figure 1a） | qualitative | 不判 | 否 | M0052 | 作者定性：1 M 电解液容量衰减更快；但 A 含 0.2 M LiNO₃、B 不含（推定），LiNO₃ 条件不同；且 A 数据在 Figure S1、B 在 Figure 1，原文未说同批 → 按规则不判
P001 | P001-T2-R2 | 库仑效率 | 1M-LiTFSI-LiNO3 | 3M-LiTFSI | — | — | % | 循环过程 CE（Figure S1b 对 Figure 1b） | qualitative | 不判 | 否 | M0052 | 作者定性：1 M 电解液 CE 更低；LiNO₃ 条件不同且跨图未说同批 → 按规则不判
P001 | P001-T3-R1 | 库仑效率 | 3M-LiFSI | 3M-LiTFSI | — | — | % | Li 沉积/剥离 CE 稳定性（Figure S6A） | qualitative | 变坏 | 是 | M0116 | 作者定性：3 M LiTFSI CE 稳定，3 M LiFSI CE 大幅波动，界面不稳定
P002 | P002-T1-R1 | 首圈容量 | LiTDI | LiTFSI | 995 | 1170 | mAh g−1 | 第 1 圈放电（Fig. 2a） | numeric | 变坏 | 是 | M0057 | ¦995−1170¦/1170≈15%；注意作者称 S/E 按各配方分别优化（M0056），两电池 S/E 是否相同原文未写（只在图 2a 标注）
P002 | P002-T1-R2 | 保持率 | LiTDI | LiTFSI | — | — | % | C/5 第 100 圈容量保持率（口径原文未写） | qualitative | 变好 | 是 | M0070 | 原文 'capacity retention is 25% higher'，未给两者绝对值；25% 是百分点还是相对增幅不明；LiTDI 用的是 50 还是 70 g S L−1 未写
P002 | P002-T1-R3 | 库仑效率 | LiTDI | LiTFSI | — | — | % | 初始库仑效率（initial CE，Fig. 2b） | qualitative | 变好 | 是 | M0071 | 作者定性：LiTDI 初始 CE much improved，LiTFSI 穿梭明显
P002 | P002-T1-R4 | 过电位 | LiTDI | LiTFSI | — | — | V | 第 1 圈充放电曲线（Fig. 2a） | qualitative | 差异小 | 是 | M0067 | 作者定性：LiTDI 无明显过电位；未直接与 LiTFSI 比较，按“未见额外过电位”记差异小
P002 | P002-T2-R1 | 指定圈容量 | LiTDI | LiTFSI | 300 | 300 | mAh g−1 | 原文未指明圈数（'only a 300 mAh g−1 discharge capacity'） | numeric | 差异小 | 是 | M0077 | 作者对两者给同一个数，归因于厚正极极化大
P002 | P002-T2-R2 | 指定圈容量 | LiTDI | LiTFSI | — | — | mAh g−1 | C/2 第 300 圈（末圈） | figure_only | 不判 | 是 |  | 只在 Fig. 3a；已登记读图
P002 | P002-T3-R1 | 首圈容量 | LiTDI+add | LiTFSI+add | 1110 | 1140 | mAh g−1 | 原文 initial capacity（未写是 C/10 化成段第 1 圈还是 C/2 首圈） | numeric | 差异小 | 是 | M0081 | ¦1110−1140¦/1140≈2.6% < 5%
P002 | P002-T3-R2 | 库仑效率 | LiTDI+add | LiTFSI+add | 99 | ≈80 | % | LiTFSI+add 约 150 圈后降至 ≈80%；LiTDI+add 300 圈内高且稳定 99% | numeric | 变好 | 是 | M0089 M0091 | 库仑效率按作者说法填；两数取值点不完全相同（LiTFSI 为衰减后、LiTDI 为全程）
P002 | P002-T3-R3 | 寿命（循环圈数） | LiTDI+add | LiTFSI+add | — | — | 圈 | C/2 循环至 300 圈 | qualitative | 变好 | 是 | M0089 M0090 | 作者定性：LiTFSI+add 150 圈后容量快速衰减；LiTDI+add 以 570 mAh g−1 稳定循环 300 圈；未给寿命判据
P002 | P002-T3-R4 | 首圈容量 | LiTDI+add | LiTFSI+add | — | — | mAh g−1 | 化成后 C/2 第 1 圈（第 6 圈） | figure_only | 不判 | 是 |  | 只在 Fig. 3a；已登记读图
P002 | P002-T3-R5 | 指定圈容量 | LiTDI+add | LiTFSI+add | — | — | mAh g−1 | C/2 第 300 圈（末圈） | figure_only | 不判 | 是 |  | LiTDI+add 正文写稳定在 570 mAh g−1，LiTFSI+add 300 圈容量只在 Fig. 3a；已登记读图
P002 | P002-T3-R6 | 正极硫保留率（循环后 EDX） | LiTDI+add | LiTFSI+add | 54 | 27 | % | 300 圈后正极截面 SEM/EDX（Fig. 4c、4d） | numeric | 变好 | 是 | M0103 M0098 | B 由 'twice as high' 反算：54 ÷ 2 = 27
P014 | P014-T1-R1 | 第一还原峰电位 | MeCN2 | DOL/TEGDME | ∼2.15 | 2.4 | V vs Li/Li+ | CV 第 1 圈阴极扫描 | numeric | 变坏 | 是 | M0095 | 原文对两种 MeCN 电解液合写一个值；还原峰负移=极化增大（作者 M0104 以更正还原电位为动力学更好）；差 10%
P014 | P014-T1-R2 | 第二还原峰电位 | MeCN2 | DOL/TEGDME | ∼1.7 | 2.05 | V vs Li/Li+ | CV 第 1 圈阴极扫描 | numeric | 变坏 | 是 | M0095 | 原文对两种 MeCN 电解液合写一个值；差 17%
P014 | P014-T1-R3 | 第一氧化峰电位 | MeCN2 | DOL/TEGDME | ∼2.45 | 2.4 | V vs Li/Li+ | CV 第 1 圈阳极扫描 | numeric | 差异小 | 是 | M0095 | 差 2% < 5%；作者定性为氧化峰正移（M0094）
P014 | P014-T1-R4 | 第二氧化峰电位 | MeCN2 | DOL/TEGDME | ∼2.6 | 2.5 | V vs Li/Li+ | CV 第 1 圈阳极扫描 | numeric | 差异小 | 是 | M0095 | 差 3.8% < 5%；作者定性为氧化峰正移
P014 | P014-T1-R5 | 第一还原峰电位 | MeCN2.5 | DOL/TEGDME | ∼2.15 | 2.4 | V vs Li/Li+ | CV 第 1 圈阴极扫描 | numeric | 变坏 | 是 | M0095 | 原文对两种 MeCN 电解液合写一个值
P014 | P014-T1-R6 | 第二还原峰电位 | MeCN2.5 | DOL/TEGDME | ∼1.7 | 2.05 | V vs Li/Li+ | CV 第 1 圈阴极扫描 | numeric | 变坏 | 是 | M0095 | 原文对两种 MeCN 电解液合写一个值
P014 | P014-T1-R7 | 第一氧化峰电位 | MeCN2.5 | DOL/TEGDME | ∼2.45 | 2.4 | V vs Li/Li+ | CV 第 1 圈阳极扫描 | numeric | 差异小 | 是 | M0095 | 差 2% < 5%
P014 | P014-T1-R8 | 第二氧化峰电位 | MeCN2.5 | DOL/TEGDME | ∼2.6 | 2.5 | V vs Li/Li+ | CV 第 1 圈阳极扫描 | numeric | 差异小 | 是 | M0095 | 差 3.8% < 5%
P014 | P014-T1-R9 | 第一还原峰电位 | MeCN2.5 | MeCN2 | ∼2.15 | ∼2.15 | V vs Li/Li+ | CV 第 1 圈阴极扫描 | numeric | 差异小 | 是 | M0095 | 原文对 MeCN 电解液合写同一值
P014 | P014-T1-R10 | 第二还原峰电位 | MeCN2.5 | MeCN2 | ∼1.7 | ∼1.7 | V vs Li/Li+ | CV 第 1 圈阴极扫描 | numeric | 差异小 | 是 | M0095 | 原文对 MeCN 电解液合写同一值
P014 | P014-T1-R11 | 第一还原峰电位 | MeCN2/TTE1:1 | MeCN2 | ∼2.05 | ∼2.15 | V vs Li/Li+ | CV 第 1 圈阴极扫描 | numeric | 差异小 | 是 | M0102 M0095 | 差 4.7% < 5% 记差异小；作者定性：加 TTE 使第一还原峰负移（M0103），与黏度降低的预期相反
P014 | P014-T1-R12 | 第二还原峰电位 | MeCN2/TTE1:1 | MeCN2 | ∼1.85 | ∼1.7 | V vs Li/Li+ | CV 第 1 圈阴极扫描 | numeric | 变好 | 是 | M0102 M0095 | 第二还原峰正移 8%；作者 M0105 同向
P014 | P014-T1-R13 | 第一还原峰电位 | MeCN2.5/TTE1:1 | MeCN2.5 | ∼2.05 | ∼2.15 | V vs Li/Li+ | CV 第 1 圈阴极扫描 | numeric | 差异小 | 是 | M0102 M0095 | 差 4.7% < 5%；作者定性为负移（M0103）
P014 | P014-T1-R14 | 第二还原峰电位 | MeCN2.5/TTE1:1 | MeCN2.5 | ∼1.85 | ∼1.7 | V vs Li/Li+ | CV 第 1 圈阴极扫描 | numeric | 变好 | 是 | M0102 M0095 | 第二还原峰正移 8%
P014 | P014-T1-R15 | 第一还原峰电位 | MeCN2.5/TTE1:1 | MeCN2/TTE1:1 | ∼2.05 | ∼2.05 | V vs Li/Li+ | CV 第 1 圈阴极扫描 | numeric | 差异小 | 是 | M0102 | 原文 in both cases 合写同一值
P014 | P014-T1-R16 | 第二还原峰电位 | MeCN2.5/TTE1:1 | MeCN2/TTE1:1 | ∼1.85 | ∼1.85 | V vs Li/Li+ | CV 第 1 圈阴极扫描 | numeric | 差异小 | 是 | M0102 | 原文 in both cases 合写同一值
P014 | P014-T2-R1 | S3•−拉曼峰达峰时间（多硫化物生成速率） | MeCN2/TTE1:1 | MeCN2 | ca. 45 | ca. 45 | min | 阶跃至 1.8 V 后 S3•− 峰强达最大值的时间 | numeric | 差异小 | 是 | M0133 | 原文对两者合写同一值
P014 | P014-T2-R2 | S3•−峰强保持（占最大值比例） | MeCN2/TTE1:1 | MeCN2 | 80 | 80 | % | 达峰后 2 h 内恒电位保持 | numeric | 差异小 | 是 | M0133 M0135 | M0135 对两者合写同一值；保持越高=多硫化物在正极附近越少被消耗/扩散（作者 M0136）
P014 | P014-T2-R3 | S3•−拉曼峰达峰时间（多硫化物生成速率） | MeCN2.5/TTE1:1 | MeCN2 | — | — | min | 阶跃至 1.8 V 后 S3•− 峰出现/达峰快慢 | qualitative | 变好 | 是 | M0140 M0133 | 作者 M0140 与 (MeCN)2−LiTFSI:TTE (1:1) 比，称生成动力学加快；M0133 中 (MeCN)2 与该配方同为 ca. 45 min，故对照档同向
P014 | P014-T2-R4 | S3•−峰强保持（占最大值比例） | MeCN2.5/TTE1:1 | MeCN2 | — | — | % | 恒电位保持期间 | qualitative | 差异小 | 是 | M0139 | 作者：persistence similar to other electrolytes containing LiTFSI and MeCN
P014 | P014-T2-R5 | S3•−拉曼峰达峰时间（多硫化物生成速率） | MeCN2.5/TTE1:1 | MeCN2/TTE1:1 | — | — | min | 阶跃至 1.8 V 后 S3•− 峰出现/达峰快慢 | qualitative | 变好 | 是 | M0140 | 作者直接比较：polysulfide formation kinetics are facilitated
P014 | P014-T2-R6 | S3•−峰强保持（占最大值比例） | MeCN2.5/TTE1:1 | MeCN2/TTE1:1 | — | — | % | 恒电位保持期间 | qualitative | 差异小 | 是 | M0139 | 作者：persistence similar
P014 | P014-T2-R7 | S3•−拉曼峰强（正极附近多硫化物生成量） | MeCN2.5/TTE1:1 | MeCN2/TTE1:1 | — | — | 相对强度 | 2.8–1.8 V 代表电位下的原位谱 | qualitative | 不判 | 是 | M0115 M0124 | 作者只说 A 的峰强更高、正极附近生成的多硫化物更多（(MeCN)2 也低于 A），未定性好坏
P014 | P014-T2-R8 | S3•−拉曼峰达峰时间（多硫化物生成速率） | MeCN2 | DOL/TEGDME | ca. 45 | ca. 20 | min | 电位阶跃后达峰时间 | numeric | 不判 | 否 | M0128 M0133 M0134 | 保持电位不同（1.8 V vs 2.2 V，B 见 P014-T3），按规则不判；作者定性 MeCN 溶剂化物生成更慢（M0134）
P014 | P014-T2-R9 | S3•−峰强保持（占最大值比例） | MeCN2 | DOL/TEGDME | 80 | ∼15 | % | 恒电位约 2 h | numeric | 不判 | 否 | M0132 M0135 | 保持电位不同（1.8 V vs 2.2 V），按规则不判；B 的 ∼15% 原文注 data not shown；作者定性溶剂化物中 S3•− 在正极附近更稳定（M0137）
P014 | P014-T2-R10 | S3•−拉曼峰达峰时间（多硫化物生成速率） | MeCN2/TTE1:1 | DOL/TEGDME | ca. 45 | ca. 20 | min | 电位阶跃后达峰时间 | numeric | 不判 | 否 | M0128 M0133 | 保持电位不同（1.8 V vs 2.2 V），按规则不判
P014 | P014-T2-R11 | S3•−峰强保持（占最大值比例） | MeCN2/TTE1:1 | DOL/TEGDME | 80 | ∼15 | % | 恒电位约 2 h | numeric | 不判 | 否 | M0132 M0135 | 保持电位不同（1.8 V vs 2.2 V），按规则不判
P014 | P014-T2-R12 | S3•−拉曼峰达峰时间（多硫化物生成速率） | MeCN2.5/TTE1:1 | DOL/TEGDME | — | — | min | 电位阶跃后 S3•− 峰出现快慢 | qualitative | 不判 | 否 | M0140 | 保持电位不同，按规则不判；作者定性 as quickly as DOL/TEGDME
P014 | P014-T2-R13 | S3•−峰强保持（占最大值比例） | MeCN2.5/TTE1:1 | DOL/TEGDME | — | — | % | 恒电位保持期间 | qualitative | 不判 | 否 | M0139 M0307 | 保持电位不同，按规则不判；作者定性 A 保持了溶剂化物的高稳定性（M0307）
P039 | P039-T1-R1 | 寿命（循环圈数） | G2-0.5T3N | DOL:DME-0.3N | >200 | <35 | 圈 | CE >99% 维持的圈数（Fig. 1d） | numeric | 变好 | 是 | M0121 M0122 | 同一图 Fig. 1d 对比：基准电解液高 CE 下少于 35 圈，新电解液 >200 圈
P039 | P039-T1-R2 | 库仑效率 | DOL:DME-0.3N | DOL:DME-0N | — | — | % | Fig. 1a 循环中 | qualitative | 变好 | 是 | M0092 | 作者：只有加 LiNO3 才能达到 >99% 的高 CE；不含 LiNO3 的 CE 无数值
P039 | P039-T1-R3 | 寿命（循环圈数） | G2-4N | G2-1N | — | — | 圈 | CE 开始下降前的圈数（Fig. 1b） | qualitative | 变好 | 是 | M0103 | 作者：LiNO3 从 1 M 增至 4 M，CE 下降前的圈数大致线性增加；各档圈数只在图上，已登记读图
P039 | P039-T1-R4 | 库仑效率 | G2-1N | DOL:DME-0.3N | — | — | % | 最大 CE | qualitative | 变坏 | 是 | M0104 M0105 | 作者：LiNO3/G2 系列最大 CE 只有 ~96%，明显低于 Fig. 1a 的基准电解液（M0092 写 >99%）；作者跨子图（1b 对 1a）直接比较
P039 | P039-T1-R5 | 库仑效率 | G2-4N | DOL:DME-0.3N | — | — | % | 最大 CE | qualitative | 变坏 | 是 | M0104 M0105 | 同 R4：作者说 LiNO3/G2 系列（1–4 M）最大 CE 只有 ~96%
P039 | P039-T1-R6 | 寿命（循环圈数） | G2-0.3N | DOL:DME-0.3N | — | — | 圈 | 高 CE 维持的圈数（Fig. 1c） | qualitative | 变坏 | 是 | M0113 M0114 | 作者：DOL:DME 的循环寿命比 G2 稍长（slightly longer）；两者圈数都有限
P039 | P039-T1-R7 | 库仑效率 | G2-0.3N | DOL:DME-0.3N | — | — | % | Fig. 1c 循环中 | qualitative | 差异小 | 是 | M0113 | 作者：两种溶剂在 0.3 M LiNO3 下都能达到高 CE
P039 | P039-T1-R8 | 库仑效率 | G2-0.5T3N | G2-T | >99 | ≈20 | % | 每圈（A 为最初几圈之后）；Fig. S1 | numeric | 变好 | 是 | M0143 M0144 | 原文 1 M LiTFSI/G2 每圈只剥离 about 20% 的沉积锂（即 CE 约 20%）；含硝酸盐电解液最初几圈后 CE >99%
P039 | P039-T3-R1 | 寿命（循环小时数） | DOL:DME-0N | DOL:DME-0.3N | ~500 | ~1400 | h | 作者以极化增大判定的实用寿命（不含 LiNO3 者 ~500 h 时电池失效，电压 >1 V） | numeric | 变坏 | 是 | M0177 | 原文：加 0.3 M LiNO3 后寿命从 ~500 h 延长到 ~1400 h
P039 | P039-T3-R2 | 寿命（循环小时数） | G2-0.5T3N | DOL:DME-0.3N | >3000 | ~1400 | h | 作者以极化增大判定的实用寿命（A 循环超过 3000 h，2800 h 后极化才略增） | numeric | 变好 | 是 | M0177 M0178 | 同一测试（Fig. S4）三种电解液
P039 | P039-T3-R3 | 过电位 | DOL:DME-0N | DOL:DME-0.3N | — | — | V | 极化开始增大的时间（不含 LiNO3 者 ~200 h 开始增大） | qualitative | 变坏 | 是 | M0174 M0175 M0177 | 作者：不含 LiNO3 的电池循环寿命很有限，~200 h 极化开始增大；对照的极化开始时间原文未单独写
P039 | P039-T5-R1 | Cu 电极残留物面密度 | G2-0.5T3N | G2-T | ≈12 | ≈29 | mg cm-2 | 100 圈后 Cu 电极上总残留（称重） | numeric | 变好 | 是 | M0160 M0161 | 原文 G2-T about 29 mg/cm2、G2-0.5T3N roughly 12 mg/cm2；残留少视为变好
P039 | P039-T5-R2 | 死锂量（7Li NMR 金属/非金属 Li 峰面积比） | G2-0.5T3N | G2-T | — | — | 无量纲 | 100 圈后（剥离态）Cu 电极残留 | qualitative | 变好 | 是 | M0150 M0151 M0158 | 金属/非金属 Li 比 G2-0.5T3N 为 1:8、G2-T 为 1:0.8；作者称不含 LiNO3 者死锂多十倍；比值字符串不便程序比较，故按定性记
P041 | P041-T1-R1 | 首圈容量 | 1-TDI | 1-TFSI | — | — | mAh g-1 | 0.2 C 第 1 圈（化成协议未报告） | figure_only | 不判 | 是 |  | 正文与 SI 文字无任何容量数值，仅 Figure S8a；本篇无明确对照，以同浓度 LiTFSI 档为参照
P041 | P041-T1-R2 | 首圈容量 | 1-FSI | 1-TFSI | — | — | mAh g-1 | 0.2 C 第 1 圈（化成协议未报告） | figure_only | 不判 | 是 |  | 仅 Figure S8a
P041 | P041-T1-R3 | 首圈容量 | 1-TfO | 1-TFSI | — | — | mAh g-1 | 0.2 C 第 1 圈（化成协议未报告） | figure_only | 不判 | 是 |  | 仅 Figure S8a
P041 | P041-T1-R4 | 首圈容量 | 3-FSI | 3-TFSI | — | — | mAh g-1 | 0.2 C 第 1 圈（化成协议未报告） | figure_only | 不判 | 是 |  | 仅 Figure S8b
P041 | P041-T1-R5 | 首圈容量 | 3-TfO | 3-TFSI | — | — | mAh g-1 | 0.2 C 第 1 圈（化成协议未报告） | figure_only | 不判 | 是 |  | 仅 Figure S8b
P041 | P041-T1-R6 | 首圈容量 | 3-TfO | 1-TfO | — | — | mAh g-1 | 0.2 C 第 1 圈（化成协议未报告） | figure_only | 不判 | 是 |  | A 在 Figure S8b、B 在 Figure S8a（同一图不同子图，同一实验方法，原文未写是否同批电池）
P041 | P041-T1-R7 | 首圈容量 | 3-FSI | 1-FSI | — | — | mAh g-1 | 0.2 C 第 1 圈（化成协议未报告） | figure_only | 不判 | 是 |  | A 在 Figure S8b、B 在 Figure S8a（跨子图，原文未写是否同批）
P041 | P041-T1-R8 | 首圈容量 | 3-TFSI | 1-TFSI | — | — | mAh g-1 | 0.2 C 第 1 圈（化成协议未报告） | figure_only | 不判 | 是 |  | A 在 Figure S8b、B 在 Figure S8a（跨子图，原文未写是否同批）
P041 | P041-T1-R9 | 指定圈容量 | 1-TDI | 1-TFSI | — | — | mAh g-1 | 第 100 圈（作者所说 long-term SC，Figures 3、5） | qualitative | 变好 | 是 | M0136 M0148 | 作者定性：TDI⁻ 电解液电池性能相对较好（relatively better），未点名比较对象；以 1-TFSI 为参照记作者方向
P041 | P041-T1-R10 | 指定圈容量 | 1-FSI | 1-TFSI | — | — | mAh g-1 | 第 100 圈（作者所说 long-term SC，Figures 3、5） | qualitative | 变坏 | 是 | M0128 M0132 | 作者定性：FSI⁻ 电解液（1 M、3 M）电池性能差；M0132 称 TfO⁻、FSI⁻ 长期 SC 低、ΔSC 大于按迁移率的预期；未点名与 TFSI 比
P041 | P041-T1-R11 | 指定圈容量 | 1-TfO | 1-TFSI | — | — | mAh g-1 | 第 100 圈（作者所说 long-term SC，Figure 5） | qualitative | 变坏 | 是 | M0083 M0126 | 作者定性：TfO⁻ 电解液性能差、1-TfO 的 SC 较低；未点名与 TFSI 比
P041 | P041-T1-R12 | 指定圈容量 | 3-TfO | 3-TFSI | — | — | mAh g-1 | 第 100 圈（Figure 5） | qualitative | 变坏 | 是 | M0083 M0124 | 作者定性：3-TfO 的 SC 显著低于按趋势的预期、TfO⁻ 电解液性能差；未点名与 TFSI 比
P041 | P041-T1-R13 | 寿命（循环圈数） | 3-FSI | 3-TFSI | — | — | 圈 | 0.2 C 循环至突然失效 | qualitative | 变坏 | 是 | M0129 M0075 | 3-FSI 第 34 圈突然失效（M0129）；3-TFSI 有第 100 圈容量（M0075，各电解液取第 33、100 圈），寿命至少 100 圈但无具体失效圈数，故按定性记
P041 | P041-T1-R14 | 衰减率 | 3-TfO | 1-TfO | — | — | % | ΔSC：第 33 圈→第 100 圈容量差（%） | qualitative | 变坏 | 是 | M0127 | 作者定性：高 LiTfO 浓度电解液 SC 衰减更快（Figure 3b，同一图内比较）
P041 | P041-T1-R15 | 指定圈容量 | 3-TfO | 1-TfO | — | — | mAh g-1 | 第 100 圈 | figure_only | 不判 | 是 |  | 仅 Figure 3a（同一子图含 1 M 与 3 M 各电解液第 33、100 圈 SC）
P041 | P041-T1-R16 | 指定圈容量 | 3-TFSI | 1-TFSI | — | — | mAh g-1 | 第 100 圈 | figure_only | 不判 | 是 |  | 仅 Figure 3a
P041 | P041-T1-R17 | 寿命（循环圈数） | 3-FSI | 1-FSI | — | — | 圈 | 0.2 C 循环至失效 | figure_only | 不判 | 是 |  | 3-FSI 第 34 圈失效有文字（M0129），1-FSI 是否失效文字未写；需 Figure S8a/S8b（跨子图）
P095 | P095-T1-R1 | 首圈容量 | DOL-DMA | DOL-DME | ≈1250 | 1100 | mAh g-1 | C/10 首次放电容量（多颗电池平均） | numeric | 变好 | 是 | M0084 | 原文：DMA、DMSO around 1250 vs DME 1100，约提高 10%；Fig. 3b 图注为中位数，正文写平均值
P095 | P095-T1-R2 | 首圈容量 | DOL-DMSO | DOL-DME | ≈1250 | 1100 | mAh g-1 | C/10 首次放电容量（多颗电池平均） | numeric | 变好 | 是 | M0084 M0087 | 原文 DMA 与 DMSO 合写 around 1250；M0087 称低载量下 DMSO 利用率与 DMA 相近
P095 | P095-T1-R3 | 首圈容量 | DOL-MeIm | DOL-DME | 150 | 1100 | mAh g-1 | C/10 首次放电容量 | numeric | 变坏 | 是 | M0090 M0084 | MeIm 值在 M0090，DME 值在 M0084
P095 | P095-T1-R4 | 过电位 | DOL-MeIm | DOL-DME | — | — | mV | 首次放电第二平台过电位 | qualitative | 变坏 | 是 | M0091 | 作者定性：MeIm 第二平台过电位大（2 mg cm-2 时高达 100 mV）；未给 DME 的数
P095 | P095-T2-R1 | 首圈容量 | DOL-DMA | DOL-DME | 670 | 540 | mAh g-1 | C/10 首次放电容量（多颗电池平均） | numeric | 变好 | 是 | M0085 | 原文称提高 24%；Fig. 3d 图注为中位数，正文写平均值
P095 | P095-T2-R2 | 首圈容量 | DOL-DMSO | DOL-DME | 570 | 540 | mAh g-1 | C/10 首次放电容量（多颗电池平均） | numeric | 变好 | 是 | M0087 M0085 | ¦570−540¦÷570≈5.3%，刚过 5% 阈值按规则记变好；作者称 DMSO 在高载量下的提升 subsides，未直接与 DME 比较
P095 | P095-T2-R3 | 首圈容量 | DOL-MeIm | DOL-DME | 470 | 540 | mAh g-1 | C/10 首次放电容量 | numeric | 变坏 | 是 | M0090 M0085 | MeIm 值在 M0090，DME 值在 M0085
P095 | P095-T2-R4 | 过电位 | DOL-MeIm | DOL-DME | — | — | mV | 首次放电第二平台过电位 | qualitative | 变坏 | 是 | M0091 | 作者定性：MeIm 第二平台过电位大（6 mg cm-2 时高达 400 mV）；未给 DME 的数
P095 | P095-T2-R5 | 过电位 | DOL-DMA | DOL-DME | — | — | mV | 首次放电 Li2S 成核过电位（其后 250–700 mAh g-1 间电压回升） | qualitative | 变坏 | 是 | M0089 | 作者定性：DOL–DMA 高载量放电曲线有大的成核过电位，随后电压回升；对比对象为 other electrolytes，未给数值
P095 | P095-T3-R1 | 寿命（循环小时数） | DOL-DMA | DOL-DME | — | — | h | 恒流镀/剥锂至失效 | qualitative | 变坏 | 是 | M0100 M0102 | 作者定性：DMA 一加电流即迅速失效；DOL–DME perform much better
P095 | P095-T3-R2 | 寿命（循环小时数） | DOL-MeIm | DOL-DME | — | — | h | 恒流镀/剥锂至失效 | qualitative | 变坏 | 是 | M0100 M0102 | 作者定性：MeIm 一加电流即迅速失效；DOL–DME perform much better
P095 | P095-T3-R3 | 过电位 | DOL-DMSO | DOL-DME | 150 | ≈50 | mV | 恒流镀/剥锂过电位 | numeric | 变坏 | 是 | M0101 M0102 | DMSO 过电位高且波动（150 mV）；DME 低且稳定（on the order of 50 mV，记 ≈50）
P095 | P095-T3-R4 | 阻抗 | DOL-DMA | DOL-DME | 315 | ≈30 | Ω | 界面电阻（EIS）；DME 为一次镀/剥锂后，DMA 为失效后（Fig. 4b 图注） | numeric | 变坏 | 是 | M0104 M0105 | DME on the order of 30 Ω 记 ≈30；取值时刻不同（DMA 电池为失效后测），作者称与恒流循环行为一致
P095 | P095-T3-R5 | 阻抗 | DOL-MeIm | DOL-DME | 380 | ≈30 | Ω | 界面电阻（EIS）；DME 为一次镀/剥锂后，MeIm 为失效后（Fig. 4b 图注） | numeric | 变坏 | 是 | M0104 M0105 | DME on the order of 30 Ω 记 ≈30；取值时刻不同（MeIm 电池为失效后测）
P095 | P095-T3-R6 | 阻抗 | DOL-DMSO | DOL-DME | 70 | ≈30 | Ω | 一次镀/剥锂后界面电阻（EIS） | numeric | 变坏 | 是 | M0105 | DMSO 70 Ω vs DME on the order of 30 Ω（记 ≈30）
P109 | P109-T1-R1 | 高压平台放电容量 | 0.1M | 1.0M | 315 | 361 | mAh g(S)-1 | 首圈放电高压平台实验容量（Table 1） | numeric | 变坏 | 是 | M0194 | Table 1 实验值；¦315−361¦/361≈12.7%
P109 | P109-T1-R2 | 高压平台放电容量 | 0.5M | 1.0M | 340 | 361 | mAh g(S)-1 | 首圈放电高压平台实验容量（Table 1） | numeric | 变坏 | 是 | M0194 | Table 1 实验值；¦340−361¦/361≈5.8%
P109 | P109-T1-R3 | 高压平台放电容量 | 1.5M | 1.0M | 363 | 361 | mAh g(S)-1 | 首圈放电高压平台实验容量（Table 1） | numeric | 差异小 | 是 | M0194 | Table 1 实验值；¦363−361¦/363≈0.6%
P109 | P109-T1-R4 | 高压平台放电容量 | 2.0M | 1.0M | 334 | 361 | mAh g(S)-1 | 首圈放电高压平台实验容量（Table 1） | numeric | 变坏 | 是 | M0194 | Table 1 实验值；¦334−361¦/361≈7.5%
P109 | P109-T1-R5 | 高压平台放电容量 | 2.4M | 1.0M | 336 | 361 | mAh g(S)-1 | 首圈放电高压平台实验容量（Table 1） | numeric | 变坏 | 是 | M0194 | Table 1 实验值；¦336−361¦/361≈6.9%
P109 | P109-T1-R6 | 高压平台放电容量 | 2.8M | 1.0M | 282 | 361 | mAh g(S)-1 | 首圈放电高压平台实验容量（Table 1） | numeric | 变坏 | 是 | M0194 | Table 1 实验值；¦282−361¦/361≈21.9%
P109 | P109-T1-R7 | 首圈容量 | 0.1M | 1.0M | — | — | mAh g(S)-1 | 首圈总放电比容量（Fig. 2a） | qualitative | 变坏 | 是 | M0005 M0083 | 作者定性：容量随盐浓度先升后降，1.0 M 最大；数值仅在 Fig. 2a，已登记读图
P109 | P109-T1-R8 | 首圈容量 | 0.5M | 1.0M | — | — | mAh g(S)-1 | 首圈总放电比容量（Fig. 2a） | qualitative | 变坏 | 是 | M0005 M0083 | 作者定性：1.0 M 最大；数值仅在 Fig. 2a，已登记读图
P109 | P109-T1-R9 | 首圈容量 | 1.5M | 1.0M | — | — | mAh g(S)-1 | 首圈总放电比容量（Fig. 2a） | qualitative | 变坏 | 是 | M0005 M0083 M0197 | 作者定性：钟形、最大值在约 1 M，超过后下降（主要是低压平台容量下降）；高压平台容量 1.5 M 与 1.0 M 差异小（R3）；数值仅在 Fig. 2a
P109 | P109-T1-R10 | 首圈容量 | 2.0M | 1.0M | — | — | mAh g(S)-1 | 首圈总放电比容量（Fig. 2a） | qualitative | 变坏 | 是 | M0005 M0083 | 作者定性：1.0 M 最大；数值仅在 Fig. 2a，已登记读图
P109 | P109-T1-R11 | 首圈容量 | 2.4M | 1.0M | — | — | mAh g(S)-1 | 首圈总放电比容量（Fig. 2a） | qualitative | 变坏 | 是 | M0005 M0083 | 作者定性：1.0 M 最大；数值仅在 Fig. 2a，已登记读图
P109 | P109-T1-R12 | 首圈容量 | 2.8M | 1.0M | — | — | mAh g(S)-1 | 首圈总放电比容量（Fig. 2a） | qualitative | 变坏 | 是 | M0005 M0081 | 作者定性：2.8 M 还原深度最小，首圈只有高压平台；数值仅在 Fig. 2a，已登记读图
P109 | P109-T1-R13 | 高压平台放电电压 | 0.1M | 1.0M | — | — | V | 首圈放电高压平台第一段中点电压（通常约 100 mAh g(S)-1 处，Fig. 3a） | qualitative | 变好 | 是 | M0085 M0087 | 作者定性：高压平台电压随盐浓度升高而降低；低浓度档电压较高
P109 | P109-T1-R14 | 高压平台放电电压 | 0.5M | 1.0M | — | — | V | 首圈放电高压平台第一段中点电压（通常约 100 mAh g(S)-1 处，Fig. 3a） | qualitative | 变好 | 是 | M0085 M0087 | 作者定性：高压平台电压随盐浓度升高而降低
P109 | P109-T1-R15 | 高压平台放电电压 | 1.5M | 1.0M | — | — | V | 首圈放电高压平台第一段中点电压（通常约 100 mAh g(S)-1 处，Fig. 3a） | qualitative | 变坏 | 是 | M0085 M0087 | 作者定性：高压平台电压随盐浓度升高而降低
P109 | P109-T1-R16 | 高压平台放电电压 | 2.0M | 1.0M | — | — | V | 首圈放电高压平台第一段中点电压（通常约 100 mAh g(S)-1 处，Fig. 3a） | qualitative | 变坏 | 是 | M0085 M0087 | 作者定性：高压平台电压随盐浓度升高而降低
P109 | P109-T1-R17 | 高压平台放电电压 | 2.4M | 1.0M | — | — | V | 首圈放电高压平台第一段中点电压（通常约 100 mAh g(S)-1 处，Fig. 3a） | qualitative | 变坏 | 是 | M0085 M0087 | 作者定性：高压平台电压随盐浓度升高而降低
P109 | P109-T1-R18 | 高压平台放电电压 | 2.8M | 1.0M | — | — | V | 首圈放电高压平台第一段中点电压（通常约 100 mAh g(S)-1 处，Fig. 3a） | qualitative | 变坏 | 是 | M0085 M0087 | 作者定性：高压平台电压随盐浓度升高而降低
P109 | P109-T1-R19 | 库仑效率 | 0.1M | 1.0M | — | — | % | 循环过程库仑效率（Fig. 5a，圈数未写） | qualitative | 变坏 | 是 | M0109 M0110 | 作者定性：低浓度电解液库仑效率最低，随盐浓度升高而升高；0.1 M 是否在 Fig. 5a 中未写
P109 | P109-T1-R20 | 库仑效率 | 0.5M | 1.0M | — | — | % | 循环过程库仑效率（Fig. 5a，圈数未写） | qualitative | 变坏 | 是 | M0109 M0110 | 作者定性：库仑效率随盐浓度升高而升高
P109 | P109-T1-R21 | 库仑效率 | 1.5M | 1.0M | — | — | % | 循环过程库仑效率（Fig. 5a，圈数未写） | qualitative | 变好 | 是 | M0110 | 作者定性：库仑效率随盐浓度升高而升高（M0270 把 0.5–1.5 M 同归为初期快速下降的一组）
P109 | P109-T1-R22 | 库仑效率 | 2.0M | 1.0M | — | — | % | 循环过程库仑效率（Fig. 5a，圈数未写） | qualitative | 变好 | 是 | M0111 M0271 | 作者定性：2.0–2.8 M 库仑效率最高，且循环中几乎不变
P109 | P109-T1-R23 | 库仑效率 | 2.4M | 1.0M | — | — | % | 循环过程库仑效率（Fig. 5a，圈数未写） | qualitative | 变好 | 是 | M0111 M0008 | 作者定性：2.0–2.8 M 最高；2.4 M 以上接近 100%
P109 | P109-T1-R24 | 库仑效率 | 2.8M | 1.0M | — | — | % | 循环过程库仑效率（Fig. 5a，圈数未写） | qualitative | 变好 | 是 | M0111 M0272 | 作者定性：2.0–2.8 M 最高；但 2.8 M 出现 >100%，作者解释为循环初期放电容量大于充电容量（部分硫逐步被还原）
P109 | P109-T1-R25 | 衰减率 | 0.1M | 1.0M | — | — | 未报告 | 循环过程容量衰减速率（Fig. 4，圈数未写） | qualitative | 不判 | 是 | M0089 M0257 | 按规则不判：作者说法前后不一（M0089 称除 2.4、2.8 M 外衰减规律对盐浓度依赖弱；M0257 称衰减速率随盐浓度升高而降低）；0.1 M 是否在 Fig. 4 中未写
P109 | P109-T1-R26 | 衰减率 | 0.5M | 1.0M | — | — | 未报告 | 循环过程容量衰减速率（Fig. 4，圈数未写） | qualitative | 不判 | 是 | M0089 M0257 | 按规则不判：作者说法前后不一（M0089 对 M0257）
P109 | P109-T1-R27 | 衰减率 | 1.5M | 1.0M | — | — | 未报告 | 循环过程容量衰减速率（Fig. 4，圈数未写） | qualitative | 不判 | 是 | M0089 M0257 | 按规则不判：作者说法前后不一（M0089 对 M0257）
P109 | P109-T1-R28 | 衰减率 | 2.0M | 1.0M | — | — | 未报告 | 循环过程容量衰减速率（Fig. 4，圈数未写） | qualitative | 不判 | 是 | M0089 M0257 | 按规则不判：作者说法前后不一（M0089 对 M0257）
P109 | P109-T1-R29 | 衰减率 | 2.4M | 1.0M | — | — | 未报告 | 循环过程充、放电容量衰减速率（Fig. 4，圈数未写） | qualitative | 变好 | 是 | M0093 M0290 | 作者定性：2.4 M 充、放电容量衰减速率最小，循环中容量变化最小
P109 | P109-T1-R30 | 衰减率 | 2.8M | 1.0M | — | — | 未报告 | 循环过程容量衰减速率（Fig. 4，圈数未写） | qualitative | 不判 | 是 | M0094 M0095 | 2.8 M 容量先升后降（约第 40 圈达最大），作者未直接比较其衰减速率与 1.0 M；且 M0089 与 M0257 说法不一
P109 | P109-T1-R31 | 穿梭电流 | 0.1M | 1.0M | — | — | mA cm-2 | 第 3 圈自放电（穿梭）电流密度（Fig. 5b） | qualitative | 变坏 | 是 | M0279 M0264 M0136 | 作者定性：穿梭电流随电解液黏度升高而降低（M0279），黏度随盐浓度升高而升高（M0264），两句合成方向；0.1 M 是否在 Fig. 5b 中未写
P109 | P109-T1-R32 | 穿梭电流 | 0.5M | 1.0M | — | — | mA cm-2 | 第 3 圈自放电（穿梭）电流密度（Fig. 5b） | qualitative | 变坏 | 是 | M0279 M0264 M0136 | 作者定性：穿梭电流随黏度（即盐浓度）升高而降低，两句合成方向
P109 | P109-T1-R33 | 穿梭电流 | 1.5M | 1.0M | — | — | mA cm-2 | 第 3 圈自放电（穿梭）电流密度（Fig. 5b） | qualitative | 变好 | 是 | M0279 M0264 M0136 | 作者定性：穿梭电流随黏度（即盐浓度）升高而降低，两句合成方向
P109 | P109-T1-R34 | 穿梭电流 | 2.0M | 1.0M | — | — | mA cm-2 | 第 3 圈自放电（穿梭）电流密度（Fig. 5b） | qualitative | 变好 | 是 | M0279 M0264 M0136 | 作者定性：穿梭电流随黏度（即盐浓度）升高而降低，两句合成方向
P109 | P109-T1-R35 | 穿梭电流 | 2.4M | 1.0M | — | — | mA cm-2 | 第 3 圈自放电（穿梭）电流密度（Fig. 5b） | qualitative | 变好 | 是 | M0279 M0264 M0136 | 作者定性：穿梭电流随黏度（即盐浓度）升高而降低，两句合成方向
P109 | P109-T1-R36 | 穿梭电流 | 2.8M | 1.0M | — | — | mA cm-2 | 第 3 圈自放电（穿梭）电流密度（Fig. 5b） | qualitative | 变好 | 是 | M0279 M0264 M0136 | 作者定性：穿梭电流随黏度（即盐浓度）升高而降低，两句合成方向
P109 | P109-T1-R37 | 阻抗 | 0.5M | 1.0M | — | — | Ohm cm2 | 第 2 圈放电 0.75 DoD 直流内阻（式 6 由充放电电压差计算，Fig. 7b） | qualitative | 变坏 | 是 | M0247 M0248 | 作者定性：中等浓度（至 2 M）下 0.75 DoD 内阻随盐浓度升高而降低，0.5 M 高于 1.0 M
P109 | P109-T1-R38 | 阻抗 | 1.5M | 1.0M | — | — | Ohm cm2 | 第 2 圈放电 0.75 DoD 直流内阻（式 6 由充放电电压差计算，Fig. 7b） | qualitative | 变好 | 是 | M0247 M0252 | 作者定性：0.75 DoD 内阻随盐浓度升高而降低，1.5 M 以上才升高
P109 | P109-T1-R39 | 阻抗 | 0.5M | 1.0M | — | — | Ohm cm2 | 第 2 圈放电 0.10 DoD 直流内阻（Fig. 7b） | qualitative | 差异小 | 是 | M0247 M0248 | 作者定性：中等浓度（至 2 M）下 0.10 DoD 内阻几乎与盐浓度无关
P109 | P109-T1-R40 | 阻抗 | 1.5M | 1.0M | — | — | Ohm cm2 | 第 2 圈放电 0.10 DoD 直流内阻（Fig. 7b） | qualitative | 差异小 | 是 | M0247 M0248 | 作者定性：中等浓度（至 2 M）下 0.10 DoD 内阻几乎与盐浓度无关
P109 | P109-T1-R41 | 阻抗 | 2.0M | 1.0M | — | — | Ohm cm2 | 第 2 圈放电 0.10 DoD 直流内阻（Fig. 7b） | qualitative | 差异小 | 是 | M0247 M0248 | 作者定性：中等浓度（至 2 M）下 0.10 DoD 内阻几乎与盐浓度无关
P149 | P149-T1-R1 | 指定圈容量 | TDE | LS002 | — | — | mAh g-1 | 0.5 C 循环（圈数原文未写；TDE ≈200 mAh g-1） | qualitative | 变坏 | 是 | M0111 | 作者：TDE shows relatively lower discharge capacity (≈200 mAh g−1 at 0.5 C) than LS002；LS002 无数；LS002 这组是否配 CS 原文未写
P149 | P149-T1-R2 | 保持率 | TDE | LS002 | — | — | % | 0.5 C，900 圈内（口径：作者定性“容量几乎不变”） | qualitative | 变好 | 是 | M0112 | 作者：the cycling stability of TDE electrolyte–based Li/S batteries is improved, the discharge capacity keeps almost unchanged over 900 cycles；LS002 无数
P149 | P149-T1-R3 | 首圈容量 | TDE | LS002 | — | — | mAh g-1 | 0.5 C 第 1 圈（化成协议未报告） | figure_only | 不判 | 是 |  | 首圈值只在 Fig. 6a；已登记读图
P149 | P149-T2-R1 | 指定圈容量 | TDE | LS002 | — | — | mAh g-1 | 0.5 C 前 200 圈（作者定性） | qualitative | 变坏 | 是 | M0118 | 作者：When coupled with CS separator, batteries using LS002 electrolyte showed slightly higher discharge capacity than batteries using TDE electrolyte during the first 200 cycles
P149 | P149-T2-R2 | 首圈容量 | TDE | LS002 | — | — | mAh g-1 | 0.5 C 第 1 圈（化成协议未报告） | figure_only | 不判 | 是 |  | TDE+CS 首圈 903 mAh g-1（M0115）有数，LS002+CS 首圈只在 Fig. 6a；已登记读图
P149 | P149-T2-R3 | 指定圈容量 | TDE | LS002 | — | — | mAh g-1 | 0.5 C 约第 200 圈之后（作者定性） | qualitative | 变好 | 是 | M0120 M0121 | 作者：after around 200 cycling, the leading edge of the LS002 electrolyte disappeared；in the subsequent cycles, TDE shows higher discharge capacity；两线约第 200 圈交叉
P149 | P149-T2-R4 | 保持率 | TDE | LS002 | 49.4 | 23.7 | % | 0.5 C 第 1000 圈，相对初始容量 | numeric | 变好 | 是 | M0122 | 49.4% vs 23.7%；另 TDE+CS 200 圈保持率 83.6%（M0160）无 LS002 对应数
P149 | P149-T3-R1 | 过电位 | TDE | LS002 | — | — | V | CV 氧化峰与还原峰电位差（TDE+CS 0.239 V） | qualitative | 变好 | 是 | M0131 | 作者：TDE/CS 峰电位差 0.239 V，much smaller compared to LS002；LS002 无数，隔膜原文未写
P149 | P149-T5-R1 | 首圈容量 | TDE | LS002 | 1557 | 1671.5 | mAh g-1 | 60 °C 0.1 C 初始放电容量（化成协议未报告） | numeric | 变坏 | 是 | M0146 M0147 | (1671.5−1557)/1671.5 ≈ 6.9% > 5%
P149 | P149-T5-R2 | 指定圈容量 | TDE | LS002 | — | — | mAh g-1 | 60 °C 0.1 C 第 100 圈（TDE 870 mAh g-1；LS002 作者定性 sharply declined） | qualitative | 变好 | 是 | M0146 M0147 | TDE 100 圈后 870 mAh g-1；LS002 then the capacity is sharply declined，无数；已登记读图
P149 | P149-T6-R1 | 首圈容量 | TDE | LS002 | 1187 | 1223.9 | mAh g-1 | 0.02 C 首次放电（化成协议未报告） | numeric | 差异小 | 是 | M0155 M0156 | (1223.9−1187)/1223.9 ≈ 3.0% < 5%
P149 | P149-T6-R2 | 指定圈容量 | TDE | LS002 | — | — | mAh g-1 | 0.02 C 第 56 圈（TDE 806 mAh g-1；LS002 作者定性 rapid capacity decline） | qualitative | 变好 | 是 | M0155 M0156 | LS002 无第 56 圈数值；已登记读图。SI Table S1 写 820 mAh/g after 42 cycles，与正文 806 after 56 cycles 不一致
P149 | P149-T6-R3 | 库仑效率 | TDE | LS002 | >97 | ≈80.6–≈93.8 | % | 0.02 C 循环全程（TDE 高于 97%；LS002 最低约 80.6%、最高约 93.8%） | numeric | 变好 | 是 | M0155 M0156 | 作者称 LS002 low CE value；区间不重叠
P149 | P149-T7-R1 | 自放电率 | TDE | LS002 | — | — | V（静置开路电压变化） | 静置 72 h 开路电压：LS002 2.35 → 2.15 V；TDE 约 2.3 V 无明显衰减 | qualitative | 变好 | 是 | M0140 M0141 | 作者：the utilization of TDE electrolyte improves the resistance of self-discharge；TDE 无下降数值，只说 without obvious decay
P149 | P149-T8-R1 | 过电位 | TDE | LS002 | 30 | >50 | mV | Fig. 3b、3c 局部放大段 | numeric | 不判 | 是 | M0068 | 原句把 >50 mV 与 30 mV 都写成 LS002（as reference, Li/Li cells using LS002 electrolyte shows ... 30 mV），30 mV 是否属 TDE 原文未写清（疑为笔误），按“作者说法前后不一”不判
P149 | P149-T9-R1 | 寿命（循环小时数） | TDE | LS002 | >2500 | >2500 | h | 稳定循环时长 | numeric | 不判 | 是 | M0069 | Both TDE and LS002 electrolyte steadily cycled over 2500 h；两者均 >2500 h，区间重叠，按规则不判
P149 | P149-T9-R2 | 过电位 | TDE | LS002 | — | — | mV | 全程（TDE <10 mV） | qualitative | 变好 | 是 | M0069 M0010 | 作者：the overpotential of TDE ... is always less than the LS002；TDE less than 10 mV（M0010），LS002 无数
P149 | P149-T10-R1 | 库仑效率 | TDE | LS002 | — | — | % | 第 10–45 圈（TDE 平均 95.1%） | qualitative | 变好 | 是 | M0075 M0076 | TDE 第 10–45 圈平均 CE 95.1%；LS002 CE 波动并急剧下降，无数，作者称 poor performance
P149 | P149-T11-R1 | 过电位 | TDE | TDE-noLiNO3 | — | — | mV | 循环初期过电位变化（TDE 逐渐降低并稳定在约 8 mV；无 LiNO3 者电压曲线稳定、无明显变化） | qualitative | 不判 | 否 | S0049 S0050 S0051 S0052 | 作者只描述两者过电位随圈数的变化形态，未比高低；两者来自 Figure S11 不同子图，条件原文未写、未说同批
P163 | P163-T1-R1 | 库仑效率 | HE-2 | BE | 96.3 | 93.7 | % | 第 1 圈 | numeric | 变好 | 是 | M0116 M0118 M0119 | 作者以 In contrast 对比 HE-2 与 BE 的表现，HE-2 首圈高 2.6 个百分点；两者隔膜不同（M0071，不在 7 项条件内），照同一测试记
P163 | P163-T1-R2 | 过电位 | HE-2 | BE | 35 | 54 | mV | 第 1 圈沉积过电位 | numeric | 变好 | 是 | M0116 M0119 | 过电位越低越好；隔膜不同见 R1
P163 | P163-T1-R3 | 过电位 | HE-2 | BE | 27 | 45 | mV | 第 1 圈剥离过电位 | numeric | 变好 | 是 | M0116 M0119 | 过电位越低越好；隔膜不同见 R1
P163 | P163-T1-R4 | 库仑效率 | HE-2 | BE | — | — | % | 前 30 圈 CE 稳定性（HE-2 逐步升至 99.6%；BE 第 10 圈后波动，第 26 圈过充） | qualitative | 变好 | 是 | M0117 M0118 M0119 M0120 | 作者定性：BE erratic behavior、CE 波动，HE-2 稳定上升；两者给的圈数不同（30 vs 10），不比数值
P163 | P163-T3-R1 | 过电位 | HE-2 | BE | 15 | 31 | mV | 0.5 mA cm-2 段沉积/剥离过电位 | numeric | 变好 | 是 | M0129 | 过电位越低越好；两者隔膜不同（M0071，不在 7 项条件内），照同一测试记
P163 | P163-T3-R2 | 循环稳定性 | HE-2 | BE | — | — | 未报告 | 1.0、2.0 mA cm-2 段 | qualitative | 变好 | 是 | M0130 | 作者定性：HE-2 的稳定性优势在高电流密度下更明显
P163 | P163-T4-R1 | 首圈容量 | HE-2 | BE | 1498 | 952 | mAh g-1（按 S） | 第 1 圈放电（0.1 C 化成首圈） | numeric | 变好 | 是 | M0145 M0148 | 0.2 C 化成后首圈数值正文未写，此为 0.1 C 化成首圈
P163 | P163-T4-R2 | 放电电位 | HE-2 | BE | — | — | V | 第 1 圈放电锂嵌入电位（0.1 C） | qualitative | 变好 | 是 | M0148 | 作者定性：BE 首圈锂嵌入电位低于 HE-2
P163 | P163-T4-R3 | 指定圈容量 | HE-2 | BE | 603 | 407 | mAh g-1（按 S） | 第 10 圈（0.2 C） | numeric | 变好 | 是 | M0147 M0149
P163 | P163-T4-R4 | 指定圈容量 | HE-2 | BE | 598 | 386 | mAh g-1（按 S） | 第 50 圈（0.2 C） | numeric | 变好 | 是 | M0147 M0149
P163 | P163-T4-R5 | 保持率 | HE-2 | BE | 99.2 | 94.8 | % | 第 50 圈 / 第 10 圈（0.2 C，推算） | numeric | 差异小 | 是 | M0147 M0149 | 推算：HE-2 598÷603=99.2%，BE 386÷407=94.8%；¦99.2−94.8¦÷99.2=4.4% <5%
P163 | P163-T4-R6 | 首圈容量 | HE-5 | BE | — | — | mAh g-1（按 S） | 第 1 圈放电（0.1 C 化成首圈） | qualitative | 变坏 | 是 | S0024 S0025 | 作者定性：HE-5 初始放电容量显著低于 BE 和 HE-2；数值只在 Figure S6（GCD 电压曲线），按规则不登记读图
P163 | P163-T4-R7 | 指定圈容量 | HE-5 | BE | — | — | mAh g-1（按 S） | 后续各圈（作者定性，圈数未写） | qualitative | 变坏 | 是 | S0025 | 作者定性：following discharge capacity values 显著低于 BE 和 HE-2
P163 | P163-T4-R8 | 首圈容量 | HE-5 | HE-2 | — | — | mAh g-1（按 S） | 第 1 圈放电（0.1 C 化成首圈） | qualitative | 变坏 | 是 | S0025 | 梯度相邻两档比较；作者定性
P163 | P163-T4-R9 | 指定圈容量 | HE-5 | HE-2 | — | — | mAh g-1（按 S） | 后续各圈（作者定性，圈数未写） | qualitative | 变坏 | 是 | M0150 S0025 | 梯度相邻两档比较；作者定性：更多 TFTFE 稀释（HE-5）不利于硫正极循环
P211 | P211-T1-R1 | 首圈容量 | NH4TFA-RT | Control-RT | — | — | mAh g-1 | 化成后 C/10 第 1 圈 | figure_only | 不判 | 是 |  | 正文只写 100 圈内均约 800–900 mA h g−1，首圈值只在 Fig. 3a，已登记读图
P211 | P211-T1-R2 | 指定圈容量 | NH4TFA-RT | Control-RT | — | — | mAh g-1 | C/10 第 1–100 圈容量水平 | qualitative | 差异小 | 是 | M0123 | 作者称两者循环行为相近，100 圈内均维持在 800–900 mA h g−1（区间共用，未分别给数）
P211 | P211-T1-R3 | 保持率 | NH4TFA-RT | Control-RT | — | — | % | C/10 100 圈 | qualitative | 差异小 | 是 | M0124 | 作者称 similar capacity retentions
P211 | P211-T1-R4 | 过电位 | NH4TFA-RT | Control-RT | — | — | mV | 第 50 圈放电（Fig. 3b），尤其下平台 Li2S4→Li2S | qualitative | 变好 | 是 | M0125 M0126 | 作者称 NH4TFA 放电过电位低约 40 mV（只给差值，未给 A、B 各自数值）
P211 | P211-T2-R1 | 首圈容量 | NH4TFA-RT | Control-RT | 930 | 250 | mAh g-1 | C/20 单次放电 | numeric | 不判 | 否 | M0129 M0046 | A、B 硫载量分别为 4.8 与 3.5 mg cm-2，条件不同，按规则不判；作者称提高 370%，并称差异主要来自电解液而非载量（M0048）
P211 | P211-T2-R2 | 过电位 | NH4TFA-RT | Control-RT | — | — | V | C/20 单次放电，上、下平台极化 | qualitative | 不判 | 否 | M0130 | 作者称上、下平台极化显著改善，但 A、B 硫载量不同，按规则不判
P211 | P211-T3-R1 | 指定圈容量 | NH4TFA-LT | Control-LT | 113 | 100 | 相对值（Control-LT = 100） | C/20 放电（Fig. 7a 电压曲线，圈数原文未写） | numeric | 变好 | 是 | M0200 | 由“13% higher than the control”反算：value_A = 100 × 1.13 = 113
P211 | P211-T3-R2 | 指定圈容量 | LiTFA-LT | Control-LT | 103.7 | 100 | 相对值（Control-LT = 100） | C/20 放电（Fig. 7a 电压曲线，圈数原文未写） | numeric | 差异小 | 是 | M0200 | 反算：NH4TFA 比对照高 13%、比 LiTFA 高 9%，value_A = 100 × 1.13 ÷ 1.09 = 103.7；差 3.6% < 5%
P211 | P211-T3-R3 | 指定圈容量 | NH4TFA-LT | LiTFA-LT | 109 | 100 | 相对值（LiTFA-LT = 100） | C/20 放电（Fig. 7a 电压曲线，圈数原文未写） | numeric | 变好 | 是 | M0200 | 由“9% higher than the LiTFA-containing electrolyte”反算：value_A = 100 × 1.09 = 109
P211 | P211-T4-R1 | 指定圈容量 | NH4TFA-LT | Control-LT | 126 | 100 | 相对值（Control-LT = 100） | C/20 放电（Fig. 7b 电压曲线，圈数原文未写） | numeric | 变好 | 是 | M0201 | 由“26% higher than the control”反算：value_A = 100 × 1.26 = 126
P211 | P211-T4-R2 | 指定圈容量 | LiTFA-LT | Control-LT | 109.6 | 100 | 相对值（Control-LT = 100） | C/20 放电（Fig. 7b 电压曲线，圈数原文未写） | numeric | 变好 | 是 | M0201 | 反算：NH4TFA 比对照高 26%、比 LiTFA 高 15%，value_A = 100 × 1.26 ÷ 1.15 = 109.6；差 8.7%
P211 | P211-T4-R3 | 指定圈容量 | NH4TFA-LT | LiTFA-LT | 115 | 100 | 相对值（LiTFA-LT = 100） | C/20 放电（Fig. 7b 电压曲线，圈数原文未写） | numeric | 变好 | 是 | M0201 | 由“15% higher than the LiTFA-containing electrolyte”反算：value_A = 100 × 1.15 = 115
P211 | P211-T5-R1 | 指定圈容量 | NH4TFA-LT | Control-LT | — | — | mAh g-1 | C/20 放电（Fig. 7c，圈数原文未写） | qualitative | 变好 | 是 | M0203 M0204 | 作者称 −20 °C 容量趋势延续（NH4TFA 最高），对照完全没有下平台
P211 | P211-T5-R2 | 指定圈容量 | LiTFA-LT | Control-LT | — | — | mAh g-1 | C/20 放电（Fig. 7c，圈数原文未写） | qualitative | 变好 | 是 | M0203 M0204 M0205 | 作者称容量趋势延续；LiTFA 有明显下平台（1.7 V），对照没有下平台
P211 | P211-T5-R3 | 指定圈容量 | NH4TFA-LT | LiTFA-LT | — | — | mAh g-1 | C/20 放电（Fig. 7c，圈数原文未写） | qualitative | 不判 | 是 | M0203 M0208 | M0203 称容量趋势延续（NH4TFA 高于 LiTFA），M0208 又称 NH4TFA 四平台的合计容量与 LiTFA 两平台同一量级；作者说法不够一致，按规则不判；Fig. 7c 为电压曲线，不读
P211 | P211-T5-R4 | Li2S 转化平台放电电位 | NH4TFA-LT | LiTFA-LT | 1.9 | 1.7 | V | C/20 放电：NH4TFA 第三平台 vs LiTFA 下平台 | numeric | 变好 | 是 | M0205 M0217 | 作者称 NH4⁺ 抑制团簇、提高 Li2S 转化电位（第三平台 1.9 V），LiTFA 下平台在低于预期的 1.7 V；两者平台结构不同（四平台 vs 两平台），另见 R5
P211 | P211-T5-R5 | 第二、第四放电平台电位 | NH4TFA-LT | LiTFA-LT | — | — | V | C/20 放电：NH4TFA 第二平台（由 ∼2.37 V 很快降至 ∼2.16 V）与第四斜坡平台 | qualitative | 变坏 | 是 | M0209 M0210 M0218 | 作者称第二、第四还原平台有电位损失，第四平台为斜坡并极化到截止电压
P212 | P212-T1-R1 | 阻抗 | TREGDME_HCE | DEGDME_HCE | 12.2 | 11.3 | Ω | 10 圈 CV 后 R1 + R2（Table 1 NLLS 拟合） | numeric | 变坏 | 是 | M0035 M0040 | Table 1：TREGDME_HCE 12.2 ± 0.3 Ω，DEGDME_HCE 11.3 ± 0.7 Ω；作者 M0040 说 DEGDME_HCE 稳态阻抗略低。M0039 另写约 10 Ω vs 20 Ω，与表值不一致，取表值
P212 | P212-T1-R2 | 过电位 | TREGDME_HCE | DEGDME_HCE | — | — | 未报告 | CV 峰（稳定圈） | qualitative | 变坏 | 是 | M0040 | 作者定性：DEGDME_HCE 的 CV 峰更平滑、极化更小
P212 | P212-T2-R1 | 指定圈容量 | TREGDME_HCE | DEGDME_HCE | ≈340 | ≈800 | mAh gS−1 | 25 °C 稳态比容量（原文 steady-state，未写圈数） | numeric | 变坏 | 是 | M0042 M0081 | M0042：steady-state specific capacities of about 800 and 340 mAh gS−1
P212 | P212-T2-R2 | 保持率 | TREGDME_HCE | DEGDME_HCE | 88 | 92 | % | 50 圈，相对最大容量 | numeric | 差异小 | 是 | M0050 | ¦88−92¦÷92 ≈ 4.3% < 5%
P212 | P212-T2-R3 | 过电位 | TREGDME_HCE | DEGDME_HCE | — | — | 未报告 | 稳态电压曲线 | qualitative | 变坏 | 是 | M0042 | 作者定性：25 °C 下两者极化都较高，in particular for the latter（TREGDME_HCE）
P212 | P212-T3-R1 | 指定圈容量 | TREGDME_HCE | DEGDME_HCE | ≈890 | ≈1320 | mAh gS−1 | 35 °C 最大比容量（原文 maximum specific capacity，未写圈数） | numeric | 变坏 | 是 | M0044 M0049 | M0044：DEGDME_HCE about 1320 mAh gS−1；M0049：TREGDME_HCE approaching 890 mAh gS−1（结论 M0081 写约 1300 vs 890）
P212 | P212-T3-R2 | 保持率 | TREGDME_HCE | DEGDME_HCE | 77 | 90 | % | 50 圈，相对最大容量 | numeric | 变坏 | 是 | M0050 | ¦77−90¦÷90 ≈ 14%
P212 | P212-T5-R1 | 过电位 | TREGDME_HCE | DEGDME_HCE | ≈0.4 | ≈0.3 | V | 第 1 圈 CV 充放电极化 | numeric | 变坏 | 是 | M0052 | about 0.4 V vs about 0.3 V
P212 | P212-T5-R2 | 阻抗 | TREGDME_HCE | DEGDME_HCE | 79 | 88 | Ω | 10 圈 CV 后 R1 + R2（Table 2 NLLS 拟合） | numeric | 变好 | 是 | M0056 M0054 | Table 2：TREGDME_HCE 79 ± 1 Ω，DEGDME_HCE 88 ± 5 Ω；¦79−88¦÷88 ≈ 10%
P212 | P212-T6-R1 | 首圈容量 | TREGDME_HCE | DEGDME_HCE | — | — | mAh g−1 | C/5 第 1 圈 | qualitative | 差异小 | 是 | M0061 | 作者对两者合写：capacity values approaching 160 mAh g−1，未分别给值
P212 | P212-T6-R2 | 保持率 | TREGDME_HCE | DEGDME_HCE | 94 | 63 | % | 50 圈，相对初始容量 | numeric | 变好 | 是 | M0063 | ¦94−63¦÷94 ≈ 33%
P212 | P212-T6-R3 | 库仑效率 | TREGDME_HCE | DEGDME_HCE | — | — | % | 50 圈内 | qualitative | 差异小 | 是 | M0062 | 作者：两个测试的库仑效率都接近 100%
P212 | P212-T6-R4 | 过电位 | TREGDME_HCE | DEGDME_HCE | — | — | 未报告 | 10 圈后至 50 圈的极化增长 | qualitative | 变好 | 是 | M0062 | 作者定性：10 圈后极化逐渐增大并导致容量衰减，DEGDME_HCE（the former）更明显
P212 | P212-T7-R1 | 首圈容量 | TREGDME_HCE | DEGDME_HCE | — | — | mAh g−1 | 初始圈 | qualitative | 差异小 | 是 | M0070 | 作者对两者合写：initial capacity values approaching 160 mAh g−1，未分别给值
P212 | P212-T7-R2 | 保持率 | TREGDME_HCE | DEGDME_HCE | 97 | 71 | % | 50 圈 | numeric | 变好 | 是 | M0090 M0071 M0073 | ¦97−71¦÷97 ≈ 27%
P212 | P212-T7-R3 | 库仑效率 | TREGDME_HCE | DEGDME_HCE | — | — | % | 前几圈 | qualitative | 差异小 | 是 | M0070 | 作者：两者前几圈库仑效率都约 100%
P248 | P248-T1-R1 | 库仑效率 | LHCE | HCE | 93.16 | 82 | % | 第 1 圈（initial CE） | numeric | 变好 | 是 | M0035 M0039 M0041 | 高 11.16 个百分点（93.16−82）；作者称加 TME 后 LHCE 的 CE 高于 HCE（M0041）
P248 | P248-T1-R2 | 库仑效率 | LCE | HCE | 76 | 82 | % | 第 1 圈（initial CE） | numeric | 变坏 | 是 | M0034 M0035 | 低 6 个百分点（82−76）；作者称换用 HCE 后首圈 CE 略升至 82%（M0035）
P248 | P248-T1-R3 | 库仑效率 | LHCE | HCE | — | — | % | 循环过程（HCE 最高 98.5%，圈数未写，60 圈后开始下降；LHCE 第 100 圈 99.37%，120 圈平均 98.87%） | qualitative | 变好 | 是 | M0036 M0037 M0039 M0040 M0041 | 两者数值取值点不同（HCE 为最高值、LHCE 为第 100 圈和 120 圈平均），不配对；按作者定性：加 TME 后 CE 高于 HCE（M0041）
P248 | P248-T1-R4 | 库仑效率 | LCE | HCE | — | — | % | 循环过程（LCE 40 圈后降至 <80%；HCE 升至 98.5%，60 圈后开始下降） | qualitative | 变坏 | 是 | M0034 M0036 M0037 M0038 | 取值点不同不配对；作者定性：提高浓度明显提升锂金属可逆性（M0038），即 LCE 劣于 HCE
P248 | P248-T1-R5 | 过电位 | LHCE | HCE | — | — | mV | 循环过程（Fig. 1f） | qualitative | 变好 | 是 | M0053 | 作者定性：LHCE 的 Li-Cu 过电位远低于其他电解液且循环中保持稳定
P248 | P248-T1-R6 | 过电位 | LCE | HCE | — | — | mV | 循环过程（Fig. 1f） | figure_only | 不判 | 是 |  | 文字只说 LHCE 低于其他两者，LCE 与 HCE 的相对高低只在 Fig. 1f；已登记读图，但正文无过电位数值作锚点
P248 | P248-T2-R1 | 寿命（循环圈数） | LHCE | HCE | >157 | 78 | 圈 | 电池失效圈数（LHCE 为 over 157 cycles 仍工作） | numeric | 变好 | 是 | M0051 M0052 | LHCE >157 圈仍工作，HCE 78 圈失效，区间不重叠
P248 | P248-T2-R2 | 寿命（循环圈数） | LCE | HCE | 65 | 78 | 圈 | 电池失效圈数 | numeric | 变坏 | 是 | M0051 | ¦65−78¦÷78 ≈ 16.7%
P248 | P248-T3-R1 | 首圈容量 | LHCE | HCE | 924.5 | 953.7 | mAh g-1 | 首圈（反算：第 400 圈容量 ÷ 400 圈保持率；保持率起点圈原文未写，按首圈计） | numeric | 差异小 | 是 | M0125 M0126 M0130 M0131 | 反算公式：LHCE 554.68 ÷ 0.60 ≈ 924.5；HCE 463.69 ÷ 0.4862 ≈ 953.7；¦924.5−953.7¦÷953.7 ≈ 3.1%。LHCE 的 60% 为 as high as 60% 的整数写法，按 59.5–60.5% 计算 LHCE 为 917–932，仍在 5% 以内。保持率口径未写，另登记读图（Figure S8 / Fig. 5a）核对
P248 | P248-T3-R2 | 指定圈容量 | LHCE | HCE | 554.68 | 463.69 | mAh g-1 | 0.5 C 第 400 圈 | numeric | 变好 | 是 | M0125 M0130 | ¦554.68−463.69¦÷554.68 ≈ 16.4%
P248 | P248-T3-R3 | 保持率 | LHCE | HCE | 60 | 48.62 | % | 400 圈放电容量保持率（起点圈原文未写） | numeric | 变好 | 是 | M0126 M0131 | ¦60−48.62¦÷60 ≈ 19.0%
P248 | P248-T3-R4 | 库仑效率 | LHCE | HCE | 97.73 | 96.52 | % | 平均库仑效率（按上下文推定为 400 圈平均） | numeric | 变好 | 是 | M0127 M0132 | 高 1.21 个百分点（97.73−96.52）；作者用 only 描述 HCE 的 96.52%（M0127），按作者说法记变好
P248 | P248-T3-R5 | 负极表面 Li₂S/Li₂S₂ 含量 | LHCE | HCE | — | — | XPS S 2p 相对含量 | Li‖S 循环 50 圈后锂负极表面（XPS S 2p） | qualitative | 变好 | 是 | M0088 M0089 M0106 | 作者定性：HCE 锂表面 Li₂S、Li₂S₂ 含量很大，LHCE 显著降低，作者解读为穿梭被抑制（M0090）；Li‖S 电池只报告 0.5 C 一种倍率，推定为同一测试
P248 | P248-T4-R1 | 阻抗 | LHCE | HCE | — | — | Ω | 界面阻抗（RSEI + Rct）在第 1 圈与第 100 圈后的变化 | qualitative | 变好 | 是 | M0110 M0111 M0112 S0031 | 作者定性：HCE 的界面阻抗变化大（SEI 增厚），LHCE 保持稳定
P271 | P271-T1-R1 | 下平台放电比容量 | TFSI/Br | standard | 515 | 724 | mAh gS−1 | C/10 第 2 圈（化成后 C/10 第 1 圈），仅下放电平台比容量 Qd,l（不是总放电容量） | numeric | 变坏 | 是 | M0112 M0175 | 表 1：S-L = 3.3 E/S = 6（C/10，第 2 圈）724 vs S-L = 3.3 E/S = 6 TFSI/Br（C/10，第 2 圈）515；¦515−724¦/724 ≈ 29%。条件名义相同，但 TFSI/Br 电池为产气胀破后重装的第二颗、加强密封，作者预期其电解液损失更多（M0172），故作者只取第 2 圈比较；各配方只有一颗 operando 电池
P271 | P271-T1-R2 | 过电位 | TFSI/Br | standard | — | — | 未报告 | 放电过程（结论句未写圈数；本测试比较的是 C/10 第 2 圈） | qualitative | 变坏 | 是 | M0198 | 作者定性：adding LiBr causes a surge in the overpotential
P271 | P271-T1-R3 | 内阻（ICI 法 R） | TFSI/Br | standard | — | — | Ω cm2 | C/10 第 2 圈，下放电平台起始 | qualitative | 变坏 | 是 | M0179 | 作者定性：the increase in R and k at the beginning of the lower discharge plateau（LiBr 使碳基体内外离子电阻增大）；数值只在 Fig. 6，电阻曲线不属可读图类
P271 | P271-T1-R4 | 扩散阻力系数（ICI 法 k） | TFSI/Br | standard | — | — | 未报告 | C/10 第 2 圈，下放电平台起始 | qualitative | 变坏 | 是 | M0179 | 作者定性：increase in R and k at the beginning of the lower discharge plateau；k 越大传输越差
P271 | P271-T1-R5 | 充电末内阻 R 与扩散阻力系数 k 的上升 | TFSI/Br | standard | — | — | 未报告 | C/10 第 2 圈，充电末 | qualitative | 变好 | 是 | M0183 | 作者定性：纯 LiTFSI 电池充电末出现的 R、k 上升在 50% LiBr 电池中消失；按电阻低为好记变好（作者未直接说好坏）
P296 | P296-T1-R1 | 首圈容量 | 0.5-SL | standard-SL | 1511 | 1233 | mAh g-1 | 0.1 C 第 1 圈充电容量（原文 initial charge capacity） | numeric | 变好 | 是 | M0073 | 原文给的是首圈充电容量；作者称 0.5-SL 有多硫化物溶出、第 2 圈即降到 278 mAh g-1，充电容量可能含穿梭贡献，按规则只记数值方向
P296 | P296-T1-R2 | 首圈容量 | 1.0-SL | standard-SL | 1448 | 1233 | mAh g-1 | 0.1 C 第 1 圈充电容量（原文 initial charge capacity） | numeric | 变好 | 是 | M0073 | (1448−1233)/1448 = 14.8%
P296 | P296-T1-R3 | 首圈容量 | 1.5-SL | standard-SL | 1389 | 1233 | mAh g-1 | 0.1 C 第 1 圈充电容量（原文 initial charge capacity） | numeric | 变好 | 是 | M0073 | (1389−1233)/1389 = 11.2%
P296 | P296-T1-R4 | 首圈容量 | 2.0-SL | standard-SL | 1289 | 1233 | mAh g-1 | 0.1 C 第 1 圈充电容量（原文 initial charge capacity） | numeric | 差异小 | 是 | M0073 | (1289−1233)/1289 = 4.3% < 5%
P296 | P296-T1-R5 | 首圈容量 | 2.5-SL | standard-SL | 1295 | 1233 | mAh g-1 | 0.1 C 第 1 圈充电容量（原文 initial charge capacity） | numeric | 差异小 | 是 | M0073 | (1295−1233)/1295 = 4.8% < 5%；作者称首圈充电容量随 LiTFSI 浓度升高而降低（M0074），但 2.5-SL 1295 略高于 2.0-SL 1289
P296 | P296-T1-R6 | 寿命（循环圈数） | 0.5-SL | standard-SL | — | — | 圈 | 0.1 C 循环中开始快速衰减的圈数 | qualitative | 变坏 | 是 | M0078 M0090 | 作者定性（跨句组合）：0.5-SL 第 2 圈即快速降到 278 mAh g-1；standard-SL 前几圈与 1.0–2.5-SL 相近、第 7 圈后才快速衰减；作者未直接比较两者
P296 | P296-T1-R7 | 寿命（循环圈数） | 1.0-SL | standard-SL | — | — | 圈 | 0.1 C 循环至第 50 圈 | qualitative | 变好 | 是 | M0086 M0090 | 作者定性：1.0-SL 至第 50 圈无快速衰减；standard-SL 第 7 圈后快速衰减（摘要称 eight cycles，M0004）
P296 | P296-T1-R8 | 寿命（循环圈数） | 1.5-SL | standard-SL | — | — | 圈 | 0.1 C 循环至第 50 圈 | qualitative | 变好 | 是 | M0086 M0090 M0113 | 作者定性：1.5-SL 至第 50 圈无快速衰减；结论称最少盐的 0.572 : 2.00（1.5-SL）比 standard-SL 循环稳定
P296 | P296-T1-R9 | 寿命（循环圈数） | 2.0-SL | standard-SL | — | — | 圈 | 0.1 C 循环至第 50 圈 | qualitative | 变好 | 是 | M0086 M0090 | 作者定性：2.0-SL 至第 50 圈无快速衰减；standard-SL 第 7 圈后快速衰减
P296 | P296-T1-R10 | 寿命（循环圈数） | 2.5-SL | standard-SL | — | — | 圈 | 0.1 C 循环至第 50 圈 | qualitative | 变好 | 是 | M0086 M0090 | 作者定性：2.5-SL 至第 50 圈无快速衰减；standard-SL 第 7 圈后快速衰减
P296 | P296-T1-R11 | 库仑效率 | 1.5-SL | 1.0-SL | 100 | 102 | % | 1–50 圈平均库仑效率（充电容量/放电容量） | numeric | 变好 | 是 | M0087 | standard-SL 与 0.5-SL 未给库仑效率，故梯度内相邻两档比；作者称 1.0-SL 平均超过 100% 表示多硫化物溶出抑制不足，按作者说法 1.5-SL 变好
P296 | P296-T1-R12 | 库仑效率 | 2.0-SL | 1.5-SL | 99.5 | 100 | % | 1–50 圈平均库仑效率（充电容量/放电容量） | numeric | 不判 | 是 | M0087 | 梯度内相邻两档比；差 −0.5 个百分点，作者未评价
P296 | P296-T1-R13 | 库仑效率 | 2.5-SL | 2.0-SL | 98.8 | 99.5 | % | 1–50 圈平均库仑效率（充电容量/放电容量） | numeric | 不判 | 是 | M0087 | 梯度内相邻两档比；差 −0.7 个百分点，作者未评价
P296 | P296-T1-R14 | 指定圈容量 | 1.5-SL | 1.0-SL | — | — | mAh g-1 | 0.1 C 第 50 圈可逆容量 | qualitative | 差异小 | 是 | M0086 M0088 | 作者定性：1.0–2.5-SL 衰减行为相似，第 50 圈均约 600 mAh g-1（四档合写一个约数）
P296 | P296-T1-R15 | 指定圈容量 | 2.0-SL | 1.5-SL | — | — | mAh g-1 | 0.1 C 第 50 圈可逆容量 | qualitative | 差异小 | 是 | M0086 M0088 | 作者定性：1.0–2.5-SL 衰减行为相似，第 50 圈均约 600 mAh g-1
P296 | P296-T1-R16 | 指定圈容量 | 2.5-SL | 2.0-SL | — | — | mAh g-1 | 0.1 C 第 50 圈可逆容量 | qualitative | 差异小 | 是 | M0086 M0088 | 作者定性：1.0–2.5-SL 衰减行为相似，第 50 圈均约 600 mAh g-1
P296 | P296-T2-R1 | 响应电流（CV 放电峰） | 1.0-SL | standard-SL | — | — | 未报告 | 前 3 圈 CV 放电过程 | qualitative | 变好 | 是 | M0005 M0098 M0102 M0103 | 作者定性（跨句）：LiTFSI 比例升高使放电响应电流降低；standard-SL 响应电流低、过电位高。峰半峰宽 1.0-SL 0.29 V vs standard-SL 0.78 V（作者对宽峰有溶出与低活性两种解释，不单独判）
P296 | P296-T2-R2 | 响应电流（CV 放电峰） | 1.5-SL | standard-SL | — | — | 未报告 | 前 3 圈 CV 放电过程 | qualitative | 变好 | 是 | M0005 M0099 M0102 M0103 | 作者定性（跨句）：standard-SL 响应电流低；峰半峰宽 1.5-SL 0.27 V vs standard-SL 0.78 V
P296 | P296-T2-R3 | 响应电流（CV 放电峰） | 2.0-SL | standard-SL | — | — | 未报告 | 前 3 圈 CV 放电过程 | qualitative | 变好 | 是 | M0005 M0099 M0102 M0103 | 作者定性（跨句）：standard-SL 响应电流低；峰半峰宽 2.0-SL 0.33 V vs standard-SL 0.78 V
P296 | P296-T2-R4 | 响应电流（CV 放电峰） | 2.5-SL | standard-SL | — | — | 未报告 | 前 3 圈 CV 放电过程 | qualitative | 差异小 | 是 | M0102 | 作者定性：standard-SL 与 2.5-SL CV 行为相似（半峰宽 0.78 V vs 0.70 V），极高盐浓度降低响应电流
P296 | P296-T2-R5 | 过电位 | 1.0-SL | standard-SL | — | — | 未报告 | 前 3 圈 CV | qualitative | 变好 | 是 | M0103 | 作者定性：standard-SL 在 CV 中过电位高；未给数值，作者未逐档比较
P296 | P296-T2-R6 | 过电位 | 1.5-SL | standard-SL | — | — | 未报告 | 前 3 圈 CV | qualitative | 变好 | 是 | M0103 | 作者定性：standard-SL 在 CV 中过电位高；未给数值，作者未逐档比较
P296 | P296-T2-R7 | 过电位 | 2.0-SL | standard-SL | — | — | 未报告 | 前 3 圈 CV | qualitative | 变好 | 是 | M0103 | 作者定性：standard-SL 在 CV 中过电位高；未给数值，作者未逐档比较
P296 | P296-T2-R8 | 过电位 | 2.5-SL | standard-SL | — | — | 未报告 | 前 3 圈 CV | qualitative | 差异小 | 是 | M0102 M0103 | 作者定性：standard-SL 与 2.5-SL CV 行为相似；standard-SL 过电位高。2.5-SL 过电位未单独描述
P337 | P337-T1-R1 | 保持率 | FN-SEI | R-SEI | 80.6 | 61.3 | % | 0.5 C 循环 100 圈后容量保持率 | numeric | 变好 | 是 | M0161 M0165 | ¦80.6−61.3¦÷80.6≈24%；作者称两电池 LiNO3 总质量相等
P337 | P337-T1-R2 | 首圈容量 | FN-SEI | R-SEI | — | — | mAh g-1 | 0.5 C 第 1 圈 | figure_only | 不判 | 是 |  | 正文只给保持率，容量只在 Fig. S13b；已登记读图
P337 | P337-T2-R1 | 首圈容量 | FN-SEI | R-SEI | — | — | mAh g-1 | 初始放电容量（0.1 C） | qualitative | 差异小 | 是 | M0173 | 作者写两者 nearly identical，约 1250 mA h g-1（两配方共用一个数）
P337 | P337-T2-R2 | 寿命（循环圈数） | FN-SEI | R-SEI | 250 | ≈25 | 圈 | FN-SEI 稳定循环圈数；R-SEI 容量开始迅速下降的圈数 | numeric | 变好 | 是 | M0174 M0175 M0219 | R-SEI 约 25 圈后容量迅速下降（M0174）；FN-SEI 稳定循环 250 圈；M0219 称 250 圈为无缓释体系的 10 倍（250÷10=25）
P337 | P337-T2-R3 | 库仑效率 | FN-SEI | R-SEI | — | — | % | 约 25 圈之后 | qualitative | 变好 | 是 | M0174 M0175 | 作者写 R-SEI 约 25 圈后 CE 剧烈波动，FN-SEI 稳定循环 250 圈；无数值
P337 | P337-T2-R4 | 过电位 | FN-SEI | R-SEI | 220 | 360 | mV | 循环后极化电压（圈数原文未写，图号在原文中截断；SI 有 25 圈后充放电曲线图） | numeric | 变好 | 是 | M0177 | ¦360−220¦÷360≈39%，过电位低为好
P337 | P337-T2-R5 | 穿梭电流 | FN-SEI | R-SEI | — | — | 未报告 | 第 1 圈后 | qualitative | 差异小 | 是 | M0171 | 作者写初始圈两者无明显差别、均接近 0
P337 | P337-T2-R6 | 穿梭电流 | FN-SEI | R-SEI | — | — | 未报告 | 25 圈后 | qualitative | 变好 | 是 | M0172 | 作者写 25 圈后 FN-SEI 穿梭电流约为 R-SEI 的五分之一（approximately five times lower），无绝对值
P337 | P337-T2-R7 | 负极活性锂含量 | FN-SEI | R-SEI | 91.2 | 14.5 | % | 25 圈后循环锂负极活性锂含量（TGC） | numeric | 变好 | 是 | M0187 M0196 | ¦91.2−14.5¦÷91.2≈84%；原句在 M0187/M0196 间被图注切断
P337 | P337-T3-R1 | 库仑效率 | FN-SEI | R-SEI | 99.63 | 98.46 | % | 平均 CE（Zhang 法） | numeric | 变好 | 是 | M0129 | 作者写 FN-SEI 最高、超过 R-SEI；高 1.17 个百分点
P337 | P337-T3-R2 | 库仑效率 | F-SEI | R-SEI | 99.02 | 98.46 | % | 平均 CE（Zhang 法） | numeric | 不判 | 是 | M0129 | 作者只说 FN-SEI 最高，未直接比较 F-SEI 与 R-SEI；按库仑效率规则不判（数值上高 0.56 个百分点）
P337 | P337-T3-R3 | 库仑效率 | N-SEI | R-SEI | 99.17 | 98.46 | % | 平均 CE（Zhang 法） | numeric | 不判 | 是 | M0129 | 作者未直接比较 N-SEI 与 R-SEI；按库仑效率规则不判（数值上高 0.71 个百分点）
P337 | P337-T3-R4 | 过电位 | FN-SEI | R-SEI | — | — | mV | Li 成核过电位与沉积过电位 | qualitative | 变好 | 是 | M0127 | 作者写 FN-SEI 成核过电位 46 mV、沉积过电位 24 mV 为四者最低；R-SEI 无数值
P337 | P337-T4-R1 | 寿命（循环圈数） | F-SEI | R-SEI | 98 | 25 | 圈 | CE 迅速衰减前的循环圈数 | numeric | 变好 | 是 | M0145 | ¦98−25¦÷98≈74%
P337 | P337-T4-R2 | 寿命（循环圈数） | N-SEI | R-SEI | 135 | 25 | 圈 | CE 迅速衰减前的循环圈数 | numeric | 变好 | 是 | M0145 | ¦135−25¦÷135≈81%
P337 | P337-T4-R3 | 寿命（循环圈数） | FN-SEI | R-SEI | >400 | 25 | 圈 | CE 稳定圈数（FN-SEI 超过 400 圈仍稳定） | numeric | 变好 | 是 | M0145 | FN-SEI over 400 cycles 未衰减，R-SEI 25 圈内衰减
P337 | P337-T5-R1 | 寿命（循环小时数） | F-SEI | R-SEI | 1054 | 560 | h | 短路/失效前循环时间 | numeric | 变好 | 是 | M0143 | ¦1054−560¦÷1054≈47%
P337 | P337-T5-R2 | 寿命（循环小时数） | N-SEI | R-SEI | 1400 | 560 | h | 短路/失效前循环时间 | numeric | 变好 | 是 | M0143 | ¦1400−560¦÷1400=60%
P337 | P337-T5-R3 | 寿命（循环小时数） | FN-SEI | R-SEI | 2000 | 560 | h | FN-SEI 至 2000 h 未短路（测试截止值）；R-SEI 失效时间 | numeric | 变好 | 是 | M0142 M0143 | ¦2000−560¦÷2000=72%；原句在 M0142/M0143 间被切断
P337 | P337-T5-R4 | 过电位 | FN-SEI | R-SEI | — | — | mV | Li 沉积/剥离过电位 | qualitative | 变好 | 是 | M0209 M0217 | 结论处作者定性 reduced overpotential，未写比较对象，按对照 R-SEI 记
P352 | P352-T5-R1 | 首圈容量 | TE-10% | TE-5% | 220 | 140 | mAh g-1 | C/5 第 1 圈（作者写初始活化阶段起点 'from'；未报告化成） | numeric | 变好 | 是 | M0175 | 初始活化阶段起点容量
P352 | P352-T5-R2 | 首圈容量 | TE-15% | TE-5% | 270 | 140 | mAh g-1 | C/5 第 1 圈（作者写初始活化阶段起点 'from'；未报告化成） | numeric | 变好 | 是 | M0175 | 初始活化阶段起点容量
P352 | P352-T5-R3 | 指定圈容量 | TE-10% | TE-5% | 530 | 360 | mAh g-1 | 初始活化阶段结束时（圈数原文未写） | numeric | 变好 | 是 | M0175 | 作者 'increase ... during the initial stage from X to Y' 的 Y 值
P352 | P352-T5-R4 | 指定圈容量 | TE-15% | TE-5% | 570 | 360 | mAh g-1 | 初始活化阶段结束时（圈数原文未写） | numeric | 变好 | 是 | M0175 | 原文 TE-15% 写作 '570 mA h'（漏 g−1），按同句其余单位理解为 mAh g−1
P352 | P352-T5-R5 | 稳态容量 | TE-10% | TE-5% | 400–580 | ≤420 | mAh g-1 | 长循环稳定段（TE-5% 为最大值 420；TE-10% 为波动区间） | numeric | 不判 | 是 | M0181 M0183 | 区间重叠（400–420），按规则不判；两者口径（最大值 vs 波动区间）也不同
P352 | P352-T5-R6 | 稳态容量 | TE-15% | TE-5% | 500–550 | ≤420 | mAh g-1 | 长循环稳定段（TE-5% 为最大值 420；TE-15% 为稳态区间） | numeric | 变好 | 是 | M0181 M0182 | TE-15% 稳态区间下限 500 高于 TE-5% 最大值 420，区间不重叠
P352 | P352-T5-R7 | 寿命（循环圈数） | TE-10% | TE-5% | 130 | 117 | 圈 | TE-5% 第 117 圈后突然失活（容量 <100 mAh g⁻¹、CE 降至 82%）；TE-10% 作者称 life of 130 cycles（第 130 圈容量 406 mAh g⁻¹） | numeric | 变好 | 是 | M0181 M0183 M0218 | 口径不完全相同：TE-5% 为失效圈数，TE-10% 为测试/作者所称寿命终点且未失效；作者另定性称 TE-10% 寿命最长（M0194）
P352 | P352-T5-R8 | 寿命（循环圈数） | TE-15% | TE-5% | 100（M0182）/110（M0192） | 117 | 圈 | TE-15% 渐进失活起点 vs TE-5% 突然失活圈数 | numeric | 不判 | 是 | M0182 M0192 M0181 | 作者说法前后不一：TE-15% 失活起点 M0182/M0217 写 100 圈、M0192 写 110 圈；且 TE-5% 为突然失效（<100 mAh g⁻¹）、TE-15% 为渐进衰减至终点 250 mAh g⁻¹，口径不同；已登记读图
P352 | P352-T5-R9 | 寿命（循环圈数） | TE-15% | TE-10% | — | — | 圈 | 长循环寿命（作者定性） | qualitative | 变坏 | 是 | M0186 M0194 | 作者定性：TE-10% 寿命最长（most improved cycle life / the longer cycle life）；TE-15% 圈数前后不一，数值不用
P352 | P352-T5-R10 | 库仑效率 | TE-10% | TE-5% | >96 | 82（失活时降至） | % | 全程（TE-5% 在约第 117 圈失活时降至 82%） | numeric | 变好 | 是 | M0184 | 作者说法：除 TE-5% 失活时降至 82% 外，其余全程 >96%
P352 | P352-T5-R11 | 库仑效率 | TE-15% | TE-5% | >96 | 82（失活时降至） | % | 全程（TE-5% 在约第 117 圈失活时降至 82%） | numeric | 变好 | 是 | M0184 | 作者说法：除 TE-5% 失活时降至 82% 外，其余全程 >96%
P352 | P352-T5-R12 | 过电位 | TE-10% | TE-5% | — | — | — | 长循环充放电过电位（作者定性） | qualitative | 变好 | 是 | M0181 M0193 | 作者称 TE-5% 低 DOL 含量 'promotes the discharge/charge overvoltage'、'excessive polarization raise'；与较高 DOL 档隐含对比
P352 | P352-T5-R13 | 过电位 | TE-15% | TE-5% | — | — | — | 长循环充放电过电位（作者定性） | qualitative | 变好 | 是 | M0181 M0193 | 作者称 TE-5% 低 DOL 含量 'promotes the discharge/charge overvoltage'、'excessive polarization raise'；与较高 DOL 档隐含对比
P352 | P352-T5-R14 | 活化速度（初期容量增长速度） | TE-10% | TE-5% | — | — | — | 初始活化阶段 | qualitative | 变坏 | 是 | M0176 | 作者定性：容量增长速度从 TE-5% 到 TE-15% 降低，DOL 越少活化越快
P352 | P352-T5-R15 | 活化速度（初期容量增长速度） | TE-15% | TE-5% | — | — | — | 初始活化阶段 | qualitative | 变坏 | 是 | M0176 | 作者定性：容量增长速度从 TE-5% 到 TE-15% 降低，DOL 越少活化越快
P352 | P352-T5-R16 | 首圈低电压放电平台（液–固转化） | TE-10% | TE-5% | — | — | — | 第 1 圈放电曲线 | qualitative | 变好 | 是 | M0173 | 作者定性：TE-5% 无低压平台、TE-10% 部分出现、TE-15% 出现
P352 | P352-T5-R17 | 首圈低电压放电平台（液–固转化） | TE-15% | TE-5% | — | — | — | 第 1 圈放电曲线 | qualitative | 变好 | 是 | M0173 | 作者定性：TE-5% 无低压平台、TE-10% 部分出现、TE-15% 出现
P352 | P352-T6-R1 | 倍率容量 | TE-10% | TE-5% | 880 | 900 | mAh g-1 | C/20 段稳态容量 | numeric | 差异小 | 是 | M0199 | ¦880−900¦/900 = 2.2%
P352 | P352-T6-R2 | 倍率容量 | TE-15% | TE-5% | 920 | 900 | mAh g-1 | C/20 段稳态容量 | numeric | 差异小 | 是 | M0199 | ¦920−900¦/920 = 2.2%
P352 | P352-T6-R3 | 倍率容量 | TE-10% | TE-5% | 735 | 760 | mAh g-1 | C/10 段稳态容量 | numeric | 差异小 | 是 | M0199 | ¦735−760¦/760 = 3.3%
P352 | P352-T6-R4 | 倍率容量 | TE-15% | TE-5% | 810 | 760 | mAh g-1 | C/10 段稳态容量 | numeric | 变好 | 是 | M0199 | ¦810−760¦/810 = 6.2%
P352 | P352-T6-R5 | 倍率容量 | TE-10% | TE-5% | 610 | 670 | mAh g-1 | C/8 段稳态容量 | numeric | 变坏 | 是 | M0199 | ¦610−670¦/670 = 9.0%；与作者'DOL 增加改善转化动力学'的总体说法在此档不符
P352 | P352-T6-R6 | 倍率容量 | TE-15% | TE-5% | 725 | 670 | mAh g-1 | C/8 段稳态容量 | numeric | 变好 | 是 | M0199 | ¦725−670¦/725 = 7.6%
P352 | P352-T6-R7 | 倍率容量 | TE-10% | TE-5% | ≈500 | 150 | mAh g-1 | C/5 段 | numeric | 变好 | 是 | M0200 | 原文 TE-10% 'around 500'，TE-5% 'limited to 150'
P352 | P352-T6-R8 | 倍率容量 | TE-15% | TE-5% | 640 | 150 | mAh g-1 | C/5 段 | numeric | 变好 | 是 | M0200 | 原文 TE-15% 640，TE-5% 'limited to 150'
P352 | P352-T6-R9 | 倍率容量 | TE-10% | TE-5% | — | — | mAh g-1 | C/3 段 | figure_only | 不判 | 是 |  | 正文只写三者 C/3 均差、最高为 TE-15% 130 mAh g⁻¹；TE-5%、TE-10% 只在 Figure S6d，已登记读图
P352 | P352-T6-R10 | 倍率容量 | TE-15% | TE-5% | — | — | mAh g-1 | C/3 段 | figure_only | 不判 | 是 |  | TE-15% 正文有 130 mAh g⁻¹（M0201，可作锚点），TE-5% 只在 Figure S6d，已登记读图
P352 | P352-T6-R11 | 倍率容量 | TE-10% | TE-5% | — | — | mAh g-1 | C/2 段 | qualitative | 差异小 | 是 | M0201 | 作者定性：三种电解液在 C/2 均失活
P352 | P352-T6-R12 | 倍率容量 | TE-15% | TE-5% | — | — | mAh g-1 | C/2 段 | qualitative | 差异小 | 是 | M0201 | 作者定性：三种电解液在 C/2 均失活
P352 | P352-T7-R1 | 阻抗 | TE-10% | TE-5% | 84 | 85 | Ω（界面阻抗 Ri） | 组装后初始 | numeric | 差异小 | 是 | M0110 | ¦84−85¦/85 = 1.2%
P352 | P352-T7-R2 | 阻抗 | TE-15% | TE-5% | 50 | 85 | Ω（界面阻抗 Ri） | 组装后初始 | numeric | 变好 | 是 | M0110 | 阻抗越低记变好；¦50−85¦/85 = 41%
P352 | P352-T7-R3 | 阻抗 | TE-10% | TE-5% | 129 | 154 | Ω（界面阻抗 Ri） | 静置 18 天后 | numeric | 变好 | 是 | M0110 | 阻抗越低记变好；¦129−154¦/154 = 16%
P352 | P352-T7-R4 | 阻抗 | TE-15% | TE-5% | 86 | 154 | Ω（界面阻抗 Ri） | 静置 18 天后 | numeric | 变好 | 是 | M0110 | 阻抗越低记变好；¦86−154¦/154 = 44%
P352 | P352-T8-R1 | 过电位 | TE-10% | TE-5% | — | — | mV | 初始几圈（第 1 天） | qualitative | 差异小 | 是 | M0122 | 作者定性：各电解液初期过电位均接近 40 mV，只点出 TE-15% 略高
P352 | P352-T8-R2 | 过电位 | TE-15% | TE-5% | — | — | mV | 初始几圈（第 1 天） | qualitative | 变坏 | 是 | M0122 | 作者定性：TE-15% 初期极化略高（slightly higher polarization）
P352 | P352-T8-R3 | 过电位 | TE-10% | TE-5% | 23 | 27 | mV | 第 8 天开始时 | numeric | 变好 | 是 | M0124 | 过电位越低记变好；¦23−27¦/27 = 14.8%
P352 | P352-T8-R4 | 过电位 | TE-15% | TE-5% | 20 | 27 | mV | 第 8 天开始时 | numeric | 变好 | 是 | M0124 | 过电位越低记变好；¦20−27¦/27 = 25.9%
P352 | P352-T8-R5 | 过电位 | TE-10% | TE-5% | ∼30 | ∼30 | mV | 测试后半段 | numeric | 差异小 | 是 | M0126 | 作者称后半段所有电解液过电位稳定在 ∼30 mV
P352 | P352-T8-R6 | 过电位 | TE-15% | TE-5% | ∼30 | ∼30 | mV | 测试后半段 | numeric | 差异小 | 是 | M0126 | 作者称后半段所有电解液过电位稳定在 ∼30 mV
P354 | P354-T1-R1 | 保持率 | 3.6M-DME | 3M-DME | — | — | % | 第 50 圈 ÷ 第 2 圈放电容量 | qualitative | 变坏 | 是 | M0155 M0156 | 作者定性 higher concentration led to significant capacity decay；3.6 M 保持率 5.21% 正文写明，3 M 在 Fig. 4b 的值正文未写（Fig. 5b 的 3 M 50.0% 来自另一张图，未说同批，不配对）
P354 | P354-T1-R2 | 保持率 | 4M-DME | 3M-DME | — | — | % | 第 50 圈 ÷ 第 2 圈放电容量 | qualitative | 变坏 | 是 | M0155 M0156 | 作者定性 higher concentration led to significant capacity decay；4 M 保持率 11.0% 正文写明，3 M 在 Fig. 4b 的值正文未写
P354 | P354-T1-R3 | 库仑效率 | 3.6M-DME | 3M-DME | — | — | % | 平均库仑效率 | qualitative | 变坏 | 是 | M0157 M0165 M0166 | 3.6 M 平均 90.8% 正文写明；3 M 在 Fig. 4b 的平均值未写；作者定性高浓电解液导致 lower coulombic efficiency，并以 0.02 C 下 CE 随浓度改善作对比（In contrast）
P354 | P354-T1-R4 | 库仑效率 | 4M-DME | 3M-DME | — | — | % | 平均库仑效率 | qualitative | 变坏 | 是 | M0157 M0165 M0166 | 4 M 平均 92.6% 正文写明；3 M 在 Fig. 4b 的平均值未写；作者定性 lower coulombic efficiency
P354 | P354-T1-R5 | 指定圈容量 | 3.6M-DME | 3M-DME | — | — | mA h g−1 | 0.1 C 第 2 圈放电（作者算保持率的起点） | figure_only | 不判 | 是 |  | 3.6 M 第 2 圈 1578.8 正文写明，3 M 同一测试的值只在 Fig. 4b；已登记读图
P354 | P354-T1-R6 | 指定圈容量 | 4M-DME | 3M-DME | — | — | mA h g−1 | 0.1 C 第 2 圈放电（作者算保持率的起点） | figure_only | 不判 | 是 |  | 4 M 第 2 圈 1475.4 正文写明，3 M 同一测试的值只在 Fig. 4b；已登记读图
P354 | P354-T2-R1 | 库仑效率 | 3.6M-DME | 3M-DME | — | — | % | 0.02 C 循环（作者未写取值圈） | qualitative | 变好 | 是 | M0166 | 作者定性：0.02 C 下库仑效率随电解液浓度升高而改善
P354 | P354-T2-R2 | 库仑效率 | 4M-DME | 3M-DME | — | — | % | 0.02 C 循环（作者未写取值圈） | qualitative | 变好 | 是 | M0166 | 作者定性：0.02 C 下库仑效率随电解液浓度升高而改善
P354 | P354-T2-R3 | 放电容量 | 3.6M-DME | 3M-DME | — | — | mA h g−1 | 0.02 C 循环（作者未写取值圈） | qualitative | 变好 | 是 | M0167 | 作者定性：3.6 and 4 M showed higher discharge capacities than 3 M
P354 | P354-T2-R4 | 放电容量 | 4M-DME | 3M-DME | — | — | mA h g−1 | 0.02 C 循环（作者未写取值圈） | qualitative | 变好 | 是 | M0167 | 作者定性：3.6 and 4 M showed higher discharge capacities than 3 M
P354 | P354-T3-R1 | 指定圈容量 | 3M-DME/HFE | 3M-DME | 1347.7 | 1462.9 | mA h g−1 | 第 2 圈放电（作者算保持率的起点） | numeric | 变坏 | 是 | M0178 | ¦1347.7−1462.9¦÷1462.9 ≈ 7.9% > 5%
P354 | P354-T3-R2 | 指定圈容量 | 3M-DME/HFE | 3M-DME | 830.4 | 732.3 | mA h g−1 | 第 50 圈放电 | numeric | 变好 | 是 | M0178 | ¦830.4−732.3¦÷830.4 ≈ 11.8% > 5%
P354 | P354-T3-R3 | 保持率 | 3M-DME/HFE | 3M-DME | 61.6 | 50.0 | % | 第 50 圈 ÷ 第 2 圈放电容量 | numeric | 变好 | 是 | M0178 | 原文 from 50.0 to 61.6%
P354 | P354-T3-R4 | 库仑效率 | 3M-DME/HFE | 3M-DME | 98.5 | 97.1 | % | 50 圈平均库仑效率 | numeric | 变好 | 是 | M0179 | 作者说 improved from 97.1 to 98.5%（+1.4 个百分点）
P354 | P354-T4-R1 | 倍率容量 | 3M-DME/HFE | 3M-DME | — | — | mA h g−1 | 高电流密度段（3M-DME/HFE 在 2 C 为 943 mA h g−1，3 M 的值未写） | qualitative | 变好 | 是 | M0181 M0005 | 作者定性 superior performance at high current density；只有 HFE 一侧在 2 C 的数（943）
P354 | P354-T5-R1 | 过电位 | 3M-DME/HFE | 3M-DME | — | — | V | 第 1 圈 | qualitative | 变好 | 是 | S0077 S0078 | 作者定性：3 M LiFSI/DME 过电位大、第 1 圈充不到截止电压；DME/HFE 循环稳定
P354 | P354-T5-R2 | 寿命（循环圈数） | 3M-DME/HFE | 3M-DME | — | — | 圈 | 3 M 第 1 圈即无法完成充电；DME/HFE 循环到第 50 圈 | qualitative | 变好 | 是 | S0077 S0078 S0079 | 作者定性 the cell could not cycle vs stable cycle performance；DME/HFE 第 2、50 圈 1203.7、787.3 mAh g–1，平均 CE 98.6%，3 M 无对应数
P389 | P389-T1-R1 | 倍率容量 | HME-EPSE | DOL/DME | 1040 | 1049 | mAh g-1 | 倍率测试 0.1 C 段（原文未写取第几圈） | numeric | 差异小 | 是 | M0056 | ¦1040−1049¦/1049=0.9%<5%
P389 | P389-T1-R2 | 倍率容量 | HME-EPSE | DOL/DME | 919 | 942 | mAh g-1 | 倍率测试 0.2 C 段 | numeric | 差异小 | 是 | M0067 | 23/942=2.4%<5%（作者称低 2%）
P389 | P389-T1-R3 | 倍率容量 | HME-EPSE | DOL/DME | 869 | 915 | mAh g-1 | 倍率测试 0.3 C 段 | numeric | 变坏 | 是 | M0067 | 46/915=5.03%，不小于 5% 阈值记变坏（作者称仅低 5%，M0136 称 less than 5%）
P389 | P389-T1-R4 | 倍率容量 | DIPS-EPSE | DOL/DME | 948 | 1049 | mAh g-1 | 倍率测试 0.1 C 段 | numeric | 变坏 | 是 | M0075 M0056 | 数来自 Fig. 2a 与 Fig. 2b/S6a 两图；条件同 M0055/S0052，作者 M0071 称同比例公平比较、M0075 直接与 DOL/DME 比（低 10%），按同一测试判
P389 | P389-T1-R5 | 倍率容量 | DIPS-EPSE | DOL/DME | 840 | 942 | mAh g-1 | 倍率测试 0.2 C 段 | numeric | 变坏 | 是 | M0075 M0067 | 作者 M0075 直接与 DOL/DME 比（低 11%）
P389 | P389-T1-R6 | 倍率容量 | DIPS-EPSE | DOL/DME | 777 | 915 | mAh g-1 | 倍率测试 0.3 C 段 | numeric | 变坏 | 是 | M0075 M0067 | 作者 M0075 直接与 DOL/DME 比（低 15%）
P389 | P389-T1-R7 | 倍率容量 | HFE-EPSE | DOL/DME | 929 | 1049 | mAh g-1 | 倍率测试 0.1 C 段 | numeric | 变坏 | 是 | M0072 M0056 | 数来自 Fig. 2d 与 Fig. 2a 两图；条件同 M0055/S0052，M0071 称同比例公平比较，HME-EPSE 在两图中同为 1040，按同一测试判
P389 | P389-T1-R8 | 倍率容量 | HFE-EPSE | DOL/DME | <800 | 942 | mAh g-1 | 倍率测试 0.2 C 段 | numeric | 变坏 | 是 | M0073 M0067 | 原文 less than 800，与 942 区间不重叠
P389 | P389-T1-R9 | 倍率容量 | HFE-EPSE | DOL/DME | <200 | 915 | mAh g-1 | 倍率测试 0.3 C 段 | numeric | 变坏 | 是 | M0074 M0067 | 原文 <200，与 915 区间不重叠
P389 | P389-T1-R10 | 倍率容量 | DIPE-EPSE | DOL/DME | 753 | 1049 | mAh g-1 | 倍率测试 0.1 C 段 | numeric | 变坏 | 是 | M0072 M0056 | 数来自 Fig. 2d 与 Fig. 2a 两图；条件同 M0055/S0052，按同一测试判
P389 | P389-T1-R11 | 倍率容量 | DIPE-EPSE | DOL/DME | <800 | 942 | mAh g-1 | 倍率测试 0.2 C 段 | numeric | 变坏 | 是 | M0073 M0067 | 原文 less than 800，与 942 区间不重叠
P389 | P389-T1-R12 | 倍率容量 | DIPE-EPSE | DOL/DME | <200 | 915 | mAh g-1 | 倍率测试 0.3 C 段 | numeric | 变坏 | 是 | M0074 M0067 | 原文 <200，与 915 区间不重叠
P389 | P389-T1-R13 | 过电位 | DIPS-EPSE | HME-EPSE | 43.5 | 24.5 | mV | 第二放电平台起始 Li2S 成核过电位 ΔE，0.1 C | numeric | 变坏 | 是 | M0079 M0078 | 对照 DOL/DME 的 ΔE 原文未报告，故以 HME-EPSE 为参照；HME-EPSE 0.1 C 取 M0078 区间下端 24.5（from 0.1 to 0.3 C ranges from 24.5 to 75.7）
P389 | P389-T1-R14 | 过电位 | DIPS-EPSE | HME-EPSE | 97.7 | 24.5–75.7 | mV | Li2S 成核过电位 ΔE，0.2 C | numeric | 变坏 | 是 | M0079 M0078 | HME-EPSE 0.2 C 的 ΔE 未单列，只知在 0.1–0.3 C 区间 24.5–75.7 内；97.7 与该区间不重叠
P389 | P389-T1-R15 | 过电位 | DIPS-EPSE | HME-EPSE | 172.4 | 75.7 | mV | Li2S 成核过电位 ΔE，0.3 C | numeric | 变坏 | 是 | M0080 M0078 | HME-EPSE 0.3 C 取 M0078 区间上端 75.7；作者 M0080 称 more than twice that of the HME-EPSE
P389 | P389-T1-R16 | 过电位 | HFE-EPSE | HME-EPSE | 101.3 | 24.5 | mV | Li2S 成核过电位 ΔE，0.1 C | numeric | 变坏 | 是 | M0079 M0078 | 对照 DOL/DME 的 ΔE 未报告，以 HME-EPSE 为参照
P389 | P389-T1-R17 | 过电位 | HFE-EPSE | HME-EPSE | 284.8 | 24.5–75.7 | mV | Li2S 成核过电位 ΔE，0.2 C | numeric | 变坏 | 是 | M0079 M0078 | HME-EPSE 0.2 C 只知在区间 24.5–75.7 内；不重叠
P389 | P389-T1-R18 | 过电位 | HFE-EPSE | HME-EPSE | — | — | mV | Li2S 成核过电位 ΔE，0.3 C | qualitative | 变坏 | 是 | M0081 | 作者定性：HFE-EPSE 0.3 C 第二放电平台消失，ΔE 过大无法测出
P389 | P389-T1-R19 | 过电位 | DIPE-EPSE | HME-EPSE | 155.6 | 24.5 | mV | Li2S 成核过电位 ΔE，0.1 C | numeric | 变坏 | 是 | M0079 M0078 | 对照 DOL/DME 的 ΔE 未报告，以 HME-EPSE 为参照
P389 | P389-T1-R20 | 过电位 | DIPE-EPSE | HME-EPSE | 237.7 | 24.5–75.7 | mV | Li2S 成核过电位 ΔE，0.2 C | numeric | 变坏 | 是 | M0079 M0078 | HME-EPSE 0.2 C 只知在区间 24.5–75.7 内；不重叠
P389 | P389-T1-R21 | 过电位 | DIPE-EPSE | HME-EPSE | — | — | mV | Li2S 成核过电位 ΔE，0.3 C | qualitative | 变坏 | 是 | M0081 | 作者定性：DIPE-EPSE 0.3 C 第二放电平台消失，ΔE 过大无法测出
P389 | P389-T2-R1 | 穿梭电流 | HME-EPSE | DOL/DME | 0.055 | 0.122 | mA cm-2 | 穿梭电流峰值（HME-EPSE 峰在 2.35 V；DOL/DME 峰所在电位原文未写） | numeric | 变好 | 是 | M0084 | 穿梭电流越低越好；作者称降低 55%
P389 | P389-T3-R1 | 寿命（循环圈数） | HME-EPSE | DOL/DME | 280 | <140 | 圈 | 容量衰减至初始容量 60% 时的圈数 | numeric | 变好 | 是 | M0099 | DOL/DME 由 M0099 'more than twice of DOL/DME electrolyte' 反算：280÷2=140，记 <140
P389 | P389-T3-R2 | 首圈容量 | HME-EPSE | DOL/DME | — | — | mAh g-1 | 初始比容量（HME-EPSE 856 mAh g-1；原文未写是否为活化后 0.5 C 第 1 圈） | qualitative | 差异小 | 是 | M0100 | 作者定性 comparable；DOL/DME 无数值，已登记读图 Figure S10a
P389 | P389-T3-R3 | 阻抗 | HME-EPSE | DOL/DME | 13.3 | 14.2 | Ω | 100 圈后 EIS（Figure S11） | numeric | 变好 | 是 | M0101 | 0.9/14.2=6.3%≥5%，阻抗越低越好记变好；作者称 similar impedance
P389 | P389-T4-R1 | 寿命（循环圈数） | HME-EPSE | DOL/DME | 113 | 65 | 圈 | 循环寿命（原文未写判据；DOL/DME 在第 65 圈过充） | numeric | 变好 | 是 | M0103 | 113 vs 65 圈
P389 | P389-T4-R2 | 首圈容量 | HME-EPSE | DOL/DME | ≈1010 | ≈1010 | mAh g-1 | 初始比容量（化成后 0.1 C 第 1 圈，原文只给两者共同近似值） | numeric | 不判 | 是 | M0105 | 两者同为 approximately 1010，≈ 区间重叠按规则不判（作者原意为相近）；已登记读图 Fig. 3c
P389 | P389-T4-R3 | 指定圈容量 | HME-EPSE | DOL/DME | 860 | 652 | mAh g-1 | 第 69 圈 | numeric | 变好 | 是 | M0106 M0107 | DOL/DME 第 65 圈过充后第 69 圈衰减至 652；HME-EPSE 第 69 圈 860（保持率 85%、CE 95%，对照无对应值）
P389 | P389-T5-R1 | 首圈容量 | HME-EPSE | DOL/DME | 737 | 826 | mAh g-1 | 0.05 C 活化 2 圈后 0.1 C 初始比容量 | numeric | 变坏 | 是 | M0110 | 89/826=10.8%
P389 | P389-T5-R2 | 指定圈容量 | HME-EPSE | DOL/DME | 482 | 168 | mAh g-1 | 0.1 C 循环 40 圈后 | numeric | 变好 | 是 | M0111 | 482 vs 168
P389 | P389-T5-R3 | 保持率 | HME-EPSE | DOL/DME | 65 | 20 | % | 40 圈后相对 0.1 C 初始容量 | numeric | 变好 | 是 | M0111 | 65% vs 20%
P394 | P394-T1-R1 | 自放电率 | Hybrid | Base | — | — | 无（作者定性，依据 OCV 变化） | 室温静置 18 天内 OCV 演变 | qualitative | 变好 | 是 | M0042 M0043 M0044 | 作者：Base 的 OCV 在 18 天内由 2.54 V 持续降到 2.43 V；Hybrid 自第 7 天起保持 2.58 V，称自放电降低（M0043、M0044）；两组数不是同一口径的一对数，按作者定性记
P394 | P394-T1-R2 | 阻抗 | Hybrid | Base | — | — | Ω | 静置期间 Li‖S 电池体相电阻 Rbulk | qualitative | 变好 | 是 | M0052 M0053 | 作者：加 IL 后 Rbulk 小于 Base（M0052），Hybrid 第 12 天后恒定在 4.2 Ω（M0053）；Base 的数值正文未写，只在 Fig. 4b（非规则允许读的图）
P394 | P394-T2-R1 | 过电位 | Hybrid | Base | 0.08 | 0.24 | V | CV（扫速 0.1 mV s-1）阳极与阴极峰电位差 ΔEp（作者用作极化指标） | numeric | 变好 | 是 | M0061 M0059 | ΔEp 越小极化越小（作者 M0061）；0.08 V（含 IL）vs 0.24 V（Base）
P394 | P394-T3-R1 | 首圈容量 | Hybrid | Base | — | — | mAh g-1 | 0.1 C 第 1 圈 | figure_only | 不判 | 是 | M0062 M0063 | Hybrid 正文写 1200 mAh g-1（M0063）；Base 首圈容量正文未写，只在 Fig. 6 充放电电压曲线上；电压曲线不属规则允许读的两类图，不登记读图，不判
P394 | P394-T3-R2 | 过电位 | Hybrid | Base | — | — | V | 0.1 C 首圈充、放电曲线之间的电压差 ΔE | qualitative | 变好 | 是 | M0064 | 作者：Hybrid 充放电曲线间 ΔE 小，反应动力学快于 Base（M0064，句子在 M0070 续完）；无数值
P394 | P394-T4-R1 | 阻抗 | Hybrid | Base | — | — | Ω | 首圈放电过程中电荷转移电阻 Rct 随电池电位的变化 | qualitative | 变好 | 是 | M0092 M0093 | 作者：Hybrid 的 Rct 在首圈放电和充电全程基本不变（M0092）；Base 放电中 Rct 显著上升（M0093）；无数值
P394 | P394-T5-R1 | 阻抗 | Hybrid | Base | — | — | Ω | 静置期间界面电阻 RSEI（第三天后） | qualitative | 变好 | 是 | M0079 | 作者：Base 界面电阻持续变化（SEI 不稳定）；Hybrid 第三天后界面电阻较低且基本恒定（M0079）；无数值
P394 | P394-T6-R1 | 过电位 | Hybrid | Base | 0.006 | 0.013 | V | 0.1 mA cm-2 剥离/沉积过电位（取值时刻原文未写） | numeric | 变好 | 是 | M0083 M0082 | Base 0.013 V，加 IL 后降至 0.006 V（M0083）
P413 | P413-T1-R1 | 首圈容量 | 25PP14 | DOL/DME | — | — | mAh g-1 | 循环初期（原文 at the beginning of cycling，未写圈数；Fig. S6） | qualitative | 变好 | 是 | M0192 | 作者：25 vol% PP14-TFSI 循环初期 higher performance than pure DOL:DME
P413 | P413-T1-R2 | 指定圈容量 | 25PP14 | DOL/DME | — | — | mAh g-1 | 100 圈循环末期（原文 towards the end，Fig. S6） | qualitative | 差异小 | 是 | M0192 M0195 | 作者：end up with similar capacities towards the end；另 M0195 称 one out of six ILs offers comparable results with the conventional electrolyte
P413 | P413-T1-R3 | 指定圈容量 | 25TBMA | 25PP14 | — | — | mAh g-1 | 50 圈循环（作者定性比较 cycling performance，Fig. 3；Fig. 5 以第 50 圈容量为性能指标） | qualitative | 变坏 | 是 | M0181 M0186 M0187 | 作者：PP14-TFSI 与 DEME-TFSI best cycling performance among the six ILs；TBMA-TFSI performed moderately
P413 | P413-T1-R4 | 指定圈容量 | 25BMIM-PF6 | 25PP14 | — | — | mAh g-1 | 50 圈循环（作者定性比较 cycling performance，Fig. 3） | qualitative | 变坏 | 是 | M0181 M0186 M0187 | 作者：BMIM-PF6 performed moderately，PP14-TFSI best
P413 | P413-T1-R5 | 指定圈容量 | 25BMIM-CF3SO3 | 25PP14 | — | — | mAh g-1 | 50 圈循环（作者定性：almost zero capacity over cycling，Fig. 3） | qualitative | 变坏 | 是 | M0181 M0186 M0188 M0190 | 作者：BMIM-CF3SO3 almost zero capacity over cycling / performs poorly；PP14-TFSI best
P413 | P413-T1-R6 | 指定圈容量 | 25BMIM-MeSO4 | 25PP14 | — | — | mAh g-1 | 50 圈循环（作者定性：almost zero capacity over cycling，Fig. 3） | qualitative | 变坏 | 是 | M0181 M0186 M0188 | 作者：BMIM-MeSO4 almost zero capacity over cycling；PP14-TFSI best
P413 | P413-T1-R7 | 首圈容量 | 25DEME | DOL/DME | — | — | mAh g-1 | 0.1 C 第 1 圈（Fig. S6a） | figure_only | 不判 | 是 |  | 只在图上；梯度档位只在图里有数
P413 | P413-T1-R8 | 指定圈容量 | 25DEME | DOL/DME | — | — | mAh g-1 | 0.1 C 第 100 圈（Fig. S6a） | figure_only | 不判 | 是 |  | 只在图上；梯度档位只在图里有数
P413 | P413-T1-R9 | 首圈容量 | 25TBMA | DOL/DME | — | — | mAh g-1 | 0.1 C 第 1 圈（Fig. S6a） | figure_only | 不判 | 是 |  | 只在图上；梯度档位只在图里有数
P413 | P413-T1-R10 | 指定圈容量 | 25TBMA | DOL/DME | — | — | mAh g-1 | 0.1 C 第 100 圈（Fig. S6a） | figure_only | 不判 | 是 |  | 只在图上；梯度档位只在图里有数
P413 | P413-T1-R11 | 首圈容量 | 25BMIM-PF6 | DOL/DME | — | — | mAh g-1 | 0.1 C 第 1 圈（Fig. S6a） | figure_only | 不判 | 是 |  | 只在图上；梯度档位只在图里有数
P413 | P413-T1-R12 | 指定圈容量 | 25BMIM-PF6 | DOL/DME | — | — | mAh g-1 | 0.1 C 第 100 圈（Fig. S6a） | figure_only | 不判 | 是 |  | 只在图上；梯度档位只在图里有数
P413 | P413-T1-R13 | 首圈容量 | 25BMIM-CF3SO3 | DOL/DME | — | — | mAh g-1 | 0.1 C 第 1 圈（Fig. S6a） | figure_only | 不判 | 是 |  | 只在图上；梯度档位只在图里有数
P413 | P413-T1-R14 | 首圈容量 | 25BMIM-MeSO4 | DOL/DME | — | — | mAh g-1 | 0.1 C 第 1 圈（Fig. S6a） | figure_only | 不判 | 是 |  | 只在图上；梯度档位只在图里有数（作者只说 almost zero capacity over cycling，未单说首圈）
P413 | P413-T2-R1 | 首圈容量 | 25PP14 | DOL/DME | — | — | mAh g-1 | 0.1 C 第 1 圈（Figure S5a） | figure_only | 不判 | 是 |  | 只在图上；用量梯度档位只在图里有数，正文无结果描述
P413 | P413-T2-R2 | 首圈容量 | 50PP14 | DOL/DME | — | — | mAh g-1 | 0.1 C 第 1 圈（Figure S5a） | figure_only | 不判 | 是 |  | 只在图上；用量梯度档位只在图里有数
P413 | P413-T2-R3 | 首圈容量 | 25DEME | DOL/DME | — | — | mAh g-1 | 0.1 C 第 1 圈（Figure S5a） | figure_only | 不判 | 是 |  | 只在图上；用量梯度档位只在图里有数
P413 | P413-T2-R4 | 首圈容量 | 50DEME | DOL/DME | — | — | mAh g-1 | 0.1 C 第 1 圈（Figure S5a） | figure_only | 不判 | 是 |  | 只在图上；用量梯度档位只在图里有数
P413 | P413-T2-R5 | 指定圈容量 | 25PP14 | DOL/DME | — | — | mAh g-1 | 图中最后一圈（圈数原文未写，Figure S5a） | figure_only | 不判 | 是 |  | 只在图上；用量梯度档位只在图里有数
P413 | P413-T2-R6 | 指定圈容量 | 50PP14 | DOL/DME | — | — | mAh g-1 | 图中最后一圈（圈数原文未写，Figure S5a） | figure_only | 不判 | 是 |  | 只在图上；用量梯度档位只在图里有数
P413 | P413-T2-R7 | 指定圈容量 | 25DEME | DOL/DME | — | — | mAh g-1 | 图中最后一圈（圈数原文未写，Figure S5a） | figure_only | 不判 | 是 |  | 只在图上；用量梯度档位只在图里有数
P413 | P413-T2-R8 | 指定圈容量 | 50DEME | DOL/DME | — | — | mAh g-1 | 图中最后一圈（圈数原文未写，Figure S5a） | figure_only | 不判 | 是 |  | 只在图上；用量梯度档位只在图里有数
P432 | P432-T1-R1 | 放电容量 | DME:DOL+Emim | DME:DOL | — | — | 未报告 | 前 20 圈持续下降后趋稳（作者定性，减少主要来自第二放电平台） | qualitative | 变坏 | 是 | M0201 M0202 | 作者称 the reduced capacity；DME 参比设容量上限，加捕获剂电池是否同样设置原文未写
P432 | P432-T1-R2 | 库仑效率 | DME:DOL+Emim | DME:DOL | — | — | % | 前 20 圈后容量趋稳阶段（作者定性） | qualitative | 变好 | 是 | M0201 | 作者称 improved Coulombic efficiency
P432 | P432-T1-R3 | 放电容量 | DME:DOL+PotBN | DME:DOL | — | — | 未报告 | 长期容量（long-term capacity，作者定性） | qualitative | 变坏 | 是 | M0207 M0208 | 作者称 PotBN、DMPO 在 DME 基中都 decrease the long-term capacity
P432 | P432-T1-R4 | 放电容量 | DME:DOL+DMPO | DME:DOL | — | — | 未报告 | 长期容量（long-term capacity，作者定性） | qualitative | 变坏 | 是 | M0207 M0208 | 同 R3
P432 | P432-T1-R5 | 放电容量 | DME:DOL+BmPyr | DME:DOL | — | — | 未报告 | 循环全程（作者定性） | qualitative | 变坏 | 是 | M0212 | 作者称 BmPyr reduces the capacity（DME 与 TMU 基均如此）
P432 | P432-T1-R6 | 寿命（循环圈数） | DME:DOL+BmPyr | DME:DOL | — | — | 圈 | 电池失效圈数 | qualitative | 变坏 | 是 | M0212 | 原文写 BmPyr 电池 cell failure after only 20–25 cycles，参比未给失效圈数（SEM 样品取自约 100 圈后的电池），按作者定性记
P432 | P432-T1-R7 | 放电容量 | TMU:DOL+Emim | TMU:DOL | — | — | 未报告 | 前 40 圈（作者定性，提升来自第二放电平台和第一充电平台） | qualitative | 变好 | 是 | M0203 M0204 | 作者称 Emim improves both the capacity and the Coulombic efficiency of the first 40 cycles
P432 | P432-T1-R8 | 库仑效率 | TMU:DOL+Emim | TMU:DOL | — | — | % | 前 40 圈（作者定性） | qualitative | 变好 | 是 | M0203 | 同 R7
P432 | P432-T1-R9 | 首圈容量 | TMU:DOL+DMPO | TMU:DOL | — | — | 未报告 | 初始容量（initial capacity，原文未写圈数）；约 30 圈后趋平 | qualitative | 变好 | 是 | M0208 M0209 M0210 | 原句 for the latter trap（DMPO）the initial capacity increases using the TMU based electrolyte, but levels off after ca. 30 cycles
P432 | P432-T1-R10 | 库仑效率 | TMU:DOL+DMPO | TMU:DOL | — | — | % | 未写取值圈（作者定性 slightly improved） | qualitative | 变好 | 是 | M0209 M0210 M0211 | 原句 the Coulombic efficiency is slightly improved by both traps；both traps 所指电解液原句未明说，按就近语境归 TMU 基
P432 | P432-T1-R11 | 库仑效率 | TMU:DOL+PotBN | TMU:DOL | — | — | % | 未写取值圈（作者定性 slightly improved） | qualitative | 变好 | 是 | M0209 | 同 R10；both traps 所指电解液原句未明说，按就近语境归 TMU 基
P432 | P432-T1-R12 | 放电容量 | TMU:DOL+BmPyr | TMU:DOL | — | — | 未报告 | 循环全程（作者定性） | qualitative | 变坏 | 是 | M0212 | 作者称 BmPyr to both DME and TMU based electrolytes reduces the capacity
P432 | P432-T1-R13 | 寿命（循环圈数） | TMU:DOL+BmPyr | TMU:DOL | — | — | 圈 | 电池失效圈数 | qualitative | 变坏 | 是 | M0212 | BmPyr 电池 20–25 圈失效，参比未给失效圈数，按作者定性记
P432 | P432-T1-R14 | 过电位 | TMU:DOL+BmPyr | TMU:DOL | — | — | V | 未写取值圈（Fig. S12 电压曲线，作者定性） | qualitative | 变坏 | 是 | M0213 M0214 | 原句 the overpotential is increased, the first discharge plateau potential is lower ... the second discharge plateau disappears
P432 | P432-T2-R1 | 放电容量 | DME:DOL+Emim | DME:DOL | — | — | 未报告 | operando 电池 C/20 放电（原文未写第几圈） | qualitative | 变坏 | 是 | M0121 M0122 | 作者称 all the traps reduce the discharge capacity
P432 | P432-T2-R2 | 放电容量 | DME:DOL+PotBN | DME:DOL | — | — | 未报告 | operando 电池 C/20 放电（原文未写第几圈；只减少第二平台容量） | qualitative | 变坏 | 是 | M0122 M0123 | 作者称 all the traps reduce the discharge capacity；PotBN 和 DMPO 只减少第二平台容量
P432 | P432-T2-R3 | 放电容量 | DME:DOL+DMPO | DME:DOL | — | — | 未报告 | operando 电池 C/20 放电（原文未写第几圈；只减少第二平台容量） | qualitative | 变坏 | 是 | M0122 M0123 | 同 R2
P432 | P432-T2-R4 | 放电容量 | DME:DOL+BmPyr | DME:DOL | — | — | 未报告 | operando 电池 C/20 放电（原文未写第几圈） | qualitative | 变坏 | 是 | M0122 | 作者称 all the traps reduce the discharge capacity
P432 | P432-T2-R5 | 穿梭效应 | DME:DOL+BmPyr | DME:DOL | — | — | 未报告 | operando 电池 C/20 充电（作者定性） | qualitative | 变好 | 是 | M0122 | 作者称 only BmPyr reduces the shuttling effect
P432 | P432-T2-R6 | 第一放电平台容量 | TMU:DOL+Emim | TMU:DOL | — | — | 未报告 | operando 电池 C/20 第一放电平台（作者定性） | qualitative | 变坏 | 是 | M0129 | 作者称 for both electrolytes, both Emim and BmPyr reduce the discharge capacity of the first plateau
P432 | P432-T2-R7 | 放电容量 | TMU:DOL+BmPyr | TMU:DOL | — | — | 未报告 | operando 电池 C/20 放电（第一平台减少、第二平台缩短，作者定性） | qualitative | 变坏 | 是 | M0129 M0190 M0191 | 作者称 BmPyr 减少第一平台容量、缩短第二放电平台，并写 the decrease in the discharge capacity
P455 | P455-T1-R1 | 能量密度 | 0.3M-LiTFSI | 1M-LiTFSI | 2041–2164 | 1462–1513 | Wh kgs-1 | operando EIS 首次放电，活性物质级能量密度；A 为样品 IV、VI、VII，B 为样品 I、II | numeric | 变好 | 是 | S0030 S0031 | Table S1；取各配方重复样品的范围，区间不重叠；硫载量 A 3.49–3.83、B 3.89 mg cm-2，作者统称 3.5 ± 0.3，按同一测试处理
P455 | P455-T1-R2 | 能量密度 | 0.1M-LiTFSI | 1M-LiTFSI | 2108 | 1462–1513 | Wh kgs-1 | operando EIS 首次放电，活性物质级能量密度；A 为样品 IX | numeric | 变好 | 是 | S0030 S0031 | Table S1；硫载量 A 3.32、B 3.89 mg cm-2，作者统称 3.5 ± 0.3，按同一测试处理
P455 | P455-T1-R3 | 能量密度 | 0.05M-LiTFSI+LiTF | 1M-LiTFSI | 1906 | 1462–1513 | Wh kgs-1 | operando EIS 首次放电，活性物质级能量密度；A 为样品 III | numeric | 变好 | 是 | S0030 S0031 | Table S1；硫载量 A 3.49、B 3.89 mg cm-2，按同一测试处理；A 低于 0.3M、0.1M、0.375M-LiNO3 各样品
P455 | P455-T1-R4 | 能量密度 | 0.375M-LiNO3 | 1M-LiTFSI | 2024–2293 | 1462–1513 | Wh kgs-1 | operando EIS 首次放电，活性物质级能量密度；A 为样品 V、VIII、X | numeric | 变好 | 是 | S0030 S0031 | Table S1；硫载量 A 3.63–3.65、B 3.89 mg cm-2，按同一测试处理
P455 | P455-T1-R5 | 阻抗 | 0.1M-LiTFSI | 1M-LiTFSI | <500 | >2000 | ohm | operando EIS 放电过程中电荷转移电阻 Rct 的量级（Fig. 2b/2d） | numeric | 变好 | 是 | M0088 | Rct 越低越好；区间不重叠
P455 | P455-T1-R6 | 阻抗 | 0.1M-LiTFSI | 1M-LiTFSI | ≈100 | ≈33 | ohm | operando EIS 电解液电阻 Re 峰值 | numeric | 变坏 | 是 | M0084 | B 由 nearly triple 反算：B ≈ 100 ÷ 3 ≈ 33 ohm；Re 越高越差
P455 | P455-T1-R7 | 过电位 | 0.1M-LiTFSI | 1M-LiTFSI | — | — |  | operando EIS 首次放电第二平台 | qualitative | 变好 | 是 | M0074 M0083 M0093 | 作者定性：significantly lowered overpotential（仍低于 2.0 V）；1 M 电压持续下降、0.1 M 电压保持稳定
P455 | P455-T1-R8 | 阻抗 | 0.1M-LiTFSI | 1M-LiTFSI | — | — | ohm | operando EIS 界面电阻 Rint 第二峰（Rint-P2） | numeric | 不判 | 是 | M0156 M0153 M0087 | 作者说法前后不一：M0156 按 respectively 为高、低浓度 ≈67 vs ≈35 ohm，但 M0153 写高浓度 Rint-P2 ≈37 ohm、M0087 写低浓度第二平台 Rint 大幅升高；且作者认为 Rint-P2 相对高对应性能好，不按阻抗高低判好坏
P455 | P455-T1-R9 | 放电曲线 | 0.375M-LiNO3 | 1M-LiTFSI | — | — |  | operando EIS 首次放电曲线（Fig. S4e,h,j） | qualitative | 变好 | 是 | M0265 | 作者定性：improved discharge profile over the standard electrolyte
P455 | P455-T1-R10 | 放电电压 | 0.375M-LiNO3 | 0.05M-LiTFSI+LiTF | — | — |  | 首次放电电压 | qualitative | 不判 | 否 | M0266 | 作者说 A 电压低于 B，但 B 一处指 Fig. S4c、一处指 Figure 7c（原文无此图，Fig. 7 为不间歇测阻抗的放电测试），无法确认同一测试；按跨图未说同批不判
P455 | P455-T1-R11 | 首圈容量 | 0.375M-LiNO3 | 0.05M-LiTFSI+LiTF | — | — |  | 首次放电总容量 | qualitative | 不判 | 否 | M0266 | 作者说 A 总容量高于 B；同上，B 所指图不明（Figure 7c 不存在），不判
P455 | P455-T2-R1 | 过电位 | 0.05M-LiTFSI+LiTF | 0.05M-LiTFSI | — | — |  | 0.05 C 放电第二平台 | qualitative | 变好 | 是 | M0232 M0231 | 作者定性：加 LiTF substantially reduced the overpotential，电压 well >2.0 V；不加 LiTF 放电电压 <2.0 V
P455 | P455-T2-R2 | 首圈容量 | 0.05M-LiTFSI+LiTF | 0.05M-LiTFSI | — | — |  | 0.05 C 放电容量（作者未写圈数） | qualitative | 变坏 | 是 | M0264 | 作者定性：triflate salt seemed to have a trade-off and yielded a decreased capacity；原句未写所指图，紧接跨 E/S 比较（M0263），按有无 LiTF 归入本测试，归属存疑
P455 | P455-T5-R1 | LSV 还原峰 | 0.05M-LiTFSI | 1M-LiTFSI | — | — |  | 阴极 LSV 还原峰 | qualitative | 变好 | 是 | M0234 M0236 | 作者定性：1 M 只有一个弱还原峰；0.05 M 出现 ∼2.25、∼1.95 V 两个清晰峰
P455 | P455-T5-R2 | LSV 还原峰电流 | 0.05M-LiTFSI+LiTF | 0.05M-LiTFSI | — | — |  | 阴极 LSV 还原峰 | qualitative | 变好 | 是 | M0237 | 作者定性：加 LiTF 峰更清晰、峰电流密度更高
P455 | P455-T5-R3 | LSV 还原峰 | 0.05M-LiTFSI+LiTF | 1M-LiTFSI | — | — |  | 阴极 LSV 还原峰 | qualitative | 变好 | 是 | M0234 M0237 | 作者定性：1 M 只有弱峰；加 LiTF 两峰更清晰
P455 | P455-T6-R1 | 首次放电性能 | DMI | 1M-LiTFSI | — | — |  | 0.05 C 首次放电 | qualitative | 变坏 | 是 | M0217 M0218 | 作者定性：no notable performance improvement，Arguably slightly worse（作者语气有保留，三种溶剂合说）
P455 | P455-T6-R2 | 首次放电性能 | HMPA | 1M-LiTFSI | — | — |  | 0.05 C 首次放电 | qualitative | 变坏 | 是 | M0217 M0218 | 同 R1
P455 | P455-T6-R3 | 首次放电性能 | DMA | 1M-LiTFSI | — | — |  | 0.05 C 首次放电 | qualitative | 变坏 | 是 | M0217 M0218 | 同 R1
P482 | P482-T1-R1 | 首圈容量 | LiFPB | Conventional | 1001.8 | 935.9 | mAh g-1 | 200 圈保持率的分母（原文未写是哪一圈，推定为化成后 0.2 C 第 1 圈） | numeric | 变好 | 是 | M0138 M0141 | 取自保持率括号内分母：75.7% (758.5/1001.8) 与 50.9% (478.5/935.9)；差 6.6%
P482 | P482-T1-R2 | 指定圈容量 | LiFPB | Conventional | 758.5 | 478.5 | mAh g-1 | 0.2 C 第 200 圈 | numeric | 变好 | 是 | M0138 M0141 | 取自保持率括号内分子
P482 | P482-T1-R3 | 保持率 | LiFPB | Conventional | 75.7 | 50.9 | % | 0.2 C 200 圈后（第 200 圈 ÷ 分母圈） | numeric | 变好 | 是 | M0138 M0141 | 正文写明
P482 | P482-T1-R4 | 库仑效率 | LiFPB | Conventional | 99.01 | 97.62 | % | 平均库仑效率（统计圈段原文未写，推定为 0.2 C 200 圈） | numeric | 变好 | 是 | M0142 | 作者说 higher；差 1.39 个百分点
P482 | P482-T1-R5 | 过电位 | LiFPB | Conventional | — | — | 未报告 | 100 圈后 dQ/dV 平台电压（Fig. 5c,d） | qualitative | 变好 | 是 | M0145 | 作者定性：平台电压升高、极化降低；Fig. 5c,d 与 Fig. 5a 为同组电池系推定（同一图，原文未明说）
P482 | P482-T1-R6 | Q2/Q1（第二/第一放电平台容量比） | LiFPB | Conventional | — | — | 无量纲 | 长循环不同圈（Figure S26a） | qualitative | 变好 | 是 | S0136 S0138 | 作者定性：LiFPB 体系 Q2/Q1 显著高于对照，作者解读为动力学增强
P482 | P482-T2-R1 | 保持率 | LiFPB | Conventional | 73.6 | 56.41 | % | 0.5 C 长循环后（循环圈数原文未写） | numeric | 变好 | 是 | M0143 | 正文写明；圈数未写
P482 | P482-T2-R2 | 库仑效率 | LiFPB | Conventional | 98.77 | 97.88 | % | 平均库仑效率（统计圈段原文未写） | numeric | 变好 | 是 | M0144 | 作者说 enhanced；差 0.89 个百分点
P482 | P482-T2-R3 | 首圈容量 | LiFPB | Conventional | — | — | mAh g-1 | 化成后 0.5 C 第 1 圈 | figure_only | 不判 | 是 |  | 正文与 SI 文字均未写容量，仅 Figure S25a；已登记读图
P482 | P482-T2-R4 | Q2/Q1（第二/第一放电平台容量比） | LiFPB | Conventional | — | — | 无量纲 | 长循环不同圈（Figure S26b） | qualitative | 变好 | 是 | S0136 S0138 | 作者定性：LiFPB 体系 Q2/Q1 显著高于对照
P482 | P482-T3-R1 | 首圈容量 | LiFPB | Conventional | — | — | mAh g-1 | 化成后 0.2 C 第 1 圈 | figure_only | 不判 | 是 | M0152 | LiFPB 初始比容量 824.6 mAh g−1 见 M0152；对照首圈容量正文未写，仅 Fig. 5g；已登记读图
P482 | P482-T3-R2 | 指定圈容量 | LiFPB | Conventional | 688.1 | 530.6 | mAh g-1 | 0.2 C 第 100 圈 | numeric | 变好 | 是 | M0153 M0157 | 正文写明
P482 | P482-T3-R3 | 保持率 | LiFPB | Conventional | — | — | % | 0.2 C 100 圈后 | figure_only | 不判 | 是 | M0153 | LiFPB 83.4% 见 M0153；对照保持率正文未写，需用 Fig. 5g 读出的对照首圈容量反算（530.6 ÷ 对照首圈）
P482 | P482-T3-R4 | 库仑效率 | LiFPB | Conventional | 97.96 | 96.71 | % | 100 圈平均库仑效率 | numeric | 变好 | 是 | M0153 M0156 M0157 | 作者说对照 significantly lower；差 1.25 个百分点
P482 | P482-T3-R5 | Q2/Q1（第二/第一放电平台容量比） | LiFPB | Conventional | — | — | 无量纲 | 长循环不同圈（Fig. 5h） | qualitative | 变好 | 是 | M0135 M0158 | 作者定性：Q2/Q1 表明改性电解液中硫电极动力学增强
P482 | P482-T4-R1 | 倍率容量 | LiFPB | Conventional | — | — | mAh g-1 | 各倍率段及回到 0.1 C | qualitative | 变好 | 是 | M0122 M0123 M0124 | LiFPB 各倍率容量 914.9、805.8、728.1、638.7、596 mAh g−1（0.1、0.2、0.4、0.8、1.0 C），回 0.1 C 为 837.6 mAh g−1；对照各倍率数值正文未写，作者只说超过对照（作者定性）；倍率图不属两类可读图，未登记
P482 | P482-T6-R1 | 过电位 | LiFPB | Conventional | — | — | mV | 长循环极化电压（Fig. 2a,b） | qualitative | 变好 | 是 | M0058 M0059 | 作者定性：LiFPB 超过 500 h 极化低而均匀；对照 380 h 后极化逐渐升高
P482 | P482-T6-R2 | 寿命（循环小时数） | LiFPB | Conventional | >500 | 380 | h | 极化保持稳定的时间（对照为极化开始升高的时间，不是短路失效时间；LiFPB 为测试终点仍稳定） | numeric | 变好 | 是 | M0058 M0059 | 口径不完全对等：380 h 为对照极化开始升高时刻，>500 h 为 LiFPB 测试时长
P482 | P482-T7-R1 | 库仑效率 | LiFPB | Conventional | >98.5 | <65 | % | 100 圈内（LiFPB 全程 >98.5%；对照 35 圈后跌破 90%，100 圈后 <65%） | numeric | 变好 | 是 | M0060 M0061 | 作者说 LiFPB exceptional、对照 deteriorating
P482 | P482-T7-R2 | 累计不可逆容量（锂损失） | LiFPB | Conventional | 1.01 | 14.89 | mAh cm-2 | 前 100 圈累计 | numeric | 变好 | 是 | M0062 | 越低越好；对照为 LiFPB 的 14.74 倍
P482 | P482-T8-R1 | 库仑效率 | LiFPB | Conventional | 99.59 | 97.73 | % | Aurbach 法平均库仑效率 | numeric | 变好 | 是 | M0062 | 作者说 significantly outperforming；差 1.86 个百分点
P482 | P482-T9-R1 | 交换电流密度 | LiFPB | Conventional | 1.001 | 0.689 | mA cm-2 | 锂沉积/剥离交换电流密度 | numeric | 变好 | 是 | M0103 | 作者说提高 45.3%
P482 | P482-T10-R1 | 阻抗 | LiFPB | Conventional | — | — | Ω | 直流极化前后的界面阻抗 | qualitative | 变好 | 是 | M0117 | 作者定性：LiFPB 电解液阻抗显著更低
P482 | P482-T11-R1 | 阻抗 | LiFPB | Conventional | — | — | Ω | 全电压范围的原位 EIS | qualitative | 变好 | 是 | M0147 | 作者定性：改性电解液在所有电压区间阻抗更低
P482 | P482-T12-R1 | 氧化还原峰电流 | LiFPB | Conventional | — | — | mA | 各扫速 CV 峰电流 | qualitative | 变好 | 是 | M0109 S0102 | 作者定性：对照各扫速峰电流更低，LiFPB 峰电流更高
P482 | P482-T13-R1 | 阻抗 | LiFPB | Conventional | — | — | Ω | 各温度下界面阻抗 | qualitative | 变好 | 是 | M0117 S0119 | 作者定性：LiFPB 电解液在各温度下阻抗显著更低；Li⁺ 穿过 SEI 的活化能（Fig. 4f）文字无数值
P525 | P525-T1-R1 | 库仑效率 | STE | CE | — | — | % | 300 圈内 | qualitative | 变好 | 是 | M0121 | 原文写 STE 300 圈库仑效率稳定在 98.5 %、循环稳定性更好；CE 的库仑效率数值未写，按作者说法记变好
P525 | P525-T1-R2 | 过电位 | STE | CE | — | — | 未报告 | 循环过程（作者定性） | qualitative | 变好 | 是 | M0121 | 作者写 smaller overpotential
P525 | P525-T2-R1 | 过电位 | STE | CE | — | — | 未报告 | 循环过程（作者定性） | qualitative | 变好 | 是 | M0126 M0127 | 作者写无论低或高电流密度 STE 过电位更小、CE 电位不稳定（Fig. S16a, b, d）；S16a 对应本测试
P525 | P525-T3-R1 | 过电位 | STE | CE | — | — | 未报告 | 循环过程（作者定性） | qualitative | 变好 | 是 | M0126 M0127 M0129 | 作者写 STE 过电位更小（Fig. S16b），加 MPE 后过电位显著下降（Fig. S16c 为 1 mA cm-2 极化电压曲线）
P525 | P525-T4-R1 | 过电位 | STE | CE | — | — | 未报告 | 各电流密度（作者定性） | qualitative | 变好 | 是 | M0126 M0127 | Fig. S16d 为对称电池倍率；作者写 STE 过电位更小
P525 | P525-T4-R2 | 短路（3 mA cm−2 时） | STE | CE | — | — | 不适用 | 电流密度升至 3 mA cm−2 | qualitative | 变好 | 是 | M0128 | CE 明显短路，STE 仍正常工作
P525 | P525-T5-R1 | 倍率容量 | STE | CE | — | — | mAh g−1 | 0.2–5C 各段，尤其高倍率（作者定性） | qualitative | 变好 | 是 | M0160 | 作者写 STE 的快速 Li⁺ 扩散、沉积和 SRR 动力学有利于倍率性能，尤其高倍率（Fig. 5b）；CE 的数值文字未给。Table S4 只给 STE 1067 (0.5 C)、944 (5 C)，未给 CE
P525 | P525-T6-R1 | 保持率 | STE | CE | — | — | % | 长循环（圈数未写，作者定性） | qualitative | 变好 | 是 | M0162 M0169 | 作者写 0.5C 长循环性能提升、容量保持率更高（图在 SI，按 SI 图序为 Figure S21）
P525 | P525-T6-R2 | 过电位 | STE | CE | — | — | 未报告 | 0.5C 循环（作者定性） | qualitative | 变好 | 是 | M0162 M0169 | 作者写 smaller polarization potential
P525 | P525-T6-R3 | 首圈容量 | STE | CE | — | — | mAh g−1 | 0.5C 第 1 圈（化成协议未报告） | figure_only | 不判 | 是 |  | 容量只在图上（Figure S21），已登记读图
P525 | P525-T7-R1 | 保持率 | STE | CE | — | — | % | 5C 长循环（作者定性） | qualitative | 变好 | 是 | M0170 | 作者写 STE 保持率仍处于较好水平，CE 容量衰减很快；Table S4 只给 STE 500 (5C)/0.095（衰减率 %/圈），CE 未给
P525 | P525-T7-R2 | 首圈容量 | STE | CE | — | — | mAh g−1 | 5C 第 1 圈（化成协议未报告） | figure_only | 不判 | 是 |  | 容量只在图上（Fig. 5c），已登记读图
P525 | P525-T9-R1 | 指定圈容量 | STE | CE | — | — | mAh g−1 | −30 °C 0.5C 循环过程（作者定性，未指明圈数） | qualitative | 变好 | 是 | M0184 | 作者写 STE 在 −30 °C 0.5C 稳定运行 100 圈，CE 容量明显降低（significantly degraded capacity attainment）
P525 | P525-T9-R2 | 首圈容量 | STE | CE | — | — | mAh g−1 | −30 °C 0.5C 第 1 圈 | figure_only | 不判 | 是 |  | 数值只在图上（Fig. 5e），已登记读图
P525 | P525-T9-R3 | 指定圈容量 | STE | CE | — | — | mAh g−1 | −30 °C 0.5C 第 100 圈 | figure_only | 不判 | 是 |  | 数值只在图上（Fig. 5e），已登记读图；CE 的保持率文字未给
P525 | P525-T10-R1 | 倍率容量 | STE | CE | — | — | mAh g−1 | −30 °C，1C 及以上（作者定性） | qualitative | 变好 | 是 | M0179 | 作者写 STE 在 −30 °C 3C 仍能工作，CE 在 1C 几乎停滞
P525 | P525-T11-R1 | 阻抗 | STE | CE | — | — | Ω | 不同放电深度的电荷转移电阻；60 % 放电深度时 CE 急剧升高（作者定性） | qualitative | 变好 | 是 | M0141 M0142 M0146 | 作者写 STE 电荷转移电阻低于 CE
P525 | P525-T12-R1 | 过电位 | STE | CE | — | — | V | CV 峰电位差（作者定性） | qualitative | 变好 | 是 | M0150 | 作者写 STE 同时抬高还原峰电位、降低氧化峰电位，极化减小
P525 | P525-T13-R1 | Li2S 沉积速率 | STE | CE | — | — | 未报告 | 恒压沉积过程（作者定性） | qualitative | 变好 | 是 | M0157 M0158 M0159 | 作者写 STE 沉积更快、呈三维生长；CE 较慢、二维生长；作者称更好的 Li2S 沉积表现
P527 | P527-T1-R1 | 比容量 | DOL/HMPA-6 | DOL/DME | 1374.9 | 1043.9 | mAh g−1 | 0.1 C 充放电曲线（圈数原文未写） | numeric | 变好 | 是 | M0207 | 正文直接给出两数
P527 | P527-T1-R2 | 过电位 | DOL/HMPA-6 | DOL/DME | 21 | 34 | mV | 放电 Li2S 成核过电位 | numeric | 变好 | 是 | M0211 | 过电位低为好
P527 | P527-T1-R3 | 过电位 | DOL/HMPA-6 | DOL/DME | 60 | 91 | mV | 充电 Li2S 分解过电位 | numeric | 变好 | 是 | M0212 | 过电位低为好
P527 | P527-T1-R4 | 低/高放电平台容量比（2.12 V 与 2.29 V） | DOL/HMPA-6 | DOL/DME | 2.21 | 2.06 | 无量纲 | 0.1 C 放电曲线 | numeric | 变好 | 是 | M0208 | 作者称越接近理论值 3 越好，DOL/HMPA-6 更接近
P527 | P527-T2-R1 | 倍率容量 | DOL/HMPA-6 | DOL/DME | 606.4 | 181.5 | mAh g−1 | 2 C | numeric | 变好 | 是 | M0216 | 正文直接给出两数（作者称 3.34 倍）
P527 | P527-T2-R2 | 倍率容量 | DOL/HMPA-6 | DOL/DME | — | — | mAh g−1 | 0.1–2 C 各倍率 | qualitative | 变好 | 是 | M0215 | 作者称每个倍率下 DOL/HMPA-6 容量更高；除 2 C 外两侧数值未在文字中成对给出
P527 | P527-T3-R1 | 首圈容量 | DOL/HMPA-6 | DOL/DME | 1101.0 | 882.4 | mAh g−1 | 0.1 C 活化 3 圈后 0.2 C 初始 | numeric | 变好 | 是 | M0219 | 正文直接给出两数
P527 | P527-T3-R2 | 指定圈容量 | DOL/HMPA-6 | DOL/DME | 619.6 | 295.6 | mAh g−1 | 0.2 C 第 300 圈 | numeric | 不判 | 是 | M0220 M0038 M0227 | 作者说法前后不一：结果段 M0220 写 DOL/DME 295.6，摘要后引言 M0038 与结论 M0227 写 295.2；按固定规则不判，登记读图（两值方向相同，差 0.4 mAh g−1）
P527 | P527-T3-R3 | 保持率 | DOL/HMPA-6 | DOL/DME | — | — | % | 0.2 C 第 300 圈相对初始容量 | qualitative | 变好 | 是 | M0220 | 作者称 DOL/HMPA-6 保留的初始容量显著更多；推算 619.6/1101.0≈56.3% vs 295.6/882.4≈33.5%（B 用 295.2 亦为 33.5%），方向不受前后不一影响
P527 | P527-T4-R1 | 穿梭电流 | DOL/HMPA-6 | DOL/DME | 0.57 | 1.4 | mA g−1 | 2.35 V 恒电位 20 h 后稳定电流 | numeric | 变好 | 是 | M0184 | 漏电流低为好；其他电位（2.2、2.4、2.5、2.6 V）数值只在图 S9，不读
P527 | P527-T5-R1 | 阻抗 | DOL/HMPA-6 | DOL/DME | 29.0 | 55.5 | Ω | 循环前 Rct | numeric | 变好 | 是 | M0164 | 阻抗低为好
P527 | P527-T5-R2 | 阻抗 | DOL/HMPA-6 | DOL/DME | 15.2 | 34.7 | Ω | 0.1 C 10 圈后第一个半圆（电解液/电极表面界面） | numeric | 变好 | 是 | M0170 M0168 | 按 M0168 两个半圆的顺序对应 M0170 两个数
P527 | P527-T5-R3 | 阻抗 | DOL/HMPA-6 | DOL/DME | 16.5 | 22.2 | Ω | 0.1 C 10 圈后第二个半圆（SEI/锂负极界面） | numeric | 变好 | 是 | M0170 M0168 | 按 M0168 两个半圆的顺序对应 M0170 两个数
P527 | P527-T6-R1 | 比容量 | DOL/HMPA-6 | DOL/DME | 966.6 | 420.0 | mAh g−1 | 可视电池放电（圈数原文未写） | numeric | 变好 | 是 | M0174 | 正文直接给出两数
P527 | P527-T7-R1 | 氧化还原峰强度 | DOL/HMPA-6 | DOL/DME | — | — | 未报告 | CV 氧化还原峰 | qualitative | 变好 | 是 | M0199 M0200 | 作者称 DOL/HMPA-6 峰更强、意味着硫利用更好
P527 | P527-T8-R1 | 过电位 | DOL/HMPA-6 | DOL/DME | — | — | V | 各电流密度下极化电压 | qualitative | 变好 | 是 | M0096 | 作者称每个电流密度下 DOL/HMPA-6 极化电压更小
P527 | P527-T9-R1 | 过电位 | DOL/HMPA-6 | DOL/DME | — | — | V | 循环中极化电压（A：初期约 0.14 V 后降至约 0.05 V 并稳定至 600 h；B：明显波动，最大 0.11 V） | qualitative | 变好 | 是 | M0100 M0101 M0103 M0108 | 两侧数值取值点不同（A 稳定值、B 最大值），按作者定性记：DOL/HMPA-6 极化降低并稳定
P527 | P527-T10-R1 | 过电位 | DOL/HMPA-6 | DOL/DME | ~0.06 | ~0.25 | V | 循环中极化电压（A 为保持值，B 为观察到的最大值） | numeric | 变好 | 是 | M0102 | 作者直接以这两个数对比（约四分之一）；A、B 口径为稳定值对最大值
P527 | P527-T11-R1 | 交换电流密度 | DOL/HMPA-6 | DOL/DME | 0.22 | 0.12 | mA cm−2 | Tafel 拟合 | numeric | 变好 | 是 | M0097 | 交换电流密度高为好（作者说法）
P527 | P527-T12-R1 | 阻抗 | DOL/HMPA-6 | DOL/DME | 3.9 | 4.0 | Ω | 循环前 Rs | numeric | 差异小 | 是 | M0141 | ¦3.9−4.0¦÷4.0=2.5% < 5%
P527 | P527-T12-R2 | 阻抗 | DOL/HMPA-6 | DOL/DME | 93.6 | 138.0 | Ω | 循环前 Rct | numeric | 变好 | 是 | M0141 | 阻抗低为好
P527 | P527-T12-R3 | 阻抗 | DOL/HMPA-6 | DOL/DME | 11.0 | 17.4 | Ω | 10 次沉积/剥离后 RE-SEI | numeric | 变好 | 是 | M0154 | 阻抗低为好
P527 | P527-T12-R4 | 阻抗 | DOL/HMPA-6 | DOL/DME | 16.1 | 23.9 | Ω | 10 次沉积/剥离后 RSEI-Li | numeric | 变好 | 是 | M0154 | 阻抗低为好
P548 | P548-T1-R1 | 保持率 | 3FPy | 2FPy | — | — | % | 0.05 C 第 50 圈相对初始容量 | qualitative | 不判 | 否 | M0036 | 作者定性：两者保持率相当（comparable），50 圈后均仅保留 50−60%（两者共用一个区间，未分别给值）；两配方 LiNO₃ 用量不同（2FPy 饱和且微溶 vs 3FPy 0.2 M），按“A、B 条件分别给值且不同”不判
P548 | P548-T1-R2 | 首圈容量 | 3FPy | 2FPy | — | — | mAh g-1 | 0.05 C 第 1 圈（原文未写化成） | figure_only | 不判 | 否 |  | 仅在图中（Fig. 2D、2F，分图），已登记读图；两配方 LiNO₃ 用量不同，按规则不判
P548 | P548-T2-R1 | 倍率容量 | 3FPy | 2FPy | — | — | mAh g-1 | 较高倍率段（原文 at a higher rate，未写具体倍率） | qualitative | 不判 | 否 | M0037 | 作者定性：2FPy 在较高倍率下优于 3FPy（即 3FPy 相对 2FPy 变坏）；两配方 LiNO₃ 用量不同，按“A、B 条件分别给值且不同”不判；各倍率数值只在 Figure S-2A，无文字锚点
P548 | P548-T3-R1 | 穿梭效应 | 2.5M-3FPy | 2.5M-2FPy | — | — | 无 | 60 °C、0.05 C 充放电曲线（Figure S-18A、C） | qualitative | 差异小 | 是 | M0086 | 作者定性：2FPy 与 3FPy（即使 2.5 M LiTFSi）在不含 LiNO₃ 时 60 °C 下均出现严重多硫化物穿梭；无数值
P548 | P548-T4-R1 | 穿梭效应（过充） | 3FPy | 2FPy | — | — | 无 | 60 °C、0.05 C 充放电曲线（Figure S-18B、D） | qualitative | 不判 | 否 | M0087 M0088 | 作者分别描述：3FPy 加 LiNO₃ 后穿梭显著减轻但保持率仍欠佳（suboptimal）；2FPy 即使饱和 LiNO₃ 在 60 °C 仍严重过充；未直接对比，且两配方 LiNO₃ 用量不同，按规则不判。3FPy 与 DME/DOL 在本测试无文字比较
P548 | P548-T5-R1 | 指定圈容量 | 3FPy | DME/DOL | 300 | >750 | mAh g-1 | 0 °C、0.05 C 循环 25 圈后的放电比容量 | numeric | 变坏 | 是 | M0090 M0091 | 作者写明 under the same conditions；两者 LiNO₃ 同为 0.2 M；300 对 >750，差远大于 5%
P548 | P548-T5-R2 | 指定圈容量 | 2FPy | DME/DOL | 550 | >750 | mAh g-1 | 0 °C、0.05 C 循环 25 圈后的放电比容量 | numeric | 不判 | 否 | M0090 M0091 | 两配方 LiNO₃ 用量不同（2FPy 饱和且微溶 vs DME/DOL 0.2 M），按“A、B 条件分别给值且不同”不判；作者称氟吡啶电解液低温均表现差
P548 | P548-T5-R3 | 指定圈容量 | 3FPy | 2FPy | 300 | 550 | mAh g-1 | 0 °C、0.05 C 循环 25 圈后的放电比容量 | numeric | 不判 | 否 | M0090 | 两配方 LiNO₃ 用量不同（3FPy 0.2 M vs 2FPy 饱和且微溶），按规则不判
P564 | P564-T1-R1 | 过电位 | 0.8M LiTFSI | 1.0M LiTFSI | 154 | 230 | mV | CV 峰电位差 ΔE1（EPa1 − EPc1），0.05 mV s−1 | numeric | 变好 | 是 | M0098 | 峰电位差越小越好
P564 | P564-T1-R2 | 过电位 | 0.8M LiTFSI | 1.0M LiTFSI | 424 | 506 | mV | CV 峰电位差 ΔE2（EPa2 − EPc2），0.05 mV s−1 | numeric | 变好 | 是 | M0098 M0107 | 句子跨 M0098/M0107 被切断；峰电位差越小越好
P564 | P564-T1-R3 | S8 活化率（Sact） | 0.8M LiTFSI | 1.0M LiTFSI | 50 | 41.7 | % | CV 0.05 mV s−1 | numeric | 变好 | 是 | M0132 | 作者以 Sact 评价反应速率，越高越好
P564 | P564-T1-R4 | S8 利用率（Suti） | 0.8M LiTFSI | 1.0M LiTFSI | 50 | 40 | % | CV 0.05 mV s−1 | numeric | 变好 | 是 | M0132 | 越高越好
P564 | P564-T1-R5 | 反应速率（CV，作者定性） | 0.5M LiTFSI | 1.0M LiTFSI | — | — |  | CV 0.05 mV s−1（Figure S11） | qualitative | 变好 | 是 | M0109 | 作者：0.2 与 0.5 M 反应速率也提高，但提高幅度低于 0.8 M
P564 | P564-T1-R6 | 反应速率（CV，作者定性） | 0.2M LiTFSI | 1.0M LiTFSI | — | — |  | CV 0.05 mV s−1（Figure S11） | qualitative | 变好 | 是 | M0109 | 同 R5
P564 | P564-T1-R7 | 反应速率（CV，作者定性） | 0.5M LiTFSI | 0.8M LiTFSI | — | — |  | CV 0.05 mV s−1（Figure S11） | qualitative | 变坏 | 是 | M0109 | 作者：提高幅度低于 0.8 M；梯度上 0.8 M 最优（先变好后变坏）
P564 | P564-T1-R8 | 反应速率（CV，作者定性） | 0.2M LiTFSI | 0.8M LiTFSI | — | — |  | CV 0.05 mV s−1（Figure S11） | qualitative | 变坏 | 是 | M0109 | 同 R7
P564 | P564-T1-R9 | CV 曲线（反应程度，作者定性） | 0.8M LiTFSI/0.2M LiBr | 0.8M LiTFSI | — | — |  | CV 0.05 mV s−1（Figure S24a） | qualitative | 差异小 | 是 | M0229 | 作者：有无 LiBr 的 CV 曲线相似
P564 | P564-T2-R1 | Tafel 斜率 | 0.8M LiTFSI | 1.0M LiTFSI | 238 | 700 | mV dec-1 | S8→Li2S8 还原峰，0.1 mV s−1（Figure S13a） | numeric | 变好 | 是 | M0122 S0108 | Tafel 斜率越低动力学越快
P564 | P564-T2-R2 | 活化能（相对值） | 0.8M LiTFSI | 1.0M LiTFSI | — | — | kJ mol-1 | S8→Li2S8，由 0.1 mV s−1 Tafel 计算 | qualitative | 变好 | 是 | M0124 S0181 | 作者：0.8 M 活化能降低 37.24 kJ mol−1（只有相对值 Ea0−19.18 与 Ea0−56.42，无绝对值）
P564 | P564-T2-R3 | S8 活化率（Sact） | 0.8M LiTFSI | 1.0M LiTFSI | 45 | 32 | % | CV 0.1 mV s−1 | numeric | 变好 | 是 | M0133 | 越高越好
P564 | P564-T2-R4 | S8 利用率（Suti） | 0.8M LiTFSI | 1.0M LiTFSI | 23 | 13 | % | CV 0.1 mV s−1 | numeric | 变好 | 是 | M0133 | 越高越好
P564 | P564-T2-R5 | CV 还原峰电流（Pc2） | 0.8M LiTFSI/0.2M LiBr | 0.8M LiTFSI | 4.86 | 3.12 | mA | CV 0.1 mV s−1 第二还原峰（Figure S24b） | numeric | 变好 | 是 | M0233 | 作者以峰电流增大、峰电位正移约 80 mV 表示反应加快
P564 | P564-T2-R6 | 活化能（相对值） | 0.8M LiTFSI/0.2M LiBr | 0.8M LiTFSI | — | — | kJ mol-1 | Li2Sn→Li2S，由 0.1 mV s−1 Tafel 计算（Figure S25） | qualitative | 变好 | 是 | M0234 S0181 | 作者：Tafel 与活化能计算确认反应速率提高；S0181 相对值 Ea20−121.26 vs Ea20−60.34，差 −60.92 kJ/mol
P564 | P564-T3-R1 | CV 还原峰电流（Pc1） | 0.8M LiTFSI | 1.0M LiTFSI | 1.91 | 1.21 | mA | CV 0.15 mV s−1 第一还原峰（Figure 2c） | numeric | 变好 | 是 | M0125 | 作者以电流响应更大、峰正移表示反应更快
P564 | P564-T3-R2 | 反应速率（CV 还原峰个数，作者定性） | 0.8M LiTFSI/0.2M LiBr | 0.8M LiTFSI | — | — |  | CV 0.15 mV s−1（Figure 4l） | qualitative | 变好 | 是 | M0236 M0237 | 0.8 M LiTFSI 只有一个还原峰，加 LiBr 有两个；作者称 LiBr 提高总反应速率
P564 | P564-T4-R1 | 指定圈容量 | 0.8M LiTFSI | 1.0M LiTFSI | 928 | 746 | mAh g-1 | 原位 Raman 测试中 1 C 放电（第几圈原文未写） | numeric | 变好 | 是 | M0157 | 同一原位 Raman 测试
P564 | P564-T4-R2 | 过电位 | 0.8M LiTFSI | 1.0M LiTFSI | — | — |  | 原位 Raman 测试 1 C 充电电压 | qualitative | 变好 | 是 | M0158 M0160 M0162 | 作者：1 M 充电电位高；0.8 M 的 Li2Sx 峰早 30 mV 出现，反应速率更高，与充电电压不同一致
P564 | P564-T5-R1 | 倍率容量 | 0.8M LiTFSI/0.2M LiBr | 1.0M LiTFSI | — | — | mAh g-1 | 0.05 C 段 | qualitative | 变好 | 是 | M0241 M0242 | A 正文 1328.8 mAh g−1（M0241）；B 无数值，作者称 A 各倍率均 much higher（M0242）
P564 | P564-T5-R2 | 倍率容量 | 0.8M LiTFSI/0.2M LiBr | 1.0M LiTFSI | — | — | mAh g-1 | 0.1 C 段 | qualitative | 变好 | 是 | M0241 M0242 | A 正文 1030.4 mAh g−1；B 只有作者定性
P564 | P564-T5-R3 | 倍率容量 | 0.8M LiTFSI/0.2M LiBr | 1.0M LiTFSI | — | — | mAh g-1 | 0.2 C 段 | qualitative | 变好 | 是 | M0241 M0242 | A 正文 955.5 mAh g−1；B 只有作者定性
P564 | P564-T5-R4 | 倍率容量 | 0.8M LiTFSI/0.2M LiBr | 1.0M LiTFSI | — | — | mAh g-1 | 0.5 C 段 | qualitative | 变好 | 是 | M0241 M0242 | A 正文 607.9 mAh g−1；B 只有作者定性
P564 | P564-T5-R5 | 过电位 | 0.8M LiTFSI/0.2M LiBr | 1.0M LiTFSI | — | — |  | 各倍率放电极化电压 | qualitative | 变好 | 是 | M0243 | 作者：极化电压远低于 1 M LiTFSI；注意 Figure S26 图注写的对照是 0.8 M LiTFSI，S27 图注是 1.0 M LiTFSI，原文不一
P564 | P564-T6-R1 | 指定圈容量 | 0.8M LiTFSI/0.2M LiBr | 1.0M LiTFSI | — | — | mAh g-1 | 0.5 C 循环过程中（作者未指明圈数） | qualitative | 变好 | 是 | M0247 | 作者：容量 significantly higher；无数值
P564 | P564-T6-R2 | 寿命（循环圈数） | 0.8M LiTFSI/0.2M LiBr | 1.0M LiTFSI | — | — | 圈 | 循环时间（作者口径 cycle time） | qualitative | 变好 | 是 | M0247 | 作者：cycle time 约为 1 M LiTFSI 的 2.3 倍；无绝对圈数，不能反算
P564 | P564-T6-R3 | 过电位 | 0.8M LiTFSI/0.2M LiBr | 1.0M LiTFSI | — | — |  | 不同圈的极化电压（Figure S29） | qualitative | 变好 | 是 | M0248 | 作者定性
P564 | P564-T7-R1 | 指定圈容量 | 0.8M LiTFSI/0.2M LiBr | 1.0M LiTFSI | 1456 | 1251 | mAh g-1 | 0.05 C 活化圈（化成圈）放电容量 | numeric | 变好 | 是 | M0250 | 化成圈数值正文写明，单列；不作首圈容量
P564 | P564-T7-R2 | 首圈容量 | 0.8M LiTFSI/0.2M LiBr | 1.0M LiTFSI | 1104 | 219 | mAh g-1 | 化成后 0.2 C 放电容量（原文 At a current density of 0.2C，推定为第 1 圈） | numeric | 变好 | 是 | M0251 | 1 M LiTFSI 第二平台消失
P564 | P564-T7-R3 | 指定圈容量 | 0.8M LiTFSI/0.2M LiBr | 1.0M LiTFSI | — | — | mAh g-1 | 0.2 C 第 100 圈 | figure_only | 不判 | 是 | M0252 | A 正文 883 mAh g−1、平均衰减 0.2%（M0252）；B 只在图 5c，已登记读图
P564 | P564-T8-R1 | 首圈容量 | 0.8M LiTFSI/0.2M LiBr | 1.0M LiTFSI | — | — | mAh g-1 | A：0.1 C 首圈；B：0.05 C 圈（正文未给 B 的 0.1 C 值） | qualitative | 变好 | 是 | M0255 M0256 | 取值点不同不按数值判，按作者对比句（In contrast）记定性：A 0.1 C 首圈 1129 mAh g−1，B 在更低倍率 0.05 C 仅 171.6 mAh g−1 且无第二平台；结论 M0269 的 1455 mAh g−1（6.25 mg cm−2）未注明倍率、载量写法不一，不用
P564 | P564-T8-R2 | 寿命（循环圈数） | 0.8M LiTFSI/0.2M LiBr | 1.0M LiTFSI | — | — | 圈 | 0.1 C 循环终点 | figure_only | 不判 | 是 | M0255 | A 正文只说稳定运行超过 70 圈；B 无文字，只在图 5e
P591 | P591-T1-R1 | 指定圈容量 | Se0.15Te0.05 | 1M | — | — | mAh g-1 | 0.5 C 第 3 圈（Fig. 5b） | qualitative | 变好 | 是 | M0262 M0292 | 作者：与其他四种电解液相比 Se0.15Te0.05 比容量更高
P591 | P591-T1-R2 | 指定圈容量 | Se0.15Te0.05 | 0.2 | — | — | mAh g-1 | 0.5 C 第 3 圈（Fig. 5b） | qualitative | 变好 | 是 | M0262 M0292 | 作者：与其他四种电解液相比 Se0.15Te0.05 比容量更高
P591 | P591-T1-R3 | 指定圈容量 | Se0.15Te0.05 | 0.2Se | — | — | mAh g-1 | 0.5 C 第 3 圈（Fig. 5b） | qualitative | 变好 | 是 | M0262 M0292 | 作者：与其他四种电解液相比 Se0.15Te0.05 比容量更高
P591 | P591-T1-R4 | 指定圈容量 | Se0.15Te0.05 | 0.2Te | — | — | mAh g-1 | 0.5 C 第 3 圈（Fig. 5b） | qualitative | 变好 | 是 | M0262 M0292 | 作者：与其他四种电解液相比 Se0.15Te0.05 比容量更高
P591 | P591-T1-R5 | 过电位 | Se0.15Te0.05 | 0.2Se | — | — | V | 0.5 C 第 3 圈充放电曲线表观极化（Fig. 5b） | qualitative | 变坏 | 是 | M0264 | 作者：0.2Se 的表观极化略低于 Se0.15Te0.05，即作者最优配方此项较差；作者解释为放电更深（见 P591-M23）
P591 | P591-T1-R6 | 首圈容量 | Se0.15Te0.05 | 1M | — | — | mAh g-1 | 0.5 C 第 1 圈（化成协议原文未写） | figure_only | 不判 | 是 | M0258 | Se0.15Te0.05 首圈 1103 mAh g-1 正文写明（M0258），1M 只在 Fig. 5a 图上；已登记读图
P591 | P591-T1-R7 | 首圈容量 | 0.2 | 1M | — | — | mAh g-1 | 0.5 C 第 1 圈（化成协议原文未写） | figure_only | 不判 | 是 |  | 两者都只在 Fig. 5a 图上；已登记读图
P591 | P591-T1-R8 | 首圈容量 | 0.2Se | 1M | — | — | mAh g-1 | 0.5 C 第 1 圈（化成协议原文未写） | figure_only | 不判 | 是 |  | 两者都只在 Fig. 5a 图上；已登记读图
P591 | P591-T1-R9 | 首圈容量 | 0.2Te | 1M | — | — | mAh g-1 | 0.5 C 第 1 圈（化成协议原文未写） | figure_only | 不判 | 是 |  | 两者都只在 Fig. 5a 图上；已登记读图
P591 | P591-T1-R10 | 指定圈容量 | Se0.15Te0.05 | 1M | — | — | mAh g-1 | 0.5 C 第 100 圈（寿命终点） | figure_only | 不判 | 是 | M0259 | Se0.15Te0.05 第 100 圈 985 mAh g-1、保持率 89.3% 正文写明（M0259），1M 只在 Fig. 5a 图上；已登记读图
P591 | P591-T1-R11 | 指定圈容量 | 0.2 | 1M | — | — | mAh g-1 | 0.5 C 第 100 圈（寿命终点） | figure_only | 不判 | 是 |  | 两者都只在 Fig. 5a 图上；已登记读图
P591 | P591-T1-R12 | 指定圈容量 | 0.2Se | 1M | — | — | mAh g-1 | 0.5 C 第 100 圈（寿命终点） | figure_only | 不判 | 是 |  | 两者都只在 Fig. 5a 图上；已登记读图
P591 | P591-T1-R13 | 指定圈容量 | 0.2Te | 1M | — | — | mAh g-1 | 0.5 C 第 100 圈（寿命终点） | figure_only | 不判 | 是 |  | 两者都只在 Fig. 5a 图上；已登记读图
P591 | P591-T2-R1 | 过电位 | Se0.15Te0.05 | 1M | — | — | V | 1 C 第 3 圈充放电曲线极化电压差（Fig. S12） | qualitative | 变好 | 是 | M0271 | 作者：倍率升高时其他四种电池极化明显，Se0.15Te0.05 极化电压差更小
P591 | P591-T2-R2 | 过电位 | Se0.15Te0.05 | 0.2 | — | — | V | 1 C 第 3 圈充放电曲线极化电压差（Fig. S12） | qualitative | 变好 | 是 | M0271 | 同上
P591 | P591-T2-R3 | 过电位 | Se0.15Te0.05 | 0.2Se | — | — | V | 1 C 第 3 圈充放电曲线极化电压差（Fig. S12） | qualitative | 变好 | 是 | M0271 M0266 | 同上；与 0.5 C 下 0.2Se 极化略低（P591-T1-R5）方向相反，倍率不同属不同测试
P591 | P591-T2-R4 | 过电位 | Se0.15Te0.05 | 0.2Te | — | — | V | 1 C 第 3 圈充放电曲线极化电压差（Fig. S12） | qualitative | 变好 | 是 | M0271 | 同上
P591 | P591-T3-R1 | 倍率容量 | Se0.15Te0.05 | 1M | — | — | mAh g-1 | 所有测试倍率（最高 2 C） | qualitative | 变好 | 是 | M0283 | 作者：Se0.15Te0.05 在所有测试倍率下都优于其他电池（原文写 other five cells，实际图中共五种电解液）；Se0.15Te0.05 2 C 为 783 mAh g-1（M0284）
P591 | P591-T3-R2 | 倍率容量 | Se0.15Te0.05 | 0.2 | — | — | mAh g-1 | 所有测试倍率（最高 2 C） | qualitative | 变好 | 是 | M0283 | 同上
P591 | P591-T3-R3 | 倍率容量 | Se0.15Te0.05 | 0.2Se | — | — | mAh g-1 | 所有测试倍率（最高 2 C） | qualitative | 变好 | 是 | M0283 | 同上
P591 | P591-T3-R4 | 倍率容量 | Se0.15Te0.05 | 0.2Te | — | — | mAh g-1 | 所有测试倍率（最高 2 C） | qualitative | 变好 | 是 | M0283 | 同上
P591 | P591-T3-R5 | 倍率容量 | 0.2 | 1M | — | — | mAh g-1 | 2 C 段 | figure_only | 不判 | 是 |  | 梯度中间档只在 Fig. 5d 图上有数；已登记读图
P591 | P591-T3-R6 | 倍率容量 | 0.2Se | 1M | — | — | mAh g-1 | 2 C 段 | figure_only | 不判 | 是 |  | 梯度中间档只在 Fig. 5d 图上有数；已登记读图
P591 | P591-T3-R7 | 倍率容量 | 0.2Te | 1M | — | — | mAh g-1 | 2 C 段 | figure_only | 不判 | 是 |  | 梯度中间档只在 Fig. 5d 图上有数；已登记读图
P591 | P591-T6-R1 | 首圈容量 | Se0.15Te0.05 | Se0.01Te0.01 | 1103 | 745 | mAh g-1 | 0.5 C 首圈 | numeric | 不判 | 否 | M0302 | LiNO₃ 用量 A 3 wt.%、B 2 wt.%，按规则 A、B 条件分别给值且不同，不判；另原句 745 带引文 [32]（配方取自前作），1103 与 Fig. 5a 同值，是否同一批电池原文未写
P591 | P591-T6-R2 | 保持率 | Se0.15Te0.05 | Se0.01Te0.01 | — | — | % | 0.5 C 长循环（圈数原文未写，Fig. S15c） | qualitative | 不判 | 否 | M0303 | 作者称 Se0.15Te0.05 长循环稳定性有明显优势；LiNO₃ 用量不同（3 vs 2 wt.%），按规则不判
P591 | P591-T7-R1 | 倍率容量 | Se0.15Te0.05 | Se0.01Te0.01 | — | — | mAh g-1 | 各倍率（Fig. S15b） | qualitative | 不判 | 否 | M0303 | 作者称 Se0.15Te0.05 倍率性能有明显优势；LiNO₃ 用量不同（3 vs 2 wt.%），按规则不判
P591 | P591-T8-R1 | Li₂S 沉积容量 | 0.2 | 1M | 603.63 | 395.46 | mAh gs-1 | 恒电位 Li₂S 成核沉积曲线积分容量 | numeric | 变好 | 是 | M0242 | 作者以沉积容量高为好
P591 | P591-T8-R2 | Li₂S 沉积容量 | 0.2Se | 1M | 669.56 | 395.46 | mAh gs-1 | 恒电位 Li₂S 成核沉积曲线积分容量 | numeric | 变好 | 是 | M0242 | 作者以沉积容量高为好
P591 | P591-T8-R3 | Li₂S 沉积容量 | 0.2Te | 1M | 471.96 | 395.46 | mAh gs-1 | 恒电位 Li₂S 成核沉积曲线积分容量 | numeric | 变好 | 是 | M0242 | 作者以沉积容量高为好
P591 | P591-T8-R4 | Li₂S 沉积容量 | Se0.15Te0.05 | 1M | 695.98 | 395.46 | mAh gs-1 | 恒电位 Li₂S 成核沉积曲线积分容量 | numeric | 变好 | 是 | M0242 | 原文 Se0.15Te0.05 写 approximately 695.98；作者以沉积容量高为好
P591 | P591-T9-R1 | 阻抗 | Se0.15Te0.05 | 1M | — | — | Ω | Rct（中高频半圆直径） | qualitative | 变好 | 是 | M0196 | 作者：与其他电池相比 Se0.15Te0.05 半圆直径更小
P591 | P591-T9-R2 | 阻抗 | Se0.15Te0.05 | 0.2 | — | — | Ω | Rct（中高频半圆直径） | qualitative | 变好 | 是 | M0196 | 同上
P591 | P591-T9-R3 | 阻抗 | Se0.15Te0.05 | 0.2Se | — | — | Ω | Rct（中高频半圆直径） | qualitative | 变好 | 是 | M0196 | 同上
P591 | P591-T9-R4 | 阻抗 | Se0.15Te0.05 | 0.2Te | — | — | Ω | Rct（中高频半圆直径） | qualitative | 变好 | 是 | M0196 | 同上
P591 | P591-T9-R5 | 阻抗 | Se0.15Te0.05 | 1M | — | — | Ω | Rs（高频截距） | qualitative | 变坏 | 是 | M0197 | 原文 'In addition to 1M, ... Se0.15Te0.05 has a smaller solution resistance' 理解为除 1M 外 Se0.15Te0.05 的 Rs 更小，即 1M 的 Rs 更小；与 1M 电导率 11.82 远高于 3.58 mS cm-1 一致。此句措辞有歧义
P591 | P591-T9-R6 | 阻抗 | Se0.15Te0.05 | 0.2 | — | — | Ω | Rs（高频截距） | qualitative | 变好 | 是 | M0197 | 作者：除 1M 外 Se0.15Te0.05 溶液电阻更小
P591 | P591-T9-R7 | 阻抗 | Se0.15Te0.05 | 0.2Se | — | — | Ω | Rs（高频截距） | qualitative | 变好 | 是 | M0197 | 同上
P591 | P591-T9-R8 | 阻抗 | Se0.15Te0.05 | 0.2Te | — | — | Ω | Rs（高频截距） | qualitative | 变好 | 是 | M0197 | 同上
P620 | P620-T1-R1 | 寿命（循环圈数） | ELC14 | ELDD | — | — | 圈 | 0.1 C 循环：ELDD 首圈充电出现约 2.3 V 不终止的平台、无法正常可逆循环；ELC14 完成充电并可连续循环（Fig. 2b 显示至第 50 圈，50 圈内容量逐渐衰减） | qualitative | 变好 | 是 | M0141 M0162 M0163 M0171 | 作者定性：ELDD 在同一测试条件下因持续穿梭难以正常循环，ELC14 可连续循环；无可比的圈数或保持率数值
P620 | P620-T1-R2 | 库仑效率 | ELC14 | ELDD | — | — | % | 0.1 C：ELC14 库仑效率（充电容量/放电容量）稳定在约 106%；ELDD 首圈充电不终止（无限充电平台） | qualitative | 变好 | 是 | M0141 M0143 M0161 M0171 | ELDD 无库仑效率数值（充电不终止）；作者定性 ELDD 为穿梭导致的无限充电、ELC14 可逆充放电；ELC14 约 106% 见 M0171，作者另称 >100% 表明仍有少量副反应
P620 | P620-T2-R1 | 首圈容量 | ELC14 | ELDD | 1000 | 1200 | mAh g-1 | 首圈放电（原文 practical specific capacities，Fig. 5–8 首圈取样电池） | numeric | 变坏 | 是 | M0272 M0228 | ¦1000−1200¦÷1200 = 16.7% > 5%，ELC14 低于 ELDD；两数在同一句原文；倍率原文未写
P620 | P620-T2-R2 | 负极表面硫沉积（XPS GCIB 深度剖析） | ELC14 | ELDD | — | — | 硫原子浓度（相对） | 100% DOD 与 100% SOC 取出的锂负极，S 2p 与硫浓度深度剖析 | qualitative | 变好 | 是 | M0235 M0240 M0247 | 作者定性：ELDD 锂负极硫浓度显著高且深入体相；ELC14 全深度极低（穿梭诊断量，越低越好）
P620 | P620-T2-R3 | 正极硫保留（EDX S/C 峰强比） | ELC14 | ELDD | — | — | S/C 峰强比（半定量） | 首圈充电至 100% SOC 的正极 | qualitative | 变好 | 是 | M0214 M0215 M0216 | 作者定性：ELC14 正极 S/C 比显著高于 ELDD，即硫保留更多
P620 | P620-T2-R4 | 充电末正极硫物种（XPS S 2p、S K-edge XANES） | ELC14 | ELDD | — | — | 定性 | 首圈充电末（100% SOC）：ELDD 充电至 2000 mAh g−1 后仍残留 Li2S、Li2Sx；ELC14 谱形接近 15% DOD 状态 | qualitative | 变好 | 是 | M0229 M0232 M0261 M0265 | 作者定性：ELC14 充电可逆性高，ELDD 充电不完全；ELDD 充电以 2000 mAh g−1 截止、ELC14 截止条件原文未写
P624 | P624-T1-R1 | 指定圈容量 | DMTMSA | Control | 700 | 200 | mAh g-1 | −20 °C 0.05 C 循环末（原文 over 100 cycles，未写确切圈数） | numeric | 变好 | 是 | M0215 M0216 | 同一图 Fig. 5a 的有/无 DMTMSA 电池；对照 retained only 200 mAh/g
P624 | P624-T1-R2 | 过电位 | DMTMSA | Control | — | — | 未报告 | 循环过程 | qualitative | 变好 | 是 | M0216 | 作者定性：control electrolyte exhibited higher polarization during cycling
P624 | P624-T2-R1 | 首圈容量 | DMTMSA | Control | 1006.2 | 775.5 | mAh g-1 | 初始放电容量（A 在 0.2 C，B 在 0.1 C） | numeric | 不判 | 否 | M0218 M0219 | A、B 倍率分别给值且不同（0.2 C vs 0.1 C），按规则不判；图注 0.2/0.1 C 含义原文未写清
P624 | P624-T2-R2 | 指定圈容量 | DMTMSA | Control | >843.5 | 691.1 | mAh g-1 | A 第 150 圈；B 第 75 圈（取值圈不同） | numeric | 不判 | 否 | M0218 M0220 | 倍率不同且取值圈不同，按规则不判；作者称对照 50 圈后容量快速下降，DMTMSA 150 圈平均衰减率 0.107%
P624 | P624-T5-R1 | 穿梭电流 | DMTMSA-noLiNO3 | Control-noLiNO3 | — | — | mA | 各恒压电位稳态电流 | qualitative | 变好 | 是 | M0100 | 作者定性：DMTMSA 全电压范围穿梭电流很低，对照接近 0.5 mA（DMTMSA 未给数）
P624 | P624-T6-R1 | 充电完成情况（过充） | DMTMSA-noLiNO3 | Control-noLiNO3 | — | — | 未报告 | 充电过程 | qualitative | 变好 | 是 | M0101 | 作者定性：DMTMSA 电池能完成完整循环，对照充电平台持续偏低、无法充满（明显过充）
P624 | P624-T6-R2 | 首圈容量 | DMTMSA-noLiNO3 | Control-noLiNO3 | — | — | mAh g-1 | 首次放电（推定为 Fig. 3b 同组电池） | qualitative | 变好 | 是 | M0103 | 作者定性：DMTMSA 首次放电平台延长、容量显著增加；该句所指电池按上下文推定为无 LiNO3 的 Fig. 3b 电池
P624 | P624-T7-R1 | 正极活性物质残留量 | DMTMSA | Control | — | — | 未报告 | 50 圈后 | qualitative | 变好 | 是 | M0104 | 作者定性：50 圈后 DMTMSA 使残留正极活性物质翻倍（Fig. S16a）；电解液是否含 LiNO3 原文未写
P624 | P624-T7-R2 | 锂负极质量损失率 | DMTMSA | Control | — | — | % | 50 圈后 | qualitative | 变好 | 是 | M0104 | 作者定性：50 圈后锂负极质量损失降低约 70%（Fig. S16b）
P624 | P624-T8-R1 | 过电位 | DMTMSA | Control | — | — | V | CV 还原峰与氧化峰位置 | qualitative | 变好 | 是 | M0119 M0207 | 作者定性：还原峰移向高电位、氧化峰移向低电位，起始氧化电位更低
P624 | P624-T8-R2 | 峰电流 | DMTMSA | Control | — | — | 未报告 | CV 峰电流 | qualitative | 变好 | 是 | M0120 | 作者定性：电流响应显著增强
P624 | P624-T9-R1 | 响应电流 | DMTMSA | Control | — | — | 未报告 | CV 还原与氧化响应电流 | qualitative | 变好 | 是 | M0124 | 作者定性：含 DMTMSA 时还原、氧化响应电流更高；电解液基础成分原文未写，配方对应为推定
P624 | P624-T10-R1 | 过电位 | DMTMSA | Control | — | — | V | 起始还原电位 | qualitative | 变好 | 是 | M0125 | 作者定性：DMTMSA 起始还原电位高于对照
P624 | P624-T10-R2 | 响应电流 | DMTMSA | Control | — | — | 未报告 | PITT 响应电流 | qualitative | 变好 | 是 | M0126 | 作者定性：响应电流显著更高
P624 | P624-T11-R1 | 阻抗 | DMTMSA | Control | — | — | Ω | RSEI、Rct 与浓差极化电阻 | qualitative | 变好 | 是 | M0128 | 作者定性：DMTMSA 电池 RSEI、Rct、浓差极化电阻显著更低
P624 | P624-T11-R2 | 阻抗 | DMTMSA | Control | — | — | Ω | 欧姆电阻 Rohm | qualitative | 变坏 | 是 | M0129 | 作者定性：Rohm 升高，由离子电导率下降引起
P624 | P624-T11-R3 | 阻抗 | DMTMSA | Control | — | — | Ω | 总阻抗 | qualitative | 变好 | 是 | M0130 | 作者定性：the overall impedance is lower
P624 | P624-T12-R1 | SEI 离子传输活化能 | DMTMSA | Control | 43.6 | 46.24 | kJ/mol | Arrhenius 拟合 | numeric | 变好 | 是 | M0134 | 活化能越低越好；¦46.24−43.60¦/46.24≈5.7%
P624 | P624-T12-R2 | 电荷转移活化能 | DMTMSA | Control | 40.49 | 44.28 | kJ/mol | Arrhenius 拟合 | numeric | 变好 | 是 | M0134 | 活化能越低越好；¦44.28−40.49¦/44.28≈8.6%
P624 | P624-T13-R1 | 过电位 | DMTMSA | Control | — | — | V | 放电活化极化（全 DOD） | qualitative | 变好 | 是 | M0174 | 作者定性：DMTMSA 电池活化极化总体更低
P624 | P624-T13-R2 | 过电位 | DMTMSA | Control | — | — | V | 放电浓差极化，DOD 0~0.3 | qualitative | 差异小 | 是 | M0168 | 作者定性：negligible differences
P624 | P624-T13-R3 | 过电位 | DMTMSA | Control | — | — | V | 放电浓差极化，DOD ≈0.3 之后（Li2S4→Li2S 段） | qualitative | 变好 | 是 | M0171 | 作者定性：DMTMSA 极化显著低于对照
P624 | P624-T13-R4 | 过电位 | DMTMSA | Control | — | — | V | 充电过程活化极化与浓差极化 | qualitative | 变好 | 是 | M0208 | 作者定性：EIS 与 GITT 联合分析显示 DMTMSA 活化与浓差极化显著更低（Fig. S30）
P624 | P624-T14-R1 | Li2S 沉积容量 | CP-DMTMSA | CP-Control | 345.3 | 207.6 | mAh g-1 | 恒压放电积分 | numeric | 变好 | 是 | M0191 | 同一测试有/无 DMTMSA；恒压电位 SI 与图注不一致（2.02 vs 2.06 V），两组同用
P624 | P624-T15-R1 | 放电容量 | DMTMSA | Control | — | — | mAh g-1 | 原位拉曼放电过程（圈数未报告） | qualitative | 变好 | 是 | M0146 | 作者定性：DMTMSA 电池放电比容量更高（Fig. S27）
P624 | P624-T15-R2 | 过电位 | DMTMSA | Control | — | — | V | Li2Sx 信号出现与峰值电位 | qualitative | 变好 | 是 | M0145 M0144 | 作者定性：DMTMSA Li2Sx 信号在 2.35 V 出现（对照 2.25 V），作者称极化降低
P624 | P624-T16-R1 | 寿命（循环小时数） | DMTMSA | DMTFA10 | >400 | ≈200 | h | 稳定运行时间 | numeric | 变好 | 是 | S0047 | 10% DMTMSA over 400 h vs 10% DMTFA about 200 h；DMTMSA 是否即 SI 中 DMTMSA 电解液为推定
P624 | P624-T17-R1 | 寿命（循环圈数） | DMTMSA | Control | >400 | <100 | 圈 | 库仑效率稳定维持的圈数 | numeric | 变好 | 是 | S0050 | 对照 CE fewer than 100 cycles 后快速下降；10% DMTMSA more than 400 cycles，nearly 100% CE
P624 | P624-T17-R2 | 库仑效率 | DMTMSA | Control | — | — | % | 循环 CE | qualitative | 变好 | 是 | S0049 | 作者定性：10% DMTMSA notably enhances the CE；作者称 10% 为不同添加量中最佳（其他档未写）
S05 | S05-T1-R1 | 首圈容量 | HFE-EPSE | DOL/DME | 1001 | 969 | mAh g−1 | 首圈放电（initial discharge；倍率原文未写） | numeric | 差异小 | 是 | M0064 | ¦1001−969¦÷1001 = 3.2% < 5%；作者也说 similar
S05 | S05-T1-R2 | 保持率 | HFE-EPSE | DOL/DME | 66 | 62 | % | 15 圈后容量保持率 | numeric | 变好 | 是 | M0066 | (66−62)÷66 = 6.1% ≥ 5%，保持率越高越好
S05 | S05-T1-R3 | 库仑效率 | HFE-EPSE | DOL/DME | 70.4 | 56.2 | % | 第 2 圈 | numeric | 变好 | 是 | M0067 M0068 | 高 14.2 个百分点；作者称 CE increased
S05 | S05-T1-R4 | 过电位 | HFE-EPSE | DOL/DME | — | — | 未报告 | 恒流充放电曲线（Figure 2c；圈数原文未写） | qualitative | 差异小 | 是 | M0065 | 作者定性：两种电解液的充放电曲线 nearly overlap
S05 | S05-T2-R1 | 穿梭电流 | HFE-EPSE | DOL/DME | — | — | 未报告 | 2.2–2.6 V 各恒电位台阶的稳态电流（Figure 2d） | qualitative | 变好 | 是 | M0070 | 作者定性：decreased shuttle current；原句写 'by about 60 mV'，单位与电流不符，只取'降低'的方向，不记数值
S05 | S05-T3-R1 | 首圈容量 | HFE-EPSE | DOL/DME | 914 | 957 | mAh g−1 | 化成后 0.1 C 首圈（DOL/DME 为正文 initial specific capacity；HFE-EPSE 取自 SI 表 S1 'Capacity' 列，口径未写明是否首圈） | numeric | 差异小 | 是 | M0081 S0068 | ¦957−914¦÷957 = 4.5% < 5%；HFE-EPSE 的 914 只在 SI 表 S1（This work 行：50 μm、6 μL mgS−1、4.4 mg cm−2、135 圈、70%），'Capacity' 口径原文未写；已登记读图 Fig. 3a 核对
S05 | S05-T3-R2 | 指定圈容量 | HFE-EPSE | DOL/DME | — | — | mAh g−1 | 第 2 圈放电容量（Figure 3c；是否含活化圈原文未写） | qualitative | 差异小 | 是 | M0089 | 作者定性：第 2 圈曲线几乎重叠，仅放电容量 slight difference，未说谁高
S05 | S05-T3-R3 | 寿命（循环圈数） | HFE-EPSE | DOL/DME | 135 | 54 | 圈 | 容量保持率降至 70% 的圈数 | numeric | 变好 | 是 | M0083 M0084 | 135 vs 54 圈；作者称提高 1.5 倍（(135−54)÷54 = 1.5）
S05 | S05-T3-R4 | 放电中值电压 | HFE-EPSE | DOL/DME | >2.06 | 2.0 | V | 第 40 圈（HFE-EPSE 原文为 135 圈内始终 >2.06 V；DOL/DME 第 40 圈 2.00 V） | numeric | 不判 | 是 | M0087 | A 为区间 >2.06，与 B 的相对差下限 (2.06−2.00)÷2.06 = 2.9% < 5%、上限未知，按区间规则不判；作者定性为 HFE-EPSE 中值电压更高更稳（M0088）
S05 | S05-T3-R5 | 过电位 | HFE-EPSE | DOL/DME | — | — | 未报告 | 第 2 圈充放电曲线（Figure 3c） | qualitative | 差异小 | 是 | M0089 | 作者定性：第 2 圈充放电曲线 nearly overlap
S05 | S05-T3-R6 | 过电位 | HFE-EPSE | DOL/DME | — | — | 未报告 | 第 40 圈放电曲线（Figure 3c） | qualitative | 变好 | 是 | M0090 M0091 | 作者定性：HFE-EPSE 第 40 圈放电曲线稳定，DOL/DME 第二平台明显倾斜、极化增大
S05 | S05-T3-R7 | 残余活性锂 | HFE-EPSE | DOL/DME | 7.3 | 6.1 | mAh cm−2 | 循环 40 圈后 Li¦Ni 剥离测试 | numeric | 变好 | 是 | M0107 M0108 M0109 | (7.3−6.1)÷7.3 = 16%；HFE-EPSE 为原始活性锂的 73%。电池归属推定：原文只写 40 圈后的 Li–S 电池，按 T3 同组电池推定（T4 的 DOL/DME 只报到 19 圈）
S05 | S05-T3-R8 | 阻抗 | HFE-EPSE | DOL/DME | 15.3 | 20.2 | Ω | 循环 40 圈后 EIS（Figure 4c） | numeric | 变好 | 是 | M0113 M0118 | (20.2−15.3)÷20.2 = 24%，阻抗越低越好；电池归属按 T3 同组电池推定
S05 | S05-T4-R1 | 首圈容量 | HFE-EPSE | DOL/DME | 1100 | 1123 | mAh g−1 | 0.1 C initial specific capacity | numeric | 差异小 | 是 | M0101 M0102 | ¦1123−1100¦÷1123 = 2.0% < 5%（HFE-EPSE 略低）
S05 | S05-T4-R2 | 保持率 | HFE-EPSE | DOL/DME | 74 | 52 | % | A：40 圈后；B：19 圈后（取值圈不同） | numeric | 不判 | 是 | M0101 M0102 | A、B 取值圈不同（40 vs 19 圈），不是同一取值点，不判；已登记读图 Fig. 3d 取同圈值
S05 | S05-T4-R3 | 寿命（循环圈数） | HFE-EPSE | DOL/DME | — | — | 圈 | 苛刻条件下循环寿命（作者概括句，同时概括 T3、T4） | qualitative | 变好 | 是 | M0104 | 作者定性：HFE-EPSE effectively prolongs the cycle lifespan under demanding conditions
S05 | S05-T4-R4 | 过电位 | HFE-EPSE | DOL/DME | — | — | 未报告 | 循环过程中放电极化（Figure S8） | qualitative | 不判 | 是 | M0103 S0058 | 原句只说 HFE-EPSE also exhibits a low discharge voltage polarization，未明确与 DOL/DME 比较；Figure S8 图注只列 HFE-EPSE
S05 | S05-T6-R1 | 库仑效率 | HFE-EPSE | DOL/DME | 94.2 | 87.4 | % | 60 圈平均库仑效率 | numeric | 变好 | 是 | M0124 | 高 6.8 个百分点；作者称 higher
S05 | S05-T7-R1 | 过电位 | HFE-EPSE | DOL/DME | 13 | 61 | mV | 第 120 h 电压极化 | numeric | 变好 | 是 | M0125 | 13 vs 61 mV，极化越低越好
S06 | S06-T1-R1 | 首圈容量 | DME1.6LiFSI-HFE | DME9LiFSI | 1600 | 300 | mAh g−1 | Figure 6f 与 6d 放电曲线的放电容量（原文未写圈数和倍率） | numeric | 变好 | 是 | M0292 M0294 | 同一图 Figure 6 的 d、f 两个子图，图注写明同为硫载量 5 mg cm−2、E/S 2；硫利用率 96% vs 20%
S06 | S06-T1-R2 | 过电位 | DME1.6LiFSI-HFE | DME9LiFSI | — | — | 未报告 | 第一放电平台末端极化 | qualitative | 变好 | 是 | M0292 M0294 | 作者定性：DME1.6LiFSI-HFE 无第一平台末端高极化，DME9LiFSI 因高极化而硫利用率低
S06 | S06-T1-R3 | 穿梭（充电过程） | DME1.6LiFSI-HFE | DME3LiFSI-HFE | — | — | 未报告 | 充电过程 | qualitative | 变好 | 是 | M0312 M0298 | 作者定性：DME3LiFSI-HFE 充电过程显示严重穿梭；示意图称 DME1.6LiFSI-HFE 既无凝胶也无穿梭。非对照比较（两个梯度档之间）
S06 | S06-T2-R1 | 首圈容量 | DME1.6LiTFSI-HFE | DME9LiFSI | — | — | mAh g−1 | 放电曲线的硫利用率（原文未写圈数和倍率） | qualitative | 变坏 | 是 | M0313 | 作者定性：DME1.6LiTFSI-HFE 硫利用率差，甚至低于 DME9LiFSI；条件推定相同
S06 | S06-T2-R2 | 首圈容量 | DME1.6LiFSI-HFE | DME1.6LiTFSI-HFE | — | — | mAh g−1 | 放电曲线的硫利用率（原文未写圈数和倍率） | qualitative | 变好 | 是 | M0313 M0317 | 作者定性：LiTFSI 版硫利用率差、不能实现高硫利用率；LiFSI 版为 96%（M0292）。盐种类梯度两档比较，条件推定相同
S09 | S09-T1-R1 | 首圈容量 | F4DEE | DD | — | — | mAh g-1 | 0.05 C 首次放电（Fig. 3A） | qualitative | 变好 | 是 | M0106 | 作者：F4DEE showed the highest discharge capacity of 1,160 mAh g−1；DD 数值未写
S09 | S09-T1-R2 | 首圈容量 | F4DEE | DEE | 1160 | 634 | mAh g-1 | 0.05 C 首次放电（Fig. 3A） | numeric | 变好 | 是 | M0106 M0107 | DEE 充电容量 2,001 mAh g−1 超理论值，作者称严重穿梭
S09 | S09-T1-R3 | 首圈容量 | F5DEE | F4DEE | 441 | 1160 | mAh g-1 | 0.05 C 首次放电（Fig. 3A） | numeric | 变坏 | 是 | M0108 M0106 | 梯度中间最优：溶解度更低的 F5DEE 首放下降
S09 | S09-T1-R4 | 首圈容量 | DEE | DD | — | — | mAh g-1 | 0.05 C 第 1 圈（Fig. 3B） | figure_only | 不判 | 是 |  | DD 首放只在图上（DEE 634 见 M0107）
S09 | S09-T1-R5 | 首圈容量 | F3DEE | DD | — | — | mAh g-1 | 0.05 C 第 1 圈（Fig. 3B） | figure_only | 不判 | 是 |  | 梯度档位只在图里有数
S09 | S09-T1-R6 | 首圈容量 | F4DMB | DD | — | — | mAh g-1 | 0.05 C 第 1 圈（Fig. 3B） | figure_only | 不判 | 是 |  | 梯度档位只在图里有数
S09 | S09-T1-R7 | 首圈容量 | F5DEE | DD | — | — | mAh g-1 | 0.05 C 第 1 圈（Fig. 3B） | figure_only | 不判 | 是 |  | DD 首放只在图上（F5DEE 441 见 M0108）
S09 | S09-T1-R8 | 平均放电容量 | F4DEE | DD | — | — | mAh g-1 | 前 50 圈平均放电容量（Fig. 3C，由 Fig. 3B 算） | qualitative | 变好 | 是 | M0112 M0164 | 作者：F4DEE showed the highest average discharge capacity of 651 mAh g−1；DD 数值未写
S09 | S09-T1-R9 | 平均放电容量 | DEE | DD | — | — | mAh g-1 | 前 50 圈平均（Fig. 3C） | figure_only | 不判 | 是 |  | 梯度档位只在图里有数
S09 | S09-T1-R10 | 平均放电容量 | F3DEE | DD | — | — | mAh g-1 | 前 50 圈平均（Fig. 3C） | figure_only | 不判 | 是 |  | 梯度档位只在图里有数
S09 | S09-T1-R11 | 平均放电容量 | F4DMB | DD | — | — | mAh g-1 | 前 50 圈平均（Fig. 3C） | figure_only | 不判 | 是 |  | 梯度档位只在图里有数
S09 | S09-T1-R12 | 平均放电容量 | F5DEE | DD | — | — | mAh g-1 | 前 50 圈平均（Fig. 3C） | figure_only | 不判 | 是 |  | 梯度档位只在图里有数
S09 | S09-T1-R13 | 保持率 | F4DMB | F3DEE | — | — | % | 50 圈归一化放电容量（SI Fig. 4） | qualitative | 变好 | 是 | M0114 | 作者：F4DMB and F5DEE presented more stable cycling than F3DEE and F4DEE
S09 | S09-T1-R14 | 保持率 | F4DMB | F4DEE | — | — | % | 50 圈归一化放电容量（SI Fig. 4） | qualitative | 变好 | 是 | M0114 | 同上
S09 | S09-T1-R15 | 保持率 | F5DEE | F3DEE | — | — | % | 50 圈归一化放电容量（SI Fig. 4） | qualitative | 变好 | 是 | M0114 | 同上
S09 | S09-T1-R16 | 保持率 | F5DEE | F4DEE | — | — | % | 50 圈归一化放电容量（SI Fig. 4） | qualitative | 变好 | 是 | M0114 | 同上；与 R3 合看：F4DEE→F5DEE 首放变坏、稳定性变好（同一测试内权衡）
S09 | S09-T2-R1 | 首圈容量 | F4DMB | DD | — | — | mAh g-1 | 0.05 C 首次放电（Fig. 3D） | qualitative | 变好 | 是 | M0117 M0120 | F4DMB 1,563 vs DD >1,200，区间重叠按数值不能判；作者称 F4DMB highest initial discharge capacity，按作者定性
S09 | S09-T2-R2 | 首圈容量 | F6DEE | DD | 842 | >1,200 | mAh g-1 | 0.05 C 首次放电（Fig. 3D） | numeric | 变坏 | 是 | M0118 M0117 | 作者：F6DEE lowest initial discharge capacity；DD 首放后无法充到截止电压
S09 | S09-T2-R3 | 首圈容量 | F4DMB | F6DEE | 1563 | 842 | mAh g-1 | 0.05 C 首次放电（Fig. 3D） | numeric | 变好 | 是 | M0120 M0118 | 摘要/引言另写 F4DMB 1,526 mAh g−1 at 0.05 C at 60 °C，与贫液高硫测试一起叙述，推定属 S09-T6，此处用正文 1,563
S09 | S09-T2-R4 | 首圈容量 | DEE | DD | >1,200 | >1,200 | mAh g-1 | 0.05 C 首次放电（Fig. 3D） | numeric | 不判 | 是 | M0117 | 两者都只写 >1,200，区间重叠
S09 | S09-T2-R5 | 寿命（循环圈数） | DD | F4DMB | — | — | 圈 | 首放后能否继续循环（Fig. 3D、3G） | qualitative | 变坏 | 是 | M0117 M0170 | 作者：DD、DEE cannot be charged to the cutoff voltage after the first discharge / failed to continuous cycle
S09 | S09-T2-R6 | 寿命（循环圈数） | DEE | F4DMB | — | — | 圈 | 首放后能否继续循环（Fig. 3D、3G） | qualitative | 变坏 | 是 | M0117 M0170 | 同上
S09 | S09-T2-R7 | 平均放电容量 | F4DMB | DDN | 1050 | 647 | mAh g-1 | 前 50 圈平均放电容量（Fig. 3H，由 Fig. 3G 算） | numeric | 变好 | 是 | M0131 M0172 | 作者：almost two times higher than DDN
S09 | S09-T2-R8 | 平均放电容量 | F5DEE | DDN | 679 | 647 | mAh g-1 | 前 50 圈平均放电容量（Fig. 3H） | numeric | 差异小 | 是 | M0133 M0131 | ¦679−647¦/679 = 4.7% < 5%；作者说 F5DEE lower（相对 F4DMB）
S09 | S09-T2-R9 | 平均放电容量 | F5DEE | F4DMB | 679 | 1050 | mAh g-1 | 前 50 圈平均放电容量（Fig. 3H） | numeric | 变坏 | 是 | M0133 M0131 | 梯度中间最优：溶解度更低的 F5DEE 平均容量下降
S09 | S09-T2-R10 | 平均放电容量 | F3DEE | DDN | — | — | mAh g-1 | 前 50 圈平均（Fig. 3H） | figure_only | 不判 | 是 |  | 梯度档位只在图里有数
S09 | S09-T2-R11 | 平均放电容量 | F4DEE | DDN | — | — | mAh g-1 | 前 50 圈平均（Fig. 3H） | figure_only | 不判 | 是 |  | 梯度档位只在图里有数
S09 | S09-T2-R12 | 平均放电容量 | F6DEE | DDN | — | — | mAh g-1 | 前 50 圈平均（Fig. 3H） | figure_only | 不判 | 是 |  | 梯度档位只在图里有数
S09 | S09-T2-R13 | 首圈容量 | F4DMB | DDN | — | — | mAh g-1 | 0.05 C 第 1 圈（Fig. 3G） | figure_only | 不判 | 是 |  | DDN 首放只在图上；Fig. 3D 不含 DDN
S09 | S09-T2-R14 | 首圈容量 | F6DEE | DDN | — | — | mAh g-1 | 0.05 C 第 1 圈（Fig. 3G） | figure_only | 不判 | 是 |  | DDN 首放只在图上
S09 | S09-T2-R15 | 库仑效率 | F3DEE | DDN | — | — | % | 前 50 圈平均 CE（Fig. 3I） | qualitative | 变好 | 是 | M0134 | 作者：CE increased as the LiPS solubility decreased（全梯度单调）
S09 | S09-T2-R16 | 库仑效率 | F4DEE | DDN | — | — | % | 前 50 圈平均 CE（Fig. 3I） | qualitative | 变好 | 是 | M0134 | 同上
S09 | S09-T2-R17 | 库仑效率 | F4DMB | DDN | — | — | % | 前 50 圈平均 CE（Fig. 3I） | qualitative | 变好 | 是 | M0134 M0135 | 同上；F4DMB、F5DEE、F6DEE 平均 CE >98.6%，DDN 数值未写
S09 | S09-T2-R18 | 库仑效率 | F5DEE | DDN | — | — | % | 前 50 圈平均 CE（Fig. 3I） | qualitative | 变好 | 是 | M0134 M0135 | 同上
S09 | S09-T2-R19 | 库仑效率 | F6DEE | DDN | — | — | % | 前 50 圈平均 CE（Fig. 3I） | qualitative | 变好 | 是 | M0134 M0135 | 同上
S09 | S09-T2-R20 | 过电位 | F6DEE | F4DMB | — | — | V | 0.05 C 首次放电（Fig. 3D–F） | qualitative | 变坏 | 是 | M0124 | 作者：溶解度低于阈值（如 F6DEE）时 high overpotential and low capacity utilization
S09 | S09-T3-R1 | 库仑效率 | DEE | DD | 95.43 | 96.93 | % | Aurbach 平均 CE（重复电池均值，Fig. 4B） | numeric | 变坏 | 是 | M0192 M0149 M0151 | DEE 数值为 Fig. 4B 柱上标注（文本层可见，顺序与 M0151 排序一致）；作者排序 DEE < DD
S09 | S09-T3-R2 | 库仑效率 | F3DEE | DD | 90.83 | 96.93 | % | Aurbach 平均 CE（Fig. 4B） | numeric | 变坏 | 是 | M0152 M0149 M0151 | 作者排序 F3DEE 最低
S09 | S09-T3-R3 | 库仑效率 | F4DEE | DD | 98.17 | 96.93 | % | Aurbach 平均 CE（Fig. 4B） | numeric | 变好 | 是 | M0192 M0149 M0150 | F4DEE 数值为 Fig. 4B 柱上标注；作者：F4DEE、F4DMB、F5DEE substantial improvement over DD, >98%
S09 | S09-T3-R4 | 库仑效率 | F4DMB | DD | 98.21 | 96.93 | % | Aurbach 平均 CE（Fig. 4B） | numeric | 变好 | 是 | M0192 M0149 M0150 | F4DMB 数值为 Fig. 4B 柱上标注
S09 | S09-T3-R5 | 库仑效率 | F5DEE | DD | 98.03 | 96.93 | % | Aurbach 平均 CE（Fig. 4B） | numeric | 变好 | 是 | M0192 M0149 M0150 | F5DEE 数值为 Fig. 4B 柱上标注
S09 | S09-T3-R6 | 库仑效率 | F6DEE | DD | 97.08 | 96.93 | % | Aurbach 平均 CE（Fig. 4B） | numeric | 变好 | 是 | M0192 M0149 M0151 | F6DEE 数值为 Fig. 4B 柱上标注；作者排序 DD < F6DEE (saturated)
S09 | S09-T4-R1 | 库仑效率 | F4DMB | DD | — | — | % | F4DMB 100 圈平均 >97%；DD 初始 CE 23.7% | qualitative | 变好 | 是 | M0155 M0156 | 两者取值点不同（平均 vs 初始），按作者 substantial improvement over DD 定性
S09 | S09-T4-R2 | 寿命（循环圈数） | F4DMB | DD | — | — | 圈 | DD 15 圈内失效；F4DMB 测满 100 圈 | qualitative | 变好 | 是 | M0155 M0156 | DD rapidly failed within 15 cycles；F4DMB average CE higher than 97% for 100 cycles
S09 | S09-T5-R1 | 保持率 | F4DMB | DDN | 92.9 | 75.3 | % | 第 50 圈，相对 0.2 C 初始容量 | numeric | 变好 | 是 | M0187
S09 | S09-T5-R2 | 库仑效率 | F4DMB | DDN | 99.58 | 92.07 | % | 50 圈平均 CE | numeric | 变好 | 是 | M0185 M0186 | 作者：DDN low average CE，F4DMB as high as 99.58%
S09 | S09-T5-R3 | 首圈容量 | F4DMB | DDN | — | — | mAh g-1 | 化成后 0.2 C 第 1 圈（Fig. 5A） | figure_only | 不判 | 是 |  | F4DMB 0.2 C 初始 936.5 mAh g−1 见 M0187，DDN 只在图上
S09 | S09-T6-R1 | 寿命（循环圈数） | F4DMB | DDN | — | — | 圈 | DDN 30 圈内充电曲线波动失效；F4DMB 稳定循环 150 圈 | qualitative | 变好 | 是 | M0190 M0202 M0056 | 作者：fivefold increase in cycle life compared with conventional DOL/DME
S09 | S09-T6-R2 | 库仑效率 | F4DMB | DDN | 99.89 | 70.6 | % | 平均 CE（F4DMB 150 圈；DDN 至失效 <30 圈） | numeric | 变好 | 是 | M0190 M0202 | 两者平均区间长度不同（作者原样对比）
S09 | S09-T6-R3 | 首圈容量 | F4DMB | DDN | — | — | mAh g-1 | 化成后 0.2 C 第 1 圈（Fig. 5E） | figure_only | 不判 | 是 |  | F4DMB 0.2 C 初始 1,054 mAh g−1 见 M0191，DDN 只在图上
S09 | S09-T8-R1 | 指定圈容量 | F4DMB | DDN | 1175 | 977.4 | mAh g-1 | 0.05 C 放电容量（圈数原文未写，SI Fig. 16） | numeric | 变好 | 是 | M0209
S09 | S09-T8-R2 | 库仑效率 | F4DMB | DDN | 95.3 | 87.7 | % | 0.05 C（圈数原文未写） | numeric | 变好 | 是 | M0209 | 作者：poorly performing DDN ... CE as low as 87.7%
S09 | S09-T9-R1 | 容量变化（搁置 30 d） | F4DMB | DDN | 6.0 | -7.4 | % | (Q5th−Q4th)/Q4th，单只电池（Fig. 6C、D） | numeric | 变好 | 是 | M0222 M0223 M0264 | 正值为容量恢复、负值为损失（DDN capacity loss of 7.4% 记为 −7.4）；重复电池 F4DMB 平均 +4.6% ±1.3%（M0225），所有 DDN 电池均损失（M0228）
S09 | S09-T10-R1 | 容量变化（搁置 30 d） | F4DMB | DDN | 4.3 | -16 | % | 30 d 搁置后容量变化 | numeric | 变好 | 是 | M0229 | DDN 16% capacity loss 记为 −16；F4DMB recovered 4.3%
S09 | S09-T11-R1 | 容量变化（搁置 2 d、7 d） | F4DMB | DDN | — | — | % | 2 d 与 7 d 搁置后容量变化（SI Fig. 21） | qualitative | 变好 | 是 | S0060 S0061 M0227 M0228 | 作者：all repeated F4DMB cells show capacity recovery；all DDN cells show obvious capacity loss
S10 | S10-T1-R1 | 首圈容量 | LiSCN | LiTFSI | 1636 | 1290 | mAh g-1 | 0.05 C 首次放电 | numeric | 变好 | 是 | M0058 M0059 | LiSCN 硫利用率 97.7%
S10 | S10-T1-R2 | 首圈容量 | LiBr | LiTFSI | 1522 | 1290 | mAh g-1 | 0.05 C 首次放电 | numeric | 变好 | 是 | M0059
S10 | S10-T1-R3 | 首圈容量 | LiSCN | LiBr | 1636 | 1522 | mAh g-1 | 0.05 C 首次放电 | numeric | 变好 | 是 | M0058 M0059 | 梯度相邻两档比较
S10 | S10-T2-R1 | 首圈容量 | LiSCN | LiTFSI | 1349 | 895 | mAh g-1 | 0.4 C 放电曲线（Fig. 2b；圈次原文未写） | numeric | 变好 | 是 | M0060 | 圈次原文未写，按 Fig. 2 放电曲线记
S10 | S10-T2-R2 | 首圈容量 | LiBr | LiTFSI | 977 | 895 | mAh g-1 | 0.4 C 放电曲线（Fig. 2b；圈次原文未写） | numeric | 变好 | 是 | M0060
S10 | S10-T2-R3 | 首圈容量 | LiSCN | LiBr | 1349 | 977 | mAh g-1 | 0.4 C 放电曲线（Fig. 2b；圈次原文未写） | numeric | 变好 | 是 | M0060 | 梯度相邻两档比较
S10 | S10-T3-R1 | 寿命（累计循环容量） | LiBr | LiTFSI | 40 | >110 | mAh cm-2（累计） | LiBr 极化突增点 vs LiTFSI 稳定循环长度 | numeric | 变坏 | 是 | M0109 | 原文以累计容量表示；1 mA cm−2 下数值等于小时数，未换算
S10 | S10-T3-R2 | 寿命（累计循环容量） | LiSCN | LiTFSI | — | — | mAh cm-2（累计） | Fig. 3a 全程（225 mAh cm−2，112 圈） | qualitative | 变好 | 是 | M0111 | 作者定性：much higher cycling stability compared to the LiBr and LiTFSI
S10 | S10-T3-R3 | 寿命（累计循环容量） | LiSCN | LiBr | — | — | mAh cm-2（累计） | Fig. 3a 全程 | qualitative | 变好 | 是 | M0111 | 作者定性；梯度相邻两档比较
S10 | S10-T3-R4 | 阻抗 | LiBr | LiTFSI | — | — | Ω | 10、30、60 圈后 Rint 与 Rohm | qualitative | 变坏 | 是 | M0125 M0127 | 作者定性：LiBr 的 Rint、Rohm 随循环明显增大；LiTFSI 初期小且稳定
S10 | S10-T3-R5 | 阻抗 | LiSCN | LiTFSI | — | — | Ω | 120 圈后 Rint 与 Rohm | qualitative | 变好 | 是 | M0126 M0128 | 作者定性：LiSCN 全程稳定；LiTFSI 在 120 圈时两种电阻增大
S10 | S10-T4-R1 | 首圈容量 | LiSCN | LiTFSI | — | — | mAh g-1 | 循环初始放电容量（圈次原文未写） | qualitative | 变好 | 是 | M0152 M0153 | LiSCN 1365.8 mAh g−1，LiTFSI 只给硫利用率 53%，单位不同，按作者定性（sharp contrast）记
S10 | S10-T4-R2 | 首圈容量 | LiBr | LiTFSI | — | — | mAh g-1 | 循环初始放电容量（圈次原文未写） | qualitative | 变好 | 是 | M0152 M0153 M0155 | LiBr 1264.5 mAh g−1、初期容量大；LiTFSI 只给硫利用率 53%（低利用率，sharp contrast）
S10 | S10-T4-R3 | 首圈容量 | LiSCN | LiBr | 1365.8 | 1264.5 | mAh g-1 | 循环初始放电容量（圈次原文未写） | numeric | 变好 | 是 | M0152 | 梯度相邻两档比较
S10 | S10-T4-R4 | 寿命（循环圈数） | LiBr | LiTFSI | 21 | ≥50 | 圈 | LiBr 第 21 圈短路停止；LiTFSI 自第 50 圈起容量逐渐下降（未短路） | numeric | 变坏 | 是 | M0155 M0156 | LiTFSI 的“≥50”由 M0156“from 50 cycles”推出（至少运行到第 50 圈），非原文直接写的寿命
S10 | S10-T4-R5 | 保持率 | LiSCN | LiTFSI | — | — | 未报告 | Fig. 4a 循环稳定性（作者定性，口径未写） | qualitative | 变好 | 是 | M0158 | 作者定性：much higher cycling stability than the other electrolytes
S10 | S10-T4-R6 | 保持率 | LiSCN | LiBr | — | — | 未报告 | Fig. 4a 循环稳定性（作者定性，口径未写） | qualitative | 变好 | 是 | M0158 | 作者定性；梯度相邻两档比较
S10 | S10-T5-R1 | 首圈容量 | LiSCN | LiBr | ≈1093 | ≈860 | mAh g-1 | 初始放电容量（反算；原文只给相对 T4 的比例，圈次未写） | numeric | 变好 | 是 | M0164 M0162 M0152 | 反算：LiSCN ≈ 0.80 × 1365.8 ≈ 1093；LiBr ≈ (1 − 0.32) × 1264.5 ≈ 860（T4 数值取自 M0152）
S10 | S10-T5-R2 | 首圈容量 | LiSCN | LiTFSI | — | — | mAh g-1 | 化成后 0.3 C 第 1 圈 | figure_only | 不判 | 是 |  | LiTFSI 只给“为 T4 的 65%”，T4 本身只有利用率 53%，文字缺数，登记读图 Fig. 4d
S10 | S10-T5-R3 | 首圈容量 | LiBr | LiTFSI | — | — | mAh g-1 | 化成后 0.3 C 第 1 圈 | figure_only | 不判 | 是 |  | 文字缺数，登记读图 Fig. 4d
S10 | S10-T5-R4 | 寿命（循环圈数） | LiSCN | LiTFSI | — | — | 圈 | Fig. 4d 循环稳定性（作者定性） | qualitative | 变好 | 是 | M0170 | 作者定性：The longest cycling stability for the LiSCN electrolyte at the condition
S10 | S10-T5-R5 | 寿命（循环圈数） | LiSCN | LiBr | — | — | 圈 | Fig. 4d 循环稳定性（作者定性） | qualitative | 变好 | 是 | M0170 | 作者定性；梯度相邻两档比较
S10 | S10-T5-R6 | 寿命（循环圈数） | LiBr | LiTFSI | — | — | 圈 | 寿命终点（Fig. 4d） | figure_only | 不判 | 是 |  | 原文只说 LiBr 寿命比 T4 提高三倍（跨测试），未写 LiTFSI；登记读图
S10 | S10-T6-R1 | 寿命（循环圈数） | LiSCN | LiBr | 100 | 67 | 圈 | 失效（短路）圈数 | numeric | 变好 | 是 | M0177 | 梯度相邻两档比较
S10 | S10-T6-R2 | 首圈容量 | LiSCN | LiBr | — | — | mAh g-1 | Fig. 4e 放电容量（作者定性） | qualitative | 变好 | 是 | M0174 | 作者定性：outstanding performance in terms of discharge capacity；摘要 M0007 给 LiSCN 1133 mAh g−1（2.54 mA cm−2），LiBr 未给数
S10 | S10-T6-R3 | 首圈容量 | LiSCN | LiTFSI | — | — | mAh g-1 | Fig. 4e 放电容量（作者定性） | qualitative | 变好 | 是 | M0174 | 作者定性
S10 | S10-T6-R4 | 保持率 | LiSCN | LiTFSI | — | — | 未报告 | Fig. 4e 循环稳定性（作者定性，口径未写） | qualitative | 变好 | 是 | M0174 | 作者定性：outstanding performance in terms of ... cycling stability
S10 | S10-T6-R5 | 首圈容量 | LiBr | LiTFSI | — | — | mAh g-1 | 化成后 0.4 C 第 1 圈 | figure_only | 不判 | 是 |  | 文字缺数，登记读图 Fig. 4e
S10 | S10-T6-R6 | 寿命（循环圈数） | LiBr | LiTFSI | — | — | 圈 | 寿命终点（Fig. 4e） | figure_only | 不判 | 是 |  | LiBr 67 圈短路，LiTFSI 寿命未写；登记读图
S10 | S10-T6-R7 | 下平台/上平台容量比 | LiSCN | LiBr | 2.4 | 2.11 | 无量纲 | 第 2 圈电压曲线（Figure S12） | numeric | 变好 | 是 | M0176 | 作者把下平台出现归于溶液介导 3D Li2S 沉积（软包 M0183 也以此比值表示钝化被抑制），比值高按变好记；LiTFSI 无下平台
S11 | S11-T1-R1 | 穿梭电流 | HFE10 | HFE0 | — | — | 未报告 | 2.34–2.40 V 恒压稳态电流 | qualitative | 变好 | 是 | M0066 | 作者写穿梭电流随溶剂化能力降低逐级下降；数值仅在 Fig. 2A
S11 | S11-T1-R2 | 穿梭电流 | HFE20 | HFE0 | — | — | 未报告 | 2.34–2.40 V 恒压稳态电流 | qualitative | 变好 | 是 | M0066 | 同上，逐级下降
S11 | S11-T1-R3 | 穿梭电流 | HFE30 | HFE0 | — | — | 未报告 | 2.34–2.40 V 恒压稳态电流 | qualitative | 变好 | 是 | M0066 | 同上，逐级下降
S11 | S11-T2-R1 | 库仑效率 | HFE10 | HFE0 | 45.4 | 38.2 | % | 首圈 | numeric | 变好 | 是 | M0068 | 作者称与穿梭电流结果一致，负极动力学降低（M0069）
S11 | S11-T2-R2 | 库仑效率 | HFE20 | HFE0 | 67.1 | 38.2 | % | 首圈 | numeric | 变好 | 是 | M0068 | 同上
S11 | S11-T2-R3 | 库仑效率 | HFE30 | HFE0 | 81.8 | 38.2 | % | 首圈 | numeric | 变好 | 是 | M0068 | 同上
S11 | S11-T2-R4 | SEI 中 S 含量（XPS） | HFE10 | HFE0 | 2.79 | 4.18 | % | 5 圈后锂负极表面 | numeric | 变好 | 是 | M0075 | 作者把含 S 物种视为多硫化物与锂副反应产物，含量降低 = 负极动力学受抑（M0077）；按作者解读低者为好
S11 | S11-T2-R5 | SEI 中 S 含量（XPS） | HFE20 | HFE0 | 1.74 | 4.18 | % | 5 圈后锂负极表面 | numeric | 变好 | 是 | M0075 | 同上
S11 | S11-T2-R6 | SEI 中 S 含量（XPS） | HFE30 | HFE0 | 1.41 | 4.18 | % | 5 圈后锂负极表面 | numeric | 变好 | 是 | M0075 | 同上
S11 | S11-T3-R1 | CV 还原峰 R1 电位 | HFE10 | HFE0 | 2.01 | 2.02 | V | 还原峰 R1 | numeric | 差异小 | 是 | M0098 | 还原峰电位越低极化越大；按 5% 规则差异小。作者称所有峰位移均表示极化增大（M0101）
S11 | S11-T3-R2 | CV 还原峰 R1 电位 | HFE20 | HFE0 | 1.97 | 2.02 | V | 还原峰 R1 | numeric | 差异小 | 是 | M0098 | 同上，按 5% 规则差异小
S11 | S11-T3-R3 | CV 还原峰 R1 电位 | HFE30 | HFE0 | 1.78 | 2.02 | V | 还原峰 R1 | numeric | 变坏 | 是 | M0098 | 还原峰负移，极化增大
S11 | S11-T3-R4 | CV 还原峰 R2 电位 | HFE10 | HFE0 | 2.25 | 2.3 | V | 还原峰 R2 | numeric | 差异小 | 是 | M0099 | 按 5% 规则差异小；作者称极化增大（M0101）
S11 | S11-T3-R5 | CV 还原峰 R2 电位 | HFE20 | HFE0 | 2.18 | 2.3 | V | 还原峰 R2 | numeric | 变坏 | 是 | M0099 | 还原峰负移，极化增大
S11 | S11-T3-R6 | CV 还原峰 R2 电位 | HFE30 | HFE0 | 2.16 | 2.3 | V | 还原峰 R2 | numeric | 变坏 | 是 | M0099 | 还原峰负移，极化增大
S11 | S11-T3-R7 | CV 氧化峰 O 电位 | HFE10 | HFE0 | 2.47 | 2.45 | V | 氧化峰 O | numeric | 差异小 | 是 | M0100 | 氧化峰电位越高极化越大；按 5% 规则差异小；作者称极化增大（M0101）
S11 | S11-T3-R8 | CV 氧化峰 O 电位 | HFE20 | HFE0 | 2.5 | 2.45 | V | 氧化峰 O | numeric | 差异小 | 是 | M0100 | 同上，按 5% 规则差异小
S11 | S11-T3-R9 | CV 氧化峰 O 电位 | HFE30 | HFE0 | 2.53 | 2.45 | V | 氧化峰 O | numeric | 差异小 | 是 | M0100 | 同上，按 5% 规则差异小
S11 | S11-T3-R10 | CV 峰电流（R1） | HFE30 | HFE0 | 0.35 | 0.75 | mA cm-2 | 还原峰 R1 峰电流 | numeric | 变坏 | 是 | M0103 | 峰电流降低，作者解读为正极动力学变慢；中间两档仅在 Fig. 3B
S11 | S11-T3-R11 | CV 峰电流（R2） | HFE30 | HFE0 | 0.38 | 1.5 | mA cm-2 | 还原峰 R2 峰电流 | numeric | 变坏 | 是 | M0103 | 同上
S11 | S11-T4-R1 | 阻抗 | HFE10 | HFE0 | — | — | Ω | 低频区电荷转移电阻 Rct | qualitative | 变坏 | 是 | M0108 | 作者写 Rct 从 strong 到 weak 急剧增大（梯度趋势说法），接触电阻 Rcon 相近；数值仅在 Fig. 3C
S11 | S11-T4-R2 | 阻抗 | HFE20 | HFE0 | — | — | Ω | 低频区电荷转移电阻 Rct | qualitative | 变坏 | 是 | M0108 | 同上
S11 | S11-T4-R3 | 阻抗 | HFE30 | HFE0 | — | — | Ω | 低频区电荷转移电阻 Rct | qualitative | 变坏 | 是 | M0108 | 同上
S11 | S11-T5-R1 | Li₂S 沉积容量 | HFE10 | HFE0 | 98 | 161 | mAh g-1 | 2.05 V 恒压电流曲线积分 | numeric | 变坏 | 是 | M0111 | 沉积容量降低，作者解读为 Li₂S 沉积受抑
S11 | S11-T5-R2 | Li₂S 沉积容量 | HFE20 | HFE0 | 89 | 161 | mAh g-1 | 2.05 V 恒压电流曲线积分 | numeric | 变坏 | 是 | M0111 | 同上
S11 | S11-T5-R3 | Li₂S 沉积容量 | HFE30 | HFE0 | 71 | 161 | mAh g-1 | 2.05 V 恒压电流曲线积分 | numeric | 变坏 | 是 | M0111 | 同上
S11 | S11-T6-R1 | 过电位 | HFE30 | HFE0 | 223 | 38 | mV | 放电比容量 308 mAh g-1 处活化极化 ηact | numeric | 变坏 | 是 | M0137 | strong → weak 由 38 增至 223 mV；中间两档仅在 Fig. 4D
S11 | S11-T6-R2 | 过电位 | HFE30 | HFE0 | 81 | 55 | mV | 放电比容量 308 mAh g-1 处浓差极化 ηcon | numeric | 变坏 | 是 | M0137 | strong → weak 由 55 增至 81 mV；作者称仅轻微增加（M0134）
S11 | S11-T6-R3 | 过电位 | HFE10 | HFE0 | — | — | mV | GITT 总极化（工作电压与平衡电压之差） | qualitative | 变坏 | 是 | M0130 | 作者写工作电压随溶剂化能力降低急剧下降、极化增大（梯度趋势说法），weak 最明显
S11 | S11-T6-R4 | 过电位 | HFE20 | HFE0 | — | — | mV | GITT 总极化（工作电压与平衡电压之差） | qualitative | 变坏 | 是 | M0130 | 同上
S11 | S11-T6-R5 | 过电位 | HFE30 | HFE0 | — | — | mV | GITT 总极化（工作电压与平衡电压之差） | qualitative | 变坏 | 是 | M0130 | 同上，weak 最明显
S11 | S11-T6-R6 | 欧姆极化 | HFE10 | HFE0 | 3.5 | 2.2 | mV | GITT 前 EIS 欧姆电阻 × 电流（Table S2） | numeric | 变坏 | 是 | S0112 | 按 5% 规则；作者称欧姆电阻很低、变化可忽略（M0132）
S11 | S11-T6-R7 | 欧姆极化 | HFE20 | HFE0 | 1.4 | 2.2 | mV | GITT 前 EIS 欧姆电阻 × 电流（Table S2） | numeric | 变好 | 是 | S0112 | 按 5% 规则；作者称变化可忽略（M0132）
S11 | S11-T6-R8 | 欧姆极化 | HFE30 | HFE0 | 3.9 | 2.2 | mV | GITT 前 EIS 欧姆电阻 × 电流（Table S2） | numeric | 变坏 | 是 | S0112 | 按 5% 规则；作者称变化可忽略（M0132）
S11 | S11-T7-R1 | 倍率容量 | HFE30 | HFE0 | 956 | 1040 | mAh g-1 | 0.1 C 段 | numeric | 变坏 | 是 | M0145 M0154 | 取值位置（段内第几圈）原文未写
S11 | S11-T7-R2 | 倍率容量 | HFE30 | HFE0 | <243 | 874 | mAh g-1 | 0.5 C 段 | numeric | 变坏 | 是 | M0145 M0154 | HFE30 在 0.2 C 及以上降至 243 以下
S11 | S11-T7-R3 | 倍率容量 | HFE10 | HFE0 | — | — | mAh g-1 | 0.1–0.5 C 各段 | qualitative | 变坏 | 是 | M0153 M0144 | 作者写 strong 倍率性能最好，mid-strong、mid-weak 各倍率容量依次较低；数值仅在 Fig. 5A，已登记读图
S11 | S11-T7-R4 | 倍率容量 | HFE20 | HFE0 | — | — | mAh g-1 | 0.1–0.5 C 各段 | qualitative | 变坏 | 是 | M0153 M0144 | 同上
S11 | S11-T7-R5 | 过电位 | HFE10 | HFE0 | — | — | V | 0.1 C 充放电曲线工作电压 | qualitative | 差异小 | 是 | M0155 | 作者写 strong、mid-strong、mid-weak 在 0.1 C 工作电压相近
S11 | S11-T7-R6 | 过电位 | HFE20 | HFE0 | — | — | V | 0.1 C 充放电曲线工作电压 | qualitative | 差异小 | 是 | M0155 | 同上
S11 | S11-T7-R7 | 过电位 | HFE30 | HFE0 | — | — | V | 0.1 C 放电曲线一二平台过渡区 | qualitative | 变坏 | 是 | M0156 | weak 出现电压凹陷，作者归因于大的活化极化
S11 | S11-T7-R8 | 过电位 | HFE10 | HFE0 | — | — | V | 0.5 C 充放电曲线 | qualitative | 变坏 | 是 | M0157 | 作者写 0.5 C 时极化从 strong 到 weak 明显增大（梯度趋势说法）
S11 | S11-T7-R9 | 过电位 | HFE20 | HFE0 | — | — | V | 0.5 C 充放电曲线 | qualitative | 变坏 | 是 | M0157 | 同上
S11 | S11-T7-R10 | 过电位 | HFE30 | HFE0 | — | — | V | 0.5 C 充放电曲线 | qualitative | 变坏 | 是 | M0157 | 同上；weak 只剩一个平台（M0158 句被图注截断）
S11 | S11-T8-R1 | 首圈容量 | HFE10 | HFE0 | 889 | 1013 | mAh g-1 | 0.1 C 循环初始比容量（原文 initial；未写化成） | numeric | 变坏 | 是 | M0176 M0177
S11 | S11-T8-R2 | 首圈容量 | HFE20 | HFE0 | 887 | 1013 | mAh g-1 | 0.1 C 循环初始比容量（原文 initial；未写化成） | numeric | 变坏 | 是 | M0174 M0177 | 作者最优配方首圈容量低于对照
S11 | S11-T8-R3 | 首圈容量 | HFE30 | HFE0 | 778 | 1013 | mAh g-1 | 0.1 C 循环初始比容量（原文 initial；未写化成） | numeric | 变坏 | 是 | M0179 M0177
S11 | S11-T8-R4 | 寿命（循环圈数） | HFE10 | HFE0 | — | — | 圈 | 寿命（作者寿命判据未写） | qualitative | 变好 | 是 | M0176 M0177 | A 寿命 122 圈（M0176）；B 寿命圈数原文未写，只写 30 圈后容量快速下降（M0177）；作者以 In comparison 对比
S11 | S11-T8-R5 | 寿命（循环圈数） | HFE20 | HFE0 | — | — | 圈 | 寿命（作者寿命判据未写） | qualitative | 变好 | 是 | M0174 M0177 | A 寿命 146 圈（ultra-long，M0174）；B 寿命圈数原文未写，只写 30 圈后容量快速下降
S11 | S11-T8-R6 | 寿命（循环圈数） | HFE30 | HFE0 | — | — | 圈 | 寿命终点 | figure_only | 不判 | 是 | M0177 M0179 | 两者正文都只写 30 圈后容量骤降，寿命圈数未写；已登记 Fig. 5C
S11 | S11-T8-R7 | 保持率 | HFE10 | HFE0 | 66.5 | 63.7 | % | A 为 122 圈寿命终点、B 为 60 圈后，口径不同 | numeric | 不判 | 是 | M0176 M0177 | 取值圈数不同，不是同一口径，按规则不判；同圈比较已登记 Fig. 5C 第 60 圈
S11 | S11-T8-R8 | 保持率 | HFE20 | HFE0 | 78.5 | 63.7 | % | A 为 146 圈寿命终点、B 为 60 圈后，口径不同 | numeric | 不判 | 是 | M0174 M0177 | 取值圈数不同，不是同一口径，按规则不判；同圈比较已登记 Fig. 5C 第 60 圈
S11 | S11-T8-R9 | 指定圈容量 | HFE10 | HFE0 | — | — | mAh g-1 | 第 60 圈 | figure_only | 不判 | 是 |  | 仅在 Fig. 5C，已登记
S11 | S11-T8-R10 | 指定圈容量 | HFE20 | HFE0 | — | — | mAh g-1 | 第 60 圈 | figure_only | 不判 | 是 |  | 仅在 Fig. 5C，已登记
S11 | S11-T8-R11 | 指定圈容量 | HFE30 | HFE0 | — | — | mAh g-1 | 第 60 圈 | figure_only | 不判 | 是 |  | 仅在 Fig. 5C，已登记
S11 | S11-T8-R12 | 库仑效率 | HFE10 | HFE0 | 65 | 38 | 圈 | 库仑效率降至 90% 时的圈数 | numeric | 变好 | 是 | M0173 | 作者写 CE 随溶剂化能力降低由低到高
S11 | S11-T8-R13 | 库仑效率 | HFE20 | HFE0 | 106 | 38 | 圈 | 库仑效率降至 90% 时的圈数 | numeric | 变好 | 是 | M0173 | 同上
S11 | S11-T8-R14 | 库仑效率 | HFE30 | HFE0 | — | — | % | 循环中库仑效率高低 | qualitative | 变好 | 是 | M0173 | 作者 CE 排序说法覆盖全部溶剂化结构；HFE30 未给降至 90% 的圈数
S11 | S11-T8-R15 | 过电位 | HFE10 | HFE0 | — | — | V | 第 5 圈放电曲线（尤其一二平台过渡区） | qualitative | 变坏 | 是 | M0181 | 作者写极化随溶剂化能力降低逐级增大
S11 | S11-T8-R16 | 过电位 | HFE20 | HFE0 | — | — | V | 第 5 圈放电曲线（尤其一二平台过渡区） | qualitative | 变坏 | 是 | M0181 | 同上
S11 | S11-T8-R17 | 过电位 | HFE30 | HFE0 | — | — | V | 第 5 圈放电曲线（尤其一二平台过渡区） | qualitative | 变坏 | 是 | M0181 | 同上
S11 | S11-T8-R18 | 过电位 | HFE10 | HFE0 | — | — | V | 第 40 圈放电曲线第二平台 | qualitative | 变好 | 是 | M0182 M0183 | mid-strong 第二平台稳定；strong 第二平台倾斜、极化大
S11 | S11-T8-R19 | 过电位 | HFE20 | HFE0 | — | — | V | 第 40 圈放电曲线第二平台 | qualitative | 变好 | 是 | M0182 M0183 | mid-weak 第二平台稳定；strong 第二平台倾斜、极化大
S11 | S11-T9-R1 | 寿命（循环圈数） | medium | HFE0 | 30 | 19 | 圈 | 循环寿命（作者寿命判据未写） | numeric | 变好 | 是 | M0191 M0201 | medium 对应哪一档 HFE 含量原文未写
S11 | S11-T9-R2 | 寿命（循环圈数） | HFE30 | HFE0 | — | 19 | 圈 | 循环寿命 | qualitative | 变坏 | 是 | M0201 | 作者写 weak 只有第一圈正常循环；strong 19 圈
S11 | S11-T9-R3 | 首圈容量 | medium | HFE0 | — | — | mAh g-1 | 0.05 C 第 1 圈（原文未写化成） | figure_only | 不判 | 是 |  | 仅 medium 报告初始能量密度 338 Wh kg-1，strong 未报告；已登记 Fig. 6B
S11 | S11-T9-R4 | 首圈容量 | HFE30 | HFE0 | — | — | mAh g-1 | 0.05 C 第 1 圈（原文未写化成） | figure_only | 不判 | 是 |  | 仅在 Fig. 6B，已登记
S11 | S11-T9-R5 | 指定圈容量 | medium | HFE0 | — | — | mAh g-1 | 第 20 圈 | figure_only | 不判 | 是 | M0203 M0204 | medium 第 20 圈 999 mAh g-1（M0203），strong 只写第二平台倾斜且短、无数值；已登记 Fig. 6B
S15 | S15-T6-R1 | 过电位 | Li2S8-1M[S] | LiTFSI | <16 | <16 | mV | 第 3 圈，负极动力学极化（总极化 − 欧姆极化） | numeric | 不判 | 是 | M0068 | 原文只说 0、1、4 M[S] 三档都 <16 mV，区间重叠，不判
S15 | S15-T6-R2 | 过电位 | Li2S8-4M[S] | LiTFSI | <16 | <16 | mV | 第 3 圈，负极动力学极化（总极化 − 欧姆极化） | numeric | 不判 | 是 | M0068 | 原文只说 0、1、4 M[S] 三档都 <16 mV，区间重叠，不判
S15 | S15-T7-R1 | 沉积容量 | Li2S8-4M[S] | Li2S8-2M[S] | 97 | 124 | mAh g−1 | 2.10 V 恒电位放电的 Li2S 沉积容量（积分） | numeric | 变坏 | 是 | M0129 M0135 | 原句跨页被切断，挂 M0129 与 M0135；加液量随浓度不同是梯度设计本身（硫质量相同），按同一测试记
S15 | S15-T7-R2 | 沉积容量 | Li2S8-6M[S] | Li2S8-2M[S] | 73 | 124 | mAh g−1 | 2.10 V 恒电位放电的 Li2S 沉积容量（积分） | numeric | 变坏 | 是 | M0129 M0135 | 同上；M0047 称沉积容量下降 41 %
S15 | S15-T8-R1 | 倍率容量 | LiFSI | LiTFSI | 980 | 800 | mAh g−1 | 倍率测试 0.1 C 段（原文未写哪一圈、哪一次 0.1 C） | numeric | 变好 | 是 | M0142 | LiTFSI 值反算：980 − 180 = 800（原文：LiFSI 比 LiTFSI 高 180 mAh g−1）
S15 | S15-T8-R2 | 最大可循环倍率 | LiFSI | LiTFSI | 0.3 | 0.1 | C | 倍率测试中能稳定循环的最高倍率 | numeric | 变好 | 是 | M0140 M0141 | LiFSI 在 0.3 C 稳定循环（M0140），LiTFSI 只能在 0.1 C 工作（M0141）
S15 | S15-T8-R3 | 倍率容量 | LiFSI | LiTFSI | — | — | mAh g−1 | 倍率测试 0.2 C 与 0.3 C 段 | qualitative | 变好 | 是 | M0140 M0141 M0144 | LiFSI 0.3 C 放电 798 mAh g−1（M0140）；LiTFSI 只能在 0.1 C 工作、0.2/0.3 C 下无法越过 Li2S 成核阶段的大极化（M0141、M0144），无数值，按作者定性
S15 | S15-T8-R4 | 中值电压 | LiFSI | LiTFSI | — | — | V | 0.2 C 与 0.3 C 段 | qualitative | 变好 | 是 | M0144 | LiFSI 0.2/0.3 C 中值电压 1.90/1.82 V；LiTFSI 电池在这两个倍率下失效，无数值，按作者定性
S15 | S15-T9-R1 | 首圈容量 | LiFSI | LiTFSI | — | — | mAh g−1 | 化成后 0.2 C 第 1 圈 | qualitative | 变好 | 是 | M0149 M0148 | LiFSI 0.2 C 放电 984 mAh g−1（M0149）；LiTFSI 电池在 0.2 C 立即失效（M0148），无数值，按作者定性。Figure S39 图中文字层另有 578 mAh g−1 标注，归属（哪条线、哪一圈）不明，未用
S15 | S15-T9-R2 | 寿命（循环圈数） | LiFSI | LiTFSI | — | — | 圈 | 0.2 C 循环至容量降到初始容量 60 % 的圈数 | qualitative | 变好 | 是 | M0149 M0148 | LiFSI 稳定循环 50 圈后容量降到初始 60 %（M0149）；LiTFSI 在 0.2 C 立即失效（M0148），无圈数，按作者定性
S15 | S15-T10-R1 | 最大可循环倍率 | LiFSI | LiTFSI | 0.25 | 0.15 | C | 倍率段能循环的最高倍率 | numeric | 变好 | 是 | M0151
S15 | S15-T10-R2 | 寿命（循环圈数） | LiFSI | LiTFSI | 15 | 1 | 圈 | 倍率测试后回到 0.1 C 的稳定循环圈数（LiFSI 原文 15 stable cycles，未说明是否已到失效） | numeric | 变好 | 是 | M0152 | LiTFSI 原文 fail rapidly after only one cycle at 0.1 C，记 1 圈
S15 | S15-T10-R3 | 首圈容量 | LiFSI | LiTFSI | — | — | mAh g−1 | 化成后 0.1 C 第 1 圈（倍率段起点） | figure_only | 不判 | 是 |  | 正文无本测试任何容量数，只在 Fig. 4b，已登记读图
S15 | S15-T11-R1 | 倍率容量 | LiFSI | LiTFSI | — | — | mAh g−1 | 0.05 C 放电段 | qualitative | 变好 | 是 | M0155 M0156 | LiFSI 0.05 C 1139 mAh g−1（M0155）；LiTFSI 在 0.05 C 快速失效（M0156），无数值，按作者定性
S15 | S15-T11-R2 | 倍率容量 | LiFSI | LiTFSI | 1099 | <200 | mAh g−1 | 0.08 C 放电段 | numeric | 变好 | 是 | M0155 M0156 | LiTFSI 原文：更高倍率下放电容量小于 200 mAh g−1
S15 | S15-T11-R3 | 倍率容量 | LiFSI | LiTFSI | 1080 | <200 | mAh g−1 | 0.1 C 放电段 | numeric | 变好 | 是 | M0155 M0156 | 同上
S15 | S15-T11-R4 | 倍率容量 | LiFSI | LiTFSI | 939 | <200 | mAh g−1 | 0.15 C 放电段 | numeric | 变好 | 是 | M0155 M0156 | 同上
S15 | S15-T12-R1 | 首圈容量 | LiFSI | LiTFSI | 1150 | 295 | mAh g−1 | 0.05 C 第 1 圈放电（Figure S42 图例 1st） | numeric | 变好 | 是 | M0156 | LiTFSI 值反算：1150 − 855 = 295（原文：LiFSI 比 LiTFSI 高 855 mAh g−1）
S16 | S16-T1-R1 | 首圈容量 | DD_HMPA | DD | — | — | mAh g-1 | 0.1 C 第 1 圈 | qualitative | 变好 | 是 | M0165 | DD_HMPA 首圈 1094 mAh g-1（M0165），DD 数值只在图 5a；作者整句称 outperforming the cell with the base（未分首圈或 100 圈），已登记读图
S16 | S16-T1-R2 | 指定圈容量 | DD_HMPA | DD | — | — | mAh g-1 | 0.1 C 第 100 圈 | qualitative | 变好 | 是 | M0165 | DD_HMPA 第 100 圈 799 mAh g-1（M0165），DD 数值只在图上；作者称 outperforming
S16 | S16-T1-R3 | 指定圈容量 | DD_HMPA | DD_TPPO | — | — | mAh g-1 | 0.1 C 第 100 圈 | qualitative | 变好 | 是 | M0165 | 作者称 DD_HMPA outperforming ... other HSEs（Figure 5a, Figure S14）；DD_TPPO 曲线在图 S14，与图 5a 是否同批原文未写
S16 | S16-T1-R4 | 指定圈容量 | DD_HMPA | DD_DMF | — | — | mAh g-1 | 0.1 C 第 100 圈 | qualitative | 变好 | 是 | M0165 | 同 R3；DD_DMF 曲线在图 S14
S16 | S16-T1-R5 | 指定圈容量 | DD_HMPA | DD_DMSO | — | — | mAh g-1 | 0.1 C 第 100 圈 | qualitative | 变好 | 是 | M0165 | 作者称 outperforming ... other HSEs；DD_DMSO 是否在图 5a 原文未明写（图 S14 只有 DD_DMF、DD_TPPO，推定 DD_DMSO 在图 5a）
S16 | S16-T1-R6 | 过电位 | DD_HMPA | DD | — | — | V | 0.1 C 第 1 圈充放电曲线 | qualitative | 变好 | 是 | M0166 | 作者称 lower polarization in DD_HMPA electrolyte（Figure 5b），比较对象写作不同电解液
S16 | S16-T1-R7 | 首圈容量 | DD_DMSO | DD | — | — | mAh g-1 | 0.1 C 第 1 圈 | figure_only | 不判 | 是 |  | 种类梯度上只在图里有数的档（图 5a），已登记读图
S16 | S16-T1-R8 | 首圈容量 | DD_TPPO | DD | — | — | mAh g-1 | 0.1 C 第 1 圈 | figure_only | 不判 | 是 |  | 只在图 S14a 有数；DD 在图 5a，跨图且原文未说同批，读到也可能按规则不判
S16 | S16-T1-R9 | 首圈容量 | DD_DMF | DD | — | — | mAh g-1 | 0.1 C 第 1 圈 | figure_only | 不判 | 是 |  | 同 R8（图 S14a）
S16 | S16-T2-R1 | 倍率容量 | DD_HMPA | DD | — | — | mAh g-1 | 0.1–3.0 C 各段 | qualitative | 变好 | 是 | S0214 | DD_HMPA 各倍率 1227、1034、976、930、889、830、776 mAh g-1，作者称 surpassing the cell with the DD base electrolyte；DD 数值只在图 S17a（倍率图不属于规程允许读的两类图）
S16 | S16-T2-R2 | 倍率容量 | DD_TPPO | DD_HMPA | — | — | mAh g-1 | 高电流密度段 | qualitative | 变坏 | 是 | S0218 | 作者称 DD_TPPO delivers very low specific capacity at high current density；DD_TPPO 在图 S18、DD_HMPA 在图 S17，为作者本人的定性比较
S16 | S16-T2-R3 | 倍率容量 | DD_DMF | DD_HMPA | — | — | mAh g-1 | 0.2–3.0 C 各段 | qualitative | 变坏 | 是 | S0219 | 作者称 far inferior to that of DD_HMPA
S16 | S16-T2-R4 | 倍率容量 | DD_DMSO | DD_HMPA | — | — | mAh g-1 | 0.2–3.0 C 各段 | qualitative | 变坏 | 是 | S0219 | 作者称 far inferior to that of DD_HMPA
S16 | S16-T2-R5 | 倍率容量 | DD_DMF | DD_DMSO | — | — | mAh g-1 | 0.2–3.0 C 各段 | qualitative | 差异小 | 是 | S0219 | 作者称 DD_DMF and DD_DMSO exhibit similar rate performance
S16 | S16-T3-R1 | 首圈容量 | DD_DMSO | DD_HMPA | — | — | mAh g-1 | 第 1 圈 | qualitative | 变坏 | 是 | S0238 | 作者称 DD_HMPA lower polarization and higher capacity form Li2S deposition（图 S22 只有 DD_DMSO 与 DD_HMPA）；DD_HMPA 首圈 1213 mAh g-1（M0172）；本测试无 DD
S16 | S16-T3-R2 | 过电位 | DD_DMSO | DD_HMPA | — | — | V | 第 1 圈放电第二平台 | qualitative | 变坏 | 是 | S0238 S0239 | DD_DMSO 第二平台电位更低，DD_HMPA 极化更低
S16 | S16-T3-R3 | 过电位 | DD_DMSO | DD_HMPA | — | — | V | 60 圈后放电第二平台 | qualitative | 变坏 | 是 | M0173 M0181 | 原句被图注切断：cells using other HSEs exhibit high discharge polarization in the later second platform after 60 cycles；other HSEs 未逐一点名
S16 | S16-T3-R4 | 过电位 | DD_TPPO | DD_HMPA | — | — | V | 60 圈后放电第二平台 | qualitative | 变坏 | 是 | M0173 M0181 | 同 R3；DD_TPPO 是否参与本测试按 other HSEs 推定
S16 | S16-T3-R5 | 过电位 | DD_DMF | DD_HMPA | — | — | V | 60 圈后放电第二平台 | qualitative | 变坏 | 是 | M0173 M0181 | 同 R3；DD_DMF 是否参与本测试按 other HSEs 推定
S16 | S16-T3-R6 | 指定圈容量 | DD_DMSO | DD_HMPA | — | — | mAh g-1 | 0.05 C 第 70 圈 | figure_only | 不判 | 是 |  | DD_HMPA 第 70 圈 860 mAh g-1（M0172），其他 HSE 只在图 5c，已登记读图
S16 | S16-T3-R7 | 首圈容量 | DD_TPPO | DD_HMPA | — | — | mAh g-1 | 0.05 C 第 1 圈 | figure_only | 不判 | 是 |  | 只在图 5c，已登记读图
S16 | S16-T3-R8 | 首圈容量 | DD_DMF | DD_HMPA | — | — | mAh g-1 | 0.05 C 第 1 圈 | figure_only | 不判 | 是 |  | 只在图 5c，已登记读图
S16 | S16-T4-R1 | 首圈容量 | DD_HMPA | DD | — | — | mAh g-1 | 0.1 C 第 1 圈 | qualitative | 变好 | 是 | M0183 M0026 | DD_HMPA 864 mAh g-1（M0026，原文未明说是首圈）；DD 只有作者定性 inability to discharge at high-loading and lean-electrolyte conditions；已登记读图
S16 | S16-T4-R2 | 保持率 | DD_HMPA | DD | — | — | % | 65 圈容量保持率 | qualitative | 变好 | 是 | M0182 | DD_HMPA 85.4% over 65 cycles，DD poor cycling stability（无数值）
S16 | S16-T4-R3 | 过电位 | DD_HMPA | DD | — | — | V | 放电过电位（第 1 圈及循环中） | qualitative | 变好 | 是 | M0182 | 作者称 DD shows high discharge overpotential（Figure 5f），第二平台随循环消失
S16 | S16-T5-R1 | 首圈容量 | DD_HMPA | DD | — | — | Ah | 0.1 C 首圈 | qualitative | 变好 | 是 | M0185 | DD_HMPA 2.71 Ah、307 Wh kg-1；DD 只有 low capacity 定性（图 6d），DD 软包条件原文未另写，推定相同；已登记读图
S16 | S16-T5-R2 | 保持率 | DD_HMPA | DD | — | — | % | 20 圈容量保持率 | qualitative | 变好 | 是 | M0185 | DD_HMPA 86.7% over 20 cycles，DD fast capacity fading（无数值）
S16 | S16-T6-R1 | 库仑效率 | DD_HMPA | DD | >98.7 | 98.4 | % | 平均 CE（DD 280 圈内；DD_HMPA 400 圈内） | numeric | 变好 | 是 | M0127 M0129 | 作者称 In great contrast ... high CE of over 98.7%；差 >0.3 个百分点，平均范围的圈数不同
S16 | S16-T6-R2 | 库仑效率 | DD_TPPO | DD | >98.7 | 98.4 | % | 平均 CE（DD 280 圈内；DD_TPPO 400 圈内） | numeric | 变好 | 是 | M0127 M0129 | 同 R1
S16 | S16-T6-R3 | 库仑效率 | DD_DMSO | DD | 95.0 | 98.4 | % | 平均 CE（DD 280 圈内；DD_DMSO 120 圈内） | numeric | 变坏 | 是 | M0127 M0128 | 作者称 average CE of only 95.0%；低 3.4 个百分点
S16 | S16-T6-R4 | 库仑效率 | DD_DMF | DD | 30–60 | 98.4 | % | CE 范围（DD_DMF）对平均 CE（DD） | numeric | 变坏 | 是 | M0127 M0128 | 作者称 extremely low CE (30%–60%)
S16 | S16-T6-R5 | 寿命（循环圈数） | DD_HMPA | DD | 400 | 280 | 圈 | 稳定循环圈数（DD_HMPA 为测试结束时仍无明显衰减） | numeric | 变好 | 是 | M0127 M0129 | DD sustaining 280 cycles；DD_HMPA sustains 400 cycles without apparent fading（400 可能只是测试长度）
S16 | S16-T6-R6 | 寿命（循环圈数） | DD_TPPO | DD | 400 | 280 | 圈 | 稳定循环圈数 | numeric | 变好 | 是 | M0127 M0129 | 同 R5
S16 | S16-T6-R7 | 寿命（循环圈数） | DD_DMSO | DD | 120 | 280 | 圈 | 循环圈数 | numeric | 变坏 | 是 | M0127 M0128 | DD_DMSO average CE ... over 120 cycles；120 圈是寿命终点还是测试长度原文未明说
S16 | S16-T6-R8 | 过电位 | DD_HMPA | DD | — | — | V | 循环中电压曲线（20 圈前后） | qualitative | 变好 | 是 | M0143 M0144 | DD 死锂积累使过电位随循环增大；DD_HMPA reduced overpotential
S16 | S16-T6-R9 | 过电位 | DD_TPPO | DD | — | — | V | 循环中电压曲线 | qualitative | 变好 | 是 | M0144 | plated Li in DD_HMPA and DD_TPPO ... reduced overpotential
S16 | S16-T6-R10 | 过电位 | DD_DMSO | DD | — | — | V | 循环中电压曲线 | qualitative | 变坏 | 是 | M0145 | 作者称 leading to large overpotential，未明写相对 DD，按上下文与 DD/DD_HMPA 对比
S16 | S16-T6-R11 | 过电位 | DD_DMF | DD | — | — | V | 循环中电压曲线 | qualitative | 变坏 | 是 | M0145 S0189 | 同 R10
S16 | S16-T7-R1 | 寿命（循环小时数） | DD_HMPA | DD | 500 | 130 | h | 短路前循环时间（DD_HMPA 为测试结束仍未短路） | numeric | 变好 | 是 | M0139 | DD_HMPA 500 hours without short-circuit；DD short-circuit at 130 hours
S16 | S16-T7-R2 | 寿命（循环小时数） | DD_HMPA-10% | DD_HMPA | — | — | h | 短路前循环时间 | qualitative | 变坏 | 是 | M0140 | 作者称 a higher HPMA fraction leads to shorter cycle life for Li¦Li；10/12/15% 在图 S10c、8% 在图 S10a，为作者本人跨图的定性比较
S16 | S16-T7-R3 | 寿命（循环小时数） | DD_HMPA-12% | DD_HMPA-10% | — | — | h | 短路前循环时间 | qualitative | 变坏 | 是 | S0180 | A higher HMPA volume fraction result in faster short circuiting in Li¦Li cells（图 S10c 同图）
S16 | S16-T7-R4 | 寿命（循环小时数） | DD_HMPA-15% | DD_HMPA-12% | — | — | h | 短路前循环时间 | qualitative | 变坏 | 是 | S0180 | 同 R3
S16 | S16-T8-R1 | 库仑效率 | DD_HMPA-10% | DD_HMPA | — | — | % | 循环 CE | qualitative | 变坏 | 是 | M0140 | 作者称 higher HPMA fraction leads to ... lower coulombic efficiency（图 S10d 与图 4a 跨图，作者定性）；图 S10d 条件原文未写，推定
S16 | S16-T8-R2 | 库仑效率 | DD_HMPA-12% | DD_HMPA-10% | — | — | % | 循环 CE | qualitative | 变坏 | 是 | S0180 | A higher HMPA volume fraction result in ... lower coulombic efficiency in Li¦Cu cells（同图）
S16 | S16-T8-R3 | 库仑效率 | DD_HMPA-15% | DD_HMPA-12% | — | — | % | 循环 CE | qualitative | 变坏 | 是 | S0180 | 同 R2
S16 | S16-T9-R1 | 指定圈容量 | DD_HMPA | DD | — | — | mAh g-1 | 第 2 圈 | qualitative | 变好 | 是 | S0235 M0170 | The Li2S cells using DD_HMPA exhibit higher specific capacity（图 S21 第 2 圈电压曲线，不读图）
S16 | S16-T9-R2 | 指定圈容量 | DD_HMPA | DD_DMSO | — | — | mAh g-1 | 第 2 圈 | qualitative | 变好 | 是 | S0235 | 同 R1，作者对图中全部电解液说 DD_HMPA 更高
S16 | S16-T9-R3 | 指定圈容量 | DD_HMPA | DD_DMF | — | — | mAh g-1 | 第 2 圈 | qualitative | 变好 | 是 | S0235 | 同 R2
S16 | S16-T9-R4 | 指定圈容量 | DD_HMPA | DD_TPPO | — | — | mAh g-1 | 第 2 圈 | qualitative | 变好 | 是 | S0235 | 同 R2
S16 | S16-T10-R1 | Li2S 沉积容量 | DD_HMPA | DD | 618 | 353 | mAh g-1 | 2.02 V 恒压沉积至电流低于 10−5 A | numeric | 变好 | 是 | M0111 M0112 | 沉积容量越高表示 Li2S 沉积越充分（作者称 significantly increases）
S16 | S16-T10-R2 | Li2S 沉积容量 | DD_DMF | DD | 402 | 353 | mAh g-1 | 同 R1 | numeric | 变好 | 是 | M0111 M0112 | (402−353)/402 ≈ 12%
S16 | S16-T10-R3 | Li2S 沉积容量 | DD_TPPO | DD | 518 | 353 | mAh g-1 | 同 R1 | numeric | 变好 | 是 | M0111 M0112 | DD_TPPO 曲线在图 S9a
S16 | S16-T10-R4 | Li2S 沉积容量 | DD_DMSO | DD | 201 | 353 | mAh g-1 | 同 R1 | numeric | 变坏 | 是 | M0111 M0118 | DD_DMSO reaches a very small capacity of 201
S16 | S16-T11-R1 | 保持率 | HMPA-10%_1M | HMPA-6%_1M | — | — | % | 循环容量保持率（圈数未写，图 S19a 横轴至 100 圈） | qualitative | 变好 | 是 | S0224 | As the HMPA volume ratio increases to 10%, the capacity retention of the cell improves
S16 | S16-T11-R2 | 保持率 | HMPA-10%_1M | HMPA-8%_1M | — | — | % | 同 R1 | qualitative | 变好 | 是 | S0224 | 同 R1；8% 与 6% 之间的顺序原文未单独写
S16 | S16-T11-R3 | 首圈容量 | HMPA-10%_1M | HMPA-6%_1M | — | — | mAh g-1 | 第 1 圈 | figure_only | 不判 | 是 |  | 梯度上只在图里有数的档（图 S19a），无锚点
S16 | S16-T12-R1 | 倍率容量 | HMPA-10%_1M | HMPA-6%_1M | — | — | mAh g-1 | 2.5 C | qualitative | 变坏 | 是 | S0225 | the high HMPA ratio significantly reduces rate performance, 130 mAh g-1 at 2.5 C（10% 档）；6%、8% 数值只在图上，已登记读图
S16 | S16-T12-R2 | 倍率容量 | HMPA-10%_1M | HMPA-8%_1M | — | — | mAh g-1 | 2.5 C | qualitative | 变坏 | 是 | S0225 | 同 R1
S18 | S18-T1-R1 | 库仑效率 | DIPS40 | DOL/DME | ≈99 | ≈91 | % | Fig. 1C，0.1 C（取值圈原文未写；SI 称充放电曲线取第 2 圈） | numeric | 变好 | 是 | M0036 | 原文对 Fig. 1C1–C3 三体系合写一句（WSS 0→40%，CE ca. 91%→99%），未分体系给值；三体系各记一条；作者称负极副反应减轻
S18 | S18-T1-R2 | 库仑效率 | DIPE40 | DOL/DME | ≈99 | ≈91 | % | Fig. 1C，0.1 C（取值圈原文未写） | numeric | 变好 | 是 | M0036 | 同 R1：三体系合写值
S18 | S18-T1-R3 | 库仑效率 | HME40 | DOL/DME | ≈99 | ≈91 | % | Fig. 1C，0.1 C（取值圈原文未写） | numeric | 变好 | 是 | M0036 | 同 R1：三体系合写值
S18 | S18-T1-R4 | 放电最低电压（UDis-lowest，越低表示正极极化越大） | DIPS40 | DOL/DME | <1.80 | ≈2.05 | V | Fig. 1C，0.1 C 放电一、二平台之间 dU/dQ = 0 处 | numeric | 变坏 | 是 | M0036 M0037 | 三体系合写（WSS 0→40%，ca. 2.05 V→below 1.80 V）；该指标越高越好，作者称正极氧化还原动力学变差
S18 | S18-T1-R5 | 放电最低电压（UDis-lowest，越低表示正极极化越大） | DIPE40 | DOL/DME | <1.80 | ≈2.05 | V | Fig. 1C，0.1 C 放电一、二平台之间 | numeric | 变坏 | 是 | M0036 M0037 | 同 R4：三体系合写值
S18 | S18-T1-R6 | 放电最低电压（UDis-lowest，越低表示正极极化越大） | HME40 | DOL/DME | <1.80 | ≈2.05 | V | Fig. 1C，0.1 C 放电一、二平台之间 | numeric | 变坏 | 是 | M0036 M0037 | 同 R4：三体系合写值
S18 | S18-T2-R1 | 过电位 | DIPE20 | DOL/DME | 50.1 | 22.8 | mV | 放电极化最大点（约 300 mAh g−1，一、二平台之间）的活化极化 ηact | numeric | 变坏 | 是 | M0080 | DIPE 体系例值
S18 | S18-T2-R2 | 过电位 | DIPE40 | DOL/DME | 314 | 22.8 | mV | 放电极化最大点的活化极化 ηact | numeric | 变坏 | 是 | M0080 M0081 | 22.8 mV 在 M0080，314 mV 在 M0081（连续两句）
S18 | S18-T4-R1 | 阻抗 | DIPS40 | DOL/DME | 248 | 93.4 | Ω | 室温，DRT 反应区电荷转移电阻 Rct | numeric | 变坏 | 是 | M0145 | Rct 越大 LiPS 电荷转移越难
S18 | S18-T4-R2 | 电荷转移活化能（Eact） | DIPS20 | DOL/DME | — | — | kJ mol-1 | Arrhenius 拟合 ln(Rct)–1/T（0–40 °C） | qualitative | 变坏 | 是 | M0148 | 原文只给增量：0→20% DIPS 增 1.5 kJ mol−1；Eact 越高电荷转移越慢
S18 | S18-T4-R3 | 电荷转移活化能（Eact） | DIPS40 | DOL/DME | — | — | kJ mol-1 | Arrhenius 拟合 ln(Rct)–1/T（0–40 °C） | qualitative | 变坏 | 是 | M0148 | 原文只给增量：0→20% 增 1.5、20→40% 再增 5.2 kJ mol−1，合计 1.5 + 5.2 = 6.7 kJ mol−1（反算）
S19 | S19-T1-R1 | 寿命（循环小时数） | E-PDD | E-DD | >1400 | ≈1000 | h | 过电位明显上升前的循环时间 | numeric | 变好 | 是 | M0083 M0084 | E-PDD over 1400 h；E-DD about 1000 h
S19 | S19-T1-R2 | 寿命（循环小时数） | E-EDD | E-DD | ≈800 | ≈1000 | h | 过电位明显上升前的循环时间 | numeric | 变坏 | 是 | M0081 M0082 M0083 | 三者前 800 h 平稳，此后 E-EDD 过电位骤升；E-DD 约 1000 h
S19 | S19-T1-R3 | 寿命（循环小时数） | E-PDD | E-EDD | >1400 | ≈800 | h | 过电位明显上升前的循环时间 | numeric | 变好 | 是 | M0081 M0082 M0084 | 共溶剂 DMPU 对 DMEU 的直接比较
S19 | S19-T2-R1 | 首圈容量 | E-PDD | E-DD | 1403 | 964 | mAh g−1 | 0.1 C 首次放电 | numeric | 变好 | 是 | M0094
S19 | S19-T2-R2 | 首圈容量 | E-EDD | E-DD | 1164 | 964 | mAh g−1 | 0.1 C 首次放电 | numeric | 变好 | 是 | M0094
S19 | S19-T2-R3 | 首圈容量 | E-PDD | E-EDD | 1403 | 1164 | mAh g−1 | 0.1 C 首次放电 | numeric | 变好 | 是 | M0094
S19 | S19-T2-R4 | 低平台容量 | E-PDD | E-DD | 937 | 577 | mAh g−1 | 0.1 C 首次放电低平台 | numeric | 变好 | 是 | M0097
S19 | S19-T2-R5 | 低平台容量 | E-EDD | E-DD | 785 | 577 | mAh g−1 | 0.1 C 首次放电低平台 | numeric | 变好 | 是 | M0097
S19 | S19-T2-R6 | 低平台容量 | E-PDD | E-EDD | 937 | 785 | mAh g−1 | 0.1 C 首次放电低平台 | numeric | 变好 | 是 | M0097
S19 | S19-T2-R7 | 寿命（循环圈数） | E-PDD | E-DD | ≥135 | <130 | 圈 | E-PDD 135 圈仍保持 1079 mAh g−1（77%）；E-DD 130 圈内失效 | numeric | 变好 | 是 | M0095 | Table S5 写 78%@130 cycles，与正文 77% after 135 cycles 略不一致，不影响方向
S19 | S19-T2-R8 | 寿命（循环圈数） | E-PDD | E-EDD | ≥135 | <130 | 圈 | 同上 | numeric | 变好 | 是 | M0095
S19 | S19-T2-R9 | 寿命（循环圈数） | E-EDD | E-DD | — | — | 圈 | 失效圈数 | figure_only | 不判 | 是 |  | 两者均写 fail within 130 cycles，先后只在 Fig. 5a
S19 | S19-T2-R10 | 穿梭常数 | E-PDD | E-DD | 0.039 | 0.128 | h−1 | 由 0.1 C 充放电曲线（Fig. 5b）计算 | numeric | 变好 | 是 | S0139 | 越小越好
S19 | S19-T2-R11 | 穿梭常数 | E-EDD | E-DD | 0.079 | 0.128 | h−1 | 同上 | numeric | 变好 | 是 | S0139 | 越小越好
S19 | S19-T2-R12 | 穿梭常数 | E-PDD | E-EDD | 0.039 | 0.079 | h−1 | 同上 | numeric | 变好 | 是 | S0139 | 越小越好
S19 | S19-T3-R1 | 首圈容量 | E-PDD | E-DD | — | — | mAh g−1 | 0.3 C 第 1 圈 | figure_only | 不判 | 是 |  | 只在 Figure S26，正文无数值
S19 | S19-T3-R2 | 指定圈容量 | E-PDD | E-DD | — | — | mAh g−1 | 0.3 C 第 50 圈（SEM 取样圈数，推定） | figure_only | 不判 | 是 |  | 只在 Figure S26，正文无数值
S19 | S19-T4-R1 | 倍率容量 | E-PDD | E-DD | — | — | mAh g−1 | 0.1/0.2/0.3/0.5/1 C 各段 | qualitative | 变好 | 是 | M0112 | E-PDD 各段 1313、1244、1203、1149、1004 mAh g−1，作者称 much higher than E-EDD and E-DD；对照数值只在 Fig. 5d
S19 | S19-T4-R2 | 倍率容量 | E-PDD | E-EDD | — | — | mAh g−1 | 0.1/0.2/0.3/0.5/1 C 各段 | qualitative | 变好 | 是 | M0112 | 作者定性
S19 | S19-T4-R3 | 倍率容量 | E-EDD | E-DD | — | — | mAh g−1 | 0.1/0.2/0.3/0.5/1 C 各段 | figure_only | 不判 | 是 |  | 只在 Fig. 5d
S19 | S19-T4-R4 | 过电位 | E-PDD | E-DD | — | — | V | 1 C 段充放电曲线（Figure S28） | qualitative | 变好 | 是 | M0113 | 作者：E-DD severe polarization
S19 | S19-T4-R5 | 低平台容量 | E-PDD | E-DD | — | — | mAh g−1 | 1 C 段 | qualitative | 变好 | 是 | M0113 | 作者：E-PDD 低平台容量明显，E-DD very low
S19 | S19-T5-R1 | 首圈容量 | E-PDD | E-DD | — | — | mAh g−1 | 0.5 C 第 1 圈 | figure_only | 不判 | 是 |  | 正文只写 E-PDD 1106 mAh g−1，对照只在 Fig. 5c
S19 | S19-T5-R2 | 保持率 | E-PDD | E-DD | — | — | % | 0.5 C 第 90 圈 | figure_only | 不判 | 是 |  | 正文只写 E-PDD 92% after 90 cycles，对照只在 Fig. 5c
S19 | S19-T5-R3 | 首圈容量 | E-EDD | E-DD | — | — | mAh g−1 | 0.5 C 第 1 圈 | figure_only | 不判 | 是 |  | 只在 Fig. 5c
S19 | S19-T5-R4 | 保持率 | E-EDD | E-DD | — | — | % | 0.5 C 第 90 圈 | figure_only | 不判 | 是 |  | 只在 Fig. 5c
S19 | S19-T6-R1 | 首圈容量 | E-PDD | E-DD | — | — | mAh g−1 | 1 C 第 1 圈 | qualitative | 变好 | 是 | M0116 | E-PDD 1097 mAh g−1、70 圈 76%，作者称整体 much superior than E-EDD and E-DD（同时指容量与保持率）
S19 | S19-T6-R2 | 保持率 | E-PDD | E-DD | — | — | % | 1 C 第 70 圈 | qualitative | 变好 | 是 | M0116 | 同上
S19 | S19-T6-R3 | 首圈容量 | E-PDD | E-EDD | — | — | mAh g−1 | 1 C 第 1 圈 | qualitative | 变好 | 是 | M0116 | 同上
S19 | S19-T6-R4 | 保持率 | E-PDD | E-EDD | — | — | % | 1 C 第 70 圈 | qualitative | 变好 | 是 | M0116 | 同上
S19 | S19-T6-R5 | 首圈容量 | E-EDD | E-DD | — | — | mAh g−1 | 1 C 第 1 圈 | figure_only | 不判 | 是 |  | 只在 Figure S30a
S19 | S19-T6-R6 | 保持率 | E-EDD | E-DD | — | — | % | 1 C 第 70 圈 | figure_only | 不判 | 是 |  | 只在 Figure S30a
S19 | S19-T7-R1 | 首圈容量 | E-PDD | E-DD | — | — | mAh g−1 | 0.1 C 第 1 圈 | qualitative | 变好 | 是 | M0120 | E-PDD 首圈 1107、100 圈 848 mAh g−1，作者称 surpassing E-EDD and E-DD（同时指首圈与 100 圈）
S19 | S19-T7-R2 | 指定圈容量 | E-PDD | E-DD | — | — | mAh g−1 | 0.1 C 第 100 圈 | qualitative | 变好 | 是 | M0120 | 同上
S19 | S19-T7-R3 | 首圈容量 | E-PDD | E-EDD | — | — | mAh g−1 | 0.1 C 第 1 圈 | qualitative | 变好 | 是 | M0120 | 同上
S19 | S19-T7-R4 | 指定圈容量 | E-PDD | E-EDD | — | — | mAh g−1 | 0.1 C 第 100 圈 | qualitative | 变好 | 是 | M0120 | 同上
S19 | S19-T7-R5 | 过电位 | E-PDD | E-DD | — | — | V | 第 100 圈充放电曲线 | qualitative | 变好 | 是 | M0121 | 作者：E-PDD much lower voltage polarization after 100 cycles
S19 | S19-T7-R6 | 首圈容量 | E-EDD | E-DD | — | — | mAh g−1 | 0.1 C 第 1 圈 | figure_only | 不判 | 是 |  | 只在 Figure S31a
S19 | S19-T7-R7 | 指定圈容量 | E-EDD | E-DD | — | — | mAh g−1 | 0.1 C 第 100 圈 | figure_only | 不判 | 是 |  | 只在 Figure S31a
S19 | S19-T8-R1 | 保持率 | E-PDD | E-DD | 82 | 23 | % | 0.1 C 第 80 圈（相对口径未写） | numeric | 变好 | 是 | M0122 M0123
S19 | S19-T8-R2 | 首圈容量 | E-PDD | E-DD | — | — | mAh g−1 | 0.1 C 第 1 圈 | figure_only | 不判 | 是 |  | 正文只写 E-PDD 876 mAh g−1，E-DD 首圈只在 Fig. 5e
S19 | S19-T11-R1 | Li₂S 沉积容量 | E-PDD | E-DD | 543 | 365 | mAh g−1 | 2.05 V 恒电位 I–t 曲线积分 | numeric | 变好 | 是 | S0099
S19 | S19-T11-R2 | Li₂S 沉积容量 | E-EDD | E-DD | 408 | 365 | mAh g−1 | 同上 | numeric | 变好 | 是 | S0099
S19 | S19-T11-R3 | Li₂S 沉积容量 | E-PDD | E-EDD | 543 | 408 | mAh g−1 | 同上 | numeric | 变好 | 是 | S0099
S19 | S19-T12-R1 | Li₂S 溶解容量 | E-PDD | E-DD | — | — | mAh g−1 | 2.35 V 恒电位溶解 | qualitative | 变好 | 是 | S0121 | E-PDD 956 mAh g−1，作者称 markedly higher than E-EDD and E-DD；对照数值未写
S19 | S19-T12-R2 | Li₂S 溶解容量 | E-PDD | E-EDD | — | — | mAh g−1 | 同上 | qualitative | 变好 | 是 | S0121 | 作者定性
S19 | S19-T13-R1 | 穿梭电流 | LiTFSI-PDD | LiTFSI-DD | 0.017 | 0.036 | mA cm−2 | 2.9–2.2 V 平均穿梭电流 | numeric | 变好 | 是 | S0142 | 越小越好；SI 方法写 without LiNO3 electrolytes，正文/SI 结果句仍称 E-PDD 等，配方按无 LiNO3 推定
S19 | S19-T13-R2 | 穿梭电流 | LiTFSI-EDD | LiTFSI-DD | 0.022 | 0.036 | mA cm−2 | 同上 | numeric | 变好 | 是 | S0142 | 越小越好
S19 | S19-T13-R3 | 穿梭电流 | LiTFSI-PDD | LiTFSI-EDD | 0.017 | 0.022 | mA cm−2 | 同上 | numeric | 变好 | 是 | S0142 | 越小越好
S19 | S19-T14-R1 | 阻抗 | E-PDD | E-EDD | — | — | Ω | 完全放电至 1.7 V 等阶段 | qualitative | 变好 | 是 | S0127 S0130 | E-PDD 阻抗 relatively low，E-EDD intermediate
S19 | S19-T14-R2 | 阻抗 | E-EDD | E-DD | — | — | Ω | 同上 | qualitative | 变好 | 是 | S0130 | 作者称 E-EDD 为 intermediate impedances（三者中居中），E-DD 阻抗未直接写数
S20 | S20-T1-R1 | 倍率容量 | CPME/DME | DOL/DME | — | — | mA h g−1 | 0.1C–1C 各倍率段（作者总体定性） | qualitative | 变好 | 是 | M0084 | 作者说 CPME/DME 倍率性能优于 DOL/DME；文字只给 CPME/DME 各倍率容量（1C 为 750.13 mA h g−1），DOL/DME 数值只在图 3a
S20 | S20-T2-R1 | 保持率 | CPME/DME | DOL/DME | 86.9 | 66.8 | % | 0.2C 200 圈容量保持率（起点口径原文未写） | numeric | 变好 | 是 | M0086 M0087 | 作者写 under identical conditions
S20 | S20-T2-R2 | 库仑效率 | CPME/DME | DOL/DME | 99.9 | 98.1 | % | 0.2C 200 圈循环（平均或末圈口径原文未写） | numeric | 变好 | 是 | M0086 M0087 | 作者以 In contrast ... only 表述 DOL/DME 较差；差 1.8 个百分点
S20 | S20-T2-R3 | 首圈容量 | CPME/DME | DOL/DME | — | — | mA h g−1 | 活化后 0.2C 首圈放电（Figure S9） | qualitative | 变好 | 是 | M0088 S0078 | 作者说 DOL/DME 第二放电平台极化快、容量明显低于 CPME/DME；Figure S9 为 0.2C 扣式，推定与图 3b 同组电池
S20 | S20-T2-R4 | 过电位 | CPME/DME | DOL/DME | 16.6 | 32.8 | mV | 活化后首圈放电第二平台 Li2S 成核电位差（成核起点与放电平台之差，0.2C） | numeric | 变好 | 是 | M0089 S0078 | 成核过电位越小越好
S20 | S20-T2-R5 | 阻抗 | CPME/DME | DOL/DME | — | — | Ω | 0.2C 循环 200 圈前后总阻抗 | qualitative | 变好 | 是 | M0091 M0108 | 作者说 CPME/DME 总阻抗更低（图 3c）
S20 | S20-T3-R1 | 保持率 | CPME/DME | DOL/DME | — | — | % | 0.5C 第 400 圈容量保持率 | figure_only | 不判 | 是 | M0092 | 正文只给 CPME/DME 400 圈保持率 76.7%；DOL/DME 未在文字给出，是否画在图 3d 原文未写
S20 | S20-T3-R2 | 首圈容量 | CPME/DME | DOL/DME | — | — | mA h g−1 | 0.5C 第 1 圈（化成后） | figure_only | 不判 | 是 |  | 两侧首圈容量文字均未写，只可能在图 3d
S20 | S20-T4-R1 | 首圈容量 | CPME/DME | DOL/DME | 848.6 | 799.9 | mA h g−1 | 0.05C 活化 3 圈后 0.1C 第 1 圈 | numeric | 变好 | 是 | M0094 M0095 | (848.6−799.9)/848.6 ≈ 5.7% > 5%
S20 | S20-T4-R2 | 保持率 | CPME/DME | DOL/DME | 98.0 | 66.6 | % | 0.1C 第 100 圈（相对 0.1C 首圈） | numeric | 变好 | 是 | M0094 M0095
S20 | S20-T4-R3 | 指定圈容量 | CPME/DME | DOL/DME | 832.0 | 532.7 | mA h g−1 | 0.1C 第 100 圈 | numeric | 变好 | 是 | M0094 M0095
S20 | S20-T4-R4 | 过电位 | CPME/DME | DOL/DME | — | — | V | 第 1 与第 100 圈充放电曲线的极化增长 | qualitative | 变好 | 是 | M0096 M0097 | 作者说 DOL/DME 放电极化快速增大、CPME/DME 极化增长较慢（图 3f）
S20 | S20-T5-R1 | 寿命（循环圈数） | CPME/DME | DOL/DME | >100 | 40 | 圈 | 稳定循环圈数 | numeric | 变好 | 是 | M0112 | 库仑效率数值文字未写（只在 Figure S14）
S20 | S20-T6-R1 | 穿梭电流 | CPME/DME | DOL/DME | <0.05 | 0.26 | mA cm−2 | 恒电位下峰值（DOL/DME 峰在 2.4 V；CPME/DME 为全电位窗口内上限） | numeric | 变好 | 是 | M0100 M0101 | 穿梭电流越低越好
S20 | S20-T7-R1 | 首圈容量 | CPME/DME | DOL/DME | — | — | mA h g−1 | 0.03C 活化后 0.05C 第 1 圈 | figure_only | 不判 | 是 | M0163 | CPME/DME 首圈 808.4 mA h g−1 写在正文；DOL/DME 首圈只在图 6a
S20 | S20-T7-R2 | 寿命（循环圈数） | CPME/DME | DOL/DME | >170 | <100 | 圈 | 0.05C 稳定循环圈数 | numeric | 变好 | 是 | M0005 M0163 M0164 | CPME/DME 170 圈后仍 851.7 mA h g−1；DOL/DME 第 118 圈降到 365.7 mA h g−1
S20 | S20-T7-R3 | 库仑效率 | CPME/DME | DOL/DME | >98 | <90 | % | 100 圈以后 | numeric | 变好 | 是 | M0163 M0164 | 作者以 In contrast 表述 DOL/DME 库仑效率降到 90% 以下
S20 | S20-T7-R4 | 过电位 | CPME/DME | DOL/DME | — | — | V | 第 1 与第 150 圈充放电曲线的极化 | qualitative | 变好 | 是 | M0165 M0169 | 作者说 CPME/DME 极化增长慢（150 圈后保持初始极化），DOL/DME 100 圈后极化加速并失效（图 6b）
S20 | S20-T8-R1 | 首圈容量 | CPME/DME | DOL/DME | — | — | mA h g−1 | 初始（0.03C） | qualitative | 差异小 | 是 | M0172 | 作者说 DOL/DME 软包初始容量与 CPME/DME 相近；两者分别在图 6c 与 Figure S19，DOL/DME 条件推定相同
S20 | S20-T8-R2 | 能量密度 | CPME/DME | DOL/DME | — | — | Wh kg−1 | 初始（0.03C，按整包重量） | qualitative | 变好 | 是 | M0172 M0170 | CPME/DME 323 Wh kg−1（M0170），DOL/DME 数值未写；作者归因于电解液密度低（1.00 vs 1.26 g mL−1）；DOL/DME 条件推定相同
S20 | S20-T8-R3 | 寿命（循环圈数） | CPME/DME | DOL/DME | >50 | 6 | 圈 | 0.05C 稳定循环圈数（DOL/DME 第 7 圈严重过充） | numeric | 不判 | 是 | M0028 M0170 M0171 | 按固定规则不判：A、B 的数来自不同图（图 6c vs Figure S19），原文没说同批、DOL/DME 条件未写；作者文字（In contrast）方向为变好
S20 | S20-T9-R1 | 保持率 | CPME/DME | DME | — | — | % | Figure S6 循环（倍率、圈数原文未写） | qualitative | 变好 | 是 | M0081 | 作者：循环稳定性和容量保持率随 CPME 比例单调提高；0 vol%（纯 DME）是否在 Figure S6 中原文未写（推定），中间档取值未写
S20 | S20-T9-R2 | 首圈容量 | CPME/DME | DME | — | — | mA h g−1 | Figure S6 首圈（化成后） | figure_only | 不判 | 是 |  | 梯度各档首圈容量文字未写，只在 Figure S6
S21 | S21-T1-R1 | 首圈容量 | 60DTL | 0DTL | 1371 | 1002 | mAh g-1 | 0.1 C 首圈（Fig. 4a） | numeric | 变好 | 是 | M0136 | 正文写 increased from 1002 to 1371 mAh g−1 at 0.1 C
S21 | S21-T1-R2 | 过电位 | 60DTL | 0DTL | 116 | 173 | mV | 0.1 C（Fig. 4a，原文未写第几圈） | numeric | 变好 | 是 | M0136 | 正文写 overpotential was reduced from 173 to 116 mV
S21 | S21-T1-R3 | 库仑效率 | 60DTL | 0DTL | 99.6 | 76.3 | % | 0.1 C（原文未写第几圈） | numeric | 变好 | 是 | M0137 | 作者称 increased from 76.3% to 99.6%，归因于穿梭被抑制
S21 | S21-T1-R4 | Q2/Q1（两放电平台容量比） | 60DTL | 0DTL | 2.86 | 2.27 | 无量纲 | 0.1 C 第 2 圈（Fig. S14d） | numeric | 不判 | 是 | M0142 S0134 | 反应路径指标而非好坏指标；作者解读为 Li₂S 沉积更完全，70/80DTL 超过理论值 3
S21 | S21-T1-R5 | 首圈容量 | 50DTL | 0DTL | — | — | mAh g-1 | 0.1 C 首圈放电容量（Fig. S14b） | figure_only | 不判 | 是 |  | 梯度中间档只在图里有数
S21 | S21-T1-R6 | 首圈容量 | 70DTL | 0DTL | — | — | mAh g-1 | 0.1 C 首圈放电容量（Fig. S14b） | figure_only | 不判 | 是 |  | 梯度档只在图里有数
S21 | S21-T1-R7 | 首圈容量 | 80DTL | 0DTL | — | — | mAh g-1 | 0.1 C 首圈放电容量（Fig. S14b） | figure_only | 不判 | 是 |  | 梯度档只在图里有数
S21 | S21-T1-R8 | 过电位 | 50DTL | 0DTL | — | — | mV | 0.1 C 第 2 圈（Fig. S14c） | figure_only | 不判 | 是 |  | 梯度档只在图里有数；过电位按第 2 圈计（S0126）
S21 | S21-T1-R9 | 过电位 | 70DTL | 0DTL | — | — | mV | 0.1 C 第 2 圈（Fig. S14c） | figure_only | 不判 | 是 |  | 梯度档只在图里有数；70/80DTL 首圈为活化圈（S0126）
S21 | S21-T1-R10 | 过电位 | 80DTL | 0DTL | — | — | mV | 0.1 C 第 2 圈（Fig. S14c） | figure_only | 不判 | 是 |  | 梯度档只在图里有数
S21 | S21-T1-R11 | 库仑效率 | 50DTL | 0DTL | — | — | % | 0.1 C 首圈库仑效率（Fig. S14a） | figure_only | 不判 | 是 |  | 梯度档只在图里有数
S21 | S21-T1-R12 | 库仑效率 | 70DTL | 0DTL | — | — | % | 0.1 C 首圈库仑效率（Fig. S14a） | figure_only | 不判 | 是 |  | 梯度档只在图里有数
S21 | S21-T1-R13 | 库仑效率 | 80DTL | 0DTL | — | — | % | 0.1 C 首圈库仑效率（Fig. S14a） | figure_only | 不判 | 是 |  | 梯度档只在图里有数
S21 | S21-T1-R14 | 首圈容量 | 60DTL | 50DTL | — | — | mAh g-1 | 0.1 C 首圈放电容量（Fig. S14b） | qualitative | 变好 | 是 | M0141 | 作者定性：60DTL highest discharge capacity（Fig. S14 中各电解液）
S21 | S21-T1-R15 | 首圈容量 | 60DTL | 70DTL | — | — | mAh g-1 | 0.1 C 首圈放电容量（Fig. S14b） | qualitative | 变好 | 是 | M0141 | 作者定性：60DTL highest discharge capacity
S21 | S21-T1-R16 | 首圈容量 | 60DTL | 80DTL | — | — | mAh g-1 | 0.1 C 首圈放电容量（Fig. S14b） | qualitative | 变好 | 是 | M0141 | 作者定性：60DTL highest discharge capacity
S21 | S21-T1-R17 | 首圈容量 | 60DTL | DOL/DME | — | — | mAh g-1 | 0.1 C 首圈放电容量（Fig. S14b） | qualitative | 变好 | 是 | M0141 S0124 | 作者定性：60DTL highest discharge capacity；Fig. S13/S14 含 DOL/DME，其 LiNO3 有无原文未写，按 S0008 推定不含
S21 | S21-T1-R18 | 过电位 | 60DTL | 50DTL | — | — | mV | 0.1 C 第 2 圈（Fig. S14c） | qualitative | 变好 | 是 | M0141 S0126 | 作者定性：60DTL lowest overpotential
S21 | S21-T1-R19 | 过电位 | 60DTL | 70DTL | — | — | mV | 0.1 C 第 2 圈（Fig. S14c） | qualitative | 变好 | 是 | M0141 S0126 | 作者定性：60DTL lowest overpotential
S21 | S21-T1-R20 | 过电位 | 60DTL | 80DTL | — | — | mV | 0.1 C 第 2 圈（Fig. S14c） | qualitative | 变好 | 是 | M0141 S0126 | 作者定性：60DTL lowest overpotential
S21 | S21-T1-R21 | 过电位 | 60DTL | DOL/DME | — | — | mV | 0.1 C 第 2 圈（Fig. S14c） | qualitative | 变好 | 是 | M0141 S0126 | 作者定性：60DTL lowest overpotential；DOL/DME 的 LiNO3 有无推定
S21 | S21-T2-R1 | 倍率容量 | 60DTL | 0DTL | 1371 | 1116 | mAh g-1 | 0.1 C 段 | numeric | 变好 | 是 | M0179 M0180
S21 | S21-T2-R2 | 倍率容量 | 60DTL | 0DTL | 1164 | 787 | mAh g-1 | 0.2 C 段 | numeric | 变好 | 是 | M0179 M0180
S21 | S21-T2-R3 | 倍率容量 | 60DTL | 0DTL | 1078 | 707 | mAh g-1 | 0.5 C 段 | numeric | 变好 | 是 | M0179 M0180
S21 | S21-T2-R4 | 倍率容量 | 60DTL | 0DTL | 998 | 624 | mAh g-1 | 1 C 段 | numeric | 变好 | 是 | M0179 M0180
S21 | S21-T2-R5 | 倍率容量 | 60DTL | 0DTL | 914 | 569 | mAh g-1 | 2 C 段 | numeric | 变好 | 是 | M0179 M0180
S21 | S21-T2-R6 | 倍率容量 | 60DTL | 0DTL | 841 | 510 | mAh g-1 | 3 C 段 | numeric | 变好 | 是 | M0179 M0180
S21 | S21-T2-R7 | 倍率容量 | 60DTL | 0DTL | 702 | 302 | mAh g-1 | 5 C 段 | numeric | 变好 | 是 | M0179 M0180 | 摘要另写 5 C 718 mAh g−1（M0019），与此处 702 不一致，取同一句内成对的 702/302
S21 | S21-T2-R8 | 倍率容量 | 60DTL | 0DTL | — | — | mAh g-1 | 5 C 后回到 0.1 C | qualitative | 变好 | 是 | M0181 | 作者定性：0DTL 回到 0.1 C 时 failed to operate（穿梭严重）
S21 | S21-T2-R9 | 过电位 | 60DTL | 0DTL | — | — | 未报告 | 随倍率升高（Fig. 5b,c） | qualitative | 变好 | 是 | M0183 M0184 | 作者定性：0DTL 极化随电流密度迅速增大，60DTL 在 5 C 仍保持两个放电平台
S21 | S21-T2-R10 | 倍率容量 | 50DTL | 0DTL | — | — | mAh g-1 | 0.1–5 C 各倍率段 | figure_only | 不判 | 是 |  | 梯度档只在图里有数；原文未写 Fig. 5a 含哪几档
S21 | S21-T2-R11 | 倍率容量 | 70DTL | 0DTL | — | — | mAh g-1 | 0.1–5 C 各倍率段 | figure_only | 不判 | 是 |  | 梯度档只在图里有数；原文未写 Fig. 5a 含哪几档
S21 | S21-T2-R12 | 倍率容量 | 80DTL | 0DTL | — | — | mAh g-1 | 0.1–5 C 各倍率段 | figure_only | 不判 | 是 |  | 梯度档只在图里有数；原文未写 Fig. 5a 含哪几档
S21 | S21-T3-R1 | 倍率容量 | 60DTL | DOL/DME | — | — | mAh g-1 | 各倍率段（Fig. S19a） | qualitative | 不判 | 否 | M0186 S0142 | 作者称 60DTL still have higher specific capacities；但 DOL/DME 含 1 wt% LiNO3、60DTL 推定不含，A、B 条件不同，按规则不判
S21 | S21-T3-R2 | 过电位 | 60DTL | DOL/DME | — | — | 未报告 | 极化随倍率的拟合斜率（Fig. S19c） | qualitative | 不判 | 否 | M0187 | 作者称 CPE 拟合斜率更小；LiNO3 条件不同，按规则不判
S21 | S21-T4-R1 | 保持率 | 60DTL | 0DTL | 90.6 | 12.2 | % | 1 C 200 圈（基准圈原文未写） | numeric | 变好 | 是 | M0195 | 表 S5 写 90.5%/200 cycles，与正文 90.6% 略有出入，取正文
S21 | S21-T4-R2 | 首圈容量 | 60DTL | 0DTL | — | — | mAh g-1 | 化成后 1 C 第 1 圈（Fig. 5d） | figure_only | 不判 | 是 |  | Li‖S 循环类测试文字缺同一测试容量侧
S21 | S21-T4-R3 | 指定圈容量 | 60DTL | DOL/DME | 640 | 230 | mAh g-1 | 1 C 第 400 圈 | numeric | 不判 | 是 | M0194 M0189 | 640 来自 Fig. 5d、230 来自 Fig. S20a，原文没说是同一批电池，按规则不判
S21 | S21-T4-R4 | 放电容量（作者笼统说法） | 60DTL | DOL/DME | — | — | mAh g-1 | 1 C 循环（Fig. S20a，未指明圈数） | qualitative | 变好 | 是 | M0190 | 作者定性：significantly increased discharge capacity
S21 | S21-T4-R5 | 循环稳定性（作者笼统说法） | 60DTL | DOL/DME | — | — | 未报告 | 1 C 循环（Fig. S20a） | qualitative | 变好 | 是 | M0190 | 作者定性：superior cycling stability
S21 | S21-T4-R6 | 首圈容量 | 60DTL | DOL/DME | — | — | mAh g-1 | 化成后 1 C 第 1 圈（Fig. S20a） | figure_only | 不判 | 是 |  | Li‖S 循环类测试文字缺同一测试容量侧
S21 | S21-T5-R1 | 阻抗 | 60DTL | 0DTL | — | — | Ω | 0.5 C 循环 200 圈后 | qualitative | 变好 | 是 | M0198 M0199 | 作者定性：0DTL 200 圈后阻抗明显增大，60DTL 更低且稳定
S21 | S21-T6-R1 | 阻抗（电荷转移电阻 Rct） | 60DTL | 0DTL | — | — | Ω | 放电全过程各 DOD | qualitative | 变好 | 是 | M0201 | 作者定性：60DTL Rct 始终更小
S21 | S21-T6-R2 | 阻抗（界面电阻 RSEI） | 60DTL | 0DTL | — | — | Ω | 放电后期（>65% DOD） | qualitative | 变好 | 是 | M0202 | 作者定性：0DTL 在 >65% DOD 时 RSEI 快速增大，60DTL 始终较小
S21 | S21-T7-R1 | 衰减率 | 60DTL | 0DTL | 29.86 | 50.65 | % | 1 C 600 圈容量损失（基准圈原文未写） | numeric | 变好 | 是 | M0205 | 正文写 capacity degradation is reduced from 50.65% to 29.86%；60DTL 第 600 圈 639 mAh g−1
S21 | S21-T7-R2 | 放电容量（作者笼统说法） | 60DTL | 0DTL | — | — | mAh g-1 | 1 C 循环（Fig. S23，未指明圈数） | qualitative | 变好 | 是 | M0204 | 作者定性：higher capacity as well as better cycle stability
S21 | S21-T7-R3 | 首圈容量 | 60DTL | 0DTL | — | — | mAh g-1 | 化成后 1 C 第 1 圈（Fig. S23） | figure_only | 不判 | 是 |  | Li‖S 循环类测试文字缺同一测试容量侧
S21 | S21-T7-R4 | 循环性能（作者笼统说法） | 60DTL | DOL/DME | — | — | 未报告 | 1 C 循环（Fig. S20b） | qualitative | 变好 | 是 | M0191 | 作者定性：加 LiNO3 后 60DTL still showed better electrochemical performance
S21 | S21-T7-R5 | 首圈容量 | 60DTL | DOL/DME | — | — | mAh g-1 | 化成后 1 C 第 1 圈（Fig. S20b） | figure_only | 不判 | 是 |  | Li‖S 循环类测试文字缺同一测试容量侧；正文无该图可核的数
S21 | S21-T8-R1 | 寿命（循环圈数） | 60DTL | 0DTL | ≥100 | 75 | 圈 | 0DTL 失效圈数 vs 60DTL 稳定循环至 100 圈 | numeric | 变好 | 是 | M0210 M0217 | 0DTL failed to operate after 75 cycles；60DTL after 100 cycles 仍有 714 mAh g−1（测试止于 100 圈，记 ≥100）
S21 | S21-T8-R2 | 指定圈容量 | 60DTL | 0DTL | 714 | 699 | mAh g-1 | 60DTL 为第 100 圈；0DTL 取值点原文未写 | numeric | 不判 | 是 | M0217 M0210 | 两数取值点不同（0DTL only released 699 未说明圈数），不判
S21 | S21-T8-R3 | 首圈容量 | 60DTL | 0DTL | — | — | mAh g-1 | 0.1 C 第 1 圈（Fig. S24） | figure_only | 不判 | 是 |  | Li‖S 循环类测试文字缺同一测试容量侧
S21 | S21-T9-R1 | 寿命（循环圈数） | 60DTL | 0DTL | ≥50 | 8 | 圈 | 0DTL 失效圈数 vs 60DTL 稳定循环 50 圈 | numeric | 不判 | 否 | M0218 M0219 | A、B 的 E/S 分别为 3.7 与 3.3 μL mg−1，条件不同，按规则不判；0DTL failed after eight cycles
S21 | S21-T9-R2 | 面积容量 | 60DTL | 0DTL | 4 | — | mAh cm-2 | 0.1 C 循环 50 圈内 | numeric | 不判 | 否 | M0219 | 只有 60DTL 的数，且 E/S 条件不同，不判
S21 | S21-T10-R1 | 寿命（循环小时数） | 60DTL | 0DTL | 800 | 500 | h | 0DTL 失效时间 vs 60DTL 稳定运行时间 | numeric | 变好 | 是 | M0230 | 0DTL fails to operate after 500 h；60DTL operated stably for up to 800 h（可能为测试截止）
S21 | S21-T10-R2 | 阻抗 | 60DTL | 0DTL | — | — | Ω | 循环 50 圈后界面阻抗 | qualitative | 变好 | 是 | M0241 | 作者定性：0DTL 50 圈后界面阻抗快速增大，60DTL 保持稳定
S21 | S21-T11-R1 | 过电位 | 60DTL | 0DTL | — | — | 未报告 | 循环过程中 | qualitative | 变好 | 是 | M0232 M0233 | 作者定性：0DTL 过电位随循环明显增大；60DTL 保持小过电位并稳定循环 400 h（0DTL 寿命未写）
S21 | S21-T12-R1 | 自放电率 | 60DTL | 0DTL | 4.5 | 51.8 | % | 静置 100 h 后容量损失 | numeric | 变好 | 是 | M0171 M0172 | 60DTL 静置后 1165 mAh g−1；0DTL 由 955 降至 460 mAh g−1
S21 | S21-T12-R2 | 静置开路电压衰减 | 60DTL | 0DTL | — | — | V | 静置 100 h | qualitative | 变好 | 是 | M0168 M0169 | 60DTL 稳定在 ≈2.31 V；0DTL 由 2.39 V 快速衰减至 2.14 V（起点不同，按作者定性记）
S21 | S21-T13-R1 | 穿梭电流 | 60DTL | 0DTL | 0.6 | 2.1 | μA | 2.18 V 恒压稳定电流 | numeric | 变好 | 是 | M0174
S21 | S21-T14-R1 | CV 第二还原峰 R2 峰电位 | 60DTL | 0DTL | 2.05 | 1.96 | V | 0.1 mV s−1 | numeric | 差异小 | 是 | M0150 | ¦2.05−1.96¦÷2.05≈4.4% <5%，按阈值记差异小；作者称 significantly advanced
S21 | S21-T14-R2 | CV 氧化峰 O1 峰电流 | 60DTL | 0DTL | 5.05 | 2.67 | A g−1 | 0.1 mV s−1 | numeric | 变好 | 是 | M0151 | 原句写 cells with 60TL，按上下文为 60DTL
S21 | S21-T14-R3 | Tafel 斜率（R2） | 60DTL | 0DTL | 63.96 | 95.15 | mV dec−1 | 第二还原峰 R2 | numeric | 变好 | 是 | M0152 | 斜率越低动力学越快（M0153）
S21 | S21-T15-R1 | CV 第二还原峰峰电位 | 60DTL | 0DTL | 2.012 | 1.971 | V | 0.1 mV s−1 | numeric | 差异小 | 是 | M0099 | ¦2.012−1.971¦÷2.012≈2.0% <5%，按阈值记差异小
S21 | S21-T15-R2 | CV 第二还原峰起始电位 | 70DTL | 0DTL | 2.072 | 2.022 | V | 0.1 mV s−1 | numeric | 差异小 | 是 | M0104 | ¦2.072−2.022¦÷2.072≈2.4% <5%；作者称 DTL 0→70% 起始电位逐级升高
S21 | S21-T15-R3 | CV 第二还原峰峰电流 | 70DTL | 60DTL | — | — | 未报告 | 0.1 mV s−1 | qualitative | 变坏 | 是 | M0106 | 作者定性：DTL 增至 70% 时第二还原峰峰电流显著下降
S21 | S21-T16-R1 | Li₂S 沉积容量 | 60DTL | 0DTL | — | — | mAh g-1 | 恒电位沉积 | qualitative | 变好 | 是 | M0118 M0120 | 0DTL 因过电位大沉积无法进行；60DTL 沉积容量 434 mAh g−1 为最高
S21 | S21-T16-R2 | Li₂S 沉积容量 | 50DTL | 0DTL | — | — | mAh g-1 | 恒电位沉积 | qualitative | 变好 | 是 | M0118 M0119 | 作者定性：随 DTL 增加出现沉积峰并逐渐提前，0DTL 无法沉积
S21 | S21-T16-R3 | Li₂S 沉积容量 | 70DTL | 0DTL | — | — | mAh g-1 | 恒电位沉积 | qualitative | 变好 | 是 | M0118 M0119 | 作者定性：随 DTL 增加出现沉积峰并逐渐提前，0DTL 无法沉积
S21 | S21-T16-R4 | Li₂S 沉积容量 | 60DTL | 50DTL | — | — | mAh g-1 | 恒电位沉积 | qualitative | 变好 | 是 | M0120 | 作者定性：60DTL 沉积容量最高（434 mAh g−1）
S21 | S21-T16-R5 | Li₂S 沉积容量 | 60DTL | 70DTL | — | — | mAh g-1 | 恒电位沉积 | qualitative | 变好 | 是 | M0120 | 作者定性：60DTL 沉积容量最高（434 mAh g−1）
S23 | S23-T1-R1 | 过电位 | BL+10% | BL | 133 | 119 | mV | 放电总极化峰值（DoD≈20%） | numeric | 变坏 | 是 | M0154
S23 | S23-T1-R2 | 过电位 | BL+20% | BL | 160 | 119 | mV | 放电总极化峰值（DoD≈20%） | numeric | 变坏 | 是 | M0154
S23 | S23-T1-R3 | 过电位 | BL+50% | BL | 214 | 119 | mV | 放电总极化峰值（DoD≈20%） | numeric | 变坏 | 是 | M0154
S23 | S23-T1-R4 | 欧姆+活化极化 | BL+10% | BL | 45 | 37 | mV | DoD≈20% | numeric | 变坏 | 是 | M0155 | 作者称 BL、BL+10%、BL+20% 近乎不变（nearly constant）；按 5% 阈值记变坏
S23 | S23-T1-R5 | 欧姆+活化极化 | BL+20% | BL | 45 | 37 | mV | DoD≈20% | numeric | 变坏 | 是 | M0155 | 作者称近乎不变；按 5% 阈值记变坏
S23 | S23-T1-R6 | 欧姆+活化极化 | BL+50% | BL | 73 | 37 | mV | DoD≈20% | numeric | 变坏 | 是 | M0155
S23 | S23-T1-R7 | 浓差极化 | BL+50% | BL | 141 | 82 | mV | DoD≈20%（按上下文推定） | numeric | 变坏 | 是 | M0156 | 82 = 119 − 37，141 = 214 − 73，与 M0154/M0155 一致
S23 | S23-T1-R8 | 浓差极化 | BL+10% | BL | 88 | 82 | mV | DoD≈20% | numeric | 变坏 | 是 | M0154 M0155 M0156 | 反算：88 = 133 − 45（总极化 − 欧姆+活化）；82 见 M0156
S23 | S23-T1-R9 | 浓差极化 | BL+20% | BL | 115 | 82 | mV | DoD≈20% | numeric | 变坏 | 是 | M0154 M0155 M0156 | 反算：115 = 160 − 45；82 见 M0156
S23 | S23-T1-R10 | 过电位 | BL+10% | BL | — | — | mV | 充电过程极化 | qualitative | 差异小 | 是 | M0162 | 作者：充电过程基本不受影响，极化差异很小
S23 | S23-T1-R11 | 过电位 | BL+20% | BL | — | — | mV | 充电过程极化 | qualitative | 差异小 | 是 | M0162 | 同上
S23 | S23-T1-R12 | 过电位 | BL+50% | BL | — | — | mV | 充电过程极化 | qualitative | 差异小 | 是 | M0162 | 同上
S23 | S23-T2-R1 | 过电位 | BL+20% | BL | — | — | mV | 循环过程（Fig. 3a） | qualitative | 变好 | 是 | M0185 | 作者：BL 极化显著更高
S23 | S23-T2-R2 | 过电位 | BL+20% | BL | 42 | 46 | mV | 测试末 | numeric | 变好 | 是 | M0189 | 作者称两者收敛到相近水平；按 5% 阈值 ¦46−42¦/46 = 8.7% 记变好
S23 | S23-T2-R3 | 阻抗 | BL+20% | BL | — | — | Ω | 第 34 圈 RSEI | qualitative | 变好 | 是 | M0190 | BL+20% RSEI 较小
S23 | S23-T2-R4 | 阻抗 | BL+20% | BL | — | — | Ω | 最后一次测量 RSEI | qualitative | 差异小 | 是 | M0190 | 作者：最后一次测量几乎相同
S23 | S23-T3-R1 | 过电位 | BL+20% | BL | 10 | 13 | mV | 半周末（7 h 后） | numeric | 变好 | 是 | M0194
S23 | S23-T3-R2 | 过电位 | BL+20% | BL | ≈9–10 | ≈12–13 | mV | 平台区（Fig. 3h） | numeric | 变好 | 是 | M0219 | 原文用 ∼
S23 | S23-T3-R3 | 阻抗 | BL+20% | BL | — | — | Ω | 全部循环 RSEI | qualitative | 变好 | 是 | M0195 M0204 | 句子跨页切断，两段合为一句
S23 | S23-T4-R1 | 过电位 | BL+20% | BL | 23 | 36 | mV | 稳定循环区 10–108 h | numeric | 变好 | 是 | M0205
S23 | S23-T4-R2 | 过电位 | BL+20% | BL | 51 | 148 | mV | 半周末（原文 end of haft-cycle） | numeric | 变好 | 是 | M0205
S23 | S23-T4-R3 | 阻抗 | BL+20% | BL | — | — | Ω | RSEI | qualitative | 变好 | 是 | M0205 | This trend persisted 指上文 BL+20%+Li2S6 RSEI 始终更小
S23 | S23-T5-R1 | 过电位 | BL+20% | BL | 21–37 | 61–65 | mV | 区段 i（成核） | numeric | 变好 | 是 | M0228
S23 | S23-T5-R2 | 过电位 | BL+20% | BL | — | — | mV | 区段 ii（准稳态，均约 16 mV） | qualitative | 差异小 | 是 | M0230 | 作者：两者过电位几乎相同（∼16 mV）
S23 | S23-T5-R3 | 寿命（循环小时数） | BL+20% | BL | ≈180 | ≈163 | h | 区段 iii 剥离极化骤升时间 | numeric | 变好 | 是 | M0232 M0233 | 原文 around
S23 | S23-T5-R4 | 寿命（循环圈数） | BL+20% | BL | ≈133 | ≈95 | 圈 | 库仑效率开始下降的圈数（Figure S21a） | numeric | 变好 | 是 | M0238 | 图 S21 图注写 1 mA cm-2，图内标注与正文为 0.5 mA cm-2，按正文归入本测试（推定）
S23 | S23-T6-R1 | 库仑效率 | BL+20% | BL | 97.9 | 97.57 | % | 平均库仑效率 | numeric | 变好 | 是 | M0242 M0244 | 高 0.33 个百分点；作者在 M0244 以 The same trend persisted 表示 BL+20% 更高为一致趋势
S23 | S23-T7-R1 | 过电位 | BL+20% | BL | 12 | 16 | mV | 区段 i | numeric | 变好 | 是 | M0235
S23 | S23-T7-R2 | 过电位 | BL+20% | BL | 10 | 13 | mV | 区段 ii | numeric | 变好 | 是 | M0236
S23 | S23-T7-R3 | 寿命（循环小时数） | BL+20% | BL | 273 | 258 | h | 区段 iii 剥离极化开始上升时间 | numeric | 变好 | 是 | M0237
S23 | S23-T7-R4 | 寿命（循环圈数） | BL+20% | BL | ≈142 | ≈129 | 圈 | 库仑效率开始下降的圈数（Figure S21b） | numeric | 变好 | 是 | M0239 | 原文 around
S23 | S23-T8-R1 | 库仑效率 | BL+20% | BL | 98.27 | 98.06 | % | 平均库仑效率 | numeric | 变好 | 是 | M0243 M0248 | 高 0.21 个百分点；作者称加入 20% 1200ET 后效果更明显（M0248）
S23 | S23-T9-R1 | 寿命（循环小时数） | BL+20% | BL | — | — | h | 剥离极化上升/库仑效率下降推迟 | qualitative | 变好 | 是 | M0240 | 作者只称在更高电流与面容量下 Similar behavior，无数值
S23 | S23-T10-R1 | 库仑效率 | BL+20% | BL | 97.51 | 97.4 | % | 平均库仑效率 | numeric | 变好 | 是 | M0244 | 高 0.11 个百分点；作者称 The same trend persisted
S23 | S23-T11-R1 | 穿梭电流 | BL+20% | BL | — | — | mA g-1 | 各恒电位台阶稳态电流 | qualitative | 变好 | 是 | M0249 | 作者以穿梭电流测量（Figure S25）支持 BL+20% 抑制负极副反应；未写数值，方向按此句定
S23 | S23-T11-R2 | 穿梭电流 | BL+10% | BL | — | — | mA g-1 | 各恒电位台阶稳态电流 | figure_only | 不判 | 是 |  | 只在 Figure S25
S23 | S23-T11-R3 | 穿梭电流 | BL+50% | BL | — | — | mA g-1 | 各恒电位台阶稳态电流 | figure_only | 不判 | 是 |  | 只在 Figure S25
S23 | S23-T12-R1 | 寿命（循环圈数） | BL+20% | BL | >200 | 168 | 圈 | C/3；BL 失效圈数 vs BL+20% 持续圈数 | numeric | 变好 | 是 | M0317
S23 | S23-T12-R2 | 首圈容量 | BL+20% | BL | — | — | mAh g-1 | C/3 初始几圈 | qualitative | 变坏 | 是 | M0321 M0319 | 作者：BL+20% 初始容量低于 BL；数值只在 Fig. 5a，已登记读图
S23 | S23-T12-R3 | 过电位 | BL+20% | BL | — | — | mV | 初始几圈 | qualitative | 变坏 | 是 | M0321
S23 | S23-T12-R4 | 过电位 | BL+20% | BL | 28.5 | 17.1 | mV | dQ/dV 极化电压，150 圈前 | numeric | 变坏 | 是 | M0327
S23 | S23-T12-R5 | 过电位 | BL+20% | BL | — | — | mV | 第 100 圈放电过电位（Figure S32） | qualitative | 变坏 | 是 | M0336 | 图 S32 内有 229 mV、201 mV 两个标注，但文字无法确定各属哪条曲线，只用作者定性
S23 | S23-T12-R6 | 保持率 | BL+20% | BL | — | — | % | 长循环容量保持 | qualitative | 变好 | 是 | M0337 | 作者：容量保持仍更优
S23 | S23-T12-R7 | 容量曲线交叉圈数 | BL+20% | BL | — | — | 圈 | BL+20% 容量追上并超过 BL 的圈数 | figure_only | 不判 | 是 |  | 正文只有定性（M0322 eventual surpassing），圈数只在 Fig. 5a
S23 | S23-T13-R1 | 倍率容量 | BL+20% | BL | >600 | <500 | mAh g-1 | C/2 | numeric | 变好 | 是 | M0339
S23 | S23-T13-R2 | 倍率容量 | BL+20% | BL | 766 | 652 | mAh g-1 | 回到 C/5 | numeric | 变好 | 是 | M0340
S23 | S23-T14-R1 | 衰减率 | BL+20% | BL | — | — | 未报告 | 化成后 C/3 循环 | qualitative | 变好 | 是 | M0349 | 作者：BL MLP 化成后容量衰减明显更快
S23 | S23-T14-R2 | 首圈容量 | BL+20% | BL | — | — | Ah | 化成后 C/3 第 1 圈 | figure_only | 不判 | 是 |  | BL 只在 Figure S35，BL+20% 在 Fig. 5f（正文 1.53 Ah、358 Wh kg-1）；两图不同，原文只写 For comparison、未说同批，按规则读出后也不判
S24 | S24-T1-R1 | 放电平台电压 | MAN | DOL/DME | 2.23 | 2.28 | V | 首圈放电第一平台（Fig. 3a） | numeric | 差异小 | 是 | M0065 | ¦2.23−2.28¦÷2.28 ≈ 2.2% < 5%；作者解释为热力学差异
S24 | S24-T1-R2 | 放电平台电压 | MAN | DOL/DME | 2.14 | 2.09 | V | 首圈放电第二平台（Fig. 3a） | numeric | 差异小 | 是 | M0065 | ¦2.14−2.09¦÷2.14 ≈ 2.3% < 5%；G2-0.8LiTFSI 为单平台（M0063），无数值
S24 | S24-T2-R1 | 过电位 | MAN | DOL/DME | — | — | 未报告 | GITT 第一放电平台 | qualitative | 变好 | 是 | M0073 | 作者定性：MAN 在第一放电平台的过电位甚至低于 DOL/DME；第二平台未单独说
S24 | S24-T2-R2 | 过电位 | G2-0.8LiTFSI | DOL/DME | — | — | 未报告 | GITT 整个放电过程 | qualitative | 变坏 | 是 | M0071 M0072 | 作者定性：G2 整个放电过程过电位高；DOL/DME 过电位低
S24 | S24-T3-R1 | 倍率容量 | MAN | DOL/DME | 416 | 187 | mAh g-1 | 5C 放电容量 | numeric | 变好 | 是 | M0076 M0077 | 同一倍率图 Fig. 3d
S24 | S24-T3-R2 | 倍率容量 | G2-0.8LiTFSI | DOL/DME | — | — | mAh g-1 | 倍率性能整体（作者：G2 最差，1C 仅 85 mAh g-1；DOL/DME 对大电流耐受更好） | qualitative | 变坏 | 是 | M0075 M0076 | 作者定性；G2 的 1C 值 85 有数，但 DOL/DME 的 1C 值只在图上
S24 | S24-T3-R3 | 倍率容量 | MAN | DOL/DME | — | — | mAh g-1 | 1C 放电容量 | figure_only | 不判 | 是 |  | MAN、DOL/DME 的 1C 值只在 Fig. 3d
S24 | S24-T3-R4 | 倍率容量 | G2-0.8LiTFSI | DOL/DME | — | — | mAh g-1 | 5C 放电容量 | figure_only | 不判 | 是 |  | G2 的 5C 值只在 Fig. 3d（DOL/DME 5C = 187 有数）
S24 | S24-T4-R1 | 放电容量 | MAN | DOL/DME | — | — | mAh g-1 | E/S 10 下放电曲线对应容量（原文未写圈数） | figure_only | 不判 | 是 |  | MAN 1038 mAh g-1（M0099）有数；DOL/DME 只在 Fig. 5b；作者只对 E/S<5 定性
S24 | S24-T5-R1 | 放电容量 | MAN | DOL/DME | — | — | mAh g-1 | E/S 5 下放电曲线对应容量（原文未写圈数） | figure_only | 不判 | 是 |  | MAN 1043 mAh g-1（M0099）有数；DOL/DME 只在 Fig. 5b
S24 | S24-T5-R2 | 放电容量 | MAN | DOL/DME | 1043 | 1147.5 | mAh g-1 | E/S 5：MAN 取 Fig. 5a；DOL/DME 取 SI 能量密度计算所用值 | numeric | 不判 | 否 | M0099 S0033 | 按规则不判：A、B 来自不同来源（正文 Fig. 5a vs SI Table S2 计算依据），原文未说是同一批电池；S0033 未明写电解液，按 SI Fig. S1/Table S1–S2 上下文推定为 DOL/DME
S24 | S24-T6-R1 | 放电容量 | MAN | DOL/DME | — | — | mAh g-1 | E/S 3 下放电曲线对应容量（原文未写圈数） | qualitative | 变好 | 是 | M0099 M0100 | 作者定性：DOL/DME 在 E/S<5 下容量急剧下降；MAN 为 1070 mAh g-1（M0099）
S24 | S24-T7-R1 | 放电容量 | MAN | DOL/DME | — | — | mAh g-1 | E/S 2 下放电曲线对应容量（原文未写圈数） | qualitative | 变好 | 是 | M0099 M0100 | 作者定性：DOL/DME 在 E/S<5 下容量急剧下降；MAN 为 1094 mAh g-1（M0099）
S24 | S24-T8-R1 | 放电容量 | MAN | DOL/DME | — | — | mAh g-1 | 孔隙率 80% 正极放电曲线对应容量（原文未写圈数） | figure_only | 不判 | 是 |  | MAN 1066 mAh g-1（M0103）有数；DOL/DME 只在 Fig. 5d；作者只对 63%、52% 定性
S24 | S24-T9-R1 | 放电容量 | MAN | DOL/DME | — | — | mAh g-1 | 孔隙率 72% 正极放电曲线对应容量（原文未写圈数） | figure_only | 不判 | 是 |  | MAN 1060 mAh g-1（M0103）有数；DOL/DME 只在 Fig. 5d
S24 | S24-T10-R1 | 放电容量 | MAN | DOL/DME | — | — | mAh g-1 | 孔隙率 63% 正极放电曲线对应容量（原文未写圈数） | qualitative | 变好 | 是 | M0103 | 作者定性：孔隙率降到 63%、52% 时 DOL/DME 容量低；MAN 为 1063 mAh g-1（M0103）
S24 | S24-T11-R1 | 放电容量 | MAN | DOL/DME | — | — | mAh g-1 | 孔隙率 52% 正极放电曲线对应容量（原文未写圈数） | qualitative | 变好 | 是 | M0103 | 作者定性：孔隙率降到 63%、52% 时 DOL/DME 容量低；MAN 为 958 mAh g-1（M0103）
S25 | S25-T1-R1 | 交换电流密度 | MSE-CPME | DOL/DME | — | — | 未报告 | Tafel 拟合 | qualitative | 变好 | 是 | M0079 | 作者称 MSEs 交换电流密度均高于 DOL/DME
S25 | S25-T1-R2 | 交换电流密度 | MSE-TAME | DOL/DME | — | — | 未报告 | Tafel 拟合 | qualitative | 变好 | 是 | M0079 | 同上
S25 | S25-T1-R3 | 交换电流密度 | MSE-SBME | DOL/DME | — | — | 未报告 | Tafel 拟合 | qualitative | 变好 | 是 | M0079 | 同上
S25 | S25-T1-R4 | 交换电流密度 | MSE-MtBE | DOL/DME | — | — | 未报告 | Tafel 拟合 | qualitative | 变好 | 是 | M0079 | 同上
S25 | S25-T2-R1 | 阻抗 | MSE-CPME | DOL/DME | — | — | Ω | DRT 积分得 Rct（各温度） | qualitative | 变好 | 是 | M0088 | 作者称 MSEs 的 Rct 显著低于 DOL/DME
S25 | S25-T2-R2 | 阻抗 | MSE-TAME | DOL/DME | — | — | Ω | DRT 积分得 Rct（各温度） | qualitative | 变好 | 是 | M0088 | 同上
S25 | S25-T2-R3 | 阻抗 | MSE-SBME | DOL/DME | — | — | Ω | DRT 积分得 Rct（各温度） | qualitative | 变好 | 是 | M0088 | 同上
S25 | S25-T2-R4 | 阻抗 | MSE-MtBE | DOL/DME | — | — | Ω | DRT 积分得 Rct（各温度） | qualitative | 变好 | 是 | M0088 | 同上
S25 | S25-T2-R5 | 去溶剂化活化能 | MSE-CPME | DOL/DME | — | — | 未报告 | Rct 的 Arrhenius 拟合 | qualitative | 差异小 | 是 | M0090 | 作者称 MSEs 与基准活化能相近
S25 | S25-T2-R6 | 去溶剂化活化能 | MSE-TAME | DOL/DME | — | — | 未报告 | Rct 的 Arrhenius 拟合 | qualitative | 差异小 | 是 | M0090 | 同上
S25 | S25-T2-R7 | 去溶剂化活化能 | MSE-SBME | DOL/DME | — | — | 未报告 | Rct 的 Arrhenius 拟合 | qualitative | 差异小 | 是 | M0090 | 同上
S25 | S25-T2-R8 | 去溶剂化活化能 | MSE-MtBE | DOL/DME | — | — | 未报告 | Rct 的 Arrhenius 拟合 | qualitative | 变好 | 是 | M0092 | 作者总体称各配方活化能相近（M0090），但明确写 MtBE 活化能最小（M0092），按 M0092 记变好
S25 | S25-T3-R1 | 库仑效率 | MSE-MtBE | DOL/DME | 99.5 | 98.0 | % | Aurbach 法平均 CE | numeric | 变好 | 是 | M0095 | 作者称 MtBE 在 MSE 中最高、DOL/DME only 98.0%；高 1.5 个百分点
S25 | S25-T3-R2 | 库仑效率 | MSE-CPME | MSE-MtBE | — | 99.5 | % | Aurbach 法平均 CE | qualitative | 变坏 | 是 | M0095 | 作者称 MSE-MtBE 在所有 MSE 中 CE 最高；CPME 数值只在 Fig. S12 电压曲线，相对 DOL/DME 的方向原文未写
S25 | S25-T3-R3 | 库仑效率 | MSE-TAME | MSE-MtBE | — | 99.5 | % | Aurbach 法平均 CE | qualitative | 变坏 | 是 | M0095 | 同上
S25 | S25-T3-R4 | 库仑效率 | MSE-SBME | MSE-MtBE | — | 99.5 | % | Aurbach 法平均 CE | qualitative | 变坏 | 是 | M0095 | 同上
S25 | S25-T4-R1 | 寿命（循环小时数） | MSE-MtBE | DOL/DME | >600 | 400 | h | 稳定循环时长 / 失效时间 | numeric | 变好 | 是 | M0097 | MtBE 稳定循环 over 600 h，DOL/DME 400 h 后失效
S25 | S25-T4-R2 | 过电位 | MSE-MtBE | DOL/DME | — | — | 未报告 | 沉积/剥离过电位 | qualitative | 变好 | 是 | M0097 | 作者称 slightly lower overpotential
S25 | S25-T5-R1 | 穿梭电流 | MSE-MtBE | DOL/DME | ≈0.013 | ≈0.047 | mA | 恒压后稳定电流 | numeric | 变好 | 是 | M0122 M0123 | 原文写 ∼0.047 mA 与 ∼0.013 mA；穿梭电流越低越好
S25 | S25-T6-R1 | 过电位 | MSE-MtBE | DOL/DME | 2.81 | 2.1 | mV | 欧姆极化 ηohm 峰值（成核点，∼25% DOD） | numeric | 变坏 | 是 | M0129 | 作者称 ηohm 只占 ηtotal 小部分
S25 | S25-T6-R2 | 过电位 | MSE-MtBE | DOL/DME | 19.5 | 10.4 | mV | 活化极化 ηact，Li2S/Li2S2 成核点 | numeric | 变坏 | 是 | M0133
S25 | S25-T6-R3 | 过电位 | MSE-MtBE | DOL/DME | 44.7 | 47.4 | mV | 浓差极化 ηconc 峰值（∼25% DOD） | numeric | 变好 | 是 | M0135 | ¦44.7−47.4¦/47.4 = 5.7%
S25 | S25-T6-R4 | 过电位 | MSE-MtBE | DOL/DME | — | — | mV | 浓差极化 ηconc，75% DOD 之前 | qualitative | 变坏 | 是 | M0134 | 作者称 75% DOD 前 MSE-MtBE 的 ηconc only slightly larger；与 R3 峰值较低并存
S25 | S25-T6-R5 | 过电位 | MSE-MtBE | DOL/DME | — | — | mV | 浓差极化 ηconc，放电末段 | qualitative | 变好 | 是 | M0137 | 作者称 significantly lower
S25 | S25-T7-R1 | Li₂S 沉积容量 | MSE-MtBE | DOL/DME | 232 | 161 | mA h g−1 | 计时电流曲线积分 | numeric | 变好 | 是 | M0144 | 作者称更高沉积容量带来更高放电容量
S25 | S25-T7-R2 | 成核峰响应时间 | MSE-MtBE | DOL/DME | — | — | 未报告 | 电流峰出现时间 | qualitative | 差异小 | 是 | M0146 | 作者称 similar peak response time
S25 | S25-T8-R1 | 阻抗 | MSE-MtBE | DOL/DME | — | — | Ω | DRT 得 Rct，全温度范围 | qualitative | 变坏 | 是 | M0151 | 作者称 MSE-MtBE 的 Rct 在整个温度范围更高
S25 | S25-T8-R2 | 电荷转移活化能 | MSE-MtBE | DOL/DME | — | — | 未报告 | Rct 的 Arrhenius 拟合 | qualitative | 变好 | 是 | M0151 | 作者称活化能更低
S25 | S25-T9-R1 | CV 响应电流 | MSE-MtBE | DOL/DME | — | — | 未报告 | CV 峰电流 | qualitative | 不判 | 是 | M0153 | 作者只说 slightly lower，未说好坏
S25 | S25-T9-R2 | CV 可逆性 | MSE-MtBE | DOL/DME | — | — | 未报告 | 5 圈 CV | qualitative | 变好 | 是 | M0153 | 作者称 more reversible，副反应更少
S25 | S25-T10-R1 | 首圈容量 | MSE-MtBE | DOL/DME | 945 | 905.6 | mA h g−1 | 化成后 C/3 初始容量（原文 initial capacity） | numeric | 差异小 | 是 | M0173 M0174 | DOL/DME 初始容量原文未写，按 537 ÷ 59.3% = 905.6 反算；¦945−905.6¦/945 = 4.2% < 5%
S25 | S25-T10-R2 | 指定圈容量 | MSE-MtBE | DOL/DME | 711 | 537 | mA h g−1 | 第 200 圈 | numeric | 变好 | 是 | M0173 M0174
S25 | S25-T10-R3 | 保持率 | MSE-MtBE | DOL/DME | 75.2 | 59.3 | % | 200 圈，相对初始容量 | numeric | 变好 | 是 | M0173 M0174
S25 | S25-T11-R1 | 首圈容量 | MSE-MtBE | DOL/DME | 894 | 809.2 | mA h g−1 | 化成后 C/5 初始容量 | numeric | 变好 | 是 | S0149 M0177 | MSE-MtBE 894 取自 Table S2；DOL/DME 按 458 ÷ 56.6% = 809.2 反算；¦894−809.2¦/894 = 9.5%
S25 | S25-T11-R2 | 指定圈容量 | MSE-MtBE | DOL/DME | 710 | 458 | mA h g−1 | 第 180 圈 | numeric | 变好 | 是 | M0177
S25 | S25-T11-R3 | 保持率 | MSE-MtBE | DOL/DME | 79.4 | 56.6 | % | 180 圈，相对初始容量 | numeric | 变好 | 是 | M0177
S25 | S25-T13-R1 | 倍率容量 | MSE-MtBE | DOL/DME | 781 | 700 | mA h g−1 | C/2 | numeric | 变好 | 是 | M0180 M0181 | ¦781−700¦/781 = 10.4%；DOL/DME 在 C/2 下 10 圈后降到 550 以下
S25 | S25-T13-R2 | 倍率容量 | MSE-MtBE | DOL/DME | ≈850 | <700 | mA h g−1 | 回到 C/5 | numeric | 变好 | 是 | M0182 | 原文 ∼ 850 与 less than 700，区间不重叠
S25 | S25-T13-R3 | 倍率容量 | MSE-MtBE | DOL/DME | — | — | mA h g−1 | C/10 至 C/2 各倍率 | qualitative | 变好 | 是 | M0180 | 作者称所有倍率下容量更高、更稳定
S25 | S25-T13-R4 | 过电位 | MSE-MtBE | DOL/DME | — | — | 未报告 | 各倍率电压曲线（C/2 成核点除外） | qualitative | 差异小 | 是 | M0183 | 作者称 comparable overpotentials
S25 | S25-T13-R5 | 过电位 | MSE-MtBE | DOL/DME | — | — | 未报告 | C/2 成核点电压下凹 | qualitative | 变坏 | 是 | M0183 | 作者称 C/2 时成核点 larger dip
S25 | S25-T14-R1 | 首圈容量 | MSE-MtBE | DOL/DME | — | — | mA h g−1 | 化成后 C/5 第 1 圈 | figure_only | 不判 | 是 |  | DOL/DME 为 770（M0187），MSE-MtBE 首圈容量正文未写，只在 Fig. 5d
S25 | S25-T14-R2 | 指定圈容量 | MSE-MtBE | DOL/DME | 799 | 627 | mA h g−1 | 第 90 圈 | numeric | 变好 | 是 | M0187 M0196
S25 | S25-T14-R3 | 库仑效率 | MSE-MtBE | DOL/DME | 94.6 | 89.4 | % | C/5 90 圈平均 CE | numeric | 变好 | 是 | M0195 M0197 | 作者称 MtBE 稳定、DOL/DME 30 圈后迅速下降；高 5.2 个百分点
S25 | S25-T14-R4 | 库仑效率 | MSE-MtBE | DOL/DME | 79.7 | 38.5 | % | 化成第 1 圈（C/20）初始 CE | numeric | 变好 | 是 | M0193 M0196 | 作者称 DOL/DME 化成首圈容量大幅下降、CE only 38.5%
S25 | S25-T14-R5 | 库仑效率 | MSE-CPME | MSE-MtBE | — | — | % | 45 °C 循环 CE | qualitative | 变坏 | 是 | S0096 | SI 称 MSE-MtBE CE 最高最稳、MSE-CPME 在 MSE 中最低；同图（Fig. S27）推定同组条件
S25 | S25-T14-R6 | 库仑效率 | MSE-SBME | MSE-MtBE | — | — | % | 45 °C 循环 CE | qualitative | 变坏 | 是 | S0096 | SI 称 MSE-MtBE CE 最高；同图推定同组条件
S25 | S25-T14-R7 | 库仑效率 | MSE-TAME | MSE-MtBE | — | — | % | 45 °C 循环 CE | qualitative | 变坏 | 是 | S0096 | SI 称 MSE-MtBE CE 最高；同图推定同组条件
S25 | S25-T14-R8 | 库仑效率 | MSE-CPME | DOL/DME | — | — | % | 45 °C 循环 CE | figure_only | 不判 | 是 |  | 相对 DOL/DME 的方向原文未写，只在 Fig. S27
S25 | S25-T14-R9 | 库仑效率 | MSE-SBME | DOL/DME | — | — | % | 45 °C 循环 CE | figure_only | 不判 | 是 |  | 同上
S25 | S25-T14-R10 | 库仑效率 | MSE-TAME | DOL/DME | — | — | % | 45 °C 循环 CE | figure_only | 不判 | 是 |  | 同上
S28 | S28-T1-R1 | 过电位 | DMSO/CSA | DD | 1575 | 10 | mV | 第 400 h 极化电压（Table S12） | numeric | 变坏 | 是 | S0324 S0325 S0326 | Table S12 数值；越低越好
S28 | S28-T1-R2 | 寿命（循环小时数） | DMSO/CSA | DD | 206 | 1200 | h | Li‖Li 循环寿命（Table S12） | numeric | 变坏 | 是 | S0324 S0325 S0326 | Table S12 数值；越长越好
S28 | S28-T1-R3 | 过电位 | DMSO/DME | DD | 70 | 10 | mV | 第 400 h 极化电压（Table S12） | numeric | 变坏 | 是 | S0324 S0325 S0326 | Table S12 数值；越低越好
S28 | S28-T1-R4 | 寿命（循环小时数） | DMSO/DME | DD | 540 | 1200 | h | Li‖Li 循环寿命（Table S12） | numeric | 变坏 | 是 | S0324 S0325 S0326 | Table S12 数值；越长越好
S28 | S28-T1-R5 | 过电位 | DMSO/MeTHF | DD | 78 | 10 | mV | 第 400 h 极化电压（Table S12） | numeric | 变坏 | 是 | S0324 S0325 S0326 | Table S12 数值；越低越好
S28 | S28-T1-R6 | 寿命（循环小时数） | DMSO/MeTHF | DD | 508 | 1200 | h | Li‖Li 循环寿命（Table S12） | numeric | 变坏 | 是 | S0324 S0325 S0326 | Table S12 数值；越长越好
S28 | S28-T1-R7 | 过电位 | DMSO/TTE | DD | 81 | 10 | mV | 第 400 h 极化电压（Table S12） | numeric | 变坏 | 是 | S0324 S0325 S0326 | Table S12 数值；越低越好；该配方不含 LiNO3（含 TTE 体系作者省去），DD 含 0.2 M
S28 | S28-T1-R8 | 寿命（循环小时数） | DMSO/TTE | DD | 480 | 1200 | h | Li‖Li 循环寿命（Table S12） | numeric | 变坏 | 是 | S0324 S0325 S0326 | Table S12 数值；越长越好；该配方不含 LiNO3（含 TTE 体系作者省去），DD 含 0.2 M
S28 | S28-T1-R9 | 过电位 | CSA/DME | DD | 72 | 10 | mV | 第 400 h 极化电压（Table S12） | numeric | 变坏 | 是 | S0324 S0325 S0326 | Table S12 数值；越低越好
S28 | S28-T1-R10 | 寿命（循环小时数） | CSA/DME | DD | 572 | 1200 | h | Li‖Li 循环寿命（Table S12） | numeric | 变坏 | 是 | S0324 S0325 S0326 | Table S12 数值；越长越好
S28 | S28-T1-R11 | 过电位 | CSA/MeTHF | DD | 32 | 10 | mV | 第 400 h 极化电压（Table S12） | numeric | 变坏 | 是 | S0324 S0325 S0326 | Table S12 数值；越低越好
S28 | S28-T1-R12 | 寿命（循环小时数） | CSA/MeTHF | DD | 1200 | 1200 | h | Li‖Li 循环寿命（Table S12） | numeric | 差异小 | 是 | S0324 S0325 S0326 | Table S12 数值；越长越好
S28 | S28-T1-R13 | 过电位 | CSA/TTE | DD | 1561 | 10 | mV | 第 400 h 极化电压（Table S12） | numeric | 变坏 | 是 | S0324 S0325 S0326 | Table S12 数值；越低越好；该配方不含 LiNO3（含 TTE 体系作者省去），DD 含 0.2 M
S28 | S28-T1-R14 | 寿命（循环小时数） | CSA/TTE | DD | 434 | 1200 | h | Li‖Li 循环寿命（Table S12） | numeric | 变坏 | 是 | S0324 S0325 S0326 | Table S12 数值；越长越好；该配方不含 LiNO3（含 TTE 体系作者省去），DD 含 0.2 M
S28 | S28-T1-R15 | 过电位 | DME/MeTHF | DD | 12 | 10 | mV | 第 400 h 极化电压（Table S12） | numeric | 变坏 | 是 | S0324 S0325 S0326 | Table S12 数值；越低越好
S28 | S28-T1-R16 | 寿命（循环小时数） | DME/MeTHF | DD | 1700 | 1200 | h | Li‖Li 循环寿命（Table S12） | numeric | 变好 | 是 | S0324 S0325 S0326 | Table S12 数值；越长越好
S28 | S28-T1-R17 | 过电位 | DME/TTE | DD | 28 | 10 | mV | 第 400 h 极化电压（Table S12） | numeric | 变坏 | 是 | S0324 S0325 S0326 | Table S12 数值；越低越好；该配方不含 LiNO3（含 TTE 体系作者省去），DD 含 0.2 M
S28 | S28-T1-R18 | 寿命（循环小时数） | DME/TTE | DD | 1443 | 1200 | h | Li‖Li 循环寿命（Table S12） | numeric | 变好 | 是 | S0324 S0325 S0326 | Table S12 数值；越长越好；该配方不含 LiNO3（含 TTE 体系作者省去），DD 含 0.2 M
S28 | S28-T1-R19 | 过电位 | MeTHF/TTE | DD | 39 | 10 | mV | 第 400 h 极化电压（Table S12） | numeric | 变坏 | 是 | S0324 S0325 S0326 | Table S12 数值；越低越好；该配方不含 LiNO3（含 TTE 体系作者省去），DD 含 0.2 M
S28 | S28-T1-R20 | 寿命（循环小时数） | MeTHF/TTE | DD | 1217 | 1200 | h | Li‖Li 循环寿命（Table S12） | numeric | 差异小 | 是 | S0324 S0325 S0326 | Table S12 数值；越长越好；该配方不含 LiNO3（含 TTE 体系作者省去），DD 含 0.2 M
S28 | S28-T1-R21 | 寿命（循环小时数） | TFBA/DOL | DD | >1000 | 1200 | h | Li‖Li 稳定循环时长 | numeric | 不判 | 是 | S0292 S0326 | >1000 与 1200 区间重叠；且 TFBA/DOL 数据来自 Figure S60，DD 来自 Table S12/Figure S17，原文未说同批，按规则不判
S28 | S28-T2-R1 | 穿梭电流 | DMSO/CSA | DD | 52 | 42 | μA cm−2 | 2.2–2.9 V 各恒电位步稳态电流的平均值（Table S12） | numeric | 变坏 | 是 | S0324 S0325 S0326 | Table S12 数值；越低越好；本测试电解液均不含 LiNO3（S0087）
S28 | S28-T2-R2 | 穿梭电流 | DMSO/DME | DD | 18 | 42 | μA cm−2 | 2.2–2.9 V 各恒电位步稳态电流的平均值（Table S12） | numeric | 变好 | 是 | S0324 S0325 S0326 | Table S12 数值；越低越好；本测试电解液均不含 LiNO3（S0087）
S28 | S28-T2-R3 | 穿梭电流 | DMSO/MeTHF | DD | 12 | 42 | μA cm−2 | 2.2–2.9 V 各恒电位步稳态电流的平均值（Table S12） | numeric | 变好 | 是 | S0324 S0325 S0326 | Table S12 数值；越低越好；本测试电解液均不含 LiNO3（S0087）
S28 | S28-T2-R4 | 穿梭电流 | DMSO/TTE | DD | 8 | 42 | μA cm−2 | 2.2–2.9 V 各恒电位步稳态电流的平均值（Table S12） | numeric | 变好 | 是 | S0324 S0325 S0326 | Table S12 数值；越低越好；本测试电解液均不含 LiNO3（S0087）
S28 | S28-T2-R5 | 穿梭电流 | CSA/DME | DD | 54 | 42 | μA cm−2 | 2.2–2.9 V 各恒电位步稳态电流的平均值（Table S12） | numeric | 变坏 | 是 | S0324 S0325 S0326 | Table S12 数值；越低越好；本测试电解液均不含 LiNO3（S0087）
S28 | S28-T2-R6 | 穿梭电流 | CSA/MeTHF | DD | 5 | 42 | μA cm−2 | 2.2–2.9 V 各恒电位步稳态电流的平均值（Table S12） | numeric | 变好 | 是 | S0324 S0325 S0326 | Table S12 数值；越低越好；本测试电解液均不含 LiNO3（S0087）
S28 | S28-T2-R7 | 穿梭电流 | CSA/TTE | DD | 1 | 42 | μA cm−2 | 2.2–2.9 V 各恒电位步稳态电流的平均值（Table S12） | numeric | 变好 | 是 | S0324 S0325 S0326 | Table S12 数值；越低越好；本测试电解液均不含 LiNO3（S0087）
S28 | S28-T2-R8 | 穿梭电流 | DME/MeTHF | DD | 17 | 42 | μA cm−2 | 2.2–2.9 V 各恒电位步稳态电流的平均值（Table S12） | numeric | 变好 | 是 | S0324 S0325 S0326 | Table S12 数值；越低越好；本测试电解液均不含 LiNO3（S0087）
S28 | S28-T2-R9 | 穿梭电流 | DME/TTE | DD | 1 | 42 | μA cm−2 | 2.2–2.9 V 各恒电位步稳态电流的平均值（Table S12） | numeric | 变好 | 是 | S0324 S0325 S0326 | Table S12 数值；越低越好；本测试电解液均不含 LiNO3（S0087）
S28 | S28-T2-R10 | 穿梭电流 | MeTHF/TTE | DD | 1 | 42 | μA cm−2 | 2.2–2.9 V 各恒电位步稳态电流的平均值（Table S12） | numeric | 变好 | 是 | S0324 S0325 S0326 | Table S12 数值；越低越好；本测试电解液均不含 LiNO3（S0087）
S28 | S28-T3-R1 | 过电位 | DMSO/CSA | DD | 11 | 42 | mV | Li2S 成核过电位 ΔVnuc（0.2 C 放电曲线，Table S12） | numeric | 变好 | 是 | S0324 S0325 S0326 | Table S12 数值；越低越好
S28 | S28-T3-R2 | Li2S 沉积容量 | DMSO/CSA | DD | 588 | 570 | mAh g−1 | 0.2 C 放电 Li2S 沉积容量（Table S12） | numeric | 差异小 | 是 | S0324 S0325 S0326 | Table S12 数值；作者以 > 600 mAh g−1 为合格，越高越好
S28 | S28-T3-R3 | 库仑效率 | DMSO/CSA | DD | 86.2 | 98.9 | % | 0.2 C 100 圈平均 CE（Table S12） | numeric | 不判 | 是 | S0324 S0325 S0326 | 库仑效率作者未逐一与 DD 比较，按规则不判
S28 | S28-T3-R4 | 平均放电容量 | DMSO/CSA | DD | 505 | 754 | mAh g−1 | 0.2 C 100 圈平均放电容量（Table S12） | numeric | 变坏 | 是 | S0324 S0325 S0326 | Table S12 数值；平均容量同时含首圈容量与衰减两方面，未单独报告首圈容量与保持率
S28 | S28-T3-R5 | 过电位 | DMSO/DME | DD | 12 | 42 | mV | Li2S 成核过电位 ΔVnuc（0.2 C 放电曲线，Table S12） | numeric | 变好 | 是 | S0324 S0325 S0326 | Table S12 数值；越低越好
S28 | S28-T3-R6 | Li2S 沉积容量 | DMSO/DME | DD | 623 | 570 | mAh g−1 | 0.2 C 放电 Li2S 沉积容量（Table S12） | numeric | 变好 | 是 | S0324 S0325 S0326 | Table S12 数值；作者以 > 600 mAh g−1 为合格，越高越好
S28 | S28-T3-R7 | 库仑效率 | DMSO/DME | DD | 39.2 | 98.9 | % | 0.2 C 100 圈平均 CE（Table S12） | numeric | 不判 | 是 | S0324 S0325 S0326 | 库仑效率作者未逐一与 DD 比较，按规则不判；原表 39.2% 照抄（与其他配方差异悬殊）
S28 | S28-T3-R8 | 平均放电容量 | DMSO/DME | DD | 513 | 754 | mAh g−1 | 0.2 C 100 圈平均放电容量（Table S12） | numeric | 变坏 | 是 | S0324 S0325 S0326 | Table S12 数值；平均容量同时含首圈容量与衰减两方面，未单独报告首圈容量与保持率
S28 | S28-T3-R9 | 过电位 | DMSO/MeTHF | DD | 29 | 42 | mV | Li2S 成核过电位 ΔVnuc（0.2 C 放电曲线，Table S12） | numeric | 变好 | 是 | S0324 S0325 S0326 | Table S12 数值；越低越好
S28 | S28-T3-R10 | Li2S 沉积容量 | DMSO/MeTHF | DD | 585 | 570 | mAh g−1 | 0.2 C 放电 Li2S 沉积容量（Table S12） | numeric | 差异小 | 是 | S0324 S0325 S0326 | Table S12 数值；作者以 > 600 mAh g−1 为合格，越高越好
S28 | S28-T3-R11 | 库仑效率 | DMSO/MeTHF | DD | 89.5 | 98.9 | % | 0.2 C 100 圈平均 CE（Table S12） | numeric | 不判 | 是 | S0324 S0325 S0326 | 库仑效率作者未逐一与 DD 比较，按规则不判
S28 | S28-T3-R12 | 平均放电容量 | DMSO/MeTHF | DD | 510 | 754 | mAh g−1 | 0.2 C 100 圈平均放电容量（Table S12） | numeric | 变坏 | 是 | S0324 S0325 S0326 | Table S12 数值；平均容量同时含首圈容量与衰减两方面，未单独报告首圈容量与保持率
S28 | S28-T3-R13 | 过电位 | DMSO/TTE | DD | 32 | 42 | mV | Li2S 成核过电位 ΔVnuc（0.2 C 放电曲线，Table S12） | numeric | 变好 | 是 | S0324 S0325 S0326 | Table S12 数值；越低越好；该配方不含 LiNO3（含 TTE 体系作者省去），DD 含 0.2 M
S28 | S28-T3-R14 | Li2S 沉积容量 | DMSO/TTE | DD | 333 | 570 | mAh g−1 | 0.2 C 放电 Li2S 沉积容量（Table S12） | numeric | 变坏 | 是 | S0324 S0325 S0326 | Table S12 数值；作者以 > 600 mAh g−1 为合格，越高越好；该配方不含 LiNO3（含 TTE 体系作者省去），DD 含 0.2 M
S28 | S28-T3-R15 | 库仑效率 | DMSO/TTE | DD | 87.2 | 98.9 | % | 0.2 C 100 圈平均 CE（Table S12） | numeric | 不判 | 是 | S0324 S0325 S0326 | 库仑效率作者未逐一与 DD 比较，按规则不判；该配方不含 LiNO3（含 TTE 体系作者省去），DD 含 0.2 M
S28 | S28-T3-R16 | 平均放电容量 | DMSO/TTE | DD | 445 | 754 | mAh g−1 | 0.2 C 100 圈平均放电容量（Table S12） | numeric | 变坏 | 是 | S0324 S0325 S0326 | Table S12 数值；平均容量同时含首圈容量与衰减两方面，未单独报告首圈容量与保持率；该配方不含 LiNO3（含 TTE 体系作者省去），DD 含 0.2 M
S28 | S28-T3-R17 | 过电位 | CSA/DME | DD | 30 | 42 | mV | Li2S 成核过电位 ΔVnuc（0.2 C 放电曲线，Table S12） | numeric | 变好 | 是 | S0324 S0325 S0326 | Table S12 数值；越低越好
S28 | S28-T3-R18 | Li2S 沉积容量 | CSA/DME | DD | 626 | 570 | mAh g−1 | 0.2 C 放电 Li2S 沉积容量（Table S12） | numeric | 变好 | 是 | S0324 S0325 S0326 | Table S12 数值；作者以 > 600 mAh g−1 为合格，越高越好
S28 | S28-T3-R19 | 库仑效率 | CSA/DME | DD | 91.5 | 98.9 | % | 0.2 C 100 圈平均 CE（Table S12） | numeric | 不判 | 是 | S0324 S0325 S0326 | 库仑效率作者未逐一与 DD 比较，按规则不判
S28 | S28-T3-R20 | 平均放电容量 | CSA/DME | DD | 731 | 754 | mAh g−1 | 0.2 C 100 圈平均放电容量（Table S12） | numeric | 差异小 | 是 | S0324 S0325 S0326 | Table S12 数值；平均容量同时含首圈容量与衰减两方面，未单独报告首圈容量与保持率
S28 | S28-T3-R21 | 过电位 | CSA/MeTHF | DD | 15 | 42 | mV | Li2S 成核过电位 ΔVnuc（0.2 C 放电曲线，Table S12） | numeric | 变好 | 是 | S0324 S0325 S0326 | Table S12 数值；越低越好
S28 | S28-T3-R22 | Li2S 沉积容量 | CSA/MeTHF | DD | 699 | 570 | mAh g−1 | 0.2 C 放电 Li2S 沉积容量（Table S12） | numeric | 变好 | 是 | S0324 S0325 S0326 | Table S12 数值；作者以 > 600 mAh g−1 为合格，越高越好
S28 | S28-T3-R23 | 库仑效率 | CSA/MeTHF | DD | 99.9 | 98.9 | % | 0.2 C 100 圈平均 CE（Table S12） | numeric | 变好 | 是 | S0324 S0325 S0326 M0081 | 作者称 100 圈内只有 M-S/W 平均 CE 达 99.9%（M0081）
S28 | S28-T3-R24 | 平均放电容量 | CSA/MeTHF | DD | 913 | 754 | mAh g−1 | 0.2 C 100 圈平均放电容量（Table S12） | numeric | 变好 | 是 | S0324 S0325 S0326 | Table S12 数值；平均容量同时含首圈容量与衰减两方面，未单独报告首圈容量与保持率
S28 | S28-T3-R25 | 过电位 | CSA/TTE | DD | 142 | 42 | mV | Li2S 成核过电位 ΔVnuc（0.2 C 放电曲线，Table S12） | numeric | 变坏 | 是 | S0324 S0325 S0326 | Table S12 数值；越低越好；该配方不含 LiNO3（含 TTE 体系作者省去），DD 含 0.2 M
S28 | S28-T3-R26 | Li2S 沉积容量 | CSA/TTE | DD | 695 | 570 | mAh g−1 | 0.2 C 放电 Li2S 沉积容量（Table S12） | numeric | 变好 | 是 | S0324 S0325 S0326 | Table S12 数值；作者以 > 600 mAh g−1 为合格，越高越好；该配方不含 LiNO3（含 TTE 体系作者省去），DD 含 0.2 M
S28 | S28-T3-R27 | 库仑效率 | CSA/TTE | DD | 98.8 | 98.9 | % | 0.2 C 100 圈平均 CE（Table S12） | numeric | 不判 | 是 | S0324 S0325 S0326 | 库仑效率作者未逐一与 DD 比较，按规则不判；该配方不含 LiNO3（含 TTE 体系作者省去），DD 含 0.2 M
S28 | S28-T3-R28 | 平均放电容量 | CSA/TTE | DD | 666 | 754 | mAh g−1 | 0.2 C 100 圈平均放电容量（Table S12） | numeric | 变坏 | 是 | S0324 S0325 S0326 | Table S12 数值；平均容量同时含首圈容量与衰减两方面，未单独报告首圈容量与保持率；该配方不含 LiNO3（含 TTE 体系作者省去），DD 含 0.2 M
S28 | S28-T3-R29 | 过电位 | DME/MeTHF | DD | 25 | 42 | mV | Li2S 成核过电位 ΔVnuc（0.2 C 放电曲线，Table S12） | numeric | 变好 | 是 | S0324 S0325 S0326 | Table S12 数值；越低越好
S28 | S28-T3-R30 | Li2S 沉积容量 | DME/MeTHF | DD | 531 | 570 | mAh g−1 | 0.2 C 放电 Li2S 沉积容量（Table S12） | numeric | 变坏 | 是 | S0324 S0325 S0326 | Table S12 数值；作者以 > 600 mAh g−1 为合格，越高越好
S28 | S28-T3-R31 | 库仑效率 | DME/MeTHF | DD | 99.1 | 98.9 | % | 0.2 C 100 圈平均 CE（Table S12） | numeric | 不判 | 是 | S0324 S0325 S0326 | 库仑效率作者未逐一与 DD 比较，按规则不判
S28 | S28-T3-R32 | 平均放电容量 | DME/MeTHF | DD | 737 | 754 | mAh g−1 | 0.2 C 100 圈平均放电容量（Table S12） | numeric | 差异小 | 是 | S0324 S0325 S0326 | Table S12 数值；平均容量同时含首圈容量与衰减两方面，未单独报告首圈容量与保持率
S28 | S28-T3-R33 | 过电位 | DME/TTE | DD | 148 | 42 | mV | Li2S 成核过电位 ΔVnuc（0.2 C 放电曲线，Table S12） | numeric | 变坏 | 是 | S0324 S0325 S0326 | Table S12 数值；越低越好；该配方不含 LiNO3（含 TTE 体系作者省去），DD 含 0.2 M
S28 | S28-T3-R34 | Li2S 沉积容量 | DME/TTE | DD | 494 | 570 | mAh g−1 | 0.2 C 放电 Li2S 沉积容量（Table S12） | numeric | 变坏 | 是 | S0324 S0325 S0326 | Table S12 数值；作者以 > 600 mAh g−1 为合格，越高越好；该配方不含 LiNO3（含 TTE 体系作者省去），DD 含 0.2 M
S28 | S28-T3-R35 | 库仑效率 | DME/TTE | DD | 99.3 | 98.9 | % | 0.2 C 100 圈平均 CE（Table S12） | numeric | 不判 | 是 | S0324 S0325 S0326 | 库仑效率作者未逐一与 DD 比较，按规则不判；该配方不含 LiNO3（含 TTE 体系作者省去），DD 含 0.2 M
S28 | S28-T3-R36 | 平均放电容量 | DME/TTE | DD | 478 | 754 | mAh g−1 | 0.2 C 100 圈平均放电容量（Table S12） | numeric | 变坏 | 是 | S0324 S0325 S0326 | Table S12 数值；平均容量同时含首圈容量与衰减两方面，未单独报告首圈容量与保持率；该配方不含 LiNO3（含 TTE 体系作者省去），DD 含 0.2 M
S28 | S28-T3-R37 | 过电位 | MeTHF/TTE | DD | / | 42 | mV | Li2S 成核过电位 ΔVnuc（0.2 C 放电曲线，Table S12） | numeric | 不判 | 是 | S0324 S0325 S0326 | 表中为“/”（该配方 Li2S 沉积容量为 0），不判；该配方不含 LiNO3（含 TTE 体系作者省去），DD 含 0.2 M
S28 | S28-T3-R38 | Li2S 沉积容量 | MeTHF/TTE | DD | 0 | 570 | mAh g−1 | 0.2 C 放电 Li2S 沉积容量（Table S12） | numeric | 变坏 | 是 | S0324 S0325 S0326 | Table S12 数值；作者以 > 600 mAh g−1 为合格，越高越好；该配方不含 LiNO3（含 TTE 体系作者省去），DD 含 0.2 M
S28 | S28-T3-R39 | 库仑效率 | MeTHF/TTE | DD | 98.6 | 98.9 | % | 0.2 C 100 圈平均 CE（Table S12） | numeric | 不判 | 是 | S0324 S0325 S0326 | 库仑效率作者未逐一与 DD 比较，按规则不判；该配方不含 LiNO3（含 TTE 体系作者省去），DD 含 0.2 M
S28 | S28-T3-R40 | 平均放电容量 | MeTHF/TTE | DD | 460 | 754 | mAh g−1 | 0.2 C 100 圈平均放电容量（Table S12） | numeric | 变坏 | 是 | S0324 S0325 S0326 | Table S12 数值；平均容量同时含首圈容量与衰减两方面，未单独报告首圈容量与保持率；该配方不含 LiNO3（含 TTE 体系作者省去），DD 含 0.2 M
S28 | S28-T4-R1 | 首圈容量 | CSA/MeTHF | DD | — | — | mAh g−1 | 0.2 C 第 1 圈 | figure_only | 不判 | 是 | M0173 | 正文只给 CSA/MeTHF 1037 mAh g−1，DD 只在 Fig. 5a；图注写 various electrolytes，DD 在图中为推定
S28 | S28-T4-R2 | 保持率 | CSA/MeTHF | DD | — | — | % | 0.2 C 第 300 圈相对第 1 圈 | figure_only | 不判 | 是 | M0174 | 正文只给 CSA/MeTHF 300 圈 70%（每圈 0.05%），DD 只在图上；CE 只给 CSA/MeTHF 平均 99.8%，DD 未报告
S28 | S28-T5-R1 | 首圈容量 | CSA/MeTHF | DD | — | — | mAh g−1 | 0.1 C 第 1 圈 | figure_only | 不判 | 是 | M0176 | 正文只给 CSA/MeTHF 992 mAh g−1，DD 只在 Fig. 5c
S28 | S28-T5-R2 | 保持率 | CSA/MeTHF | DD | — | — | % | 0.1 C 第 130 圈相对第 1 圈 | figure_only | 不判 | 是 | M0177 | 正文只给 CSA/MeTHF 130 圈 88%、平均 CE 99.5%，DD 只在图上
S28 | S28-T5-R3 | 过电位 | CSA/MeTHF | DD | — | — | V | 首圈低电压平台极化 ΔElow | qualitative | 变好 | 是 | M0176 M0178 | 作者：CSA/MeTHF ΔElow 小（0.232 V），DD 首圈 ΔElow 显著大；DD 无数值
S28 | S28-T5-R4 | 过电位 | CSA/MeTHF | DD | — | — | V | 130 圈后 ΔElow 的变化 | qualitative | 变好 | 是 | M0177 M0178 | 作者：CSA/MeTHF 130 圈后 ΔElow 无明显变化，DD 急剧增大
S28 | S28-T10-R1 | 首圈容量 | CSA4 | CSA2 | 1274 | 1181 | mAh g−1 | 活化圈后 0.1 C 第 1 圈 | numeric | 变好 | 是 | S0158 | 本测试无 DD；以梯度中 CSA 最少的已测档 1:2:6 为参照
S28 | S28-T10-R2 | 保持率 | CSA4 | CSA2 | 93 | 84 | % | 0.1 C 第 60 圈 | numeric | 变好 | 是 | S0160 S0161 | 1:4:6 为 93%，1:2:6 为 84%
S28 | S28-T10-R3 | 库仑效率 | CSA4 | CSA2 | 99.4 | 98.4 | % | 60 圈平均 CE | numeric | 变好 | 是 | S0160 S0161 | 作者称 1:4:6 平均 CE 优异（excellent）
S28 | S28-T10-R4 | 首圈容量 | CSA6 | CSA2 | 1305 | 1181 | mAh g−1 | 活化圈后 0.1 C 第 1 圈 | numeric | 变好 | 是 | S0158 | 本测试无 DD；以梯度中 CSA 最少的已测档 1:2:6 为参照
S28 | S28-T10-R5 | 保持率 | CSA6 | CSA2 | 72 | 84 | % | 0.1 C 第 60 圈 | numeric | 变坏 | 是 | S0159 S0160 S0161 | 1:6:6 为 60 圈后 72%（30 圈后快速衰减）
S28 | S28-T10-R6 | 库仑效率 | CSA6 | CSA2 | 86.6 | 98.4 | % | 60 圈平均 CE | numeric | 变坏 | 是 | S0159 S0160 | 作者称 1:6:6 穿梭严重、过早失效
S28 | S28-T11-R1 | 首圈容量 | CSA/MeTHF | DD | — | — | mAh g−1 | 0.2 C 第 1 圈 | figure_only | 不判 | 是 |  | 正文无数值，只在图上；图注写 various electrolytes，SEM/XPS 对比 CSA/MeTHF 与 DD（20 圈后）
S28 | S28-T11-R2 | 指定圈容量 | CSA/MeTHF | DD | — | — | mAh g−1 | 0.2 C 第 20 圈（与 SEM/XPS 取样圈数一致） | figure_only | 不判 | 是 |  | 正文无数值，只在图上
S28 | S28-T12-R1 | 阻抗 | CSA/MeTHF | DD | — | — | Ω | SoC iii、iv、v | qualitative | 变好 | 是 | M0146 | 作者：DD 在 SoC iii–v 阻抗显著增大
S28 | S28-T13-R1 | Li2S 沉积容量 | CSA/MeTHF | DD | 550 | 292 | mAh g−1 | 2.05 V 恒电位沉积 | numeric | 变好 | 是 | S0197 | 越高越好
S28 | S28-T14-R1 | Li2S 溶解容量 | CSA/MeTHF | DD | 691 | 186 | mAh g−1 | 2.35 V 恒电位溶解 | numeric | 变好 | 是 | S0211 | 越高越好
S28 | S28-T15-R1 | 过电位 | CSA/MeTHF | DD | — | — | V | 0.05 mV s−1 CV 极化电压 | qualitative | 变好 | 是 | S0216 | 作者：CSA/MeTHF 峰电流更高、极化更低
S28 | S28-T15-R2 | 峰电流 | CSA/MeTHF | DD | — | — | mA | 0.05–0.3 mV s−1 各扫速 R1、R2 峰 | qualitative | 变好 | 是 | S0216 S0224 | 作者：CSA/MeTHF 峰电流更大、峰位移小
S28 | S28-T15-R3 | Tafel 斜率 | CSA/MeTHF | DD | — | — | mV dec−1 | 0.05 mV s−1 R1、R2、O1 三峰 | qualitative | 变好 | 是 | S0219 | 作者：三峰 Tafel 斜率均更小
S28 | S28-T16-R1 | 过电位 | CSA/MeTHF | DD | — | — | V | GITT 极化分解：放电深度 25% 后活化极化占比 | qualitative | 变好 | 是 | M0168 M0170 | 作者：DD 在 DoD 25% 后活化极化主导、转化动力学迟缓；CSA/MeTHF 浓差极化占比 > 50% 但三分量趋势稳定。比的是极化构成，不是总极化数值
S32 | S32-T1-R1 | 库仑效率 | 1.0M-DMFN | E-baseline | 99.66 | 99.19 | % | Li‖Cu 平均 Li 库仑效率（改进 Aurbach 法） | numeric | 变好 | 是 | M0060 M0061 | 作者：much higher；差 0.47 个百分点
S32 | S32-T1-R2 | 库仑效率 | 0.6M-DMFN | E-baseline | — | — | % | Li‖Cu 平均 Li 库仑效率 | qualitative | 变好 | 是 | M0100 M0062 | 作者：四种 DMFN 的平均 Li CE 均高于 E-baseline（Figure 1b）；该档数值只在 Fig. 1b，已登记读图
S32 | S32-T1-R3 | 库仑效率 | 0.8M-DMFN | E-baseline | — | — | % | Li‖Cu 平均 Li 库仑效率 | qualitative | 变好 | 是 | M0100 M0062 | 作者：四种 DMFN 的平均 Li CE 均高于 E-baseline（Figure 1b）；该档数值只在 Fig. 1b，已登记读图
S32 | S32-T1-R4 | 库仑效率 | 1.2M-DMFN | E-baseline | — | — | % | Li‖Cu 平均 Li 库仑效率 | qualitative | 变好 | 是 | M0100 M0062 | 作者：四种 DMFN 的平均 Li CE 均高于 E-baseline（Figure 1b）；该档数值只在 Fig. 1b，已登记读图
S32 | S32-T1-R5 | 库仑效率 | 1.0M-DMFN | 0.6M-DMFN | — | — | % | Li‖Cu 平均 Li 库仑效率 | qualitative | 变好 | 是 | M0060 | 作者：最大 CE 99.66% 出现在 1.0M-DMFN；其他档数值只在 Fig. 1b
S32 | S32-T1-R6 | 库仑效率 | 1.0M-DMFN | 0.8M-DMFN | — | — | % | Li‖Cu 平均 Li 库仑效率 | qualitative | 变好 | 是 | M0060 | 作者：最大 CE 99.66% 出现在 1.0M-DMFN；其他档数值只在 Fig. 1b
S32 | S32-T1-R7 | 库仑效率 | 1.0M-DMFN | 1.2M-DMFN | — | — | % | Li‖Cu 平均 Li 库仑效率 | qualitative | 变好 | 是 | M0060 | 作者：最大 CE 99.66% 出现在 1.0M-DMFN；其他档数值只在 Fig. 1b
S32 | S32-T2-R1 | 第一放电平台容量 | 0.6M-DMFN | E-baseline | — | — | mAh g-1 | C/20 化成第 1 圈放电，第一平台（生成 Li2S6-8） | qualitative | 变坏 | 是 | M0090 | 作者：从 E-baseline 到 DMFN 第一平台比容量明显下降
S32 | S32-T2-R2 | 第一放电平台容量 | 0.8M-DMFN | E-baseline | — | — | mAh g-1 | C/20 化成第 1 圈放电，第一平台（生成 Li2S6-8） | qualitative | 变坏 | 是 | M0090 | 作者：从 E-baseline 到 DMFN 第一平台比容量明显下降
S32 | S32-T2-R3 | 第一放电平台容量 | 1.0M-DMFN | E-baseline | — | — | mAh g-1 | C/20 化成第 1 圈放电，第一平台（生成 Li2S6-8） | qualitative | 变坏 | 是 | M0090 | 作者：从 E-baseline 到 DMFN 第一平台比容量明显下降
S32 | S32-T2-R4 | 第一放电平台容量 | 1.2M-DMFN | E-baseline | — | — | mAh g-1 | C/20 化成第 1 圈放电，第一平台（生成 Li2S6-8） | qualitative | 变坏 | 是 | M0090 | 作者：从 E-baseline 到 DMFN 第一平台比容量明显下降
S32 | S32-T2-R5 | 第一放电平台容量 | 0.8M-DMFN | 0.6M-DMFN | — | — | mAh g-1 | C/20 化成第 1 圈放电，第一平台 | qualitative | 变坏 | 是 | M0090 | 作者：DMFN 第一平台比容量随盐浓度升高而降低
S32 | S32-T2-R6 | 第一放电平台容量 | 1.0M-DMFN | 0.8M-DMFN | — | — | mAh g-1 | C/20 化成第 1 圈放电，第一平台 | qualitative | 变坏 | 是 | M0090 | 作者：DMFN 第一平台比容量随盐浓度升高而降低
S32 | S32-T2-R7 | 第一放电平台容量 | 1.2M-DMFN | 1.0M-DMFN | — | — | mAh g-1 | C/20 化成第 1 圈放电，第一平台 | qualitative | 变坏 | 是 | M0090 | 作者：DMFN 第一平台比容量随盐浓度升高而降低
S32 | S32-T3-R1 | 倍率容量 | 0.6M-DMFN | E-baseline | — | — | mAh g-1 | 充电倍率 C/5 至 1C 各段 | qualitative | 差异小 | 是 | M0094 M0095 | 作者：C/5 充电起各电解液容量重合，至 1C 仍重合
S32 | S32-T3-R2 | 倍率容量 | 0.8M-DMFN | E-baseline | — | — | mAh g-1 | 充电倍率 C/5 至 1C 各段 | qualitative | 差异小 | 是 | M0094 M0095 | 作者：C/5 充电起各电解液容量重合，至 1C 仍重合
S32 | S32-T3-R3 | 倍率容量 | 1.0M-DMFN | E-baseline | — | — | mAh g-1 | 充电倍率 C/5 至 1C 各段 | qualitative | 差异小 | 是 | M0094 M0095 | 作者：C/5 充电起各电解液容量重合，至 1C 仍重合
S32 | S32-T3-R4 | 倍率容量 | 1.2M-DMFN | E-baseline | — | — | mAh g-1 | 充电倍率 C/5 至 1C 各段 | qualitative | 差异小 | 是 | M0094 M0095 | 作者：C/5 充电起各电解液容量重合，至 1C 仍重合
S32 | S32-T4-R1 | 倍率容量 | 0.6M-DMFN | E-baseline | — | — | mAh g-1 | 放电倍率 ≤ C/3 | qualitative | 差异小 | 是 | M0101 | 作者：放电倍率 ≤ C/3 时 DMFN 与 E-baseline 倍率性能相近
S32 | S32-T4-R2 | 倍率容量 | 0.8M-DMFN | E-baseline | — | — | mAh g-1 | 放电倍率 ≤ C/3 | qualitative | 差异小 | 是 | M0101 | 作者：放电倍率 ≤ C/3 时 DMFN 与 E-baseline 倍率性能相近
S32 | S32-T4-R3 | 倍率容量 | 1.0M-DMFN | E-baseline | — | — | mAh g-1 | 放电倍率 ≤ C/3 | qualitative | 差异小 | 是 | M0101 | 作者：放电倍率 ≤ C/3 时 DMFN 与 E-baseline 倍率性能相近
S32 | S32-T4-R4 | 倍率容量 | 1.2M-DMFN | E-baseline | — | — | mAh g-1 | 放电倍率 ≤ C/3 | qualitative | 差异小 | 是 | M0101 | 作者：放电倍率 ≤ C/3 时 DMFN 与 E-baseline 倍率性能相近
S32 | S32-T4-R5 | 倍率容量 | 0.6M-DMFN | E-baseline | — | — | mAh g-1 | 放电倍率 C/2 | qualitative | 变好 | 是 | M0097 | 作者：放电升到 C/2 时几乎所有电解液容量骤降，0.6M-DMFN 例外，直到 1C 才下降
S32 | S32-T4-R6 | 倍率容量 | 0.8M-DMFN | E-baseline | — | — | mAh g-1 | 放电倍率 C/2 | qualitative | 不判 | 是 | M0097 | 作者只说 C/2 时几乎所有电解液容量骤降，未比较该档与 E-baseline 高低
S32 | S32-T4-R7 | 倍率容量 | 1.0M-DMFN | E-baseline | — | — | mAh g-1 | 放电倍率 C/2 | qualitative | 不判 | 是 | M0097 | 作者只说 C/2 时几乎所有电解液容量骤降，未比较该档与 E-baseline 高低
S32 | S32-T4-R8 | 倍率容量 | 1.2M-DMFN | E-baseline | — | — | mAh g-1 | 放电倍率 C/2 | qualitative | 不判 | 是 | M0097 | 作者只说 C/2 时几乎所有电解液容量骤降，未比较该档与 E-baseline 高低
S32 | S32-T5-R1 | 首圈容量 | 0.6M-DMFN | E-baseline | — | — | mAh g-1 | 化成后 C/5 初始圈 | qualitative | 变坏 | 是 | M0103 | 作者：E-baseline 初始容量更高；数值只在 Fig. 3d，已登记读图
S32 | S32-T5-R2 | 保持率 | 0.6M-DMFN | E-baseline | — | — | % | C/5 循环 300 圈 | qualitative | 变好 | 是 | M0103 | 作者：DMFN 循环稳定性显著提高
S32 | S32-T5-R3 | 库仑效率 | 0.6M-DMFN | E-baseline | — | — | % | C/5 循环过程 | qualitative | 变好 | 是 | M0103 | 作者：DMFN 的 CE 提高
S32 | S32-T5-R4 | 过电位 | 0.6M-DMFN | E-baseline | — | — | V | C/5 循环 250 圈内极化增长 | qualitative | 变好 | 是 | M0105 M0106 | 作者：E-baseline 极化显著增长并过充，所有 DMFN 极化低
S32 | S32-T5-R5 | 首圈容量 | 0.8M-DMFN | E-baseline | — | — | mAh g-1 | 化成后 C/5 初始圈 | qualitative | 变坏 | 是 | M0103 | 作者：E-baseline 初始容量更高；数值只在 Fig. 3d，已登记读图
S32 | S32-T5-R6 | 保持率 | 0.8M-DMFN | E-baseline | — | — | % | C/5 循环 300 圈 | qualitative | 变好 | 是 | M0103 | 作者：DMFN 循环稳定性显著提高
S32 | S32-T5-R7 | 库仑效率 | 0.8M-DMFN | E-baseline | — | — | % | C/5 循环过程 | qualitative | 变好 | 是 | M0103 | 作者：DMFN 的 CE 提高
S32 | S32-T5-R8 | 过电位 | 0.8M-DMFN | E-baseline | — | — | V | C/5 循环 250 圈内极化增长 | qualitative | 变好 | 是 | M0105 M0106 | 作者：E-baseline 极化显著增长并过充，所有 DMFN 极化低
S32 | S32-T5-R9 | 首圈容量 | 1.0M-DMFN | E-baseline | — | — | mAh g-1 | 化成后 C/5 初始圈 | qualitative | 变坏 | 是 | M0103 | 作者：E-baseline 初始容量更高；数值只在 Fig. 3d，已登记读图
S32 | S32-T5-R10 | 保持率 | 1.0M-DMFN | E-baseline | — | — | % | C/5 循环 300 圈 | qualitative | 变好 | 是 | M0103 | 作者：DMFN 循环稳定性显著提高；1.0M-DMFN 300 圈保持率 81.3%（604 mAh g−1），E-baseline 无数值
S32 | S32-T5-R11 | 库仑效率 | 1.0M-DMFN | E-baseline | — | — | % | C/5 循环过程 | qualitative | 变好 | 是 | M0103 | 作者：DMFN 的 CE 提高
S32 | S32-T5-R12 | 过电位 | 1.0M-DMFN | E-baseline | — | — | V | C/5 循环 250 圈内极化增长 | qualitative | 变好 | 是 | M0105 M0106 | 作者：E-baseline 极化显著增长并过充，所有 DMFN 极化低
S32 | S32-T5-R13 | 首圈容量 | 1.2M-DMFN | E-baseline | — | — | mAh g-1 | 化成后 C/5 初始圈 | qualitative | 变坏 | 是 | M0103 | 作者：E-baseline 初始容量更高；数值只在 Fig. 3d，已登记读图
S32 | S32-T5-R14 | 保持率 | 1.2M-DMFN | E-baseline | — | — | % | C/5 循环 300 圈 | qualitative | 变好 | 是 | M0103 | 作者：DMFN 循环稳定性显著提高
S32 | S32-T5-R15 | 库仑效率 | 1.2M-DMFN | E-baseline | — | — | % | C/5 循环过程 | qualitative | 变好 | 是 | M0103 | 作者：DMFN 的 CE 提高
S32 | S32-T5-R16 | 过电位 | 1.2M-DMFN | E-baseline | — | — | V | C/5 循环 250 圈内极化增长 | qualitative | 变好 | 是 | M0105 M0106 | 作者：E-baseline 极化显著增长并过充，所有 DMFN 极化低
S32 | S32-T5-R17 | 寿命（循环圈数） | 1.0M-DMFN | E-baseline | 300 | 150 | cycles | C/5；寿命判据未写明 | numeric | 变好 | 是 | M0194 M0006 | B 为反算：300 ÷ 2 = 150（作者：doubled the cycle life / twice as long）
S32 | S32-T5-R18 | 比容量 | 0.8M-DMFN | 0.6M-DMFN | — | — | mAh g-1 | C/5 循环中（作者未指明圈数） | qualitative | 变好 | 是 | M0103 | 作者：0.8M-DMFN 比容量在 DMFN 中最高
S32 | S32-T5-R19 | 比容量 | 0.8M-DMFN | 1.0M-DMFN | — | — | mAh g-1 | C/5 循环中（作者未指明圈数） | qualitative | 变好 | 是 | M0103 | 作者：0.8M-DMFN 比容量在 DMFN 中最高
S32 | S32-T5-R20 | 比容量 | 0.8M-DMFN | 1.2M-DMFN | — | — | mAh g-1 | C/5 循环中（作者未指明圈数） | qualitative | 变好 | 是 | M0103 | 作者：0.8M-DMFN 比容量在 DMFN 中最高
S32 | S32-T5-R21 | 保持率 | 1.0M-DMFN | 0.6M-DMFN | — | — | % | C/5 循环 300 圈 | qualitative | 变好 | 是 | M0103 | 作者：1.0M-DMFN 循环稳定性最好
S32 | S32-T5-R22 | 保持率 | 1.0M-DMFN | 0.8M-DMFN | — | — | % | C/5 循环 300 圈 | qualitative | 变好 | 是 | M0103 | 作者：1.0M-DMFN 循环稳定性最好
S32 | S32-T5-R23 | 保持率 | 1.0M-DMFN | 1.2M-DMFN | — | — | % | C/5 循环 300 圈 | qualitative | 变好 | 是 | M0103 | 作者：1.0M-DMFN 循环稳定性最好
S32 | S32-T5-R24 | 活性硫不可逆损失 | 1.0M-DMFN | E-baseline | 23.1 | 45.3 | % | C/5 循环 100 圈后拆解（HUGs 定量） | numeric | 变好 | 是 | M0136 | 损失越低越好；拆解电池条件按 C/5 测试推定
S32 | S32-T5-R25 | 金属锂（Li0）不可逆消耗 | 1.0M-DMFN | E-baseline | — | — | % | C/5 循环 100 圈后拆解（HUGs 定量） | qualitative | 变好 | 是 | M0134 | 作者：1.0M-DMFN 的 Li0 不可逆消耗更低、Li0 保留更好；数值只在 Fig. 4a（表征图，不登记）
S32 | S32-T6-R1 | 首圈容量 | 0.6M-DMFN | E-baseline | — | — | mAh g-1 | 化成后 C/10 第 1 圈 | figure_only | 不判 | 是 |  | 正文无数值与方向，只在 Figure S16；已登记读图（无锚点）
S32 | S32-T6-R2 | 指定圈容量 | 0.6M-DMFN | E-baseline | — | — | mAh g-1 | C/10 循环末圈（图上最后一圈） | figure_only | 不判 | 是 |  | 正文无数值与方向，只在 Figure S16；已登记读图（无锚点）
S32 | S32-T6-R3 | 首圈容量 | 0.8M-DMFN | E-baseline | — | — | mAh g-1 | 化成后 C/10 第 1 圈 | figure_only | 不判 | 是 |  | 正文无数值与方向，只在 Figure S16；已登记读图（无锚点）
S32 | S32-T6-R4 | 指定圈容量 | 0.8M-DMFN | E-baseline | — | — | mAh g-1 | C/10 循环末圈（图上最后一圈） | figure_only | 不判 | 是 |  | 正文无数值与方向，只在 Figure S16；已登记读图（无锚点）
S32 | S32-T6-R5 | 首圈容量 | 1.0M-DMFN | E-baseline | — | — | mAh g-1 | 化成后 C/10 第 1 圈 | figure_only | 不判 | 是 |  | 正文无数值与方向，只在 Figure S16；已登记读图（无锚点）
S32 | S32-T6-R6 | 指定圈容量 | 1.0M-DMFN | E-baseline | — | — | mAh g-1 | C/10 循环末圈（图上最后一圈） | figure_only | 不判 | 是 |  | 正文无数值与方向，只在 Figure S16；已登记读图（无锚点）
S32 | S32-T6-R7 | 首圈容量 | 1.2M-DMFN | E-baseline | — | — | mAh g-1 | 化成后 C/10 第 1 圈 | figure_only | 不判 | 是 |  | 正文无数值与方向，只在 Figure S16；已登记读图（无锚点）
S32 | S32-T6-R8 | 指定圈容量 | 1.2M-DMFN | E-baseline | — | — | mAh g-1 | C/10 循环末圈（图上最后一圈） | figure_only | 不判 | 是 |  | 正文无数值与方向，只在 Figure S16；已登记读图（无锚点）
S32 | S32-T7-R1 | 自放电率 | 0.6M-DMFN | E-baseline | ≈8 | 34.2 | % | 第 1 个一周静置后放电容量下降（相对静置前 C/10 参比圈） | numeric | 变好 | 是 | M0125 M0128 | 作者：所有 DMFN 浓度约 8%
S32 | S32-T7-R2 | 保持率 | 0.6M-DMFN | E-baseline | — | — | % | 28 个一周静置间隔 | qualitative | 变好 | 是 | M0126 M0129 | 作者：E-baseline 第 12 个间隔才恢复且只维持 4 个间隔后衰减，所有 DMFN 28 个间隔容量稳定；结论 M0196 的 DMFN 5.9% 未指明浓度，E-baseline 23.5% 为初期损失之后的另外损失，口径不同，不做数值比较
S32 | S32-T7-R3 | 静置电压稳定性 | 0.6M-DMFN | E-baseline | — | — | V | 一周静置期间 | qualitative | 变好 | 是 | M0127 | 作者：DMFN 静置期电压稳定性与自放电抑制显著更好
S32 | S32-T7-R4 | 首圈容量 | 0.6M-DMFN | E-baseline | — | — | mAh g-1 | 静置前 C/10 参比圈放电 | figure_only | 不判 | 是 |  | 参比圈容量只在 Fig. 3g；已登记读图
S32 | S32-T7-R5 | 自放电率 | 0.8M-DMFN | E-baseline | ≈8 | 34.2 | % | 第 1 个一周静置后放电容量下降（相对静置前 C/10 参比圈） | numeric | 变好 | 是 | M0125 M0128 | 作者：所有 DMFN 浓度约 8%
S32 | S32-T7-R6 | 保持率 | 0.8M-DMFN | E-baseline | — | — | % | 28 个一周静置间隔 | qualitative | 变好 | 是 | M0126 M0129 | 作者：E-baseline 第 12 个间隔才恢复且只维持 4 个间隔后衰减，所有 DMFN 28 个间隔容量稳定；结论 M0196 的 DMFN 5.9% 未指明浓度，E-baseline 23.5% 为初期损失之后的另外损失，口径不同，不做数值比较
S32 | S32-T7-R7 | 静置电压稳定性 | 0.8M-DMFN | E-baseline | — | — | V | 一周静置期间 | qualitative | 变好 | 是 | M0127 | 作者：DMFN 静置期电压稳定性与自放电抑制显著更好
S32 | S32-T7-R8 | 首圈容量 | 0.8M-DMFN | E-baseline | — | — | mAh g-1 | 静置前 C/10 参比圈放电 | figure_only | 不判 | 是 |  | 参比圈容量只在 Fig. 3g；已登记读图
S32 | S32-T7-R9 | 自放电率 | 1.0M-DMFN | E-baseline | ≈8 | 34.2 | % | 第 1 个一周静置后放电容量下降（相对静置前 C/10 参比圈） | numeric | 变好 | 是 | M0125 M0128 | 作者：所有 DMFN 浓度约 8%
S32 | S32-T7-R10 | 保持率 | 1.0M-DMFN | E-baseline | — | — | % | 28 个一周静置间隔 | qualitative | 变好 | 是 | M0126 M0129 | 作者：E-baseline 第 12 个间隔才恢复且只维持 4 个间隔后衰减，所有 DMFN 28 个间隔容量稳定；结论 M0196 的 DMFN 5.9% 未指明浓度，E-baseline 23.5% 为初期损失之后的另外损失，口径不同，不做数值比较
S32 | S32-T7-R11 | 静置电压稳定性 | 1.0M-DMFN | E-baseline | — | — | V | 一周静置期间 | qualitative | 变好 | 是 | M0127 | 作者：DMFN 静置期电压稳定性与自放电抑制显著更好
S32 | S32-T7-R12 | 首圈容量 | 1.0M-DMFN | E-baseline | — | — | mAh g-1 | 静置前 C/10 参比圈放电 | figure_only | 不判 | 是 |  | 参比圈容量只在 Fig. 3g；已登记读图
S32 | S32-T7-R13 | 自放电率 | 1.2M-DMFN | E-baseline | ≈8 | 34.2 | % | 第 1 个一周静置后放电容量下降（相对静置前 C/10 参比圈） | numeric | 变好 | 是 | M0125 M0128 | 作者：所有 DMFN 浓度约 8%
S32 | S32-T7-R14 | 保持率 | 1.2M-DMFN | E-baseline | — | — | % | 28 个一周静置间隔 | qualitative | 变好 | 是 | M0126 M0129 | 作者：E-baseline 第 12 个间隔才恢复且只维持 4 个间隔后衰减，所有 DMFN 28 个间隔容量稳定；结论 M0196 的 DMFN 5.9% 未指明浓度，E-baseline 23.5% 为初期损失之后的另外损失，口径不同，不做数值比较
S32 | S32-T7-R15 | 静置电压稳定性 | 1.2M-DMFN | E-baseline | — | — | V | 一周静置期间 | qualitative | 变好 | 是 | M0127 | 作者：DMFN 静置期电压稳定性与自放电抑制显著更好
S32 | S32-T7-R16 | 首圈容量 | 1.2M-DMFN | E-baseline | — | — | mAh g-1 | 静置前 C/10 参比圈放电 | figure_only | 不判 | 是 |  | 参比圈容量只在 Fig. 3g；已登记读图
S32 | S32-T8-R1 | 能量密度 | 0.8M-DMFN | E-baseline | 290 | 310 | Wh kg-1 | C/20 化成第 1 圈，不计软包外壳重量 | numeric | 变坏 | 是 | S0161
S32 | S32-T8-R2 | 首圈容量 | 0.8M-DMFN | E-baseline | — | — | mAh g-1 | C/20 化成第 1 圈 | qualitative | 变坏 | 是 | S0162 | 作者：0.8M-DMFN 初始比容量更低
S32 | S32-T8-R3 | 保持率 | 0.8M-DMFN | E-baseline | — | — | % | C/10 循环（初步结果，作者未给圈数） | qualitative | 变好 | 是 | M0119 | 作者：0.8M-DMFN 循环稳定性优于 E-baseline
S32 | S32-T8-R4 | 过电位 | 0.8M-DMFN | E-baseline | — | — | V | C/10 循环 40 圈后 | qualitative | 变好 | 是 | M0119 | 作者：E-baseline 40 圈后过电位大
S32 | S32-T8-R5 | 库仑效率 | 0.8M-DMFN | E-baseline | — | — | % | C/10 循环 | qualitative | 变好 | 是 | M0119 | 作者：E-baseline 副反应带来额外充电容量，库仑效率低，最终电池失效
S32 | S32-T8-R6 | 首圈容量 | 0.8M-DMFN | E-baseline | — | — | mAh g-1 | 化成后 C/10 第 1 圈 | figure_only | 不判 | 是 |  | 只在 Figure S18b；已登记读图（无锚点）
S33 | S33-T2-R1 | 首圈容量 | DME-ETFE | DME | — | — | mAh gs−1 | 四圈化成后 0.15 C 第 1 圈放电 | qualitative | 差异小 | 是 | M0125 | 作者定性：similar discharge capacities（ETFE/BTFE/TFTFE 合说）
S33 | S33-T2-R2 | 首圈容量 | DME-BTFE | DME | — | — | mAh gs−1 | 四圈化成后 0.15 C 第 1 圈放电 | qualitative | 差异小 | 是 | M0125 | 作者定性：similar discharge capacities
S33 | S33-T2-R3 | 首圈容量 | DME-TFTFE | DME | — | — | mAh gs−1 | 四圈化成后 0.15 C 第 1 圈放电 | qualitative | 差异小 | 是 | M0125 | 作者定性：similar discharge capacities
S33 | S33-T2-R4 | 首圈容量 | DME-TFOFE | DME | — | — | mAh gs−1 | 四圈化成后 0.15 C 第 1 圈放电 | qualitative | 变坏 | 是 | M0129 | 作者：20% smaller discharge capacity（只给相对差，无绝对值）
S33 | S33-T2-R5 | 过电位 | DME-ETFE | DME | — | — | V | 四圈化成后 0.15 C 第 1 圈放电 | qualitative | 变坏 | 是 | M0125 | 作者定性：slightly higher overpotentials
S33 | S33-T2-R6 | 过电位 | DME-BTFE | DME | — | — | V | 四圈化成后 0.15 C 第 1 圈放电 | qualitative | 变坏 | 是 | M0125 | 作者定性：slightly higher overpotentials
S33 | S33-T2-R7 | 过电位 | DME-TFTFE | DME | — | — | V | 四圈化成后 0.15 C 第 1 圈放电 | qualitative | 变坏 | 是 | M0125 | 作者定性：slightly higher overpotentials
S33 | S33-T2-R8 | 过电位 | DME-TFOFE | DME | — | — | V | 四圈化成后 0.15 C 第 1 圈放电 | qualitative | 变坏 | 是 | M0129 | 作者：larger discharge overvoltage by 0.8 V（只给差值）
S33 | S33-T2-R9 | 第二平台前容量 | DME-TFOFE | DME | 166 | ≈240 | mAh gs−1 | 四圈化成后 0.15 C 第 1 圈放电，第二平台开始前区段 | numeric | 变坏 | 是 | M0130 | ≈240 为作者对其他四种电解液的合写值；ETFE/BTFE/TFTFE 与 DME 均为 ≈240，不另记
S33 | S33-T2-R10 | 寿命（循环圈数） | DME-ETFE | DME | 32 | 36 | 圈 | 容量保持率 70% 时的圈数 | numeric | 变坏 | 是 | M0172 | ¦32−36¦/36 = 11%
S33 | S33-T2-R11 | 寿命（循环圈数） | DME-BTFE | DME | 131 | 36 | 圈 | 容量保持率 70% 时的圈数 | numeric | 变好 | 是 | M0172
S33 | S33-T2-R12 | 寿命（循环圈数） | DME-TFTFE | DME | 154 | 36 | 圈 | 容量保持率 70% 时的圈数 | numeric | 变好 | 是 | M0172
S33 | S33-T2-R13 | 寿命（循环圈数） | DME-TFOFE | DME | 31 | 36 | 圈 | 容量保持率 70% 时的圈数 | numeric | 变坏 | 是 | M0172 | ¦31−36¦/36 = 14%
S33 | S33-T3-R1 | 剩余活性锂容量 | DME-ETFE | DME | 3.5 | 5.1 | mAh cm−2 | 36 圈后 Li‖SUS 剥离容量 | numeric | 变坏 | 是 | M0210 | 越高越好；¦3.5−5.1¦/5.1 = 31%
S33 | S33-T3-R2 | 剩余活性锂容量 | DME-BTFE | DME | 5.4 | 5.1 | mAh cm−2 | 36 圈后 Li‖SUS 剥离容量 | numeric | 变好 | 是 | M0210 | ¦5.4−5.1¦/5.4 = 5.6%
S33 | S33-T3-R3 | 剩余活性锂容量 | DME-TFTFE | DME | 7.2 | 5.1 | mAh cm−2 | 36 圈后 Li‖SUS 剥离容量 | numeric | 变好 | 是 | M0210
S33 | S33-T3-R4 | DME 保留率 | DME-ETFE | DME | 52 | 56 | % | 36 圈后 QNMR | numeric | 变坏 | 是 | M0215 | 保留率越高电解液消耗越少；¦52−56¦/56 = 7.1%
S33 | S33-T3-R5 | DME 保留率 | DME-BTFE | DME | 68 | 56 | % | 36 圈后 QNMR | numeric | 变好 | 是 | M0215
S33 | S33-T3-R6 | DME 保留率 | DME-TFTFE | DME | 70 | 56 | % | 36 圈后 QNMR | numeric | 变好 | 是 | M0215
S33 | S33-T3-R7 | FSI⁻ 保留率 | DME-ETFE | DME | 34 | 68 | % | 36 圈后 19F QNMR | numeric | 变坏 | 是 | M0216 | 按保留率越高电解液消耗越少判；作者把 ETFE/BTFE 的低保留归因于阴离子优先分解（M0217）
S33 | S33-T3-R8 | FSI⁻ 保留率 | DME-BTFE | DME | 45 | 68 | % | 36 圈后 19F QNMR | numeric | 变坏 | 是 | M0216 | 同上
S33 | S33-T3-R9 | FSI⁻ 保留率 | DME-TFTFE | DME | 73 | 68 | % | 36 圈后 19F QNMR | numeric | 变好 | 是 | M0216 | ¦73−68¦/73 = 6.8%
S33 | S33-T3-R10 | 剩余溶剂总量 | DME-ETFE | DME | — | — | µL | 36 圈后（注入体积 × QNMR 保留率，DME 与 FE 合计） | qualitative | 变坏 | 是 | M0231 | 作者排序 DME-ETFE < DME < DME-BTFE < DME-TFTFE；数值在 SI 图中
S33 | S33-T3-R11 | 剩余溶剂总量 | DME-BTFE | DME | — | — | µL | 36 圈后（注入体积 × QNMR 保留率，DME 与 FE 合计） | qualitative | 变好 | 是 | M0231 | 作者排序
S33 | S33-T3-R12 | 剩余溶剂总量 | DME-TFTFE | DME | — | — | µL | 36 圈后（注入体积 × QNMR 保留率，DME 与 FE 合计） | qualitative | 变好 | 是 | M0231 | 作者排序
S33 | S33-T4-R1 | 库仑效率 | DME-ETFE | DME | 95.31 | 95.42 | % | Aurbach 法 | numeric | 不判 | 是 | M0167 | 低 0.11 个百分点；作者只说氟化程度越高与锂相容性越好，未单独评述 ETFE 与 DME，按规则不判
S33 | S33-T4-R2 | 库仑效率 | DME-BTFE | DME | 96.19 | 95.42 | % | Aurbach 法 | numeric | 变好 | 是 | M0167 M0168 | 高 0.77 个百分点；作者：氟化程度增加，锂相容性改善
S33 | S33-T4-R3 | 库仑效率 | DME-TFTFE | DME | 96.81 | 95.42 | % | Aurbach 法 | numeric | 变好 | 是 | M0167 M0168 | 高 1.39 个百分点
S33 | S33-T4-R4 | 库仑效率 | DME-TFOFE | DME | 97.18 | 95.42 | % | Aurbach 法 | numeric | 变好 | 是 | M0167 M0168 | 高 1.76 个百分点
S33 | S33-T5-R1 | 库仑效率 | DME-ETFE | DME | — | — | % | 100 圈平均库仑效率 | qualitative | 变好 | 是 | M0169 | 作者排序 DME-TFOFE > DME-TFTFE > DME-BTFE > DME-ETFE > DME；数值仅在 Figure S26b
S33 | S33-T5-R2 | 库仑效率 | DME-BTFE | DME | — | — | % | 100 圈平均库仑效率 | qualitative | 变好 | 是 | M0169 | 作者排序
S33 | S33-T5-R3 | 库仑效率 | DME-TFTFE | DME | — | — | % | 100 圈平均库仑效率 | qualitative | 变好 | 是 | M0169 | 作者排序
S33 | S33-T5-R4 | 库仑效率 | DME-TFOFE | DME | — | — | % | 100 圈平均库仑效率 | qualitative | 变好 | 是 | M0169 | 作者排序
S33 | S33-T6-R1 | 穿梭电流 | DME-ETFE | DME | — | — | 未报告 | 95% 充电态开路 | qualitative | 变好 | 是 | M0134 M0140 | 作者排序 DME > DME-TFOFE > 适中（ETFE、BTFE、TFTFE）；穿梭电流越低越好；原句被分页切断
S33 | S33-T6-R2 | 穿梭电流 | DME-BTFE | DME | — | — | 未报告 | 95% 充电态开路 | qualitative | 变好 | 是 | M0134 M0140 | 同上
S33 | S33-T6-R3 | 穿梭电流 | DME-TFTFE | DME | — | — | 未报告 | 95% 充电态开路 | qualitative | 变好 | 是 | M0134 M0140 | 同上
S33 | S33-T6-R4 | 穿梭电流 | DME-TFOFE | DME | — | — | 未报告 | 95% 充电态开路 | qualitative | 变好 | 是 | M0134 M0140 | 同上
S33 | S33-T6-R5 | 穿梭电流 | DME-TFOFE | DME-TFTFE | — | — | 未报告 | 95% 充电态开路 | qualitative | 变坏 | 是 | M0142 | 作者：DME-TFOFE slightly higher shuttle current than the moderately solvating electrolytes（梯度内例外，额外记一条）
S33 | S33-T7-R1 | 阻抗 | DME-TFOFE | DME | — | — | Ω | 放电过程 Rint 与 Rct | qualitative | 变坏 | 是 | M0160 | 作者：Rint、Rct notably larger than those of the other electrolytes；其他档具体对比未述
S33 | S33-T8-R1 | 寿命（循环圈数） | DME-TFTFE | DME | 135 | 108 | 圈 | 容量保持率 70% 时的圈数 | numeric | 变好 | 是 | M0249 | DME 值为反算：原文 TFTFE 第 135 圈 70% 保持率、比 DME 长 25%，DME = 135 ÷ 1.25 = 108
S33 | S33-T8-R2 | 放电容量 | DME-TFTFE | DME | 87.0 | 84.6 | mAh | Table S2 用于能量密度计算的放电容量（圈次原文未写） | numeric | 差异小 | 是 | S0112 | ¦87.0−84.6¦/87.0 = 2.8%
S33 | S33-T8-R3 | 能量密度 | DME-TFTFE | DME | 290 | 295 | Wh kg-1 | Table S2 电芯级能量密度（圈次原文未写） | numeric | 差异小 | 是 | S0112 | ¦290−295¦/295 = 1.7%
S33 | S33-T9-R1 | 寿命（循环圈数） | DME-TFTFE | DME | 80 | <13.3 | 圈 | 稳定循环圈数（原文 stable cycling，未写截止口径） | numeric | 变好 | 是 | M0250 | DME 值为反算：原文 TFTFE 稳定循环 80 圈、比 DME 长 sixfold 以上，DME < 80 ÷ 6 ≈ 13.3
S33 | S33-T9-R2 | 放电容量 | DME-TFTFE | DME | 429 | 457 | mAh | Table S2 用于能量密度计算的放电容量（圈次原文未写） | numeric | 变坏 | 是 | S0112 | ¦429−457¦/457 = 6.1%
S33 | S33-T9-R3 | 能量密度 | DME-TFTFE | DME | 405 | 450 | Wh kg-1 | Table S2 电芯级能量密度（圈次原文未写） | numeric | 变坏 | 是 | S0112 | ¦405−450¦/450 = 10%；同一测试内寿命变好、能量密度变坏
S37 | S37-T1-R1 | 首圈容量 | 4 M DME | DME | — | — | mAh g-1 | 作者 initial discharge capacity（原文未写取值圈和倍率，推定 C/20 首圈） | qualitative | 变好 | 是 | M0128 M0153 | 作者对全梯度的相关性定性（Fig. 3e：随溶剂化变弱升高；Supplementary Fig. 9 两个平台容量也随之升高）；以最弱 4 M DME 对强溶剂化 DME 代表两端，各档数值只在图上；G4 是否在 Fig. 3e 中原文未写
S37 | S37-T1-R2 | 库仑效率 | 4 M DME | DME | — | — | % | 150 圈平均 CE | qualitative | 变好 | 是 | M0128 M0112 | 作者对全梯度的相关性定性（Fig. 3d：随溶剂化变弱升高）；两端代表，各档数值只在图上
S37 | S37-T1-R3 | 保持率 | 4 M DME | DME | — | — | % | 0.2 C 循环保持率（口径原文未写） | figure_only | 不判 | 是 | M0121 S0018 M0005 | 作者称保持率不随溶剂化变弱单调升高，而在溶剂化能 −10 至 −12 kJ mol−1 之间达峰（M0121）；摘要 M0005 却称弱溶剂化 superior cyclability of Li-S full cells，说法前后不一，按规则不判；哪几档落在峰区需 Fig. 1b + Supplementary Fig. 11 读图，两端方向文字未给
S37 | S37-T1-R4 | 过电位 | 4 M DME | DME | — | — | V | 第二平台过电位（0.2C 与 0.05C 平台电压差） | qualitative | 变坏 | 是 | M0119 S0017 M0118 M0155 | 作者对全梯度的定性：第二平台过电位随溶剂化变弱升高（Supplementary Fig. 10），弱溶剂化 take a toll on the kinetics（M0118）、不利于内阻（M0155）；两端代表
S37 | S37-T1-R5 | 首圈容量 | DME-TTE 1:4 | DME-TTE 4:6 | — | — | mAh g-1 | 放电容量（原文未写圈数） | qualitative | 变坏 | 是 | M0122 S0006 | 作者：溶剂化进一步变弱时动力学主导，放电容量随溶剂化变弱下降，过弱溶剂化只给极小容量（Supplementary Fig. 1）；Supplementary Fig. 1 的电池条件原文未写，推定同 T1 协议
S37 | S37-T1-R6 | 首圈容量 | MTBE | DME | — | — | mAh g-1 | 放电容量（原文未写圈数） | qualitative | 变坏 | 是 | S0006 M0044 | 作者：弱（sparingly）溶剂化电解液室温下动力学受限过重，容量极小（Supplementary Fig. 1b MTBE）；条件推定同 T1；MTBE 溶剂化能未测
S37 | S37-T2-R1 | 库仑效率 | 4 M DME | DME | — | — | % | 改进 Aurbach 法 Li CE（不含 LiPS） | qualitative | 变好 | 是 | M0132 M0133 | 作者：1 M G4、1 M DME、2 M DME 溶剂化较强、CE 过低无法测出未画入图；不含 LiPS 时 CE 随溶剂化变弱升高（Fig. 4b）；4 M DME 有可测 CE
S37 | S37-T2-R2 | 库仑效率 | DME-TTE 4:6 | DME-TTE 6:4 | — | — | % | 改进 Aurbach 法 Li CE（不含 LiPS） | qualitative | 变好 | 是 | M0133 | 作者全梯度趋势（Fig. 4b，随溶剂化变弱升高）用于 TTE 梯度两端；TTE 多者溶剂化弱（M0048）；逐档数值只在图上
S37 | S37-T2-R3 | 库仑效率 | DME-TTE 4:6 w/ LiPS | DME-TTE 6:4 w/ LiPS | — | — | % | 改进 Aurbach 法 Li CE（饱和 LiPS） | qualitative | 变好 | 是 | M0134 | 作者：加饱和 LiPS 后趋势相似（Fig. 4c）；逐档数值只在图上
S37 | S37-T2-R4 | 库仑效率 | THF w/ LiPS | THF | — | — | % | 改进 Aurbach 法 Li CE | qualitative | 变坏 | 是 | M0134 | 作者总体说法：饱和 LiPS 使 CE 整体降低约 3%；逐档以 Fig. 4a 为准
S37 | S37-T2-R5 | 库仑效率 | DOL-DME w/ LiPS | DOL-DME | — | — | % | 改进 Aurbach 法 Li CE | qualitative | 变坏 | 是 | M0134 | 作者总体说法：饱和 LiPS 使 CE 整体降低约 3%；逐档以 Fig. 4a 为准
S37 | S37-T2-R6 | 库仑效率 | DME-TTE 6:4 w/ LiPS | DME-TTE 6:4 | — | — | % | 改进 Aurbach 法 Li CE | qualitative | 变坏 | 是 | M0134 | 作者总体说法：饱和 LiPS 使 CE 整体降低约 3%；逐档以 Fig. 4a 为准
S37 | S37-T2-R7 | 库仑效率 | DME-TTE 1:1 w/ LiPS | DME-TTE 1:1 | — | — | % | 改进 Aurbach 法 Li CE | qualitative | 变坏 | 是 | M0134 | 作者总体说法：饱和 LiPS 使 CE 整体降低约 3%；逐档以 Fig. 4a 为准
S37 | S37-T2-R8 | 库仑效率 | DME-TTE 4:6 w/ LiPS | DME-TTE 4:6 | — | — | % | 改进 Aurbach 法 Li CE | qualitative | 变坏 | 是 | M0134 | 作者总体说法：饱和 LiPS 使 CE 整体降低约 3%；逐档以 Fig. 4a 为准
S37 | S37-T2-R9 | 库仑效率 | 4 M DME w/ LiPS | 4 M DME | — | — | % | 改进 Aurbach 法 Li CE | qualitative | 变坏 | 是 | M0134 | 作者总体说法：饱和 LiPS 使 CE 整体降低约 3%；逐档以 Fig. 4a 为准
S39 | S39-T1-R1 | 库仑效率 | DOL/F4DEE | DOL/DME | — | — | % | Aurbach 法平均 CE | qualitative | 变好 | 是 | M0071 | 作者：DOL/F4DEE 在全部电解液中 CE 最高（98.25%）；DOL/DME 数值仅图 2a
S39 | S39-T1-R2 | 库仑效率 | DME | DOL/DME | — | — | % | Aurbach 法平均 CE | figure_only | 不判 | 是 |  | 数值仅图 2a；M0070 只说溶剂化越弱 CE 总体越高（趋势，非逐对）
S39 | S39-T1-R3 | 库仑效率 | DOL | DOL/DME | — | — | % | Aurbach 法平均 CE | figure_only | 不判 | 是 |  | 数值仅图 2a
S39 | S39-T1-R4 | 库仑效率 | F4DEE | DOL/DME | — | — | % | Aurbach 法平均 CE | figure_only | 不判 | 是 |  | 数值仅图 2a
S39 | S39-T1-R5 | 库仑效率 | DOL/TTE | DOL/DME | — | — | % | Aurbach 法平均 CE | figure_only | 不判 | 是 |  | 数值仅图 2a
S39 | S39-T1-R6 | 库仑效率 | DOL/TTE | DOL/F4DEE | — | — | % | Aurbach 法平均 CE | qualitative | 变坏 | 是 | M0071 | 作者称 DOL/F4DEE CE 最高，故 Li⁺ 溶剂化更弱的 DOL/TTE 低于 DOL/F4DEE（梯度非单调）
S39 | S39-T2-R1 | 库仑效率 | DOL/F4DEE | DOL/DME | — | — | % | 长循环 CE（图 S12，0–100 圈） | qualitative | 变好 | 是 | M0073 S0138 | 作者：DOL/F4DEE 长循环 CE superior；图中标注 DOL/DME 40 圈内 roll-over。电解液盐浓度原文未写
S39 | S39-T2-R2 | 库仑效率 | DOL/TTE | DOL/DME | — | — | % | 长循环 CE（图 S12） | qualitative | 不判 | 是 | S0138 | 作者未直接比较；DOL/TTE 平均 CE 92.23%，DOL/DME 40 圈内 roll-over、平均 CE 未写
S39 | S39-T2-R3 | 库仑效率 | DOL/F4DEE | DOL/TTE | 93.3 | 92.23 | % | 长循环平均 CE（统计圈数原文未写） | numeric | 变好 | 是 | S0138 M0073 | 数字来自图 S12 内标注文字（S0138）；作者称 DOL/F4DEE CE superior
S39 | S39-T3-R1 | 放电分段容量（stage II） | DOL/F4DEE | DOL/DME | 500 | 900 | mAh g-1 | 首次 GITT 放电 stage II（2.1 V 平台）段容量 | numeric | 变坏 | 是 | M0094
S39 | S39-T3-R2 | 放电分段容量（stage II） | DOL/TTE | DOL/DME | 400 | 900 | mAh g-1 | 首次 GITT 放电 stage II（2.1 V 平台）段容量 | numeric | 变坏 | 是 | M0094
S39 | S39-T3-R3 | 放电分段容量（stage III） | DOL/F4DEE | DOL/DME | — | — | mAh g-1 | 首次 GITT 放电 stage III（1.8 V 平台）段容量 | qualitative | 差异小 | 是 | M0095 | 作者：三者均约 650 mAh g−1
S39 | S39-T3-R4 | 放电分段容量（stage III） | DOL/TTE | DOL/DME | — | — | mAh g-1 | 首次 GITT 放电 stage III（1.8 V 平台）段容量 | qualitative | 差异小 | 是 | M0095 | 作者：三者均约 650 mAh g−1
S39 | S39-T3-R5 | 首圈容量 | DOL/F4DEE | DOL/DME | — | — | mAh g-1 | 首次 GITT 放电总容量 | qualitative | 变坏 | 是 | M0117 | 作者：DOL/F4DEE delivers lower capacity（stage II 受限、stage IV 迟缓）
S39 | S39-T3-R6 | 充电分段容量（stage IV） | DOL/F4DEE | DOL/DME | — | — | mAh g-1 | 首次 GITT 充电 stage IV（2.25 V 平台）段容量 | qualitative | 变坏 | 是 | M0109 | 作者：DOL/DME stage IV 容量最高
S39 | S39-T3-R7 | 充电分段容量（stage IV） | DOL/TTE | DOL/DME | — | — | mAh g-1 | 首次 GITT 充电 stage IV 段容量 | qualitative | 变坏 | 是 | M0109 | 作者：DOL/DME stage IV 容量最高
S39 | S39-T3-R8 | 充电分段容量（stage V） | DOL/F4DEE | DOL/DME | — | — | mAh g-1 | 首次 GITT 充电 stage V（2.35 V 平台）段容量 | qualitative | 差异小 | 是 | M0110 | 作者：almost the same
S39 | S39-T3-R9 | 充电分段容量（stage V） | DOL/TTE | DOL/DME | — | — | mAh g-1 | 首次 GITT 充电 stage V 段容量 | qualitative | 差异小 | 是 | M0110 | 作者：almost the same
S39 | S39-T3-R10 | 过电位 | DOL/F4DEE | DOL/DME | — | — | mV | 首次 GITT 放电过电位（图 S20a） | qualitative | 差异小 | 是 | M0097 | 作者：不同多硫化物溶剂化下过电位相近
S39 | S39-T3-R11 | 过电位 | DOL/TTE | DOL/DME | — | — | mV | 首次 GITT 放电过电位（图 S20a） | qualitative | 差异小 | 是 | M0097 | 作者：不同多硫化物溶剂化下过电位相近
S39 | S39-T3-R12 | 过电位 | DOL/F4DEE | DOL/DME | — | — | mV | 首次 GITT 充电过电位（图 S20b） | qualitative | 差异小 | 是 | M0100 | 作者：三种电解液过电位相近
S39 | S39-T3-R13 | 过电位 | DOL/TTE | DOL/DME | — | — | mV | 首次 GITT 充电过电位（图 S20b） | qualitative | 差异小 | 是 | M0100 | 作者：三种电解液过电位相近
S39 | S39-T3-R14 | 指定圈容量 | DOL/F4DEE | DOL/DME | — | — | mAh g-1 | 第二次 GITT 放电 stage II 段容量（图 S19） | qualitative | 变坏 | 是 | S0213 | 作者：stage II 容量保持 DOL/DME > DOL/F4DEE > DOL/TTE
S39 | S39-T3-R15 | 指定圈容量 | DOL/TTE | DOL/DME | — | — | mAh g-1 | 第二次 GITT 放电 stage II 段容量（图 S19） | qualitative | 变坏 | 是 | S0213 | 作者：stage II 容量保持 DOL/DME > DOL/F4DEE > DOL/TTE
S39 | S39-T4-R1 | 过电位 | DOL/DME-0.4M Li2S6 | DOL/DME-0.1M Li2S6 | 177.7 | 314.7 | mV | 首次 GITT 放电 70% DOD 处浓差极化 ηcon | numeric | 变好 | 是 | M0127 M0134 | 过电位越低越好
S39 | S39-T4-R2 | 过电位 | DOL/DME-0.2M Li2S6 | DOL/DME-0.1M Li2S6 | 246.7 | 314.7 | mV | 首次 GITT 放电 70% DOD 处浓差极化 ηcon | numeric | 变好 | 是 | M0127 M0134 | 过电位越低越好
S39 | S39-T4-R3 | 首圈容量 | DOL/DME-0.4M Li2S6 | DOL/DME-0.1M Li2S6 | — | — | mAh g-1 | 首次 GITT 放电比容量（图 S23） | qualitative | 变坏 | 是 | M0121 | 作者：比容量随 LiPS 浓度升高而降低（作者推测因碳纸表面活性位点有限）
S39 | S39-T4-R4 | 首圈容量 | DOL/DME-0.2M Li2S6 | DOL/DME-0.1M Li2S6 | — | — | mAh g-1 | 首次 GITT 放电比容量（图 S23） | qualitative | 变坏 | 是 | M0121 | 作者：比容量随 LiPS 浓度升高而降低
S39 | S39-T5-R1 | 首圈容量 | DOL/F4DEE | DOL/DME | — | — | mAh g-1 | 首次 GITT 放电容量（图 S29） | qualitative | 变坏 | 是 | M0139 | 作者：DOL/DME 放电容量最高
S39 | S39-T5-R2 | 首圈容量 | DOL/TTE | DOL/DME | — | — | mAh g-1 | 首次 GITT 放电容量（图 S29） | qualitative | 变坏 | 是 | M0139 | 作者：DOL/DME 放电容量最高
S39 | S39-T5-R3 | 过电位 | DOL/F4DEE | DOL/DME | — | — | mV | 首次 GITT 放电过电位（图 S30） | qualitative | 变坏 | 是 | M0140 | 作者：多硫化物溶解度越低 GITT 过电位越高；溶解度 DOL/DME 1.0 M > DOL/F4DEE 0.38 M
S39 | S39-T5-R4 | 过电位 | DOL/TTE | DOL/DME | — | — | mV | 首次 GITT 放电过电位（图 S30） | qualitative | 变坏 | 是 | M0140 | 作者：多硫化物溶解度越低 GITT 过电位越高
S39 | S39-T5-R5 | 过电位 | DOL/TTE | DOL/F4DEE | — | — | mV | 首次 GITT 放电过电位（图 S30） | qualitative | 变坏 | 是 | M0141 | 作者：DOL/F4DEE 多硫化物氧化还原动力学优于 DOL/TTE
S39 | S39-T6-R1 | 寿命（循环圈数） | DOL/F4DEE | DOL/DME | >180 | 55 | 圈 | 0.1 C 长循环；DOL/DME 为快速衰减起点，DOL/F4DEE 为作者说的循环寿命（两者口径原文未统一定义） | numeric | 变好 | 是 | M0149 M0159 | DOL/DME：quick capacity fading after only 55 cycles；DOL/F4DEE：cycle life of over 180 cycles
S39 | S39-T6-R2 | 首圈容量 | DOL/F4DEE | DOL/DME | — | — | mAh g-1 | 化成后 0.1 C 第 1 圈 | figure_only | 不判 | 是 | M0146 M0148 | 作者说法前后不一：M0146 称 DOL/F4DEE 与 DOL/DME 相似、硫利用充分；M0148 称长循环中可见寿命与比容量的权衡 → 按规则不判，登记读图 Figure S32
S39 | S39-T6-R3 | 首圈容量 | DOL/TTE | DOL/DME | — | — | mAh g-1 | 图 5b 0.05 C 与 0.1 C 电压曲线（圈数原文未写） | qualitative | 变坏 | 是 | M0147 | 作者：DOL/TTE 第二放电平台压低、比容量降低
S39 | S39-T6-R4 | 寿命（循环圈数） | DOL/TTE | DOL/DME | — | — | 圈 | 0.1 C 长循环寿命终点 | figure_only | 不判 | 是 |  | DOL/TTE 寿命正文未写，仅图 S32 / 5d
S39 | S39-T6-R5 | 两线交叉圈数 | DOL/F4DEE | DOL/DME | — | — | 圈 | 0.1 C 长循环两条容量曲线交叉处 | figure_only | 不判 | 是 |  | 仅图 S32
S39 | S39-T6-R6 | 过电位 | DOL/TTE | DOL/DME | — | — | mV | 第 3–10 圈 0.1 C 电压曲线（图 S33） | qualitative | 变坏 | 是 | M0157 S0265 | 作者：DOL/TTE 容量活化和过电位恢复缓慢
S39 | S39-T6-R7 | 阻抗 | DOL/F4DEE | DOL/DME | — | — | Ω | 第 100 圈 0.1 C 后 EIS 拟合 RSEI | qualitative | 变好 | 是 | M0162 | 作者：DOL/F4DEE 与 DOL/TTE 的 RSEI 小于 DOL/DME
S39 | S39-T6-R8 | 阻抗 | DOL/TTE | DOL/DME | — | — | Ω | 第 100 圈 0.1 C 后 EIS 拟合 RSEI | qualitative | 变好 | 是 | M0162 | 作者：DOL/F4DEE 与 DOL/TTE 的 RSEI 小于 DOL/DME
S39 | S39-T6-R9 | 阻抗 | DOL/TTE | DOL/DME | — | — | Ω | 第 100 圈 0.1 C 后 EIS 拟合 Rct | qualitative | 变坏 | 是 | M0161 | 作者：DOL/F4DEE 与 DOL/DME 的 Rct 较小（即 DOL/TTE 较大）
S39 | S39-T6-R10 | 阻抗 | DOL/F4DEE | DOL/DME | — | — | Ω | 第 100 圈 0.1 C 后 EIS 拟合 Rct | qualitative | 不判 | 是 | M0161 | 作者把两者并称 Rct 较小，未比较两者之间
S39 | S39-T6-R11 | 阻抗 | DOL/F4DEE | DOL/DME | — | — | Ω | 第 100 圈 0.1 C 后 EIS 拟合 Rbulk | qualitative | 变好 | 是 | M0163 | 作者：DOL/DME 的 Rbulk 急剧增大
S39 | S39-T6-R12 | 阻抗 | DOL/TTE | DOL/DME | — | — | Ω | 第 100 圈 0.1 C 后 EIS 拟合 Rbulk | qualitative | 变好 | 是 | M0163 | 作者：DOL/DME 的 Rbulk 急剧增大
S39 | S39-T10-R1 | 容量表现 | DOL/F4DEE-0.1M LiNO3 | DOL/F4DEE-0.2M LiNO3 | — | — | mAh g-1 | 作者统称 capacity performance，圈数未指明 | qualitative | 变坏 | 是 | S0251 | 作者：0.2 M LiNO₃ 在容量和寿命上优于 0.1 M 与 0.36 M
S39 | S39-T10-R2 | 寿命（循环圈数） | DOL/F4DEE-0.1M LiNO3 | DOL/F4DEE-0.2M LiNO3 | — | — | 圈 | 0.1 C 长循环 | qualitative | 变坏 | 是 | S0251 | 作者：0.2 M LiNO₃ 在容量和寿命上优于 0.1 M 与 0.36 M
S39 | S39-T10-R3 | 容量表现 | DOL/F4DEE-0.36M LiNO3 | DOL/F4DEE-0.2M LiNO3 | — | — | mAh g-1 | 作者统称 capacity performance，圈数未指明 | qualitative | 变坏 | 是 | S0251 | 作者：0.2 M LiNO₃ 在容量和寿命上优于 0.1 M 与 0.36 M
S39 | S39-T10-R4 | 寿命（循环圈数） | DOL/F4DEE-0.36M LiNO3 | DOL/F4DEE-0.2M LiNO3 | — | — | 圈 | 0.1 C 长循环 | qualitative | 变坏 | 是 | S0251 | 作者：0.2 M LiNO₃ 在容量和寿命上优于 0.1 M 与 0.36 M
S40 | S40-T1-R1 | 库仑效率 | G3-LiTFSI | SL-LiTFSI | — | — | % | 循环全程（Figure S1a） | qualitative | 变坏 | 是 | M0062 | 作者：SL 基各 E/S 下 CE 约 90% 更高，glyme 基更低且噪声大
S40 | S40-T1-R2 | 库仑效率 | G3-LiTF | SL-LiTF | — | — | % | 循环全程（Figure S1a） | qualitative | 变坏 | 是 | M0062 | 同上，SL 基 vs glyme 基
S40 | S40-T1-R3 | 指定圈容量 | SL-LiClO4 | SL-LiTFSI | — | — | mAh g-1 | 作者未写圈数（lowest discharge capacity） | qualitative | 变坏 | 是 | M0063 | 作者：SL-LiClO4 除 16 mL g−1 外各 E/S 放电容量最低
S40 | S40-T1-R4 | 循环性能（作者原词 cycling performance） | G3-LiTF | G3-LiTFSI | — | — | — | 循环全程（Fig. 1a） | qualitative | 不判 | 是 | M0057 | 作者写 LiTFSI 两种在 almost all E/S ratios 优于其他，未写哪个 E/S 例外，不能落到本测试
S40 | S40-T2-R1 | 库仑效率 | G3-LiTFSI | SL-LiTFSI | — | — | % | 循环全程（Figure S1b） | qualitative | 变坏 | 是 | M0062 | 作者：SL 基各 E/S 下 CE 约 90% 更高，glyme 基更低且噪声大
S40 | S40-T2-R2 | 库仑效率 | G3-LiTF | SL-LiTF | — | — | % | 循环全程（Figure S1b） | qualitative | 变坏 | 是 | M0062 | 同上
S40 | S40-T2-R3 | 指定圈容量 | SL-LiClO4 | SL-LiTFSI | — | — | mAh g-1 | 作者未写圈数 | qualitative | 不判 | 是 | M0063 | 作者把 16 mL g−1 列为 SL-LiClO4 容量最低的例外，未写此时与 SL-LiTFSI 谁高
S40 | S40-T2-R4 | 循环性能（作者原词 cycling performance） | G3-LiTF | G3-LiTFSI | — | — | — | 循环全程（Fig. 1b） | qualitative | 不判 | 是 | M0057 | 作者写 almost all E/S ratios，未写哪个 E/S 例外
S40 | S40-T3-R1 | 库仑效率 | G3-LiTFSI | SL-LiTFSI | — | — | % | 循环全程（Figure S1c） | qualitative | 变坏 | 是 | M0062 | 作者：SL 基各 E/S 下 CE 约 90% 更高，glyme 基更低且噪声大
S40 | S40-T3-R2 | 库仑效率 | G3-LiTF | SL-LiTF | — | — | % | 循环全程（Figure S1c） | qualitative | 变坏 | 是 | M0062 | 同上
S40 | S40-T3-R3 | 指定圈容量 | SL-LiClO4 | SL-LiTFSI | — | — | mAh g-1 | 作者未写圈数（lowest discharge capacity） | qualitative | 变坏 | 是 | M0063 | 作者：SL-LiClO4 除 16 mL g−1 外各 E/S 放电容量最低
S40 | S40-T3-R4 | 循环性能（作者原词 cycling performance） | G3-LiTF | G3-LiTFSI | — | — | — | 循环全程（Fig. 1c） | qualitative | 不判 | 是 | M0057 | 作者写 almost all E/S ratios，未写哪个 E/S 例外
S40 | S40-T4-R1 | 指定圈容量 | G3-LiTF | SL-LiTFSI | — | — | mAh g-1 | 前几圈（first few cycles；M0104 写前 10 圈 SL-LiTFSI、SL-LiTF 最高） | qualitative | 变坏 | 是 | M0096 M0104 | 作者：G3-LiTF 前几圈容量低于其他；SL-LiTFSI 与 SL-LiTF 前 10 圈最高
S40 | S40-T4-R2 | 指定圈容量 | G3-LiTF | SL-LiTFSI | — | — | mAh g-1 | 作者未写圈数（best/highest discharge capacity） | qualitative | 不判 | 是 | M0065 M0168 | 作者说 G3-LiTF 在 E/S 6 放电容量最高，又说前几圈容量低于其他、前 10 圈 SL 基最高（M0096、M0104），未写取值点，按“作者说法前后不一”不判；已登记读图（无锚点）
S40 | S40-T4-R3 | 保持率 | G3-LiTF | SL-LiTFSI | — | — | % | 作者未写口径与圈数（best capacity retention） | qualitative | 变好 | 是 | M0065 M0168 | 作者：G3-LiTF 在 E/S 6 下容量保持率五种中最好；但 M0174 又称 SL-LiTFSI 在最低 E/S 循环性能最好（指标未细分）
S40 | S40-T4-R4 | 库仑效率 | G3-LiTF | SL-LiTF | — | — | % | 循环全程（Figure S1d） | qualitative | 变坏 | 是 | M0065 M0062 | 作者：G3-LiTF CE 低；SL 基 CE 约 90% 更高
S40 | S40-T4-R5 | 库仑效率 | G3-LiTFSI | SL-LiTFSI | — | — | % | 循环全程（Figure S1d） | qualitative | 变坏 | 是 | M0062 | 作者：SL 基各 E/S 下 CE 约 90% 更高，glyme 基更低且噪声大
S40 | S40-T4-R6 | 循环性能（作者原词 cycling performance） | G3-LiTFSI | SL-LiTFSI | — | — | — | 循环全程（Fig. 1d） | qualitative | 变坏 | 是 | M0060 M0167 | 作者：E/S 6 时 G3-LiTFSI 表现差，SL-LiTFSI 循环性能优于 G3-LiTFSI
S40 | S40-T4-R7 | 指定圈容量 | SL-LiClO4 | SL-LiTFSI | — | — | mAh g-1 | 作者未写圈数（lowest discharge capacity；worst cycling performance） | qualitative | 变坏 | 是 | M0063 M0106 | 作者：SL-LiClO4 除 16 mL g−1 外放电容量最低，E/S 6 下循环性能最差
S40 | S40-T4-R8 | 硫利用率（高压段容量 / 418 mAh g−1） | G3-LiTFSI | SL-LiTFSI | — | — | % | 各圈（Figure S8a） | qualitative | 变坏 | 是 | M0125 M0127 | 作者：SL 基硫利用率总体高于 glyme 基，SL-LiTFSI 各圈最高；硫利用率按作者以高为好
S40 | S40-T4-R9 | 容量比（低压段 / 高压段容量） | G3-LiTFSI | SL-LiTFSI | — | — | — | 各圈（Figure S8b） | qualitative | 变好 | 是 | M0129 | 作者：glyme 基容量比高于 SL 基，表示长链多硫化物进一步还原的可能性更高（理论值 3）
S40 | S40-T5-R1 | 阻抗 | G3-LiTFSI | SL-LiTFSI | 277.1 | 201.0 | 原文表未写单位 | Rtotal，第 10 次放电结束 | numeric | 变坏 | 是 | S0029 | Table S1 平均值；阻抗高记变坏
S40 | S40-T5-R2 | 阻抗 | G3-LiTF | SL-LiTF | 266.2 | 296.5 | 原文表未写单位 | Rtotal，第 10 次放电结束 | numeric | 变好 | 是 | S0029 | Table S1 平均值；¦差¦/max ≈ 10%
S40 | S40-T5-R3 | 阻抗 | SL-LiTF | SL-LiTFSI | 296.5 | 201.0 | 原文表未写单位 | Rtotal，第 10 次放电结束 | numeric | 变坏 | 是 | S0029 | Table S1 平均值
S40 | S40-T5-R4 | 阻抗 | SL-LiClO4 | SL-LiTFSI | 143.2 | 201.0 | 原文表未写单位 | Rtotal，第 10 次放电结束 | numeric | 变好 | 是 | S0029 M0106 | Table S1 平均值；作者指出 SL-LiClO4 总阻抗最低但循环最差（M0106）
S40 | S40-T5-R5 | 阻抗 | G3-LiTFSI | SL-LiTFSI | 44.9 | 23.5 | 原文表未写单位 | R2（电荷转移电阻），第 10 次放电结束 | numeric | 变坏 | 是 | S0029 M0100 | Table S1 平均值；作者：SL 基电荷转移动力学更好
S40 | S40-T6-R1 | CV 还原峰高（作者原词 reduction peaks） | G3-LiTFSI | SL-LiTFSI | — | — | — | CV（Fig. 6a） | qualitative | 变坏 | 是 | M0114 | 作者：E/S 9 时 SL 基还原峰略高于 glyme 基，动力学略有利（slightly）
S40 | S40-T7-R1 | CV 峰形 / 反应动力学（作者原词 reaction kinetics，CV peaks distorted） | G3-LiTF | SL-LiTF | — | — | — | CV（Fig. 6b） | qualitative | 变坏 | 是 | M0120 | 作者推测（may be discussed）：低 E/S 下 SL 基动力学更好、glyme 基 CV 峰畸变；但 M0115/M0118 写 E/S 6 时只有 G3-LiTFSI 保留两个分开的氧化峰，故只记 G3-LiTF 对 SL-LiTF
S40 | S40-T8-R1 | 循环稳定性（作者原词 cycling performance，支持 SEI 更稳定） | G3-LiTF-PS | SL-LiTF-PS | — | — | — | 平均电压随循环变化（Figure S14） | qualitative | 变坏 | 是 | M0147 | 作者：Li‖Li 循环结果支持 SL 基形成更稳定 SEI；未给数值
S40 | S40-T9-R1 | 界面稳定性（作者依据 Nyquist 图随静置时间演化） | G3-LiTF-PS | SL-LiTF-PS | — | — | — | 等温静置期间 Nyquist 图（Figure S13） | qualitative | 变坏 | 是 | M0147 | 作者：静置 Nyquist 图支持 SL 基 SEI 更稳定；未给数值
S44 | S44-T1-R1 | 首圈容量 | DOL/OCTO | DME/DOL | ≈1200 | 1062 | mAh g-1 | 化成后 C/10 第 1 圈 | numeric | 变好 | 是 | M0233 M0186 | A 原文 over 5.3 mAh cm−2 (around 1200 mAh g−1)；B 为 Fig. 4b 的 KB-0.3rGO/DME/DOL 电池（4.8 mAh cm−2），M0234 称 Fig. 6a 对比的是先前讨论的同一组 DME/DOL 结果；两电解液按各自电压窗口测试（2.6–1.7 V vs 3.0–1.2 V）
S44 | S44-T1-R2 | 寿命（循环圈数） | DOL/OCTO | DME/DOL | >100 | ≈30 | 圈 | C/10 长循环（A：100 圈时容量保持率 65% 仍在循环；B：作者称循环能力约 30 圈） | numeric | 变好 | 是 | M0006 M0233 M0188 | A 原文 enduring beyond 100 cycles with 65 % capacity retention；B 原文 limited cyclability of around 30 cycles；电压窗口不同同 R1
S44 | S44-T1-R3 | 库仑效率 | DOL/OCTO | DME/DOL | 96.3 | 99.6 | % | A：100 圈平均；B：C/10 首圈 | numeric | 不判 | 是 | M0233 M0186 | 口径不同（A 为 100 圈平均 CE，B 为首圈 CE），不可直接比，不判
S44 | S44-T1-R4 | 过电位 | DOL/OCTO | DME/DOL | — | — | V | 前几圈充放电平台间过电位 | qualitative | 变坏 | 是 | M0241 | 作者定性：in the first cycles it is higher in the case of the SSE electrolyte
S44 | S44-T1-R5 | 过电位 | DOL/OCTO | DME/DOL | — | — | V | 第 33 圈以后（DME/DOL 过电位上升；DOL/OCTO 第 1 圈与第 100 圈几乎相同） | qualitative | 变好 | 是 | M0241 | 作者定性：after 33 cycles the overvoltage of DME/DOL increases，DOL/OCTO 第 1 圈与第 100 圈 almost the same
S44 | S44-T2-R1 | 电化学表现（作者原词 electrochemical behavior，未分指标） | DOL/OCTO | DME/DOL | — | — | 未报告 | C/5 短循环全程（20–25 圈） | qualitative | 差异小 | 是 | M0243 | 作者定性：almost similar
S44 | S44-T2-R2 | 首圈容量 | DOL/OCTO | DME/DOL | — | — | mAh g-1 | C/5 第 1 圈 | figure_only | 不判 | 是 |  | 数值只在 SI 图（推定 Figure S7），已登记读图；正文无可核锚点
S44 | S44-T3-R1 | 首圈容量 | DOL/OCTO | DME/DOL | 1333.3 | 1246.0 | mAh g-1 | C/20 静置前放电容量（静置 3 天组，Table S2） | numeric | 变好 | 是 | S0019 M0261 | Table S2 pre-rest；作者 M0261 亦称 DOL/OCTO 初始放电容量更高
S44 | S44-T3-R2 | 首圈容量 | DOL/OCTO | DME/DOL | 1319.2 | 1230.5 | mAh g-1 | C/20 静置前放电容量（静置 5 天组，Table S2） | numeric | 变好 | 是 | S0019 M0261 | Table S2 pre-rest
S44 | S44-T3-R3 | 首圈容量 | DOL/OCTO | DME/DOL | 1281.9 | 1185.1 | mAh g-1 | C/20 静置前放电容量（静置 7 天组，Table S2） | numeric | 变好 | 是 | S0019 M0261 | Table S2 pre-rest
S44 | S44-T3-R4 | 自放电率 | DOL/OCTO | DME/DOL | 13.1 | 3.8 | % | 静置 3 天后首次 C/20 放电容量损失 | numeric | 变坏 | 是 | S0019 | Table S2 Capacity loss；损失越大越差
S44 | S44-T3-R5 | 自放电率 | DOL/OCTO | DME/DOL | 15.9 | 3.8 | % | 静置 5 天后首次 C/20 放电容量损失 | numeric | 变坏 | 是 | S0019 | Table S2 Capacity loss
S44 | S44-T3-R6 | 自放电率 | DOL/OCTO | DME/DOL | 17.9 | 5.3 | % | 静置 7 天后首次 C/20 放电容量损失 | numeric | 变坏 | 是 | S0019 M0263 | Table S2 Capacity loss；正文 M0263 取整为 18 % 与 5 %
S44 | S44-T3-R7 | 不可逆容量损失（自放电后） | DOL/OCTO | DME/DOL | 4.0 | 3.5 | % | 静置 3 天后第 2 圈 C/20 放电相对静置前 | numeric | 变坏 | 是 | S0019 | Table S2 Irreversible capacity loss；按 5% 阈值 (4.0−3.5)/4.0=12.5%；作者 M0265 称差别 not as significant
S44 | S44-T3-R8 | 不可逆容量损失（自放电后） | DOL/OCTO | DME/DOL | 2.7 | 1.1 | % | 静置 5 天后第 2 圈 C/20 放电相对静置前 | numeric | 变坏 | 是 | S0019 | Table S2 Irreversible capacity loss
S44 | S44-T3-R9 | 不可逆容量损失（自放电后） | DOL/OCTO | DME/DOL | 3.1 | 1.1 | % | 静置 7 天后第 2 圈 C/20 放电相对静置前 | numeric | 变坏 | 是 | S0019 M0264 M0265 | Table S2 Irreversible capacity loss；作者称 DOL/OCTO 约 3 %，slightly higher than DME/DOL
S44 | S44-T4-R1 | 寿命（循环圈数） | DOL/OCTO | DME/DOL | 17 | 6 | 圈 | 软包失效圈数 | numeric | 变好 | 是 | M0277 M0274 | A 原文 limited to 17 cycles；B 原文 failed after 6 cycles
S44 | S44-T4-R2 | 首圈容量 | DOL/OCTO | DME/DOL | — | — | mAh | 化成后 C/10 第 1 圈 | figure_only | 不判 | 是 | M0277 M0274 | 正文 A 为 C/10 初始 59 mAh，B 只给 C/20 above 65 mAh，取值点不同不判；同一取值点只在 Fig. 8，已登记读图
S44 | S44-T5-R1 | 寿命（循环圈数） | DOL/OCTO | DME/DOL | >60 | 6 | 圈 | 软包循环圈数（B 为失效圈数） | numeric | 变好 | 是 | M0280 M0274 | A 原文 reaching over 60 cycles（第 38 圈保持率 70%，M0281）；B 原文 failed after 6 cycles；DME/DOL 与 T4 为同一颗电池
S44 | S44-T5-R2 | 首圈容量 | DOL/OCTO | DME/DOL | — | — | mAh | 化成后 C/10 第 1 圈 | figure_only | 不判 | 是 | M0280 M0274 | 正文 A 为 C/10 初始 55 mAh，B 只给 C/20 above 65 mAh，取值点不同不判；同一取值点只在 Fig. 8，已登记读图
S51 | S51-T1-R1 | 开路电压保持率 | 2M | 1M | 96.4 | 92.7 | % | 静置 30 天后 OCV ÷ 初始 OCV | numeric | 差异小 | 是 | S0014 | Table S2；¦96.4−92.7¦÷96.4 ≈ 3.8% < 5%（作者称增大盐浓度抑制自放电）
S51 | S51-T1-R2 | 开路电压保持率 | 3M | 1M | 96.8 | 92.7 | % | 静置 30 天后 OCV ÷ 初始 OCV | numeric | 差异小 | 是 | M0106 M0107 S0014 | ¦96.8−92.7¦÷96.8 ≈ 4.2% < 5%（作者称 3 M 保持率更高、自放电被抑制）
S51 | S51-T1-R3 | 开路电压保持率 | 3M | 2M | 96.8 | 96.4 | % | 静置 30 天后 OCV ÷ 初始 OCV | numeric | 差异小 | 是 | S0014 | ¦96.8−96.4¦÷96.8 ≈ 0.4%
S51 | S51-T1-R4 | 开路电压下降 | 2M | 1M | 0.1 | 0.21 | V | 静置 30 天，初始 OCV − 30 天后 OCV | numeric | 变好 | 是 | S0014 M0108 | 反算：2M 2.80 − 2.70 = 0.10 V；1M 2.88 − 2.67 = 0.21 V（Table S2）；下降越小越好；作者 M0108 说 OCV 变化随浓度升高明显减小
S51 | S51-T1-R5 | 开路电压下降 | 3M | 1M | 0.09 | 0.21 | V | 静置 30 天，初始 OCV − 30 天后 OCV | numeric | 变好 | 是 | S0014 M0108 | 反算：3M 2.88 − 2.79 = 0.09 V；1M 2.88 − 2.67 = 0.21 V（Table S2）
S51 | S51-T1-R6 | 开路电压下降 | 3M | 2M | 0.09 | 0.1 | V | 静置 30 天，初始 OCV − 30 天后 OCV | numeric | 变好 | 是 | S0014 M0108 | 反算：3M 2.88 − 2.79 = 0.09 V；2M 2.80 − 2.70 = 0.10 V；¦0.09−0.10¦÷0.10 = 10%
S51 | S51-T2-R1 | 首圈容量 | 2M | 1M | — | — | mAh g−1 | 0.05 C 第 1 圈 | qualitative | 变好 | 是 | M0110 M0112 | 作者定性：1 M 容量最低，2 M 首圈容量最高；数值只在 Fig. 2b，已登记读图
S51 | S51-T2-R2 | 首圈容量 | 3M | 1M | — | — | mAh g−1 | 0.05 C 第 1 圈 | qualitative | 变好 | 是 | M0110 M0113 | 作者定性：1 M 容量最低；3 M 首圈 1071 mAh g−1（moderate），1 M 数值只在 Fig. 2b，已登记读图
S51 | S51-T2-R3 | 首圈容量 | 3M | 2M | — | — | mAh g−1 | 0.05 C 第 1 圈 | qualitative | 变坏 | 是 | M0112 M0113 | 作者定性：2 M 首圈最高，3 M 首圈 1071 mAh g−1 为 moderate；2 M 数值只在 Fig. 2b，已登记读图
S51 | S51-T2-R4 | 保持率 | 2M | 1M | — | — | % | 50 圈 | qualitative | 变好 | 是 | M0110 M0111 M0112 | 作者定性：增大盐浓度循环稳定性改善；但 2 M 仍快速衰减
S51 | S51-T2-R5 | 保持率 | 3M | 1M | — | — | % | 50 圈 | qualitative | 变好 | 是 | M0110 M0113 | 作者定性：1 M 快速衰减；3 M 50 圈内稳定在 ∼950 mAh g−1
S51 | S51-T2-R6 | 保持率 | 3M | 2M | — | — | % | 50 圈 | qualitative | 变好 | 是 | M0112 M0113 | 作者定性：2 M 仍快速衰减；3 M 循环性好
S51 | S51-T2-R7 | 库仑效率 | 3M | 1M | — | — | % | 50 圈内 | qualitative | 变好 | 是 | M0110 M0196 | 作者定性：1 M 库仑效率波动；3 M 库仑效率改善
S51 | S51-T2-R8 | 库仑效率 | 2M | 1M | — | — | % | 50 圈内 | qualitative | 不判 | 是 | M0122 | 作者只有全梯度说法（增大盐浓度改善库仑效率），未单独描述 2 M
S51 | S51-T2-R9 | 过电位 | 3M | 1M | — | — | V | 第 2 圈电压滞后 | qualitative | 变坏 | 是 | M0119 M0129 | 作者：3 M 电压滞后最大（0.51 V）；1 M 的值只在图 2d 插图
S51 | S51-T2-R10 | 过电位 | 3M | 2M | — | — | V | 第 2 圈电压滞后 | qualitative | 变坏 | 是 | M0119 M0129 | 作者：3 M 电压滞后最大（0.51 V）；2 M 的值只在图 2e 插图
S51 | S51-T4-R1 | 阻抗 | 2M | 1M | — | — | Ω | 静置 30 天期间界面电阻的稳定性 | qualitative | 变好 | 是 | M0185 M0186 | 作者定性：1 M 电阻在 30 天内波动；盐浓度升高电阻值更稳定
S51 | S51-T4-R2 | 阻抗 | 3M | 1M | — | — | Ω | 静置 30 天期间界面电阻的稳定性 | qualitative | 变好 | 是 | M0185 M0186 | 作者定性：1 M 电阻在 30 天内波动；盐浓度升高电阻值更稳定
S53 | S53-T1-R1 | 穿梭效应 | SL15 | DD15 | — | — | — | 0.05 C 循环全程（SL15 至 200 圈） | qualitative | 变好 | 是 | M0056 M0057 | 作者定性：DD15 因缺 LiNO₃ 出现明显穿梭；SL15 200 圈后仍无明显穿梭（Fig. 1A/B 为充放电曲线，按规则不读）
S53 | S53-T2-R1 | 穿梭效应 | SL15 | DD15 | — | — | — | 60 °C 0.05 C 循环 | qualitative | 变好 | 是 | M0064 M0074 | 作者定性：60 °C 两者都出现穿梭，但 SL15 程度较轻（less severe）
S53 | S53-T2-R2 | 寿命（循环圈数） | SL15 | DD15 | — | — | 圈 | 无法继续循环的圈数 | qualitative | 变好 | 是 | M0065 M0066 | 作者定性：DD15 一开始就因穿梭无法循环；SL15 第 5 圈后穿梭明显（约 10% 过充），35 圈后无法循环；DD15 无圈数，故不按数值判
S53 | S53-T3-R1 | 穿梭效应 | SLN | DDN | — | — | — | 60 °C 0.05 C 循环 | qualitative | 差异小 | 是 | M0091 | 作者定性：加 LiNO₃ 后两种电解液的穿梭都被抑制到最小，未进一步区分两者
S53 | S53-T4-R1 | 穿梭效应 | SLN | SL15 | — | — | — | 60 °C 0.05 C 循环 | qualitative | 变好 | 是 | M0100 | 作者定性：SL15（无 LiNO₃）的穿梭比 SLN 明显；电池其余条件相同，差别在配方（LiNO₃ 有无且 LiTFSI 1.5 vs 1.0 M）
S53 | S53-T4-R2 | 穿梭效应 | DDN | DD15 | — | — | — | 60 °C 0.05 C 循环 | qualitative | 变好 | 是 | M0065 M0091 | 作者定性：DD15 穿梭严重、一开始就无法循环；加 LiNO₃ 后两种电解液穿梭都被抑制到最小；差别在配方（LiNO₃ 有无且 LiTFSI 1.5 vs 1.0 M）

## 明细-机制
文献 | 说法 | 侧 | 过程大类 | 来源 | 概括 | A | B | 性质 | 原句 | 落到测试
P001 | P001-M1 | 其他 | 电解液消耗、多硫化物穿梭 | 本文结论 | FSI⁻ 的 N–S 键弱，断键后在多硫化物存在下生成硫酸锂 LiSOx → 3 M LiFSI 电池稳定性下降 | 3M-LiFSI | 3M-LiTFSI | 锂盐阴离子种类：FSI⁻ 的 N–S 键弱（非溶剂化性质） | M0017 | P001-T1
P001 | P001-M2 | 其他 | 负极锂、多硫化物穿梭 | 本文结论 | LiTFSI 电解液中锂负极与多硫化物反应生成 LiSx，比 LiFSI 中生成的 LiSOx 可逆 | 3M-LiFSI | 3M-LiTFSI | 锂盐阴离子种类 TFSI⁻ 对 FSI⁻ | M0018 | P001-T1
P001 | P001-M3 | 强侧 | 多硫化物穿梭、负极锂 | 转述他文或通用说法 | （转述文献）高盐浓度电解液可减少锂与多硫化物的副反应、减轻锂腐蚀并抑制枝晶 | 1M-LiTFSI-LiNO3 | 3M-LiTFSI | 盐浓度升高（游离溶剂减少） | M0032 | P001-T2
P001 | P001-M4 | 其他 |  | 转述他文或通用说法 | 浓电解液缺少可部分溶剂化 Li⁺ 的溶剂分子 → 多硫化物溶解度降低（只到性质，未落到电池表现） | 1M-LiTFSI-LiNO3 | 3M-LiTFSI | Li⁺ 溶剂化：浓电解液中可用溶剂分子不足 → 多硫化物溶解度降低 | M0036
P001 | P001-M5 | 其他 | 负极锂、电解液消耗 | 本文推测 | 3 M LiFSI 的 CE 略高，作者推测放电时锂与电解液在负极发生副反应、生成充电时不能可逆氧化的降解产物 | 3M-LiFSI | 3M-LiTFSI | 锂盐阴离子种类 FSI⁻ 对 TFSI⁻ | M0041 | P001-T1
P001 | P001-M6 | 其他 |  | 本文结论 | 3 M LiTFSI 黏度高、电导率低 → 电池极化更高 | 3M-LiTFSI | 3M-LiFSI | 黏度较高、离子电导率较低（Table S1） | M0049 | P001-T1
P001 | P001-M7 | 其他 | 负极锂 | 本文结论 | 3 M LiFSI 中 35 圈的钝化层厚度已与 3 M LiTFSI 200 圈相当 → 锂负极在 LiFSI 电解液中降解快得多 | 3M-LiFSI | 3M-LiTFSI | 锂盐阴离子种类 FSI⁻ 对 TFSI⁻ | M0058 M0059 | P001-T1
P001 | P001-M8 | 强侧 | 负极锂 | 本文结论（与他文一致） | 常规 1 M LiTFSI 电解液中循环后的锂更疏松多孔，与文献中高浓电解液循环性更好一致 | 1M-LiTFSI-LiNO3 | 3M-LiTFSI | 盐浓度较低（1 M 对 3 M LiTFSI） | M0062 M0063 | P001-T2
P001 | P001-M9 | 其他 | 负极锂、多硫化物穿梭 | 本文结论 | LiTFSI 电解液中锂负极表面的含硫产物来自多硫化物，在 Li-S 电池中可逆 | 3M-LiFSI | 3M-LiTFSI | 锂盐阴离子种类 TFSI⁻（XPS S 2p：以 Li₂Sx 为主） | M0078
P001 | P001-M10 | 其他 | 负极锂 | 本文结论 | LiFSI 电解液中锂负极表面产物更多为不可逆的 LiSOx → 循环性差 | 3M-LiFSI | 3M-LiTFSI | 锂盐阴离子种类 FSI⁻（XPS：LiSOx 多） | M0083 M0084 | P001-T1
P001 | P001-M11 | 其他 |  | 本文结论 | 放电时生成的 LiSOx 充电时不能分解 → LiFSI 电池充电容量小于放电容量、CE 略大于 100% | 3M-LiFSI | 3M-LiTFSI | 锂盐阴离子种类 FSI⁻（生成 LiSOx） | M0085 M0086 | P001-T1
P001 | P001-M12 | 其他 | 负极锂 | 本文结论 | LiFSI 电解液生成更多不可逆 LiSOx → 钝化层更厚 | 3M-LiFSI | 3M-LiTFSI | 锂盐阴离子种类 FSI⁻ | M0087
P001 | P001-M13 | 其他 | 电解液消耗 | 本文结论 | XPS F 1s、N 1s 表明 FSI⁻ 中的 F、N 比 TFSI⁻ 中的更不稳定（更易分解） | 3M-LiFSI | 3M-LiTFSI | 阴离子稳定性：FSI⁻ 低于 TFSI⁻ | M0090
P001 | P001-M14 | 其他 | 电解液消耗 | 本文结论 | DFT：FSI⁻ 中 N–S、F–S 键能低，利于生成 SO₂ 和 F（硫酸盐来源） | 3M-LiFSI | 3M-LiTFSI | 阴离子键能：FSI⁻ 的 N–S、F–S 键弱 | M0108
P001 | P001-M15 | 其他 | 负极锂 | 本文结论 | 3 M LiFSI 电池阻抗上升与锂负极上绝缘 LiSOx 钝化层快速生长一致 | 3M-LiFSI | 3M-LiTFSI | 锂盐阴离子种类 FSI⁻（生成绝缘 LiSOx） | M0114 | P001-T1
P001 | P001-M16 | 其他 | 负极锂 | 本文结论 | 含多硫化物的 Li‖Cu 中 3 M LiFSI 的 CE 大幅波动 → 负极/电解液界面不稳定 | 3M-LiFSI | 3M-LiTFSI | 锂盐阴离子种类 FSI⁻ 对 TFSI⁻ | M0116 | P001-T3
P001 | P001-M17 | 弱侧 |  | 本文推测 | 3 M LiFSI 中多硫化物溶解度较低，Li₂S₈ 增多超过临界值时可能析出 → 可能导致 Li-S 电池 CE 低 | 3M-LiFSI | 3M-LiTFSI | 多硫化物溶解度：3 M LiFSI 低于 3 M LiTFSI | M0117 M0118 | P001-T1
P001 | P001-M18 | 其他 |  | 本文结论 | FSI⁻ 运动快 → 3 M LiFSI 电池极化较低 | 3M-LiTFSI | 3M-LiFSI | 阴离子扩散：FSI⁻ 快于 TFSI⁻（聚集程度低） | M0140 | P001-T1
P001 | P001-M19 | 其他 | 负极锂、电解液消耗 | 本文推测 | FSI⁻ 扩散系数大，可能加速其在锂负极表面分解、生成更多 Li₂SOx → 加速容量衰减 | 3M-LiFSI | 3M-LiTFSI | 阴离子扩散：FSI⁻ 扩散系数大 | M0141 M0142 | P001-T1
P001 | P001-M20 | 其他 | 电解液消耗、负极锂 | 本文结论 | FSI⁻ 持续分解 → 以绝缘硫酸锂为主的钝化层快速生长 | 3M-LiFSI | 3M-LiTFSI | 锂盐阴离子种类 FSI⁻（持续分解） | M0147
P001 | P001-M21 | 其他 | 电解液消耗、多硫化物穿梭 | 本文推测 | TFSI⁻ 最弱的 C–S 键断裂原则上在多硫化物存在下生成 LiSx（而非 LiSOx） | 3M-LiFSI | 3M-LiTFSI | 阴离子键能：TFSI⁻ 的 C–S 键强于 FSI⁻ 的 N–S 键 | M0149
P001 | P001-M22 | 其他 | 负极锂、电解液消耗 | 本文推测 | FSI⁻ 扩散系数高、与溶剂配位弱，可能加速其在锂负极表面分解 | 3M-LiFSI | 3M-LiTFSI | 阴离子配位与扩散：FSI⁻ 被其他溶剂分子配位较弱、扩散系数高 | M0151
P001 | P001-M23 | 其他 | 负极锂、多硫化物穿梭 | 本文结论 | FSI⁻ 与 TFSI⁻ 在多硫化物存在下键强差异 → 负极/电解液界面稳定性和电池性能差异大 | 3M-LiFSI | 3M-LiTFSI | 阴离子键强：FSI⁻ 弱于 TFSI⁻ | M0152 | P001-T1
P002 | P002-M1 | 强侧 | 多硫化物穿梭、负极锂、正极反应 | 转述他文或通用说法 | 把多硫化物溶解度限制在低水平 → 抑制穿梭、减少负极污染、减少正极活性物质流失 → 预期改善循环寿命 | LiTDI | LiTFSI | 多硫化物溶解度降低 | M0017
P002 | P002-M2 | 其他 |  | 本文推测 | DOL 的 δ(17O) 位移小于 DME、DME 峰显著变宽 → Li⁺ 可能优先被 DME 溶剂化 | 全梯度 | 全梯度 | Li⁺ 溶剂化：优先由 DME 配位 | M0022
P002 | P002-M3 | 其他 |  | 转述他文或通用说法 | 文献报道 Li⁺ 溶剂化通过溶剂化多硫化物中的 Li⁺ 影响短链多硫化物溶解度，但不影响长链多硫化物溶解度 | 全梯度 | 全梯度 | Li⁺ 溶剂化 → 多硫化物溶解度（短链受影响、长链不受） | M0023 M0037
P002 | P002-M4 | 其他 |  | 本文结论 | 加 Li2S8 后 LiTDI 中 Li⁺ 流体力学半径增大 → LiTDI 中多硫化锂团聚体更大 | LiTDI | LiTFSI | 多硫化物溶剂化：LiTDI 中多硫化锂团聚 | M0044
P002 | P002-M5 | 其他 |  | 本文推测 | 两种盐电解液中 Li2S8 平衡产物不同，可能源于 Li⁺ 溶剂化程度和阴离子相互作用不同 | LiTDI | LiTFSI | Li⁺ 溶剂化程度与阴离子相互作用不同 → 多硫化物物种不同 | M0047
P002 | P002-M6 | 其他 |  | 本文结论（与他文一致） | AIMD：LiTDI 中两个 Li2S4 聚成 Li4S8 类二聚体，LiTFSI 中 Li2S3 与 Li2S5 分离（与前人观察一致） | LiTDI | LiTFSI | 多硫化物溶剂化：LiTDI 中多硫化物聚成二聚体 | M0049
P002 | P002-M7 | 其他 |  | 转述他文或通用说法 | TDI 阴离子含腈基、酰亚胺等活性含氮基团，已知会影响多硫化物在碳载体中的稳定性 | LiTDI | LiTFSI | 阴离子与多硫化物相互作用 | M0051
P002 | P002-M8 | 其他 |  | 本文结论 | 支持盐会影响长链多硫化物（Li2S8）的化学还原反应 → 可借此调控多硫化物溶解度 | LiTDI | LiTFSI | 多硫化物溶解度随支持盐改变 | M0054
P002 | P002-M9 | 弱侧 | 正极反应 | 本文推测 | LiTDI 中多硫化物（尤其长链）溶解度低 → 硫利用率低 → 首圈容量低于 LiTFSI | LiTDI | LiTFSI | 多硫化物溶解度降低（尤其长链） | M0058 M0066 | P002-T1
P002 | P002-M10 | 其他 | 正极反应 | 本文结论 | LiTDI 电池无明显过电位 → LiTDI 电解液充分渗入碳正极 | LiTDI | LiTFSI | 电解液对正极的浸润 | M0067 | P002-T1
P002 | P002-M11 | 强侧 | 正极反应 | 本文结论（与他文一致） | 每颗电池电解液量减少和多硫化物溶解度降低都会抑制硫流失 → 容量损失减小 | LiTDI | LiTFSI | 多硫化物溶解度降低（另含电解液量减少） | M0069 | P002-T1
P002 | P002-M12 | 强侧 | 多硫化物穿梭 | 本文结论（与他文一致） | LiTDI 穿梭减轻 → 初始库仑效率显著提高；LiTFSI 电池穿梭明显 | LiTDI | LiTFSI | 多硫化物溶解度降低 | M0071 | P002-T1
P002 | P002-M13 | 其他 | 正极反应 | 本文结论 | 厚硫正极极化大 → 无添加剂时两种电解液放电容量都只有 300 mAh g−1 | LiTDI | LiTFSI | 非溶剂化起点：厚正极极化 | M0077 | P002-T2
P002 | P002-M14 | 其他 |  | 转述他文或通用说法 | 多硫化物添加剂使多硫化物溶解达平衡、电池阻抗大幅降低 → 既促进初始容量发挥又有助于容量保持 | LiTDI+add | LiTDI | 添加多硫化物（非溶剂化变量） | M0078 | P002-T2、P002-T3
P002 | P002-M15 | 其他 | 多硫化物穿梭、负极锂 | 转述他文或通用说法 | 加入多硫化物后需要 LiNO3 防止向负极的穿梭 | LiTDI+add | LiTDI | 添加 LiNO3（非溶剂化变量） | M0079 | P002-T3
P002 | P002-M16 | 强侧 | 电解液消耗、多硫化物穿梭 | 本文结论 | LiTFSI 中多硫化物溶解度高 → 循环后电解液更具腐蚀性 → 穿梭抑制剂 LiNO3 消耗比 LiTDI 快 | LiTDI+add | LiTFSI+add | 多硫化物溶解度（LiTFSI 高） | M0082 M0087 | P002-T3
P002 | P002-M17 | 强侧 | 负极锂 | 本文结论 | LiTFSI 电解液中多硫化物量增多 → 加速锂金属负极失效 | LiTDI+add | LiTFSI+add | 多硫化物溶解度（LiTFSI 高） | M0088 | P002-T3
P002 | P002-M18 | 强侧 | 电解液消耗 | 本文结论 | LiTDI 电解液中多硫化物浓度低 → LiNO3 消耗大幅减少，表现为高而稳定的 CE（99%） | LiTDI+add | LiTFSI+add | 多硫化物溶解度（LiTDI 低） | M0091 | P002-T3
P002 | P002-M19 | 强侧 | 正极反应 | 本文结论 | 正极骨架中多硫化物溶出减少，加上添加剂多硫化物的渗透 → 厚电极容量充分发挥、循环中电极稳定 | LiTDI+add | LiTFSI+add | 多硫化物溶解度降低（另含多硫化物添加剂） | M0092 | P002-T3
P002 | P002-M20 | 强侧 | 负极锂 | 本文结论（与他文一致） | LiTFSI 电池 150 圈后锂负极出现裂纹、团聚并形成海绵层 → 解释 150 圈后性能衰退 | LiTDI+add | LiTFSI+add | 多硫化物溶解度（LiTFSI 高） | M0095 M0101 | P002-T3
P002 | P002-M21 | 强侧 | 多硫化物穿梭、正极反应、负极锂 | 本文结论 | 用 LiTDI 有效抑制穿梭，稳定电解液与正、负极的界面 | LiTDI+add | LiTFSI+add | 多硫化物溶解度降低 | M0104 | P002-T3
P002 | P002-M22 | 强侧 | 多硫化物穿梭、正极反应、负极锂 | 本文结论 | LiTDI 作支持盐降低多硫化物溶解度 → 减轻穿梭（穿梭造成正极活性硫流失和锂负极劣化） | LiTDI | LiTFSI | 多硫化物溶解度降低 | M0105 | P002-T1、P002-T3
P002 | P002-M23 | 其他 |  | 本文结论 | NMR 与 DFT 表明 DOL/DME 中 Li⁺ 主要由 DME 溶剂化，与浓的纯 DME 溶液不同 | 全梯度 | 全梯度 | Li⁺ 溶剂化：主要由 DME 配位 | M0106
P002 | P002-M24 | 其他 |  | 本文结论 | AIMD：TDI 阴离子配位影响多硫化物歧化，形成 Li4S8 二聚体，降低溶解度 | LiTDI | LiTFSI | 多硫化物溶剂化：阴离子配位 → 多硫化物团聚 → 溶解度降低 | M0107
P014 | P014-M1 | 其他 |  | 本文结论 | Raman、NMR 与 AIMD 显示 TTE 以牺牲 MeCN 配位为代价与 Li⁺ 配位，游离 MeCN（良好的多硫化物溶剂）增多；只讲性质，未落到电池表现 | 全梯度 | 全梯度 | Li⁺ 溶剂化：TTE 进入第一溶剂化层、取代 MeCN；游离 MeCN 增多 | M0011
P014 | P014-M2 | 弱侧 | 正极反应 | 本文推测 | 游离 MeCN 含量较高的电解液中硫还原时多硫化物生成更快，作者认为可能源于游离 MeCN 的溶剂化能力 → 正极反应动力学 | MeCN2.5/TTE1:1 | MeCN2/TTE1:1 | 游离 MeCN 增多（多硫化物侧溶剂化增强，推断） | M0012 | P014-T2
P014 | P014-M3 | 弱侧 | 正极反应 | 本文推测 | TTE 越多游离 MeCN 越多，可在正极溶解多硫化物，可能加快硫电还原动力学（全梯度说法；本篇 (MeCN)2 加 TTE 1:1 的达峰时间实测未变） | 全梯度 | 全梯度 | 游离 MeCN 随 TTE 增加（多硫化物侧溶剂化增强，推断） | M0033 | P014-T2
P014 | P014-M4 | 强侧 | 正极反应、多硫化物穿梭 | 本文结论 | 多硫化物生成动力学虽加快，但向本体电解液的扩散相比常规电解液大幅减少 | MeCN2.5/TTE1:1 | DOL/TEGDME | 多硫化物侧溶剂化弱于常规醚电解液 | M0034 | P014-T2、P014-T3
P014 | P014-M5 | 弱侧 | 正极反应 | 转述他文或通用说法 | 前人研究认为 MeCN 溶剂化物中硫还原动力学受中间多硫化物溶解度差的阻碍，原因是 MeCN 与 Li⁺ 配位后不能充当多硫化物溶剂 → CV 峰偏移 | MeCN2 | DOL/TEGDME | MeCN 与 Li⁺ 配位，多硫化物溶解度低 | M0097 M0099 | P014-T1
P014 | P014-M6 | 其他 |  | 转述他文或通用说法 | CV 差异也可能来自高浓度（1 M → 近 4 M）导致 Li 活度不同及 MeCN 电解液黏度大得多（起点是浓度/黏度，非溶剂化） | MeCN2 | DOL/TEGDME | Li 活度、黏度 | M0100 | P014-T1
P014 | P014-M7 | 其他 | 正极反应 | 本文推测 | 作者写的例外：加 TTE 使黏度从 138 降到 8.6 cP，本应加快硫还原、使还原峰正移，但第一还原峰反而负移（令人意外） | MeCN2/TTE1:1 | MeCN2 | 黏度降低 | M0104 | P014-T1
P014 | P014-M8 | 其他 | 正极反应 | 本文结论 | 黏度降低预期的效应在第二还原峰上出现：加 TTE 后第二还原峰正移 | MeCN2/TTE1:1 | MeCN2 | 黏度降低 | M0105 | P014-T1
P014 | P014-M9 | 强侧 | 正极反应、多硫化物穿梭 | 本文结论 | 1.8 V 下 S3•− 峰强持续，说明多硫化物消耗与扩散不显著；溶剂化物电解液（含或不含 TTE）中 S3•− 在正极附近比常规 DOL/TEGDME 更稳定 | MeCN2 | DOL/TEGDME | 多硫化物侧溶剂化弱于常规醚电解液 | M0136 M0137 | P014-T2、P014-T3
P014 | P014-M10 | 弱侧 | 正极反应 | 本文推测 | 作者假设：游离 MeCN 的形成通过增强电解液对多硫化物的溶剂化能力影响硫电还原过程 | 全梯度 | 全梯度 | 游离 MeCN 增多 → 多硫化物溶剂化增强（假设） | M0285 | P014-T2
P014 | P014-M11 | 其他 | 正极反应 | 本文推测 | 若无多硫化物溶剂化分子，硫还原将被迫走固-固转化而不形成可溶中间体（一般推理，未落到本篇测试） | 全梯度 | 全梯度 | 多硫化物溶剂化缺失 | M0286
P014 | P014-M12 | 弱侧 | 正极反应 | 本文结论 | 加 TTE 生成的游离 MeCN 使可溶中间体得以形成，从而促进还原 | 全梯度 | 全梯度 | 游离 MeCN 增多（多硫化物侧溶剂化增强） | M0287 | P014-T2
P014 | P014-M13 | 弱侧 | 正极反应 | 本文结论 | 在游离 MeCN 含量最高的 (MeCN)x−LiTFSI:TTE 中观察到 S3•− 生成速率提高 | MeCN2.5/TTE1:1 | MeCN2/TTE1:1 | 游离 MeCN 最多 | M0288 | P014-T2
P014 | P014-M14 | 弱侧 | 正极反应、多硫化物穿梭 | 本文结论 | 硫还原动力学可能因游离 MeCN 而改善，但正极附近多硫化物的稳定性不受影响（动力学与滞留兼得） | MeCN2.5/TTE1:1 | MeCN2/TTE1:1 | 游离 MeCN 增多 | M0289 | P014-T2
P014 | P014-M15 | 强侧 | 多硫化物穿梭 | 本文推测 | 该电解液中多硫化物滞留在正极附近，可能源于溶解度有限或黏度较高 | MeCN2.5/TTE1:1 | DOL/TEGDME | 多硫化物溶解度较低或黏度较高 | M0290 | P014-T2、P014-T3
P014 | P014-M16 | 强侧 | 多硫化物穿梭 | 本文推测 | TTE 1:1 电解液黏度（8.6 cP，引文）与扩散快的 DOL/TEGDME（3 cP，引文）相近，作者据此认为扩散减少的原因是溶剂化物中多硫化物溶解度有限（溶解度未测） | MeCN2/TTE1:1 | DOL/TEGDME | 多硫化物溶解度（溶剂化物电解液中有限，推断） | M0291 | P014-T2、P014-T3
P014 | P014-M17 | 强侧 | 正极反应、多硫化物穿梭 | 本文推测 | MeCN 可能只在电解液/硫界面溶解多硫化物，从而把中间体留在电极表面附近 | MeCN2.5/TTE1:1 | DOL/TEGDME | 多硫化物仅在界面局部溶剂化 | M0292 | P014-T2、P014-T3
P014 | P014-M18 | 其他 | 多硫化物穿梭 | 本文推测 | 中间体留在电极附近可能减少活性物质损失、带来良好循环（本篇未做循环测试） | MeCN2.5/TTE1:1 | DOL/TEGDME | 多硫化物滞留正极附近 | M0293
P014 | P014-M19 | 其他 | 正极反应 | 本文推测 | 游离 MeCN 可能影响倍率性能和 S8 利用率（未测） | 全梯度 | 全梯度 | 游离 MeCN 增多 | M0294
P014 | P014-M20 | 其他 | 负极锂 | 本文推测 | 游离 MeCN 也可能影响负极 Li 沉积/溶解（未测；方向为游离 MeCN 多的一侧可能受损） | 全梯度 | 全梯度 | 游离 MeCN 增多 | M0295
P014 | P014-M21 | 其他 | 正极反应、负极锂 | 本文推测 | 游离 MeCN 在正极可能有益、在负极可能有害，二者难以拆开（作者点出的权衡，未测） | 全梯度 | 全梯度 | 游离 MeCN 增多 | M0296
P014 | P014-M22 | 其他 |  | 转述他文或通用说法 | 作者写的对照例外：他文 tetraglyme−LiTFSI 溶剂化物中加氢氟醚会降低多硫化物溶解度，因 tetraglyme 螯合配位强、氢氟醚无法取代；故成溶剂化物的溶剂与稀释共溶剂的选择都重要 | 全梯度 | 全梯度 | 多硫化物溶解度（他文 tetraglyme 体系加 HFE 降低） | M0298
P014 | P014-M23 | 其他 |  | 本文结论 | TTE 在 (MeCN)2.5−LiTFSI 中更容易与 MeCN 交换，游离 MeCN 更多（只讲性质） | MeCN2.5/TTE1:1 | MeCN2/TTE1:1 | Li⁺ 溶剂化：TTE 取代 MeCN 更容易，游离 MeCN 更多 | M0310
P014 | P014-M24 | 弱侧 | 正极反应 | 本文推测 | 游离 MeCN 可能通过增强局部溶剂化促进多硫化物生成动力学（结论段） | 全梯度 | 全梯度 | 游离 MeCN 增多（局部溶剂化增强） | M0311 | P014-T2
P014 | P014-M25 | 其他 | 负极锂、多硫化物穿梭、正极反应 | 转述他文或通用说法 | 引言转述：(MeCN)2−LiTFSI 加 TTE 时 Li−S 电池容量高、循环稳定，纯溶剂化物严重衰减；TTE 被认为降黏度、提电导，并影响 Li 表面 SEI、硫还原路径；氟化醚可抑制穿梭、自放电 | 全梯度 | 全梯度 | 黏度/电导率（TTE 稀释） | M0024
P014 | P014-M26 | 其他 | 负极锂、电解液消耗 | 转述他文或通用说法 | 转述：溶剂化物中 TFSI 优先分解形成无机 SEI，阻止游离 MeCN 在 Li 上分解 | 全梯度 | 全梯度 | 游离 MeCN 与阴离子衍生 SEI | M0171
P014 | P014-M27 | 其他 | 负极锂、电解液消耗、正极反应 | 本文推测 | 即使 MeCN 可能不在负极分解，仍需考虑游离溶剂分子对正极硫反应路径的影响 | 全梯度 | 全梯度 | 游离 MeCN | M0172
P039 | P039-M1 | 其他 | 负极锂、电解液消耗 | 本文推测 | 高浓度 LiNO3 使 SEI 含 Li2O，抑制电解液过度分解 → Li 沉积/剥离 CE 提高、循环寿命延长 | G2-0.5T3N | G2-T | LiNO3 浓度提高（非溶剂化强弱）；SEI 含 Li2O | M0032 | P039-T1、P039-T3
P039 | P039-M2 | 其他 | 负极锂、电解液消耗 | 本文结论 | 反复沉积/剥离时 LiNO3 在钝化新鲜锂表面的过程中以自限方式被消耗 | 全梯度 | 全梯度 | LiNO3 浓度（非溶剂化强弱） | M0033 | P039-T1
P039 | P039-M3 | 其他 | 负极锂、电解液消耗 | 本文结论 | 每圈的小损失来自每次沉积/剥离对 LiNO3 的消耗，证据是锂的实用循环寿命与 LiNO3 浓度直接相关（LiNO3 越多寿命越长） | 全梯度 | 全梯度 | LiNO3 浓度升高（非溶剂化强弱） | M0292 M0293 | P039-T1
P039 | P039-M4 | 其他 | 负极锂、电解液消耗 | 本文结论 | 常规 DOL:DME 中 LiNO3 只是添加剂量，SEI 每圈形成与重建很快把添加剂耗尽，稳定 SEI 的作用有限 → 对照锂循环寿命短 | G2-0.5T3N | DOL:DME-0.3N | LiNO3 用量（添加剂量 vs 高浓度；非溶剂化强弱） | M0276 M0277 | P039-T1、P039-T3
P039 | P039-M5 | 其他 | 负极锂 | 转述他文或通用说法 | LiTFSI 作共盐比溶剂选择更关键，归因于 TFSI⁻ 配位弱、离子缔合弱，使 Li⁺ 溶剂化/去溶剂化更容易 → 只含 LiNO3 的 G2 电解液 CE 低 | G2-0.5T3N | G2-4N | 阴离子配位强度：TFSI⁻ 弱于 NO₃⁻（离子缔合，非溶剂分子溶剂化强弱） | M0115 M0116 | P039-T1
P039 | P039-M6 | 其他 | 负极锂 | 本文结论 | 不含 LiNO3 的 1 M LiTFSI/G2 每圈只能剥离约 20% 的沉积锂，其余累积为死锂 | G2-0.5T3N | G2-T | 是否含 LiNO3（非溶剂化强弱） | M0143 | P039-T1
P039 | P039-M7 | 其他 | 负极锂 | 转述他文或通用说法 | 死锂是沉积锂表面形成厚而绝缘的 SEI、与集流体失去接触的直接结果 | G2-0.5T3N | G2-T | 是否含 LiNO3（非溶剂化强弱） | M0139 | P039-T1
P039 | P039-M8 | 其他 | 负极锂 | 转述他文或通用说法 | 不含 LiNO3 的 DOL:DME Li‖Li 电池极化增大归因于两侧锂表面绝缘层累积 | DOL:DME-0.3N | DOL:DME-0N | 是否含 LiNO3（非溶剂化强弱） | M0176 | P039-T3
P039 | P039-M9 | 其他 | 正极反应、负极锂、电解液消耗 | 本文结论 | 硝酸根在碳上低于 1.9 V 被还原，而在锂上自限（Li2O 钝化），所以有锂负极时硝酸盐不被快速消耗；Li‖S 放电截止电压须 ≥1.9 V，否则硝酸盐会在碳表面全部被还原 | G2-0.5T3N | G2-T | 含 LiNO3（非溶剂化强弱） | M0201 M0202
P039 | P039-M10 | 其他 | 电解液消耗 | 本文结论 | XPS 显示含 LiNO3 电解液循环后表面 F、S 更少，S2p 与 N1s 谱表明这可能是 LiNO3 存在时 TFSI⁻ 分解更少 | G2-0.5T3N | G2-T | 含 LiNO3（非溶剂化强弱） | M0235 M0236
P039 | P039-M11 | 其他 | 负极锂 | 本文推测 | LixNOy 类阴离子物种因易溶于电解液，被认为对稳定锂金属的作用小于 Li2O | G2-0.5T3N | G2-T | SEI 组分（非溶剂化强弱） | M0238
P039 | P039-M12 | 其他 | 负极锂 | 本文推测 | 综合 NMR、FTIR、XPS，作者提出 Li2O 是含 LiNO3 电解液在 Li-S 电池中性能改善的关键 SEI 组分 | G2-0.5T3N | G2-T | SEI 含 Li2O（非溶剂化强弱） | M0244 | P039-T1、P039-T3
P039 | P039-M13 | 其他 | 负极锂、多硫化物穿梭、电解液消耗 | 本文结论 | 以 Li2O 为主的 SEI 抑制 LiTFSI 与 G2 的还原，也抑制锂负极对可溶多硫化物的还原 → 阻止穿梭，溶解多硫化物 Li‖S 电池 CE 接近 100%、容量保持好 | G2-0.5T3N | G2-T | 含高浓度 LiNO3 形成 Li2O 型 SEI（非溶剂化强弱） | M0273 M0274 | P039-T4
P039 | P039-M14 | 其他 | 负极锂、正极反应 | 本文结论 | 高浓度 LiNO3 两个作用：钝化锂负极使 CE >99% 维持更多圈；提高多硫化物溶解度，使充放电经液相而非固态 S↔Li2S 转化进行 | G2-0.5T3N | DOL:DME-0.3N | LiNO3 浓度提高；多硫化物溶解度提高 | M0279 | P039-T1、P039-T3、P039-T4
P039 | P039-M15 | 其他 |  | 转述他文或通用说法 | G2-0.5T3N 中多硫化物溶解度高于 1 M LiTFSI/G2，被认为来自 LiNO3 较强的离子缔合（类比 LiCF3SO3） | G2-0.5T3N | G2-T | 多硫化物溶解度提高（离子缔合强度） | M0248
P039 | P039-M16 | 其他 | 负极锂 | 本文结论 | 溶解多硫化物（catholyte）电池的优异表现只有在锂沉积/剥离 CE 极高的电解液中才可能 | G2-0.5T3N | DOL:DME-0.3N | 锂沉积/剥离 CE（非溶剂化强弱） | M0262 | P039-T4
P039 | P039-M17 | 其他 | 负极锂、电解液消耗 | 本文结论 | 作者自写的局限：LiNO3 形成的 SEI 薄而稳定、可防止 G2 和 TFSI⁻ 过度分解，但每次沉积都会形成、剥离后残留，循环中持续累积 | G2-0.5T3N | G2-T | 含高浓度 LiNO3（非溶剂化强弱） | M0294 | P039-T1、P039-T5
P041 | P041-M1 | 其他 | 负极锂、正极反应、多硫化物穿梭 | 本文结论 | 负极钝化层生成与阴离子迁移率有关，正极活性物质流失（多硫化物溶解）与阴离子对多硫化物的亲和力有关 → 两者共同决定循环表现 | 全梯度 | 全梯度 | 阴离子迁移率；阴离子与多硫化物的亲和力（多硫化物溶剂化） | M0007 | P041-T1
P041 | P041-M2 | 其他 |  | 本文结论 | 长期容量和第 33→100 圈衰减率强烈依赖阴离子迁移率（Danion/DDOL），TfO⁻ 电解液例外 | 全梯度 | 全梯度 | 阴离子迁移率（非溶剂化性质） | M0076 | P041-T1
P041 | P041-M3 | 其他 |  | 本文结论 | 阴离子迁移率越低越有利于 Li‖S 稳定循环 | 全梯度 | 全梯度 | 阴离子迁移率降低 | M0078 | P041-T1
P041 | P041-M4 | 其他 |  | 本文结论 | 作者自写的例外：TfO⁻ 电解液迁移率低但性能差 | 全梯度 | 全梯度 | 阴离子迁移率低（TfO⁻） | M0083 | P041-T1
P041 | P041-M5 | 其他 |  | 本文结论 | 第 100 圈容量随阴离子相互作用强度（ranion*）升高、即阴离子迁移率降低而升高 | 全梯度 | 全梯度 | Li⁺–阴离子缔合增强（ranion* 升高）、阴离子迁移率降低 | M0123 | P041-T1
P041 | P041-M6 | 其他 |  | 本文结论 | 3-TfO 因阴离子与 Li⁺ 相互作用过强，第 100 圈容量显著低于按趋势的预期 | 3-TfO | 3-TFSI | Li⁺–TfO⁻ 缔合强（接触离子对） | M0124 | P041-T1
P041 | P041-M7 | 强侧 | 正极反应 | 本文推测 | TfO⁻ 与多硫化物相互作用强（含 Li2S8 时 ranion* 高、rLi* 低）→ 正极活性物质大量流失 → 3-TfO 容量低（作者用 might） | 3-TfO | 3-TFSI | 多硫化物溶剂化增强：TfO⁻ 与多硫化物相互作用强 | M0125 | P041-T1
P041 | P041-M8 | 强侧 |  | 本文结论 | 1-TfO 容量较低归因于其在含 Li2S8 的 1 M 溶液中 ranion* 较高（TfO⁻ 与 Li⁺/多硫化物缔合强） | 1-TfO | 1-TFSI | 多硫化物溶剂化增强：含 0.12 M Li2S8 时 TfO⁻ 的 ranion* 更高 | M0126 | P041-T1
P041 | P041-M9 | 强侧 | 正极反应 | 本文结论 | 高浓度 LiTfO 中 TfO⁻ 更偏好与多硫化物相互作用 → 正极活性物质流失加剧 → 容量衰减更快 | 3-TfO | 1-TfO | 多硫化物溶剂化增强：高 LiTfO 浓度下 TfO⁻ 与多硫化物相互作用更强（按 Li⁺ 侧自由溶剂，3-TfO 反而较弱） | M0127 | P041-T1
P041 | P041-M10 | 其他 | 负极锂 | 本文结论（与他文一致） | 3-FSI 电池第 34 圈突然失效，作者归因于 Li 负极上快速生成绝缘钝化层（与前人观察一致，SEM 见厚 SEI） | 3-FSI | 3-TFSI | FSI⁻ 迁移率高、与其他组分相互作用弱（非溶剂化性质） | M0129 | P041-T1
P041 | P041-M11 | 其他 | 负极锂 | 本文结论（与他文一致） | 迁移率高、与其他组分相互作用弱的阴离子容易参与 Li 金属表面反应形成 SEI（3-FSI 33 圈 SEI 厚度≈3-TFSI 200 圈，阻抗显著增大，部分证据引自前文 ref 5） | 3-FSI | 3-TFSI | 阴离子迁移率高、Li⁺–阴离子缔合弱 | M0130 | P041-T1
P041 | P041-M12 | 其他 | 负极锂 | 本文推测 | FSI⁻ 迁移率高，可能增强其与 Li 负极表面的相互作用、加速有害 SEI 生成 | 全梯度 | 全梯度 | 阴离子迁移率高（FSI⁻） | M0134 | P041-T1
P041 | P041-M13 | 强侧 | 多硫化物穿梭、正极反应 | 本文结论 | TfO⁻ 虽迁移率低，但与多硫化物相互作用强 → 加速多硫化物从正极溶出，高 LiTfO 浓度时尤甚 | 全梯度 | 全梯度 | 多硫化物溶剂化增强：TfO⁻ 与多硫化物相互作用强 | M0135 | P041-T1
P041 | P041-M14 | 其他 |  | 本文结论 | TDI⁻ 迁移率较低且与多硫化物相互作用弱 → 电池性能较好 | 全梯度 | 全梯度 | 阴离子迁移率低 + 多硫化物溶剂化弱（TDI⁻） | M0136 | P041-T1
P041 | P041-M15 | 其他 | 负极锂、多硫化物穿梭 | 本文结论 | 阴离子同时影响 SEI 生成和多硫化物溶出，两者都是决定 Li‖S 性能的关键 | 全梯度 | 全梯度 | 阴离子种类 | M0137 | P041-T1
P041 | P041-M16 | 其他 | 负极锂、电解液消耗 | 本文推测 | 高迁移率阴离子（与 Li⁺ 相互作用弱）在 Li/电解液界面浓度更高 → 盐分解增强 → 生成厚钝化 SEI | 全梯度 | 全梯度 | Li⁺–阴离子缔合弱、阴离子迁移率高 | M0138 | P041-T1
P041 | P041-M17 | 强侧 | 多硫化物穿梭 | 本文推测 | 低迁移率阴离子（与 Li⁺ 相互作用强）可优先与多硫化物相互作用 → 加剧有害的多硫化物溶出 | 全梯度 | 全梯度 | Li⁺–阴离子缔合强 → 阴离子与多硫化物相互作用强（多硫化物溶剂化增强） | M0139 | P041-T1
P041 | P041-M18 | 其他 |  | 本文结论 | DME 主要溶剂化锂盐、不直接参与多硫化物解离（与阴离子不同）；未落到电池表现 | 全梯度 | 全梯度 | 多硫化物溶剂化：rDME* 不随加入 Li2S8 变化 | M0106
P095 | P095-M1 | 弱侧 | 正极反应 | 本文结论 | DMA（及 DMSO）溶解更多多硫化物且有 S3•− → 硫利用率提高 → 首次放电容量高于 DOL–DME（低、高载量） | DOL-DMA | DOL-DME | 多硫化物溶解度升高、S3•− 存在（多硫化物溶剂化增强） | M0086 | P095-T1、P095-T2
P095 | P095-M2 | 其他 | 正极反应 | 本文结论 | 高浓度（高载量贫液）下 DMSO 中 S3•− 减少 → 硫利用率提升消失 → 6 mg cm-2 首次放电容量低于 DMA | DOL-DMSO | DOL-DMA | 高浓度下 DMSO 中 S3•− 减少（多硫化物形态/溶剂化） | M0088 | P095-T2
P095 | P095-M3 | 强侧 | 正极反应 | 本文结论 | DMA 中 S3•− 更多 → 驱动更多 Li2S 析出 → 高载量放电曲线出现大的成核过电位后电压回升 | DOL-DMA | DOL-DME | S3•− 更多（多硫化物形态/溶剂化） | M0089 | P095-T2
P095 | P095-M4 | 其他 | 电解液消耗 | 本文推测 | MeIm 首次放电容量很低（150、470 mAh g-1）→ 作者推测溶剂与电极之间发生大量不可逆副反应 | DOL-MeIm | DOL-DME | MeIm 溶剂本身与电极副反应（非溶剂化起点） | M0090 | P095-T1、P095-T2
P095 | P095-M5 | 其他 | 负极锂 | 本文结论 | MeIm 第二平台过电位大（100、400 mV）→ 表明与锂金属负极严重不稳定 | DOL-MeIm | DOL-DME | MeIm 与锂金属不稳定（溶剂本身） | M0091 | P095-T1、P095-T2
P095 | P095-M6 | 其他 | 负极锂、正极反应 | 本文推测 | DMA 与锂金属不稳定可能掩盖了其因 S3•− 丰富而已经很高的硫利用率，使其未发挥全部潜力 | DOL-DMA | DOL-DME | DMA 与锂金属不稳定（溶剂本身）；S3•− 丰富 | M0093 | P095-T1、P095-T2
P095 | P095-M7 | 其他 | 负极锂 | 本文推测 | DMSO 浸锂后 NMR 无新峰 → 推测 DMSO 与锂反应生成不溶 SEI 产物 | DOL-DMSO | DOL-DME | DMSO 与锂金属不稳定（溶剂本身） | M0110
P095 | P095-M8 | 其他 | 负极锂、电解液消耗 | 转述他文或通用说法 | DMSO 可能被锂金属断键生成甲次磺酸锂（引前人报道的机理） | DOL-DMSO | DOL-DME | DMSO 与锂金属反应分解（溶剂本身） | M0111
P095 | P095-M9 | 其他 | 负极锂 | 本文结论 | DMA 浸锂后出现大量新峰 → DMA 与锂接触严重不稳定 | DOL-DMA | DOL-DME | DMA 与锂金属不稳定（溶剂本身） | M0116
P095 | P095-M10 | 其他 | 负极锂、电解液消耗 | 转述他文或通用说法 | DMA 与锂接触生成二甲胺（文献报道），中心 C–N 单键不稳定；二甲胺挥发与副产物解释 NMR 变化 | DOL-DMA | DOL-DME | DMA 与锂金属反应分解（溶剂本身） | M0117
P095 | P095-M11 | 其他 | 负极锂 | 本文结论 | MeIm 在所有溶剂中与锂金属最不稳定（多个新峰、7.6 ppm 峰消失） | DOL-MeIm | DOL-DME | MeIm 与锂金属不稳定（溶剂本身） | M0118
P095 | P095-M12 | 其他 | 负极锂、电解液消耗 | 本文推测 | 锂金属与 MeIm 严重反应耗尽全部 MeIm；推测 C–N 单键是 DMA 与 MeIm 共同的锂不稳定点 | DOL-MeIm | DOL-DME | MeIm 被锂金属消耗（溶剂本身） | M0119
P095 | P095-M13 | 其他 | 电解液消耗 | 本文推测 | 推测 MeIm 在 C–N 处反应可能开环，引发进一步副反应、生成大量分解产物 | DOL-MeIm | DOL-DME | MeIm 分解（溶剂本身） | M0120
P095 | P095-M14 | 其他 | 负极锂 | 本文结论 | 各溶剂与溶解多硫化物 30 d 稳定 → 高溶剂化思路对多硫化物不受本征限制，改进需集中在保护锂金属负极 | 全梯度 | 全梯度 | 多硫化物在各溶剂中化学稳定 | M0125
P095 | P095-M15 | 弱侧 | 正极反应 | 本文结论 | 高载量、低 E/S 下提高多硫化物溶解度可延长溶液介导放电段 → 提高硫利用率/比能量 | 全梯度 | 全梯度 | 多硫化物溶解度升高 | M0127 | P095-T2
P095 | P095-M16 | 其他 | 正极反应 | 本文结论 | DMSO、MeIm 在浓多硫化物条件下 S3•− 减少 → 硫利用率提升不如 S3•− 丰富的 DMA | DOL-DMSO | DOL-DMA | 高浓度下 S3•− 减少（多硫化物形态/溶剂化） | M0129 | P095-T2
P095 | P095-M17 | 弱侧 | 正极反应 | 本文结论 | 溶解更多多硫化物与优先稳定 S3•− 并非完全相关的两个变量，但都提高溶液介导的利用率 | 全梯度 | 全梯度 | 多硫化物溶解度、S3•− 稳定化 | M0131 | P095-T1、P095-T2
P095 | P095-M18 | 其他 | 负极锂、电解液消耗 | 本文结论 | 三种高 DN 电解液（相对 DOL–DME）与锂金属接触均本征不稳定、不受控分解（电化学与 NMR 证据） | 全梯度 | 全梯度 | 高 DN 溶剂与锂金属不稳定（溶剂本身） | M0132 | P095-T3
P095 | P095-M19 | 强侧 | 正极反应、多硫化物穿梭 | 本文推测 | 高溶剂化电解液在高载量下可能大幅提高硫利用率，但多硫化物穿梭增加给长循环带来挑战（本文未测循环） | 全梯度 | 全梯度 | 多硫化物溶剂化/溶解度增强 | M0040
P095 | P095-M20 | 强侧 | 多硫化物穿梭 | 转述他文或通用说法 | 文献中难溶电解液抑制多硫化物溶解 → 减少穿梭和活性物质损失 → 改善循环 | 全梯度 | 全梯度 | 多硫化物溶解度降低 | M0037
P095 | P095-M21 | 弱侧 | 正极反应 | 转述他文或通用说法 | 限制多硫化物溶剂化 → 更依赖表面导电路径，绝缘且动力学受限 | 全梯度 | 全梯度 | 多硫化物溶剂化降低 | M0038
P095 | P095-M22 | 强侧 | 负极锂、多硫化物穿梭 | 本文推测 | 锂负极钝化保护层可屏蔽溶剂副反应，并减轻高溶剂化电解液中必然增加的多硫化物穿梭造成的活性物质损失 | 全梯度 | 全梯度 | 高溶剂化（多硫化物溶剂化增强） | M0138
P095 | P095-M23 | 其他 | 正极反应 | 转述他文或通用说法 | S3•− 自由基被高 DN 溶剂的高给体性稳定，可在溶液中作氧化还原媒介 | 全梯度 | 全梯度 | 高 DN 溶剂稳定 S3•−（多硫化物溶剂化） | M0056
P095 | P095-M24 | 其他 |  | 本文推测 | 高浓度下 S3•− 的强弱与 DN 或介电常数不直接相关，可能需要另一个指标描述自由基稳定化 | 全梯度 | 全梯度 | S3•− 稳定化与 DN 不相关（多硫化物溶剂化） | M0078
P109 | P109-M1 | 弱侧 | 正极反应 | 本文结论 | 游离溶剂分子（未进入支持盐 Li⁺ 溶剂化层的环丁砜）随 LiClO4 浓度升高而减少 → 可溶剂化多硫化物中 Li⁺ 的溶剂不足 → 硫电化学还原深度（首圈放电容量）受限 | 全梯度 | 全梯度 | 游离溶剂分子数随盐浓度升高而减少（多硫化物中 Li⁺ 可得到的溶剂化溶剂减少） | M0174 | P109-T1
P109 | P109-M2 | 弱侧 | 正极反应 | 本文结论 | 盐浓度高于 2 M（2.4、2.8 M）时游离溶剂不足以溶剂化多硫化物 → 硫还原深度进一步降低（首圈容量低于 1.0 M 最优档） | 2.8M | 1.0M | 游离溶剂减少，多硫化物中 Li⁺ 溶剂化不足 | M0222 | P109-T1
P109 | P109-M3 | 其他 | 正极反应 | 本文推测 | 盐浓度超过约 1 M 后电解液黏度显著升高、传输性质下降 → 硫还原深度降低（容量—浓度钟形曲线下降段）；作者在 M0201 又认为电荷转移比传输更关键 | 2.8M | 1.0M | 电解液黏度随盐浓度升高，传输性质下降 | M0221 | P109-T1
P109 | P109-M4 | 强侧 | 正极反应 | 本文结论 | 钟形曲线上升段（低浓度至约 1 M）低压平台放电电压与还原深度升高 → 作者据此认为低阶多硫化物（n≤4）反应活性随盐浓度升高而升高，低浓度档还原深度较低 | 1.0M | 0.1M | 低阶多硫化物反应活性随盐浓度升高而升高（由电压和容量推断） | M0219 | P109-T1
P109 | P109-M5 | 强侧 | 正极反应 | 本文推测 | 盐浓度升高使多硫化物电离解离平衡向分子态移动，分子态反应活性高于离子态 → 低阶多硫化物反应活性升高；低浓度档多硫化物以离子态为主、还原深度较低 | 1.0M | 0.1M | 多硫化物溶剂化：电离解离受抑制，分子态比例升高 | M0220 | P109-T1
P109 | P109-M6 | 弱侧 | 正极反应 | 本文推测 | 盐浓度升高抑制高阶多硫化物均裂解离（高活性的中性/自由基态减少）→ 高压平台放电电压降低 | 全梯度 | 全梯度 | 多硫化物溶剂化：高阶多硫化物均裂解离受抑制 | M0217 | P109-T1
P109 | P109-M7 | 其他 | 正极反应 | 本文结论 | 首圈容量—盐浓度曲线与离子电导率等温线的最大值位置一致（约 1 M）→ 离子传输与硫还原深度受同一因素（Li⁺ 迁移率和浓度）控制 | 全梯度 | 全梯度 | 离子电导率随盐浓度先升后降（约 1 M 最大） | M0199 | P109-T1
P109 | P109-M8 | 其他 | 正极反应 | 本文推测 | 作者认为多硫化物还原深度更多由电荷转移速率（受随盐浓度变化的多硫化物物种控制）决定，而非介质传输性质；作者自称为待验证的假设（M0209） | 全梯度 | 全梯度 | 多硫化物物种随盐浓度变化（作者假设） | M0201 | P109-T1
P109 | P109-M9 | 强侧 | 正极反应 | 本文结论 | 第 2 圈直流内阻随放电深度和盐浓度的变化支持：盐浓度升高 → 多硫化物分子态比例增加，分子态电化学活性高于离子态（低浓度档内阻较高） | 全梯度 | 全梯度 | 多硫化物溶剂化：分子态比例随盐浓度升高而增加 | M0253 | P109-T1
P109 | P109-M10 | 强侧 | 正极反应 | 本文推测 | 若碳表面被难溶的硫/Li₂S 钝化是容量衰减原因之一，则高浓度电解液中硫和 Li₂S 结晶受阻可解释衰减速率随盐浓度升高而降低（低浓度档衰减较快） | 全梯度 | 全梯度 | 高浓度电解液中硫和 Li₂S 结晶受阻（未测） | M0259 | P109-T1
P109 | P109-M11 | 其他 | 多硫化物穿梭 | 本文推测 | 盐浓度升高 → 电解液黏度升高 → 硫在两电极间迁移变慢 → 库仑效率升高 | 全梯度 | 全梯度 | 电解液黏度随盐浓度升高 | M0278 | P109-T1
P109 | P109-M12 | 其他 | 多硫化物穿梭 | 本文结论 | 第 3 圈自放电（穿梭）电流随电解液黏度升高而降低 → 库仑效率随盐浓度升高主要源于硫和多硫化物两极间迁移减慢 | 全梯度 | 全梯度 | 电解液黏度随盐浓度升高 | M0279 | P109-T1
P109 | P109-M13 | 其他 | 正极反应 | 本文推测 | 2.8 M 黏度高 → 前几圈正极中只有部分硫被还原 → 循环中放电容量逐步升高、库仑效率 >100% | 2.8M | 1.0M | 电解液黏度高 | M0273 | P109-T1
P109 | P109-M14 | 其他 | 负极锂 | 本文推测 | 低、中浓度（0.5–1.5 M）电解液循环初期库仑效率下降，可能来自锂表面膜传输性质改善或锂分散使锂表面积增大；作者称原因需进一步实验确认（M0277） | 全梯度 | 全梯度 | 锂负极表面膜与锂表面积（未测） | M0275 | P109-T1
P109 | P109-M15 | 其他 | 电解液消耗、负极锂、正极反应 | 转述他文或通用说法 | 循环后段容量衰减主要来自锂电极上电解液分解与正极碳表面被难溶产物钝化（不针对浓度比较） | 全梯度 | 全梯度 | 未涉及溶剂化 | M0105 | P109-T1
P109 | P109-M16 | 其他 | 电解液消耗 | 转述他文或通用说法 | 电解液量有限时，循环一定圈数后容量骤降至近零（对应 0.5–2.0 M 衰减曲线后段的骤降，不针对浓度比较） | 全梯度 | 全梯度 | 未涉及溶剂化 | M0106 | P109-T1
P109 | P109-M17 | 其他 |  | 本文结论 | 各浓度下 Li⁺ 溶剂化能几乎不变 → 放电电压更多由电极过程动力学而非 Li⁺ 溶剂化热力学决定（原文未给溶剂化能数据） | 全梯度 | 全梯度 | Li⁺ 溶剂化能各档几乎不变（作者称） | M0223 | P109-T1
P109 | P109-M18 | 其他 |  | 本文结论 | 盐浓度升高 → 黏度升高 → 含硫粒子（扩散+迁移）总迁移率降低（未直接落到电池表现） | 全梯度 | 全梯度 | 电解液黏度随盐浓度升高 | M0268
P109 | P109-M19 | 其他 |  | 本文推测 | 作者总体看法：支持盐浓度通过改变多硫化物物种、缔合—解离平衡以及多硫化物和支持盐中 Li⁺ 的溶剂化，决定电池性能 | 全梯度 | 全梯度 | 多硫化物物种、缔合—解离平衡、Li⁺ 溶剂化随盐浓度变化 | M0293 | P109-T1
P149 | P149-M1 | 其他 | 多硫化物穿梭 | 本文结论 | TDE 对多硫化物溶出少（UV–vis Li₂S₆ 峰弱）→ 多硫化物穿梭少；未落到电池表现 | TDE | LS002 | 多硫化物溶解度降低 | M0066
P149 | P149-M2 | 弱侧 | 正极反应 | 本文结论（与他文一致） | TDE 对多硫化物溶剂化能力较低 → 硫利用率降低 → 不配 CS 时放电容量低于 LS002（≈200 mAh g-1） | TDE | LS002 | 多硫化物溶剂化减弱 | M0111 | P149-T1
P149 | P149-M3 | 强侧 |  | 本文结论 | 多硫化物溶剂化较低同时带来好处：TDE 电池循环稳定性提高，900 圈容量几乎不变 | TDE | LS002 | 多硫化物溶剂化减弱 | M0112 | P149-T1
P149 | P149-M4 | 其他 | 正极反应 | 本文推测 | TDE 配 CS 后容量明显高于单用 TDE，归因于 CS 隔膜加快多硫化物反应动力学（隔膜变量，非电解液） | TDE | TDE | 无溶剂化变化（同一 TDE，配 CS 隔膜 vs 不配） | M0116 | P149-T1、P149-T2
P149 | P149-M5 | 弱侧 | 正极反应 | 本文结论 | TDE 对多硫化物溶剂化能力有限、易饱和；CS 加速高阶→低阶多硫化物转化，避免 TDE 饱和，使其能持续溶剂化多硫化物，提高硫利用率（弱溶剂化一侧的容量短板可由隔膜补回） | TDE | TDE | 多硫化物溶剂化能力有限（TDE 易饱和） | M0117 | P149-T1、P149-T2
P149 | P149-M6 | 弱侧 | 正极反应 | 本文结论 | LS002 溶出更多多硫化物、被 CS 碳层捕获 → 短期硫利用率显著提高 → 前 200 圈 LS002 容量略高于 TDE | TDE | LS002 | 多硫化物溶解度：LS002 高于 TDE | M0119 | P149-T2
P149 | P149-M7 | 强侧 | 多硫化物穿梭、负极锂 | 本文结论 | LS002 中大量多硫化物溶出，过量部分穿过碳涂层到达锂负极 → 容量快速衰减 | TDE | LS002 | 多硫化物溶解度：LS002 高 | M0123 | P149-T2
P149 | P149-M8 | 强侧 | 多硫化物穿梭 | 本文结论 | TDE 溶解多硫化物能力较弱，加上隔膜正极侧碳涂层，穿梭被进一步抑制 | TDE | LS002 | 多硫化物溶解度降低 | M0124 | P149-T2
P149 | P149-M9 | 其他 | 负极锂 | 本文结论 | TDE 使锂负极形成无枝晶界面 → TDE 电池比 LS002 更稳定 | TDE | LS002 | 锂负极界面（起点不是溶剂化） | M0125 | P149-T2
P149 | P149-M10 | 强侧 | 多硫化物穿梭、负极锂 | 本文结论（与他文一致） | LS002 对多硫化物溶解度高 → 静置时溶出的多硫化物与锂负极自发反应、穿梭严重 → 自放电严重（开路电压 2.35 → 2.15 V） | TDE | LS002 | 多硫化物溶解度：LS002 高 | M0140 | P149-T7
P149 | P149-M11 | 强侧 |  | 本文结论 | TDE 多硫化物溶解度降低 → 自放电减轻 | TDE | LS002 | 多硫化物溶解度降低 | M0142 | P149-T7
P149 | P149-M12 | 强侧 | 负极锂、电解液消耗、多硫化物穿梭 | 本文结论 | 高温下常规电解液（LS002）与锂负极反应更强，电解液持续消耗、多硫化物穿梭严重 → 60 °C 容量骤降 | TDE | LS002 | 常规电解液对锂反应性高 + 多硫化物穿梭（未明说溶剂化） | M0150 | P149-T5
P149 | P149-M13 | 其他 |  | 本文结论 | TDE+CS 在 60 °C 稳定、容量高，归因于电极–电解液界面优化 | TDE | LS002 | 电极/电解液界面（起点不是溶剂化） | M0151 | P149-T5
P149 | P149-M14 | 强侧 | 多硫化物穿梭 | 本文结论 | TDE 与 CS 协同减少多硫化物穿梭，也是 60 °C 性能好的重要原因 | TDE | LS002 | 多硫化物穿梭减少（电解液 + 隔膜协同） | M0152 | P149-T5
P149 | P149-M15 | 其他 | 负极锂 | 本文结论 | 高载硫电池中 LS002 的负极/电解液界面恶化 → 库仑效率低、容量快速衰减 | TDE | LS002 | 负极/电解液界面（起点不是溶剂化） | M0156 | P149-T6
P149 | P149-M16 | 强侧 | 多硫化物穿梭 | 本文结论 | TDE 对多硫化物溶解度较低 → 阻碍多硫化物扩散与穿梭 → 容量保持率更高（0.5 C 200 圈 83.6%） | TDE | LS002 | 多硫化物溶解度降低 | M0160 | P149-T2
P149 | P149-M17 | 其他 | 负极锂 | 本文结论 | TDE 形成刚柔兼具的 SEI 和无枝晶锂负极界面 → Li‖Li、Li‖Cu 循环稳定，60 °C 下界面仍稳定 | TDE | LS002 | SEI/锂负极界面（起点不是溶剂化） | M0161 | P149-T9、P149-T10、P149-T5
P149 | P149-M18 | 其他 | 负极锂 | 本文结论 | TDE 的 Li‖Li 过电位始终低于 LS002 → TDE 电解液/电极界面阻抗较低 | TDE | LS002 | 界面阻抗降低（起点不是溶剂化） | M0069 | P149-T9
P149 | P149-M19 | 其他 | 负极锂 | 本文结论 | LS002 的 Li‖Cu 库仑效率波动并急剧下降 → LS002 对锂金属的还原稳定性差 | TDE | LS002 | 电解液对锂的还原稳定性（起点不是溶剂化） | M0076 | P149-T10
P149 | P149-M20 | 其他 | 负极锂、电解液消耗 | 本文推测 | LS002 中锂表面多孔破碎、比表面增大 → 界面反应增多、SEI 不稳定、电解液持续消耗 | TDE | LS002 | 锂沉积形貌（起点不是溶剂化） | M0079
P149 | P149-M21 | 其他 | 负极锂 | 本文结论 | LS002 中粗糙易剥落的锂表面易失去电接触 → 形成死锂 → 最终电池失效 | TDE | LS002 | 锂沉积形貌（起点不是溶剂化） | M0080
P149 | P149-M22 | 其他 | 负极锂 | 本文结论（与他文一致） | TDE 分解生成富 LiF、含有机 O–C–O 的软硬兼具 SEI → 抑制锂形貌不稳定（与 SEM 一致） | TDE | LS002 | SEI 组成（电解液分解产物，起点不是溶剂化） | M0092
P149 | P149-M23 | 其他 | 负极锂 | 本文结论 | TDE 无枝晶、致密沉积 → 减少死锂 → 锂负极长循环稳定性大幅提高 | TDE | LS002 | 锂沉积形貌（起点不是溶剂化） | M0098 | P149-T9
P149 | P149-M24 | 其他 | 负极锂 | 本文结论 | HOMO/LUMO 计算与锂浸泡 TTE 的 XPS 表明 TTE 参与 SEI 形成 | TDE | LS002 | TTE 参与 SEI 形成（起点不是溶剂化） | S0046
P149 | P149-M25 | 其他 | 电解液消耗 | 本文推测 | TDE 中少量 LiNO3 在初期分解（还原为 LiNxOy、Li2O，可能生成 Li3N）→ 界面阻抗降低 → 初期过电位下降 | TDE | TDE-noLiNO3 | LiNO3 有无（添加剂，非溶剂化） | S0053 S0054 | P149-T11
P163 | P163-M1 | 其他 |  | 本文结论 | Raman 中 TFTFE 特征峰在 HE-2、HE-5 中不位移 → TFTFE 只作稀释剂，不参与离子溶剂化（Li⁺ 溶剂化不随稀释变化） | 全梯度 | 全梯度 | Li⁺ 溶剂化不变（TFTFE 不配位） | M0101
P163 | P163-M2 | 其他 |  | 本文结论 | AIMD：高浓度 LiFSI 使 Li⁺ 优先与 FSI⁻ 配位，HE-2 中 TFTFE 的氧不参与 Li⁺ 溶剂化 | HE-2 | BE | Li⁺ 溶剂化以阴离子配位为主，加 TFTFE 不变 | M0108
P163 | P163-M3 | 其他 | 正极反应、负极锂 | 本文结论 | 加 TFTFE 不改变盐的溶剂化结构，却显著影响正负两极的电化学表现 | HE-2 | BE | Li⁺ 溶剂化不变（加稀释剂 TFTFE） | M0042 | P163-T1、P163-T3、P163-T4
P163 | P163-M4 | 其他 | 负极锂 | 本文结论 | Li‖Li 对称电池中 HE-2 过电位更低、稳定性更好 → TFTFE 对锂金属表面有保护作用 | HE-2 | BE | 加稀释剂 TFTFE（Li⁺ 溶剂化不变） | M0131 | P163-T3
P163 | P163-M5 | 其他 | 负极锂 | 本文推测 | RDF 显示两种电解液中 Li⁺ 都优先与 FSI⁻ 配位 → FSI⁻ 可能优先于 DME 在锂表面还原（推测） | HE-2 | BE | Li⁺ 溶剂化以 FSI⁻ 配位为主（两者相同） | M0134
P163 | P163-M6 | 其他 | 负极锂 | 本文结论 | 深度 XPS：HE-2 中 Li–N、N–SOx 信号到 10 nm 深仍在，BE 去掉 5 nm 即消失 → HE-2 中 FSI⁻ 在锂负极上优先还原 | HE-2 | BE | SEI 中 FSI⁻ 还原产物更深（Li⁺ 溶剂化不变） | M0138 | P163-T3
P163 | P163-M7 | 其他 | 负极锂 | 本文结论（与他文一致） | TFTFE LUMO 较低、优先脱氟生成 LiF；其快速分解产生的阴离子自由基又促使 FSI⁻ 还原 → 富 LiF SEI（引用 Balbuena 等的报道） | HE-2 | BE | 稀释剂 TFTFE 自身参与还原（不参与 Li⁺ 溶剂化） | M0141 | P163-T1、P163-T3
P163 | P163-M8 | 其他 | 负极锂 | 本文结论 | 加 TFTFE 促成富 LiF 的 SEI → 锂负极 CE 达 99.4% | HE-2 | BE | 加稀释剂 TFTFE → 富 LiF SEI | M0210 | P163-T1
P163 | P163-M9 | 其他 | 负极锂 | 本文推测 | BE 中第 26 圈 CE 超过 100%：推测是此前圈次滞留的“死锂”重新与集流体接通（BE 锂沉积不可逆） | HE-2 | BE | 未涉及溶剂化（BE 中失活锂再接通） | M0121 | P163-T1
P163 | P163-M10 | 其他 | 正极反应 | 本文推测 | BE 首圈放电容量低、锂嵌入电位低，可能是电极润湿差所致（BE 黏度高） | HE-2 | BE | 黏度降低、润湿性改善（Li⁺ 溶剂化不变） | M0148 | P163-T4
P163 | P163-M11 | 其他 | 正极反应 | 本文结论 | 加 TFTFE 改变电解液物性，更好润湿碳/硫复合正极 → 贫液下电解液吸收更好 | HE-2 | BE | 黏度降低、润湿性改善 | M0211 | P163-T4
P163 | P163-M12 | 其他 | 正极反应 | 本文推测 | HE-5 稀释过度：更多稀释剂分子使电解液中 Li⁺ 与硫的接触变差 → 硫正极循环反而不如 HE-2（推测；作者测得 Li⁺ 溶剂化不变，起点为过度稀释） | HE-5 | HE-2 | 整体过度稀释（Li⁺ 溶剂化结构不变） | M0151 | P163-T4
P163 | P163-M13 | 其他 | 正极反应 | 本文推测 | SI：HE-5 初始及后续放电容量均显著低于 BE 和 HE-2，推测因过度稀释限制了 Li⁺ 与硫的接触 | HE-5 | BE | 整体过度稀释（Li⁺ 溶剂化结构不变） | S0025 | P163-T4
P163 | P163-M14 | 其他 |  | 本文结论（与他文一致） | TFTFE 不溶剂化 Li⁺ → 离子电导率由 BE 的 11.53 降到 HE-2 的 4.59 mS cm⁻¹ | HE-2 | BE | 离子电导率降低（TFTFE 不溶剂化 Li⁺） | M0204
P163 | P163-M15 | 其他 | 多硫化物穿梭 | 本文推测 | 由电导率推断：HE-2、HE-5 中多硫化物的扩散和电迁移都应比 BE 小 | 全梯度 | 全梯度 | 离子电导率降低 → 多硫化物迁移率降低（未测，推断） | M0205
P163 | P163-M16 | 其他 | 多硫化物穿梭 | 本文推测 | TFTFE 在空间上收窄离子的有效通道，降低 Li⁺ 和多硫化物的迁移能力 | 全梯度 | 全梯度 | 稀释剂位阻降低离子迁移（Li⁺ 溶剂化不变） | M0207
P163 | P163-M17 | 其他 | 多硫化物穿梭 | 本文推测 | 因此稀释剂可能有助于抑制多硫化物穿梭（未在电池中测穿梭） | 全梯度 | 全梯度 | 多硫化物迁移率降低（推断） | M0208
P163 | P163-M18 | 其他 | 正极反应 | 本文结论（与他文一致） | BE 到 12 M 才饱和，自由 DME 可溶剂化多硫化物离子（BE 加 S/Li₂S 显黄色为证）→ 混合正极中可形成多硫化物、走固–液–固反应以提高放电电位 | 全梯度 | 全梯度 | 多硫化物溶剂化：自由 DME 可溶剂化多硫化物（仅 BE 定性） | M0171 | P163-T8
P163 | P163-M19 | 其他 | 多硫化物穿梭、电解液消耗 | 本文结论（与他文一致） | 混合正极全电池第 14 圈后失效：贫液中多硫化物浓度高，驱动穿梭并耗干电解液，失效后隔膜干燥发黄为证 | HE-2 | HE-2 | 贫液下多硫化物浓度高（未比较配方） | M0196 | P163-T8
P163 | P163-M20 | 其他 | 电解液消耗、多硫化物穿梭 | 本文推测 | SI：第 14 圈的无规、过充氧化曲线可能是电解液干涸或多硫化物穿梭的征兆 | HE-2 | HE-2 | 未涉及配方比较 | S0032 | P163-T8
P211 | P211-M1 | 弱侧 | 正极反应 | 本文结论 | 加 NH4TFA（多硫化物配位环境改变）→ 放电动力学略好 → E/S 12 扣式第 50 圈放电过电位低约 40 mV | NH4TFA-RT | Control-RT | 多硫化物配位/团簇减弱（作者归因于 NH4⁺/TFA⁻ 静电竞争） | M0125 | P211-T1
P211 | P211-M2 | 弱侧 | 正极反应 | 本文结论 | 过电位差异主要出现在下平台 Li2S4→Li2S 转化 | NH4TFA-RT | Control-RT | 多硫化物配位/团簇减弱 | M0126 | P211-T1
P211 | P211-M3 | 弱侧 | 正极反应 | 本文结论 | 贫液软包中 NH4TFA 上、下平台容量与极化大幅改善 → 硫活性物质利用更完全 | NH4TFA-RT | Control-RT | 多硫化物配位/团簇减弱 | M0130 | P211-T2
P211 | P211-M4 | 弱侧 | 正极反应 | 本文结论 | NH4TFA 提升溶液介导动力学，且主要改善出现在贫液条件（E/S 4.5 软包），E/S 12 扣式差异小 | NH4TFA-RT | Control-RT | 多硫化物配位/团簇减弱（贫液时多硫化物浓度高、更易团簇） | M0131 | P211-T1、P211-T2
P211 | P211-M5 | 弱侧 |  | 本文推测 | 低 E/S 下性能分化可能反映 NH4TFA 改善了多硫化物配位环境 | NH4TFA-RT | Control-RT | 多硫化物配位环境改善（推测） | M0132 | P211-T2
P211 | P211-M6 | 其他 |  | 本文结论 | 作者称软包性能差异主要来自电解液性质，而非两颗电池硫载量的差别 | NH4TFA-RT | Control-RT | 无（对硫载量差异的说明） | M0048 | P211-T2
P211 | P211-M7 | 其他 |  | 本文结论 | FTIR 证实 NH4TFA 与溶解的多硫化物原位反应生成 LiTFA（及二铵多硫化物） | NH4TFA-RT | Control-RT | 多硫化物化学组成改变（生成 LiTFA 与 (NH4)2Sx） | M0113
P211 | P211-M8 | 其他 |  | 本文推测 | 贫液软包中 0.2 M NH4TFA 几乎必然是限量反应物 → 溶液中是锂、二铵与锂-铵混合多硫化物共存 | NH4TFA-RT | Control-RT | 多硫化物组成（推测） | M0141
P211 | P211-M9 | 其他 |  | 本文结论 | DFT：NH4⁺ 对多硫化物的静电竞争力强于 Li⁺ | NH4TFA-RT | Control-RT | Sx²⁻ 与 NH4⁺ 的离子缔合强于与 Li⁺（计算） | M0148
P211 | P211-M10 | 其他 |  | 本文推测 | 锂多硫化物团簇与铵多硫化物团簇两种驱动力相互对抗，可能形成僵持，抑制团簇、保持有利的配位环境 | NH4TFA-RT | Control-RT | 多硫化物团簇被抑制（推测） | M0159
P211 | P211-M11 | 其他 | 正极反应 | 本文推测 | 另一种可能：铵多硫化物团簇在没有 Li⁺ 参与时形成，从而减小对电荷转移动力学的不利影响 | NH4TFA-RT | Control-RT | 团簇中不含 Li⁺（推测） | M0160
P211 | P211-M12 | 弱侧 |  | 本文结论 | 贫液软包（Fig. 3d）的电化学行为与上述去团簇机制高度一致 | NH4TFA-RT | Control-RT | 多硫化物团簇被抑制 | M0161 | P211-T2
P211 | P211-M13 | 其他 |  | 本文结论 | 25 °C 7Li NMR 低场位移与静电竞争增强一致：Li⁺ 与周围 Sx²⁻ 配位减弱 | NH4TFA-RT | Control-RT | Li⁺–Sx²⁻ 配位减弱（多硫化物去团簇） | M0178
P211 | P211-M14 | 其他 |  | 本文结论 | −50 °C 含 NH4TFA 时形成组成各异的锂-铵混合多硫化物团簇，而非纯锂多硫化物团簇 | NH4TFA-RT | Control-RT | 低温团簇组成改变 | M0180
P211 | P211-M15 | 其他 |  | 转述他文或通用说法 | HSAB：硬酸 Li⁺ 更倾向与硬的 Sx²⁻ 配位而非较软的 DOL/DME 溶剂，导致低温或贫液下广泛团簇 | 全梯度 | 全梯度 | Li⁺ 偏向 Sx²⁻ 而非溶剂（多硫化物溶剂化不足） | M0181
P211 | P211-M16 | 其他 |  | 本文结论 | 较软的 NH4⁺ 替代 Li⁺ 与溶剂偶极配位更有效，抵消构成团簇骨架的 Li⁺–Sx²⁻ 配位，体现为 25 °C 7Li NMR 低场移动 | NH4TFA-RT | Control-RT | NH4⁺ 被溶剂配位、Li⁺–Sx²⁻ 配位减弱 | M0184
P211 | P211-M17 | 其他 | 正极反应 | 本文结论 | 静电竞争增强使 Li⁺ 保持更解离的配位态，为提升溶液介导电化学动力学提供基础 | NH4TFA-RT | Control-RT | Li⁺ 配位态更解离（多硫化物去团簇） | M0187
P211 | P211-M18 | 弱侧 | 正极反应 | 本文结论 | 团簇多硫化物的强 Li⁺–Sx²⁻ 键网络在低温或低 E/S 下阻碍放电与充电动力学 | 全梯度 | 全梯度 | 多硫化物团簇（多硫化物溶剂化不足） | M0189 | P211-T4、P211-T5
P211 | P211-M19 | 弱侧 | 正极反应 | 本文结论 | 25 与 0 °C 的容量数据支持：NH4⁺ 比 Li⁺ 更易与多硫化物缔合，打破阻碍放电的 Li⁺–Sx²⁻ 团簇框架 | NH4TFA-LT | Control-LT | 多硫化物去团簇（NH4⁺ 与 Sx²⁻ 缔合） | M0202 | P211-T3、P211-T4
P211 | P211-M20 | 弱侧 | 正极反应 | 本文结论 | −20 °C 对照完全没有下平台 → 向 Li2S 的转化严重受限 | NH4TFA-LT | Control-LT | 低温多硫化物团簇（对照） | M0204 | P211-T5
P211 | P211-M21 | 其他 | 正极反应 | 本文推测 | NH4TFA 在 −20 °C 的四平台可能反映不同锂-铵混合多硫化物的分段放电 | NH4TFA-LT | LiTFA-LT | 混合多硫化物物种（推测） | M0212 | P211-T5
P211 | P211-M22 | 其他 | 正极反应 | 转述他文或通用说法 | 通用说法：高 DN 溶剂屏蔽 Li⁺ 使阳离子络合物变软、与 S²⁻ 结合变弱，从而降低第二平台放电电位 | 全梯度 | 全梯度 | Li⁺ 溶剂化增强（屏蔽） | M0215
P211 | P211-M23 | 弱侧 | 正极反应 | 本文推测 | 多硫化物团簇同样增加 Li⁺ 屏蔽、降低还原准平衡电位 | 全梯度 | 全梯度 | 多硫化物团簇（Li⁺ 被 Sx²⁻ 屏蔽） | M0216 | P211-T5
P211 | P211-M24 | 弱侧 | 正极反应 | 本文推测 | NH4⁺ 取代抑制团簇形成 → 提高 Li2S 转化电位（−20 °C 第三平台 1.9 V） | NH4TFA-LT | LiTFA-LT | 多硫化物去团簇 | M0217 | P211-T5
P211 | P211-M25 | 强侧 | 正极反应 | 本文推测 | 作者自写的例外：NH4⁺ 是更软的 Lewis 酸、被 DOL/DME 溶剂化更有效，可能造成第二、第四还原平台的电位损失 | NH4TFA-LT | LiTFA-LT | NH4⁺ 阳离子溶剂化增强 | M0218 | P211-T5
P211 | P211-M26 | 其他 |  | 本文结论 | −20 °C 的非典型放电行为印证 NH4⁺ 使多硫化物配位环境偏离低温常见的锂多硫化物团簇 | NH4TFA-LT | Control-LT | 多硫化物去团簇 | M0219 | P211-T5
P211 | P211-M27 | 弱侧 |  | 本文结论 | 添加剂在低温与贫液下效果分化，说明多硫化物配位环境主导电化学性能 | 全梯度 | 全梯度 | 多硫化物配位环境 | M0220 | P211-T1、P211-T2、P211-T5
P211 | P211-M28 | 弱侧 | 正极反应 | 本文结论 | 结论：NH4TFA 与多硫化物原位转化为 LiTFA 与二铵多硫化物，抑制不利团簇、放大溶液介导动力学 | NH4TFA-LT | Control-LT | 多硫化物去团簇 | M0227 | P211-T2、P211-T3、P211-T4、P211-T5
P211 | P211-M29 | 其他 |  | 转述他文或通用说法 | 前作转述：强 Lewis 碱性 TFA⁻ 阴离子竞争 Li⁺，打破 Li⁺–Sx²⁻ 强结合网络（对应 LiTFA 一档的设想） | LiTFA-LT | Control-LT | 高 DN 阴离子与 Li⁺ 配位、多硫化物去团簇 | M0090
P211 | P211-M30 | 其他 | 正极反应 | 转述他文或通用说法 | 前作转述：抑制多硫化物团簇有利于贫液或低温下的动力学与容量 | 全梯度 | 全梯度 | 多硫化物去团簇 | M0091
P212 | P212-M1 | 其他 | 正极反应 | 本文推测 | DEGDME_HCE 黏度较低、电导率较高 → 有利于 Li/S 电化学过程 → CV 峰极化更小、稳态阻抗略低 | TREGDME_HCE | DEGDME_HCE | 黏度升高、离子电导率降低（非溶剂化性质；引用前文数值） | M0041 | P212-T1
P212 | P212-M2 | 其他 | 正极反应 | 本文推测 | 高浓度电解液黏度高阻碍绝缘硫的反应动力学 → 25 °C 容量低、极化大；TREGDME_HCE 链更长、盐浓度更高、黏度更高，影响更重 | TREGDME_HCE | DEGDME_HCE | 黏度升高（链长与盐浓度共同导致；非溶剂化性质） | M0043 | P212-T2
P212 | P212-M3 | 其他 |  | 本文结论（与他文一致） | 升温到 35 °C 降低电解液黏度、提高 Li⁺ 电导率 → 两种电解液容量都升高、极化都降低（温度比较，非配方比较） | 全梯度 | 全梯度 | 温度升高使黏度降低、Li⁺ 电导率升高（非溶剂化性质） | M0044 | P212-T2、P212-T3
P212 | P212-M4 | 其他 | 正极反应 | 本文结论 | DEGDME_HCE 中电荷转移动力学更快 → Li/S 电池容量与保持率优于 TREGDME_HCE | TREGDME_HCE | DEGDME_HCE | 电荷转移动力学变慢（未落到溶剂化） | M0082 | P212-T2、P212-T3
P212 | P212-M5 | 其他 | 负极锂 | 本文推测 | TREGDME_HCE 锂盐浓度更高 → 可能形成更合适的 SEI → Li‖LFP 50 圈保持率更高（作者引用自己 Li/O2 工作的类似结果） | TREGDME_HCE | DEGDME_HCE | 锂盐浓度升高（未写溶剂化） | M0064 | P212-T6
P212 | P212-M6 | 其他 |  | 本文推测 | DEGDME_HCE 电化学稳定窗口较窄（0−4.3 V vs 0−4.4 V）可能是 Li‖LFP 表现较差的另一原因 | TREGDME_HCE | DEGDME_HCE | 电化学稳定窗口变宽（非溶剂化性质） | M0064 | P212-T6
P212 | P212-M7 | 其他 | 负极锂 | 转述他文或通用说法 | 文献报道甘醇二甲醚中高浓度锂盐会使 SEI 成分不均、厚度小，可能稳定性一般（作者用来解释两种电解液 50 圈后极化都增大） | 全梯度 | 全梯度 | 高锂盐浓度（未写溶剂化） | M0065 | P212-T6
P212 | P212-M8 | 其他 | 负极锂、正极反应 | 本文推测 | DEGDME_HCE 在 Li‖LFP 中容量衰减和充放电末端斜坡可能来自 SEI 过度生长，也可能来自正极晶粒尺寸分布和表面能的变化 | TREGDME_HCE | DEGDME_HCE | 未写溶剂化；SEI 过度生长（DEGDME_HCE） | M0073 | P212-T7
P212 | P212-M9 | 其他 | 负极锂 | 本文结论 | 首次放电延伸到 1.2 V 促进 LiNO3 进一步还原、巩固合适的 SEI → 缓解 Li‖LFP 的极化增长问题，TREGDME_HCE 尤其明显 | TREGDME_HCE | DEGDME_HCE | LiNO3 还原形成 SEI（工况变化，未写溶剂化） | M0089 | P212-T7
P212 | P212-M10 | 其他 | 负极锂 | 转述他文或通用说法 | 本组前文 Li/O2 工作中三甘醇二甲醚电解液优于二甘醇二甲醚电解液，主要归因于锂金属上形成稳定 SEI（引言转述） | TREGDME_HCE | DEGDME_HCE | 未写溶剂化；界面稳定性提高 | M0008
P248 | P248-M1 | 强侧 | 多硫化物穿梭、负极锂 | 本文结论 | 加 TME 后 Li⁺ 溶剂化层中游离溶剂减少 → 多硫化物溶解受抑制，同时形成更多阴离子衍生 SEI（摘要） | LHCE | HCE | Li⁺ 溶剂化层中游离溶剂减少（Li⁺ 溶剂化变弱、阴离子参与增多） | M0008 | P248-T1、P248-T3
P248 | P248-M2 | 其他 | 多硫化物穿梭 | 转述他文或通用说法 | 引言通用说法：高浓度电解液中几乎所有溶剂都与 Li⁺ 配位、几乎没有游离溶剂 → 多硫化物溶解减少（对应本文 HCE 相对 LCE 这类比较） | HCE | LCE | 游离溶剂减少（Li⁺ 溶剂化层中溶剂几乎全部配位） | M0019
P248 | P248-M3 | 其他 | 负极锂 | 转述他文或通用说法 | 引言通用说法：高浓度电解液中锂盐更易与锂金属反应，形成富无机组分的致密 SEI，防止锂腐蚀 | HCE | LCE | 高盐浓度（阴离子参与 Li⁺ 溶剂化） | M0020
P248 | P248-M4 | 其他 |  | 转述他文或通用说法 | 引言通用说法：高浓度电解液黏度高、离子电导率较低、锂盐贵，限制应用 | HCE | LCE | 黏度升高、离子电导率降低（非溶剂化本身） | M0021
P248 | P248-M5 | 强侧 | 负极锂 | 本文结论 | LHCE 中更多 TFSI⁻ 衍生的无机层加上 DME/DOL 衍生的有机外层构成坚固 SEI → 提升锂负极循环稳定性 | LHCE | HCE | 阴离子（TFSI⁻）参与 Li⁺ 溶剂化增多 → SEI 以阴离子分解产物为主 | M0028 | P248-T1
P248 | P248-M6 | 强侧 | 负极锂 | 本文结论 | 提高浓度（LCE→HCE）明显提升锂金属可逆性，但 HCE 仍不能建立长循环稳定的锂负极 | HCE | LCE | 盐浓度升高（Li⁺ 溶剂化由 SSIP 转向 CIP/AGG） | M0038 | P248-T1、P248-T2
P248 | P248-M7 | 强侧 | 负极锂 | 本文推测 | LHCE 总盐浓度 1.8 M 高于 LCE 的 1 M，可能有利于形成更坚固稳定的 SEI → 解释 LHCE 的 CE 高于 LCE | LHCE | LCE | 总盐浓度更高 | M0043 | P248-T1
P248 | P248-M8 | 强侧 |  | 本文结论 | LHCE 局部浓度 5.5 M，远高于 LCE（作为 LHCE 的 CE 高于 LCE 的第二个原因） | LHCE | LCE | 局部盐浓度更高（Li⁺ 溶剂化层中阴离子更多） | M0044 | P248-T1
P248 | P248-M9 | 其他 |  | 本文结论（与他文一致） | 加 TME 进一步减少 Li⁺ 溶剂化层中的游离溶剂，使 LHCE 中 AGG 比例更大 | LHCE | HCE | Li⁺ 溶剂化：游离溶剂减少、AGG 比例增大 | M0075
P248 | P248-M10 | 其他 | 负极锂 | 本文结论 | LHCE 的 SEI 由 TFSI⁻ 分解主导 → LiF 显著增多、Li₂CO₃ 消失（XPS） | LHCE | HCE | 阴离子参与 Li⁺ 溶剂化增多 → SEI 以 TFSI⁻ 分解产物为主 | M0082
P248 | P248-M11 | 强侧 | 负极锂 | 本文结论（与他文一致） | LiF 与低聚物组成的致密 SEI 抑制锂枝晶、适应沉积/剥离体积变化 → 提升 Li‖S 循环性能 | LHCE | HCE | SEI 中 LiF 增多（源于阴离子主导的 Li⁺ 溶剂化） | M0086 | P248-T3
P248 | P248-M12 | 强侧 | 多硫化物穿梭 | 本文结论 | 溶剂化结构中游离溶剂减少抑制多硫化物溶解 → 穿梭被抑制（依据：LHCE 锂表面 Li₂S/Li₂S₂ 显著减少） | LHCE | HCE | Li⁺ 溶剂化结构中游离溶剂减少（多硫化物溶解度未实测） | M0090 | P248-T3
P248 | P248-M13 | 强侧 | 负极锂 | 本文结论 | LCE 中锂沉积层疏松、分布不均且有碎屑状沉积 → 破坏锂的循环可逆性 | LCE | HCE | LCE 以 SSIP 为主（游离溶剂多） | M0099 | P248-T1
P248 | P248-M14 | 其他 | 负极锂 | 本文推测 | LCE 的 SSIP（作者称弱的 Li⁺ 配位）导致 SEI 疏松 → 锂沉积形貌差（LCE 的 SEI 未做 XPS） | LCE | HCE | Li⁺ 溶剂化以 SSIP 为主（游离溶剂多） | M0103
P248 | P248-M15 | 其他 | 负极锂 | 本文推测 | 提高浓度使配位结构更紧密、SEI 更致密 → HCE 中锂沉积比 LCE 更均匀致密 | HCE | LCE | 盐浓度升高 → CIP/AGG 增多 | M0104
P248 | P248-M16 | 其他 | 负极锂 | 本文结论 | 加 TME 后形成以 AGG 为主的配位结构 → SEI 比 HCE 更坚固 → 锂均匀沉积 | LHCE | HCE | Li⁺ 溶剂化以 AGG 为主（游离溶剂更少） | M0105
P248 | P248-M17 | 强侧 | 负极锂 | 本文结论 | HCE 的 Li‖Li 界面阻抗变化大，归因于 SEI 增厚 | HCE | LHCE | HCE 的 SEI 持续增厚（相对 LHCE） | M0111 | P248-T4
P248 | P248-M18 | 强侧 | 负极锂 | 本文推测 | LHCE 的 Li‖Li 界面阻抗保持稳定，可能归因于稳定的 SEI | LHCE | HCE | SEI 稳定（源于阴离子主导溶剂化） | M0112 | P248-T4
P248 | P248-M19 | 其他 |  | 本文结论 | 加稀释剂 TME 大幅降低黏度、不降低有效锂盐浓度、改善润湿 → 促进 Li‖S 电池中的离子传导 | LHCE | HCE | 黏度降低、润湿性提高（非溶剂化本身） | M0119 M0120
P248 | P248-M20 | 其他 | 正极反应 | 本文结论 | HCE 黏度更高、离子电导更低 → 活性物质利用率受影响 → 解释 HCE 的 Li‖S 容量持续衰减（电导率文中未测） | HCE | LHCE | 黏度更高、离子电导率更低（起点非溶剂化） | M0128 | P248-T3
P248 | P248-M21 | 强侧 | 正极反应、多硫化物穿梭 | 本文结论 | 加 TME 后电导率更高、多硫化物溶解度更低 → LHCE 活性物质利用率和容量保持率更高（电导率、溶解度文中均未测） | LHCE | HCE | 离子电导率升高、多硫化物溶解度降低（起点部分为溶剂化，部分为电导率） | M0133 | P248-T3
P248 | P248-M22 | 强侧 | 负极锂、多硫化物穿梭 | 本文结论 | 致密 SEI 存在时锂负极免受多硫化物持续侵蚀（LHCE 相对 HCE） | LHCE | HCE | 致密 SEI（源于阴离子主导溶剂化） | M0134 | P248-T3
P271 | P271-M1 | 其他 | 正极反应 | 本文结论 | 50% LiTFSI 换成 LiBr 显著改变 Li₂S 的形成，进而改变电阻曲线（未写方向） | TFSI/Br | standard | 电解液给体性升高（加入高给体数阴离子 Br⁻） | M0168 | P271-T1
P271 | P271-M2 | 其他 | 正极反应 | 本文结论 | LiBr 电池在下放电平台后半段 Li₂S 析出速率明显更高（观察） | TFSI/Br | standard | 电解液给体性升高 → Li₂S 析出速率升高 | M0177
P271 | P271-M3 | 其他 | 正极反应 | 本文结论 | LiBr 电池 dI/dq 持续上升（类似 C/20），提示多硫化物氧化态分布更均匀 | TFSI/Br | standard | 多硫化物溶剂化/物种分布改变：氧化态分布更均匀（推断） | M0178
P271 | P271-M4 | 其他 | 正极反应 | 本文推测 | （M0179 前半句）多硫化物分布更均匀可能源于主导多硫化物物种不同（引文 18、30） | TFSI/Br | standard | 多硫化物溶剂化改变 → 主导多硫化物物种不同 | M0179
P271 | P271-M5 | 强侧 | 正极反应 | 本文结论 | （M0179 后半句）LiBr 带来的多硫化物物种改变同时增大碳基体内外的离子电阻 → 下放电平台起始 R、k 升高 | TFSI/Br | standard | 多硫化物物种改变（高给体性一侧） | M0179 | P271-T1
P271 | P271-M6 | 其他 | 正极反应 | 本文结论 | 50% LiBr 电池中 Li₂S 晶粒更小（FWHM 更大） | TFSI/Br | standard | 电解液给体性升高 → Li₂S 晶粒变小 | M0180
P271 | P271-M7 | 其他 | 正极反应 | 本文结论 | 作者自写例外：晶粒变小的趋势与非包覆碳基体（孔隙率、比表面积低得多）上的既有报道相反；本文用的是包覆型 KB 碳 | TFSI/Br | standard | 电解液给体性升高对 Li₂S 晶粒的影响随正极碳孔结构而反转 | M0181
P271 | P271-M8 | 其他 | 正极反应 | 本文结论 | 正极孔结构会影响 Li₂S 析出过程（解释与文献结论相反的原因） | TFSI/Br | standard | 正极孔结构（非电解液性质）调制给体性对析出的影响 | M0182
P271 | P271-M9 | 弱侧 |  | 本文结论 | 纯 LiTFSI 电池充电末出现的 R、k 上升在 50% LiBr 电池中消失 | TFSI/Br | standard | 电解液给体性升高 | M0183 | P271-T1
P271 | P271-M10 | 弱侧 | 正极反应 | 本文结论（与他文一致） | 充电末 R 不升与上放电平台更长，与文献中高给体性电解液稳定 S₆²⁻、S₈²⁻ 一致；LiBr 的效果整体符合多硫化物物种随给体数变化的规律 | TFSI/Br | standard | 多硫化物溶剂化增强：S₆²⁻、S₈²⁻ 被稳定（高给体性一侧） | M0191 | P271-T1
P271 | P271-M11 | 强侧 | 正极反应 | 本文推测 | 高给体数促进溶液介导的 Li₂S 生成这一优势（非包覆正极上已证实），在包覆型 S/C 电极中可能被抵消：短链多硫化物浓度高、Li₂S 析出快 → 孔内离子电阻增大、传输变差 | TFSI/Br | standard | 电解液给体性升高 → 短链多硫化物浓度高、Li₂S 析出速率高 | M0192 | P271-T1
P271 | P271-M12 | 强侧 | 正极反应 | 本文结论 | 加入 LiBr 提高 Li₂S 析出速率 → 过电位剧增（同句对比：提高 E/S 降低析出速率 → 比容量降低） | TFSI/Br | standard | 电解液给体性升高 → Li₂S 析出速率升高 | M0198 | P271-T1
P271 | P271-M13 | 强侧 | 正极反应 | 本文结论 | LiBr 带来的高析出速率在包覆型碳基体中没有转化为高硫利用率 | TFSI/Br | standard | 电解液给体性升高 → Li₂S 析出速率升高 | M0030 | P271-T1
P271 | P271-M14 | 其他 | 负极锂 | 本文推测 | 使用 LiBr 时电池产气更多（镀铝聚酰亚胺窗外鼓），推测产气发生在电解液/金属锂界面 | TFSI/Br | standard | LiBr 盐与金属锂界面反应（非溶剂化起点） | M0169
P271 | P271-M15 | 其他 | 电解液消耗 | 本文推测 | 产气使内压升高，预计 LiBr 电池经聚酰亚胺窗损失更多电解液 | TFSI/Br | standard | 产气 → 内压升高（非溶剂化起点） | M0172
P271 | P271-M16 | 其他 |  | 本文推测 | 产气还可能使接触电阻随循环变差；电解液损失与接触电阻两者可能影响了 LiBr 电池第 3 圈以后的倍率性能（因此只用第 2 圈比较） | TFSI/Br | standard | 产气 → 接触电阻变差（非溶剂化起点） | M0173 M0174
P271 | P271-M17 | 其他 | 正极反应 | 转述他文或通用说法 | （引言转述）高给体性下 Li⁺ 团簇变软，稳定不同的多硫化物物种，从而影响 Li₂S 析出 | TFSI/Br | standard | Li⁺ 溶剂化增强（被溶剂或阴离子更强络合）→ 多硫化物物种稳定化 | M0020
P271 | P271-M18 | 弱侧 | 正极反应 | 转述他文或通用说法 | （引言转述）在开放/非包覆碳基体上，高给体数溶剂或阴离子使 Li₂S 颗粒更大、硫利用率更高——与本文包覆型碳的结果相反 | TFSI/Br | standard | 电解液给体数升高 | M0021
P296 | P296-M1 | 弱侧 | 多硫化物穿梭、正极反应 | 本文结论 | LiTFSI 浓度升高（Li⁺ 溶剂化减弱、游离 SL 减少）→ 更能抑制多硫化物溶解，但对微孔活性炭-硫复合正极“过度保护”，正极活性下降 | 全梯度 | 全梯度 | LiTFSI : SL 比升高，Li⁺ 溶剂化减弱、游离溶剂减少 | M0029 | P296-T1、P296-T2
P296 | P296-M2 | 强侧 | 多硫化物穿梭 | 本文结论 | 0.5-SL 盐浓度低（Li⁺ 溶剂化强、游离 SL 多）→ 放电曲线出现 2.1 V 平台，多硫化物溶解 | 0.5-SL | standard-SL | 低盐浓度，Li⁺ 溶剂化强、游离 SL 多 | M0072 | P296-T1
P296 | P296-M3 | 其他 | 正极反应 | 本文结论（与他文一致） | 1.0-SL 至 standard-SL 只有约 1.8 V 单一放电平台、无 2.2 V 平台 → 按固-固反应生成 Li2S/Li2S2、不经 Li2S8/Li2S6（微孔碳载硫的特征） | 1.0-SL | 0.5-SL | 盐浓度较高、多硫化物不溶（作者未单列溶剂化性质） | M0075 M0076
P296 | P296-M4 | 强侧 | 多硫化物穿梭 | 本文推测 | 稀的 0.5-SL 对多硫化物溶出抑制弱 → 第 2 圈容量快速降到 278 mAh g-1 | 0.5-SL | standard-SL | 低盐浓度，多硫化物溶出多 | M0078 M0085 | P296-T1
P296 | P296-M5 | 强侧 | 多硫化物穿梭 | 本文结论 | 1.0-SL 50 圈平均库仑效率超过 100% → 多硫化物溶解抑制不足 | 1.0-SL | 1.5-SL | 1.0-SL 盐浓度较低，Li⁺ 溶剂化较强 | M0087 | P296-T1
P296 | P296-M6 | 强侧 | 多硫化物穿梭 | 本文结论 | Raman 峰位 ≥ 745 cm-1（CIP/AGG 增多，Li⁺ 溶剂化减弱）的电解液充分抑制多硫化物溶出，与循环和库仑效率结果一致（覆盖整条梯度：742 cm-1 的 0.5/1.0-SL 抑制不足） | 全梯度 | 全梯度 | Li⁺ 溶剂化（Raman TFSI⁻ 峰位） | M0089 | P296-T1
P296 | P296-M7 | 强侧 | 多硫化物穿梭 | 本文结论 | 0.5-SL 的 CV 放电宽峰、响应电流持续到 1 V → 第 1 圈起多硫化物溶解 | 0.5-SL | 1.5-SL | 低盐浓度，多硫化物溶出多 | M0097 | P296-T2
P296 | P296-M8 | 强侧 | 多硫化物穿梭 | 本文结论 | 1.0-SL 第 2 圈起 CV 峰变宽 → 多硫化物溶解，与库仑效率 > 100% 一致 | 1.0-SL | 1.5-SL | 1.0-SL 盐浓度较低，Li⁺ 溶剂化较强 | M0098 | P296-T2、P296-T1
P296 | P296-M9 | 弱侧 | 多硫化物穿梭、正极反应 | 本文推测 | 盐浓度升高抑制多硫化物溶解，但黏度升高使润湿性和离子传输能力下降，可能降低 CV 响应电流（覆盖整条梯度） | 全梯度 | 全梯度 | 盐浓度升高：多硫化物溶解受抑制、黏度升高 | M0101 | P296-T2
P296 | P296-M10 | 弱侧 | 正极反应 | 本文推测 | 极高盐浓度（standard-SL、2.5-SL）可能因载硫微孔阻碍 Li⁺ 传输、高浓溶剂化电解液润湿性差而降低微孔碳-硫正极的响应电流 | standard-SL | 1.5-SL | 极高盐浓度（Li⁺ 溶剂化最弱的两种），润湿性差 | M0102 | P296-T2
P296 | P296-M11 | 弱侧 | 正极反应 | 本文推测 | standard-SL 中 AZC-S 电极循环寿命短，与其 CV 响应电流低、过电位高相关 → 反应活性低的问题 | standard-SL | 1.5-SL | LiTFSI : SL = 1 : 2（最高盐比） | M0103 | P296-T1、P296-T2
P296 | P296-M12 | 其他 | 电解液消耗、正极反应 | 本文推测 | 作者推测 standard-SL 的低响应电流和高过电位来自循环早期 HFE 等电解液组分分解造成的电极高电阻 | standard-SL | 1.5-SL | 起点为 HFE 等组分分解（standard-SL HFE 比例更高），非溶剂化 | M0104 | P296-T1、P296-T2
P296 | P296-M13 | 其他 | 电解液消耗 | 本文推测 | 因 HFE 可能分解而减少 HFE 用量，但这使黏度升高、对本正极的润湿性下降 | 1.5-SL | standard-SL | HFE 比例降低（2.00 → 1.26 mol），黏度升高 | M0106
P296 | P296-M14 | 弱侧 | 多硫化物穿梭、正极反应 | 本文结论 | 低 HFE 条件下降低 LiTFSI : SL 比、增加游离 SL（以不溶解多硫化物为限，如 2.0/1.5/1.0-SL）→ 提高正极反应活性 | 1.5-SL | standard-SL | LiTFSI : SL 比降低，游离 SL 增加（Li⁺ 溶剂化增强） | M0107 | P296-T1、P296-T2
P296 | P296-M15 | 弱侧 | 正极反应 | 本文推测 | 降低电解液锂盐含量可提高反应活性和可逆性，并降低成本与密度（覆盖整条梯度） | 全梯度 | 全梯度 | 锂盐含量降低（Li⁺ 溶剂化增强） | M0114 | P296-T1、P296-T2
P296 | P296-M16 | 其他 |  | 本文结论 | SL 电解液配微孔碳-硫正极时，LiTFSI : SL 比比黏度、电导率更重要（1.5-SL 与 standard-SL 黏度相同、电导率更高，但寿命差别取决于盐比） | 全梯度 | 全梯度 | LiTFSI : SL 比 vs 黏度、电导率 | M0091 | P296-T1
P296 | P296-M17 | 其他 |  | 本文推测 | 盐含量升高使黏度升高、电导率下降，可能因高黏度降低离子传输速率 | 全梯度 | 全梯度 | 黏度升高、离子电导率降低 | M0061
P296 | P296-M18 | 其他 | 多硫化物穿梭 | 转述他文或通用说法 | （引言转述）高浓电解液没有供多硫化物溶解的自由空间，物理上把多硫化物困在电解液中 | 全梯度 | 全梯度 | 高盐浓度、游离溶剂少 | M0021
P337 | P337-M1 | 其他 | 电解液消耗、负极锂 | 转述他文或通用说法 | LiNO3 在 SEI 反复破裂重建中逐渐耗尽；NO3⁻ 耗尽后 CE 和放电容量迅速恶化（引言背景，用于说明缓释的必要） | FN-SEI | R-SEI | LiNO3 消耗（非溶剂化性质） | M0031 M0032
P337 | P337-M2 | 其他 | 正极反应 | 转述他文或通用说法 | 直接提高 LiNO3 浓度（>0.5 M）会把正极活性硫转成无活性硫酸盐，并增加成本和黏度（引言背景） | FN-SEI | R-SEI | LiNO3 浓度（非溶剂化性质） | M0037
P337 | P337-M3 | 其他 |  | 本文结论 | 加 TFTFE 后浸泡液中 Li 含量各时间点较低 → TFTFE 进一步减慢 LNO-SRF 的 LiNO3 释放 | FN-SEI | N-SEI | LiNO3 释放速度变慢（TFTFE 对 LiNO3 溶解度低） | M0076
P337 | P337-M4 | 其他 | 负极锂、电解液消耗 | 本文结论 | LNO-SRF + TFTFE 组合使锂负极附近保持可观 NO3⁻ 浓度，LiNO3 可在长循环中持续作为牺牲添加剂 | FN-SEI | R-SEI | 负极附近 NO3⁻ 浓度持续维持 | M0081
P337 | P337-M5 | 其他 | 负极锂 | 本文结论 | DFT：TFTFE 的 LUMO 低于 DME、DOL、TFSI⁻ → 形成的 SEI 应富 F | F-SEI | R-SEI | TFTFE 优先还原（LUMO 较低） | M0084
P337 | P337-M6 | 其他 |  | 本文结论 | 7Li NMR：LiNO3 越多 7Li 位移越低，因额外 NO3⁻ 与 Li⁺ 相互作用更强、进入溶剂化鞘（LiNO3 浓度系列，非四配置比较） | N-SEI | R-SEI | Li⁺ 溶剂化：NO3⁻ 进入 Li⁺ 溶剂化鞘 | M0088 M0089
P337 | P337-M7 | 其他 | 负极锂 | 本文结论 | NO3⁻ 随 Li⁺ 去溶剂化在锂负极表面优先分解，负极表面 NO3⁻ 浓度决定 SEI 中 Li3N、LiNxOy 含量 | N-SEI | R-SEI | Li⁺ 溶剂化中的 NO3⁻ → SEI 无机含 N 成分 | M0090 M0091
P337 | P337-M8 | 其他 | 多硫化物穿梭、负极锂 | 转述他文或通用说法 | SEI 无机成分越高越致密，机械性能、离子电导和绝缘性提高，可抑制穿梭并提高锂循环 CE（带引文的一般说法，本文 XPS 显示 FN-SEI 有机 C 最低） | FN-SEI | R-SEI | SEI 无机成分增加（非溶剂化性质） | M0096 | P337-T2、P337-T3
P337 | P337-M9 | 其他 | 负极锂 | 本文结论 | XPS：F-SEI、FN-SEI 中 F 原子浓度更高 → TFTFE 诱导形成富 F 的 SEI | F-SEI | R-SEI | TFTFE 使 SEI 富 F（LiF） | M0100
P337 | P337-M10 | 其他 | 负极锂 | 转述他文或通用说法 | LiF 机械强度高、与金属锂界面能高，因而能提高锂循环 CE（带引文） | F-SEI | R-SEI | SEI 中 LiF 增加 | M0101 M0109 | P337-T3
P337 | P337-M11 | 其他 | 负极锂 | 本文结论 | XPS：N-SEI、FN-SEI 中 N 含量更高 → LNO-SRF 帮助形成富 N 的 SEI | N-SEI | R-SEI | LNO-SRF 使 SEI 富 N（Li3N、LiNxOy） | M0111 M0112
P337 | P337-M12 | 其他 | 负极锂 | 本文结论 | SEI 中 LiF（F-SEI）或 Li3N/LiNxOy（N-SEI）增加后锂沉积更均匀，枝晶和死锂部分受抑（N-SEI 同理） | F-SEI | R-SEI | SEI 中 LiF 或含 N 无机成分增加 | M0118
P337 | P337-M13 | 其他 | 负极锂 | 本文结论 | FN-SEI 下锂表面致密光滑、无明显枝晶和死锂 → 富 F、N 的 SEI 能调控 Li⁺ 沉积、抑制枝晶 | FN-SEI | R-SEI | SEI 同时富 F、N | M0119
P337 | P337-M14 | 其他 | 负极锂 | 本文结论 | FN-SEI 的 Li‖Cu 成核与沉积过电位最低 → FN-SEI 的 Li⁺ 传导最高，与 EIS 一致 | FN-SEI | R-SEI | SEI 的 Li⁺ 传导提高 | M0127 M0128 | P337-T3
P337 | P337-M15 | 其他 | 负极锂 | 本文结论 | 作者自写例外：单独使用 Li-Nafion 膜（不含 LiNO3 缓释作用）也能在一定程度上降低锂沉积/剥离极化 | N-SEI | R-SEI | Li-Nafion 膜本身的作用（非电解液性质） | M0144 | P337-T5
P337 | P337-M16 | 其他 | 负极锂 | 本文结论 | R-SEI、F-SEI、N-SEI 不能有效抑制大比表面积锂枝晶，副反应和每圈死锂导致 Li‖Cu CE 快速衰减 | FN-SEI | R-SEI | SEI 抑制枝晶能力 | M0146 | P337-T4
P337 | P337-M17 | 其他 | 负极锂 | 本文结论 | FN-SEI 中 LiF、Li3N、LiNxOy 含量更高，利于均匀锂沉积 | FN-SEI | R-SEI | SEI 无机成分（LiF、Li3N、LiNxOy）增加 | M0147 | P337-T4
P337 | P337-M18 | 其他 | 电解液消耗 | 本文结论 | LNO-SRF 能补充循环中电解液里消耗掉的 LiNO3 | FN-SEI | R-SEI | LiNO3 持续补充 | M0148 | P337-T4
P337 | P337-M19 | 其他 | 正极反应 | 本文结论 | Li‖S 的 CV 氧化还原峰几乎相同 → FN-SEI 不影响正极氧化还原动力学 | FN-SEI | R-SEI | 无（正极反应不受影响） | M0157 M0158
P337 | P337-M20 | 其他 |  | 本文结论 | 等 LiNO3 质量下缓释体系 100 圈保持率更高 → 缓释 LiNO3 比直接提高电解液 LiNO3 浓度更有效 | FN-SEI | R-SEI | LiNO3 供给方式（缓释 vs 直接溶于电解液） | M0166 | P337-T1
P337 | P337-M21 | 其他 | 多硫化物穿梭、负极锂 | 本文结论 | 25 圈后 FN-SEI 穿梭电流约为 R-SEI 的五分之一 → FN-SEI 循环中保持致密，持续抑制穿梭 | FN-SEI | R-SEI | SEI 循环中保持致密 | M0172 | P337-T2
P337 | P337-M22 | 其他 | 负极锂、电解液消耗 | 本文结论 | R-SEI 约 25 圈后容量迅速下降并伴随 CE 剧烈波动，原因是严重枝晶生长和 LiNO3 耗尽 | FN-SEI | R-SEI | LiNO3 耗尽 + 枝晶（非溶剂化性质） | M0174 | P337-T2
P337 | P337-M23 | 其他 | 负极锂 | 本文结论 | R-SEI 极化升至 360 mV（FN-SEI 220 mV），归因于 R-SEI 严重钝化 | FN-SEI | R-SEI | SEI 钝化程度 | M0178 | P337-T2
P337 | P337-M24 | 其他 | 多硫化物穿梭、负极锂 | 本文结论 | 作者自写例外：Li-Nafion 膜本身也能在一定程度上延长 Li‖S 寿命（屏蔽多硫化物、PP 骨架调控 Li⁺ 通量），即 FN-SEI 的改善有一部分来自膜而非 LiNO3 缓释 | FN-SEI | R-SEI | Li-Nafion 膜屏蔽多硫化物、调控 Li⁺ 通量（非电解液性质） | M0179 | P337-T2
P337 | P337-M25 | 其他 | 多硫化物穿梭、负极锂 | 本文结论 | XPS：FN-SEI 锂负极上 Li2S、Li2SOx 峰弱得多 → 锂负极与多硫化物副反应更少 | FN-SEI | R-SEI | 负极表面含 S 副产物减少 | M0181 M0182 | P337-T2
P337 | P337-M26 | 其他 | 负极锂 | 本文结论 | 25 圈后 R-SEI 锂负极活性锂仅 14.5%（严重副反应），FN-SEI 保留 91.2% | FN-SEI | R-SEI | 活性锂损失 | M0187 M0196 | P337-T2
P337 | P337-M27 | 其他 | 多硫化物穿梭、负极锂 | 本文结论 | FN-SEI 屏蔽多硫化物、加速 Li⁺ 传输、抑制电子隧穿 → 提高锂负极 CE、抑制穿梭 → Li‖S 性能优异 | FN-SEI | R-SEI | SEI 屏蔽多硫化物、Li⁺ 传输快、电子绝缘 | M0204 | P337-T2、P337-T3
P337 | P337-M28 | 其他 | 负极锂 | 本文结论 | LNO-SRF 持续释放 LiNO3、TFTFE 减慢释放速度 → 形成致密持久的富 F、N SEI | FN-SEI | R-SEI | LiNO3 缓释 + TFTFE 减慢释放 | M0206
P352 | P352-M1 | 其他 | 正极反应 | 本文结论（与他文一致） | DOL 增多使电解液黏度降低（未实测）→ 可溶长链多硫化物向短链的液–固转化增强 → 首圈低电压放电平台从 TE-5% 缺失、TE-10% 部分出现到 TE-15% 出现 | 全梯度 | 全梯度 | 黏度随 DOL 增多降低（作者推定，未实测；非溶剂化性质） | M0173 | P352-T5
P352 | P352-M2 | 其他 | 正极反应 | 本文推测 | 黏度降低原则上可加快硫电极润湿、促进电化学过程，但初始活化主要受 Ea 与 εw 控制 | 全梯度 | 全梯度 | 黏度降低 vs Li⁺ 迁移活化能 Ea 升高、加权介电常数 εw 降低 | M0177 | P352-T5
P352 | P352-M3 | 其他 |  | 本文推测 | 活化速度可能与溶液的 Li⁺ 输运性质（受 Ea、εw 影响）密切相关 | 全梯度 | 全梯度 | Li⁺ 输运（Ea、εw） | M0179 | P352-T5
P352 | P352-M4 | 其他 |  | 本文结论 | TE-5% 到 TE-15% 活化逐渐变慢，作者用 Ea、εw 的变化解释（原句写 'decreases in Ea'，与 Fig. 1d 中 Ea 随 DOL 升高的数值方向相反，意为 TE-5% 的 Ea 更低） | 全梯度 | 全梯度 | Li⁺ 输运：Ea 沿梯度升高、εw 沿梯度降低 | M0180 | P352-T5
P352 | P352-M5 | 其他 |  | 本文结论 | TE-5% 共溶剂（DOL）含量低 → 放电容量最高只有 420 mAh g⁻¹、充放电过电位增大 → 第 117 圈后电化学过程突然失活（容量 <100 mAh g⁻¹） | TE-5% | TE-15% | DOL 含量低（同篇 M0193 归因于黏度高） | M0181 | P352-T5
P352 | P352-M6 | 其他 |  | 本文推测 | 长循环容量波动可能来自 TEGDME、DOL、生成的共溶剂与 Li2Sx 中间体之间随 TEGDME:DOL 比例变化的复杂相互作用 | 全梯度 | 全梯度 | 溶剂–多硫化物相互作用（未测） | M0185 | P352-T5
P352 | P352-M7 | 其他 |  | 本文推测 | TE-10% 容量波动最大而寿命最长，作者据此推测 10 wt% DOL 主要作用于多硫化物的溶剂化和形态（相对 TE-5% 与 TE-15%） | TE-10% | TE-5% | 多硫化物溶剂化（作者推测 10 wt% DOL 起作用，方向未说，未测） | M0186 | P352-T5
P352 | P352-M8 | 其他 |  | 本文推测 | TE-5% 和 TE-15% 主要影响反应动力学与成膜，尤其在循环后期（同篇 M0189 的成膜指 SEI） | 全梯度 | 全梯度 | 两端 DOL 含量（未说具体性质） | M0187 | P352-T5
P352 | P352-M9 | 其他 |  | 本文结论 | TE-5% 中甘醇二甲醚保证有效的 Li⁺ 交换、放电容量稳定，但溶液黏度过高 → 容量值和循环寿命都受限 | TE-5% | TE-10% | 黏度高（TEGDME 多，未实测） | M0188 | P352-T5
P352 | P352-M10 | 其他 | 电解液消耗、负极锂 | 本文推测 | TE-15% 黏度低 → 容量较高；但 DOL 持续消耗可能造成不规则、过度的 SEI → 循环寿命缩短 | TE-15% | TE-10% | DOL 含量高（黏度低；DOL 持续消耗） | M0189 | P352-T5
P352 | P352-M11 | 其他 | 正极反应 | 本文结论 | TE-15% 中较多 DOL 降低黏度，但减慢 Li–S 活化速度 | TE-15% | TE-5% | DOL 含量高、黏度低 | M0191 | P352-T5
P352 | P352-M12 | 其他 | 负极锂 | 本文结论 | DOL 使 TE-15% 稳态容量较高，但 SEI 过度生长影响寿命，表现为约 110 圈后容量失活（同篇 M0182/M0217 写 100 圈） | TE-15% | TE-10% | DOL 含量高（成膜/SEI 生长） | M0192 | P352-T5
P352 | P352-M13 | 其他 |  | 本文推测 | TE-5% DOL 少 → 可能因 Ea、εw 带来更好的 Li⁺ 交换而活化快（原句写 'lower Ea and εw'，但 TE-5% 的 εw 为三者最高）；但黏度高 → 极化上升 → 容量受限、第 117 圈失效 | TE-5% | TE-15% | DOL 含量低：Ea 低、黏度高（未实测） | M0193 | P352-T5
P352 | P352-M14 | 其他 | 正极反应 | 本文结论 | 倍率测试表明 DOL 增多改善转化动力学；高倍率性能差，主要受电解液黏度影响 | 全梯度 | 全梯度 | DOL 增多、黏度降低（未实测） | M0202 | P352-T6
P352 | P352-M15 | 其他 | 负极锂 | 本文推测 | Li¦Li 静置中 TE-5% 界面阻抗更高且更不稳定，其次 TE-10%、TE-15% → DOL 可能在静置时形成更有利的 SEI | 全梯度 | 全梯度 | DOL 成膜能力（SEI） | M0111 | P352-T7
P352 | P352-M16 | 其他 | 负极锂 | 本文推测 | TE-15% 初期沉积/剥离过电位略高，可能因 DOL 环醚在锂表面反应成 SEI（DOL 含量最高） | TE-15% | TE-5% | DOL 含量高（环醚与锂反应成膜） | M0123 | P352-T8
P352 | P352-M17 | 其他 | 负极锂 | 本文推测 | TE-15% 过电位下降更明显，可能因黏度较低促进 SEI 溶解 | TE-15% | TE-5% | 黏度低（未实测） | M0125 | P352-T8
P352 | P352-M18 | 其他 | 负极锂 | 本文推测 | DOL 增多因 DOL 开环在锂表面促进 SEI 形成而降低阳极稳定性，同时可能因黏度降低而降低 Li¦Li 极化 | 全梯度 | 全梯度 | DOL 含量增多（开环成膜、黏度降低） | S0046 S0047 | P352-T8
P352 | P352-M19 | 其他 |  | 本文推测 | TGA 中 TEGDME 失重温度随 DOL 变化，归因于 DOL 增多改变溶剂化环境、可能形成共溶剂（未落到电池表现） | 全梯度 | 全梯度 | Li⁺–溶剂络合的溶剂化环境随 DOL 改变 | M0090
P352 | P352-M20 | 其他 |  | 本文推测 | Ea 随 DOL 增多升高，可能因 DOL 介电常数低于 TEGDME；TEGDME 链上氧多、能配位 Li⁺ 并促进离子对解离（未落到电池表现） | 全梯度 | 全梯度 | Li⁺ 溶剂化/离子对解离：DOL 增多 εw 降低 | M0102
P354 | P354-M1 | 强侧 | 多硫化物穿梭 | 本文结论 | 3 M LiFSI/DME 含未配位 DME（Li⁺ 溶剂化较强、游离溶剂多）→ 多硫化物溶解 → Cmicro−meso−S 电池容量衰减 | 3M-DME/HFE | 3M-DME | 3 M LiFSI/DME 中未配位 DME 多（Li⁺ 溶剂化/游离溶剂），多硫化物溶解多 | M0144 | P354-T3
P354 | P354-M2 | 强侧 | 多硫化物穿梭 | 转述他文或通用说法 | 转述他文：高浓电解液未配位 DME 少 → 多硫化物溶解受抑；作者据此预期 ≥3.6 M 可兼顾高能量密度和循环稳定（随后 Fig. 4b 结果相反，见 M0155） | 全梯度 | 全梯度 | 浓度升高，未配位 DME 减少（Li⁺ 溶剂化变弱），多硫化物溶解减少 | M0145 | P354-T1
P354 | P354-M3 | 其他 | 多硫化物穿梭、正极反应 | 本文结论 | 3.6、4 M 时几乎全部 DME 与 Li⁺ 配位 → 多硫化物溶解显著受抑 → 高电位平台消失（放电曲线形状改变） | 全梯度 | 全梯度 | Li⁺ 溶剂化：游离 DME 随浓度减少；多硫化物溶解减少 | M0149
P354 | P354-M4 | 其他 | 正极反应 | 本文结论 | 高浓电解液黏度高、电导率低 → 正极电流分布不均（导致高浓档容量衰减） | 全梯度 | 全梯度 | 黏度升高、离子电导率降低（非溶剂化起点） | M0158 M0164 | P354-T1
P354 | P354-M5 | 其他 | 正极反应、负极锂 | 本文结论 | 正极电流分布不均又引起负极电流分布不均 → 库仑效率降低（高浓档 0.1 C 下 CE 更低） | 全梯度 | 全梯度 | 黏度升高导致的电流分布不均（非溶剂化起点） | M0165 | P354-T1
P354 | P354-M6 | 其他 |  | 本文结论 | 作者写的例外：极低电流 0.02 C 下电流分布不均缓解 → 库仑效率随浓度升高而改善，3.6、4 M 放电容量高于 3 M | 全梯度 | 全梯度 | 低电流下黏度造成的电流分布不均被缓解（非溶剂化起点） | M0166 | P354-T2
P354 | P354-M7 | 其他 | 负极锂、多硫化物穿梭 | 本文结论 | 高浓 LiFSI/DME 改善锂沉积形貌、抑制多硫化物溶解，但高黏度在大电流下降低电池性能 | 全梯度 | 全梯度 | 浓度升高：多硫化物溶解减少、黏度升高 | M0168 | P354-T1、P354-T2
P354 | P354-M8 | 其他 | 多硫化物穿梭 | 本文结论 | HFE 稀释提高 DME 中局部 LiFSI 浓度、减少游离 DME → 多硫化物溶解受抑（放电无高电位平台） | 3M-DME/HFE | 3M-DME | Li⁺ 溶剂化：游离 DME 减少；多硫化物溶解减少 | M0174 M0175
P354 | P354-M9 | 其他 | 正极反应、多硫化物穿梭 | 本文结论 | HFE 介电常数低 → 长链 Li2Sx 溶解度显著降低 → 放电变为硫直接到 Li2Sx（x = 1, 2）的固-固反应（单一低电位平台） | 3M-DME/HFE | 3M-DME | 多硫化物溶解度降低（作者归因于 HFE 介电常数低） | S0054
P354 | P354-M10 | 其他 | 多硫化物穿梭 | 本文推测 | 浓度越高游离溶剂越少 → 加入的 Li2S8 不能稳定存在、被认为转为短链 Li2Sx | 全梯度 | 全梯度 | 多硫化物溶剂化：游离溶剂减少 | S0058
P354 | P354-M11 | 其他 |  | 本文结论 | HFE 稀释降低黏度 → 缓解电流分布不均 → 循环性能改善（保持率、CE 提高） | 3M-DME/HFE | 3M-DME | 黏度降低（非溶剂化起点） | M0180 | P354-T3
P354 | P354-M12 | 其他 |  | 本文结论 | 黏度降低 → DME/HFE 在大电流下性能更好（倍率） | 3M-DME/HFE | 3M-DME | 黏度降低（非溶剂化起点） | M0181 | P354-T4
P354 | P354-M13 | 其他 |  | 本文结论 | 高载量软包中 DME/HFE 表现更好归因于 HFE 稀释带来的低黏度 | 3M-DME/HFE | 3M-DME | 黏度降低（非溶剂化起点） | S0081 S0082 | P354-T5
P354 | P354-M14 | 其他 | 负极锂 | 本文结论 | HFE 稀释后锂沉积致密均匀（高浓 LiFSI/DME 也如此） | 3M-DME/HFE | 3M-DME | 局部高浓度（Li⁺ 溶剂化变弱） | M0187
P354 | P354-M15 | 其他 | 负极锂、电解液消耗 | 本文结论 | HFE 稀释抑制锂负极上 FSI⁻ 分解 → DME/HFE 中 SEI 更薄 | 3M-DME/HFE | 3M-DME | HFE 稀释（FSI⁻ 分解减少） | M0200
P354 | P354-M16 | 其他 | 电解液消耗 | 转述他文或通用说法 | 作者写的例外：文献报道 HFE 稀释高浓 LiFSI/DME 会促进 FSI⁻ 分解、富 LiF；本文结果相反，作者归因于本文 HFE 用量较低 | 3M-DME/HFE | 3M-DME | HFE 用量（局部浓度）影响 FSI⁻ 分解 | M0201
P354 | P354-M17 | 其他 | 电解液消耗、负极锂 | 本文推测 | 若 HFE 比例高（局部浓度高），与 Li⁺ 配位的 FSI⁻ 增多 → FSI⁻ 分解形成富 LiF 的 SEI（本文未测更高 HFE 比例） | 3M-DME/HFE | 3M-DME | Li⁺ 溶剂化：阴离子配位增多 | M0202
P354 | P354-M18 | 其他 | 电解液消耗 | 本文结论（与他文一致） | 本文电解液 DME 比例高，阻止了明显的阴离子分解 | 3M-DME/HFE | 3M-DME | DME 比例高（阴离子分解少） | M0203
P354 | P354-M19 | 强侧 | 多硫化物穿梭、负极锂、电解液消耗 | 本文结论 | 结论：HFE 稀释同时实现减少未配位 DME 抑制多硫化物溶解、降低黏度、锂沉积致密、FSI⁻ 分解受抑形成薄 SEI → 第 50 圈容量 830 mA h g−1、平均 CE 98.5%、倍率好 | 3M-DME/HFE | 3M-DME | Li⁺ 溶剂化：未配位 DME 减少；多硫化物溶解减少；黏度降低 | M0212 | P354-T3、P354-T4
P354 | P354-M20 | 其他 | 负极锂、多硫化物穿梭 | 转述他文或通用说法 | 转述他文：HFE 溶剂化 Li⁺ 能力最低之一，稀释可降低黏度并保持局部高浓度；HFE 抑制多硫化物与锂负极副反应、改善锂沉积形貌 | 3M-DME/HFE | 3M-DME | HFE 弱溶剂化、黏度降低 | M0025
P389 | P389-M1 | 强侧 | 正极反应、多硫化物穿梭、负极锂、电解液消耗 | 转述他文或通用说法 | 转述：溶解的 LiPS 使正极固-液-固转化和高容量成为可能，但会经浓度梯度扩散到负极与锂发生副反应（穿梭），消耗活性锂、LiPS 与电解液而快速失效；LiPS 溶剂化结构决定其与锂负极的反应动力学 | 全梯度 | 全梯度 | 多硫化物溶剂化结构（未具体到配方） | M0009
P389 | P389-M2 | 强侧 | 正极反应、负极锂 | 转述他文或通用说法 | 转述 EPSE 原理：LiPS 被双层溶剂化壳包裹，内层强溶剂化溶剂（如 DME）保留正极固-液-固转化，外层弱溶剂化且对锂还原稳定的溶剂（DIPS、DIPE、HFE）从动力学上降低 LiPS 与锂负极的反应活性 | 全梯度 | 全梯度 | 多硫化物溶剂化：外层换为弱溶剂化溶剂，内层不变 | M0010 M0018
P389 | P389-M3 | 弱侧 | 正极反应 | 转述他文或通用说法 | 转述：现有 EPSE 不可避免地损害硫转化动力学，高倍率下尤甚；约 0.1 C 时比容量降低超过 50 mAh g-1、第二放电平台极化增加 0.05–0.2 V | 全梯度 | 全梯度 | 多硫化物溶剂化：外层弱溶剂化溶剂 | M0018
P389 | P389-M4 | 其他 | 正极反应 | 本文结论（与他文一致） | HME-EPSE 中 S8²⁻ 内层溶剂壳仍由 DME、DOL 组成，保证 LiPS 的溶解与转化；HME 因溶剂化能力远弱于 DOL、DME 只位于外层（约 7.8 Å）（未直接落到电池表现） | HME-EPSE | DOL/DME | 多硫化物溶剂化：内层不变、HME 只进外层 | M0039 M0050
P389 | P389-M5 | 其他 | 正极反应 | 本文结论 | HME-EPSE 0.1 C 比容量与常规醚电解液几乎相同 → 硫正极转化反应动力学基本保留 | HME-EPSE | DOL/DME | 多硫化物溶剂化：外层加入弱溶剂化 HME（内层不变） | M0022 | P389-T1
P389 | P389-M6 | 其他 | 正极反应 | 本文结论（与他文一致） | 两种电解液 0.1 C 下均呈典型两个放电平台 → HME-EPSE 不影响硫正极的转化行为 | HME-EPSE | DOL/DME | 多硫化物溶剂化：外层加入弱溶剂化 HME | M0057 | P389-T1
P389 | P389-M7 | 弱侧 | 正极反应 | 本文结论 | 外层换成 HFE（DIPE 同）后，0.2 C 时第二放电平台起始极化大 → 比容量骤降到 <800 mAh g-1（弱溶剂化外层 EPSE 的正极动力学短板） | HFE-EPSE | DOL/DME | 多硫化物溶剂化：外层为弱溶剂化 HFE / DIPE | M0073 | P389-T1
P389 | P389-M8 | 弱侧 | 正极反应 | 本文结论 | 0.3 C 时极化剧增使 DIPE-EPSE（HFE-EPSE 同）第二放电平台完全消失、比容量 <200 mAh g-1 | DIPE-EPSE | DOL/DME | 多硫化物溶剂化：外层为弱溶剂化 DIPE / HFE | M0074 | P389-T1
P389 | P389-M9 | 其他 | 正极反应 | 本文结论 | DIPS-、HFE-、DIPE-EPSE 的 Li2S 成核过电位 ΔE 随倍率 0.1→0.2 C 显著增大，均高于 HME-EPSE → 正极动力学被严重抑制；作者未把与 HME-EPSE 的差别归因于溶剂化（M0131 称溶剂化结构相似） | DIPS-EPSE | HME-EPSE | 外层溶剂种类不同（DIPS/HFE/DIPE vs HME）；溶剂化强弱原文未排序 | M0079 | P389-T1
P389 | P389-M10 | 强侧 | 多硫化物穿梭 | 本文结论 | HME-EPSE 使穿梭电流峰值降低 55%（0.055 vs 0.122 mA cm-2）→ LiPS 穿梭效应明显减轻 | HME-EPSE | DOL/DME | 多硫化物溶剂化：外层加入弱溶剂化 HME | M0084 | P389-T2
P389 | P389-M11 | 强侧 | 负极锂 | 本文结论（与他文一致） | LiPS 与锂的副反应会在 SEI 中形成含 S 组分；HME-EPSE 中循环后锂负极 SEI 的 S 原子含量低于 DOL/DME（含 S 物种种类相同）→ 副反应速率降低 | HME-EPSE | DOL/DME | 多硫化物溶剂化：外层加入弱溶剂化 HME | M0085 | P389-T4
P389 | P389-M12 | 强侧 | 负极锂 | 本文结论 | SEI 中 S 原子含量降低意味着 HME-EPSE 中 LiPS 与锂负极的副反应减少 | HME-EPSE | DOL/DME | 多硫化物溶剂化：外层加入弱溶剂化 HME | M0088 M0097 | P389-T4
P389 | P389-M13 | 强侧 | 负极锂 | 本文结论（与他文一致） | 温和条件 100 圈后 HME-EPSE 阻抗与 DOL/DME 相近（13.3 vs 14.2 Ω）→ 副反应造成的非活性锂积累略有减少 | HME-EPSE | DOL/DME | 多硫化物溶剂化：外层加入弱溶剂化 HME | M0101 | P389-T3
P389 | P389-M14 | 强侧 | 负极锂、电解液消耗 | 本文结论 | DOL/DME 电池第 65 圈过充、第 69 圈衰减到 652 mAh g-1，原因是活性锂和电解液快速消耗 | HME-EPSE | DOL/DME | 多硫化物溶剂化：DOL/DME 无弱溶剂化外层 | M0106 | P389-T4
P389 | P389-M15 | 强侧 | 负极锂 | 本文结论 | HME-EPSE 中循环后的锂负极更致密均匀，源于 LiPS 与锂负极反应减轻 | HME-EPSE | DOL/DME | 多硫化物溶剂化：外层加入弱溶剂化 HME | M0116 | P389-T4
P389 | P389-M16 | 强侧 | 负极锂 | 本文结论 | 苛刻条件下循环寿命和残余活性锂显著增加 → 证明 HME-EPSE 中 LiPS 与锂负极的反应被有效抑制 | HME-EPSE | DOL/DME | 多硫化物溶剂化：外层加入弱溶剂化 HME | M0117 | P389-T4、P389-T5
P389 | P389-M17 | 强侧 | 负极锂 | 本文结论 | HME-EPSE 循环寿命延长（65 → 113 圈）源于 LiPS 与锂负极之间副反应被抑制 | HME-EPSE | DOL/DME | 多硫化物溶剂化：外层加入弱溶剂化 HME | M0024 | P389-T4
P389 | P389-M18 | 其他 |  | 本文结论（与他文一致） | 作者自述例外：HME-EPSE 的 LiPS 溶剂化结构与其他 EPSE（DIPS、HFE、DIPE）相似，但倍率性能更好——溶剂化结构不能解释这一差别，原文未给原因 | HME-EPSE | DIPS-EPSE | 多硫化物溶剂化结构相似（HME-EPSE 与其他 EPSE） | M0131 | P389-T1
P394 | P394-M1 | 其他 | 正极反应 | 本文结论 | 加 IL 后 Li‖S 电池自第 7 天起 OCV 保持 2.58 V → 作者称正极形成稳定 CEI → 自放电降低 | Hybrid | Base | 未涉及溶剂化：作者称加 IL 后正极形成稳定 CEI（由 OCV 推断） | M0043 | P394-T1
P394 | P394-M2 | 强侧 | 多硫化物穿梭 | 本文结论 | 含 IL 的电解液比基础电解液（及文献中的 AMImTFSI）更能控制多硫化物溶解和自放电 → 静置自放电降低；句中引文是被比较的他文体系 | Hybrid | Base | 多硫化物溶解：加 IL 后受控（作者定性，未直接测溶解度） | M0044 | P394-T1
P394 | P394-M3 | 其他 | 多硫化物穿梭、正极反应 | 本文结论 | 含 IL 电池静置第 12 天后 Rbulk 恒定 4.2 Ω → 作者称 CEI 有效控制了多硫化物溶解 | Hybrid | Base | 起点为 CEI（非溶剂化）：CEI 控制多硫化物溶解（由 Rbulk 恒定推断） | M0053 | P394-T1
P394 | P394-M4 | 其他 | 正极反应 | 本文结论（与他文一致） | 含 IL 电池 CV 第 1、2 圈氧化还原峰重叠、ΔEp 0.08 V vs Base 0.24 V → 极化减小、可逆性高 | Hybrid | Base | 未涉及溶剂化：CV 极化减小 | M0061 | P394-T2
P394 | P394-M5 | 其他 | 正极反应 | 本文结论（与他文一致） | 含 IL 电池 CV 峰尖锐 → 作者称电池内反应动力学快 | Hybrid | Base | 未涉及溶剂化：CV 峰形尖锐 | M0062 | P394-T2
P394 | P394-M6 | 其他 | 正极反应 | 本文结论 | 含 IL 电池首圈充放电曲线间 ΔE 小 → 反应动力学快于 Base 及哌啶、咪唑类离子液体体系（后者为他文对比对象） | Hybrid | Base | 未涉及溶剂化：充放电曲线电压差小 | M0064 M0070 | P394-T3
P394 | P394-M7 | 其他 | 多硫化物穿梭 | 本文推测 | 作者在同篇写的例外：含 IL 电池首圈高电压平台较短，作者推测可能由强多硫化物穿梭引起、使电池不能充满（与其'抑制穿梭'的主结论相反） | Hybrid | Base | 未涉及溶剂化：作者推测含 IL 电池存在强穿梭 | M0070 | P394-T3
P394 | P394-M8 | 其他 | 正极反应 | 本文结论（与他文一致） | IL 的 TFSI⁻ 与 Li2S 强结合使 Li–S 键伸长 → 降低 Li2S 活化能 → 含 IL 电池充电过电位低于其放电过电位（DFT 证实强相互作用）；比较的是 Hybrid 自身充放电过电位，不是与 Base 比 | Hybrid | Base | IL（TFSI⁻）与 Li2S 强结合（DFT），属短链多硫化物溶剂化方向的说法 | M0072 M0073 | P394-T3
P394 | P394-M9 | 其他 | 负极锂 | 本文结论（与他文一致） | Li‖Li 静置中 Base 界面电阻持续变化 → SEI 不稳定；含 IL 的第三天后界面电阻低且基本恒定 | Hybrid | Base | 未涉及溶剂化：锂负极 SEI 稳定性（界面电阻） | M0079 | P394-T5
P394 | P394-M10 | 其他 | 负极锂 | 本文结论（与他文一致） | Li‖Li 剥离/沉积 200 h 后过电位仍恒定 → 剥离沉积速率稳定，归因于界面形成稳定 SEI（推定指含 IL 一组） | Hybrid | Base | 未涉及溶剂化：锂负极 SEI 稳定 | M0084 | P394-T6
P394 | P394-M11 | 强侧 | 多硫化物穿梭、负极锂 | 本文推测 | Base 电池首圈放电中 Rct 上升，作者认为可能源于不溶多硫化物沉积在锂表面 → Base 一侧阻抗变差 | Hybrid | Base | 多硫化物溶解度：Base 较高（作者在下一句 M0095 推断），不溶多硫化物沉积于锂表面 | M0094 | P394-T4
P394 | P394-M12 | 强侧 | 多硫化物穿梭 | 本文结论（与他文一致） | 由 Base 的 Rct 上升推断：Base 中多硫化物溶解速率高于含 IL 电解液 → Base 首圈阻抗上升（此推断建立在 M0094 的推测上） | Hybrid | Base | 多硫化物溶解度：Base 高于 Hybrid（作者由 EIS 推断，未直接测） | M0095 | P394-T4
P394 | P394-M13 | 其他 | 负极锂 | 本文结论（与他文一致） | 首圈后锂负极 FTIR 中 TFSI 相关峰增强、出现新 C–N、S–N 峰 → 支持 [S222][TFSI] 参与 SEI 形成 | Hybrid | Base | 未涉及溶剂化：IL 参与锂负极 SEI 形成（FTIR） | M0103
P394 | P394-M14 | 其他 | 负极锂、多硫化物穿梭 | 本文结论（与他文一致） | 含 IL 时锂负极 FTIR 中 Li2S 峰基本消失 → 作者认为形成稳定 SEI 并有效控制多硫化物穿梭 | Hybrid | Base | 未涉及溶剂化：锂负极 SEI 稳定、负极上 Li2S 信号减弱（FTIR） | M0104
P394 | P394-M15 | 其他 |  | 本文结论 | DFT：长链 LiPS 通过 Li 键和超共轭效应与 [S222][TFSI] 分子相互作用（未落到电池表现） | Hybrid | Base | 多硫化物溶剂化：长链 LiPS 与 IL 分子的相互作用方式（DFT） | M0155
P394 | P394-M16 | 弱侧 | 正极反应 | 本文推测 | 据 DFT 结合能：[S222][TFSI] 能溶解正极表面 Li2S、Li2S2 沉淀 → 可提高活性硫利用率、减少容量衰减；本篇无长循环测试支持 | Hybrid | Base | 短链多硫化物（Li2S/Li2S2）溶剂化：IL 与短链产物结合强、可溶解其沉淀（DFT 推断） | M0156
P394 | P394-M17 | 其他 | 多硫化物穿梭 | 本文结论 | 首圈充放电原位 EIS 中含 IL 电池 Rct、Rbulk 稳定 → 作者称界面性质增强、多硫化物穿梭受抑制 | Hybrid | Base | 未涉及溶剂化：首圈 Rct、Rbulk 稳定 | M0153 | P394-T4
P413 | P413-M1 | 其他 | 多硫化物穿梭 | 本文推测 | 高黏度（TBMA-TFSI、BMIM-PF6）可能限制多硫化物移动从而抑制穿梭，但也阻碍 Li⁺ 扩散 → 低溶解度但高黏度的 IL 循环表现中等，不如低溶解度且低黏度的 PP14-TFSI、DEME-TFSI | 25TBMA | 25PP14 | 黏度升高（纯 IL COSMO-RS 计算值；非溶剂化性质） | M0180 | P413-T1
P413 | P413-M2 | 强侧 |  | 本文结论 | BMIM-CF3SO3、BMIM-MeSO4 预测多硫化物溶解度高 → 循环中几乎零容量；说明低黏度虽必要，但低多硫化物溶解度更关键 | 25BMIM-CF3SO3 | 25PP14 | 多硫化物溶解度升高（多硫化物溶剂化变强，COSMO-RS 纯 IL） | M0188 M0189 | P413-T1
P413 | P413-M3 | 强侧 |  | 本文结论 | BMIM-CF3SO3 黏度低却表现差，证明主要是多硫化物溶解度决定性能（高溶解度一侧变坏） | 25BMIM-CF3SO3 | 25PP14 | 多硫化物溶解度升高（黏度相近或更低） | M0190 | P413-T1
P413 | P413-M4 | 强侧 | 正极反应 | 转述他文或通用说法 | 多硫化物溶解度极高时硫从正极流失 → 第 50 圈比容量低（Fig. 5 溶解度窗口的高端） | 全梯度 | 全梯度 | 多硫化物溶解度过高（多硫化物溶剂化强） | M0218 | P413-T1
P413 | P413-M5 | 弱侧 | 正极反应 | 转述他文或通用说法 | 多硫化物溶解度极低时反应动力学迟缓 → 比容量低（Fig. 5 溶解度窗口的低端；与 M4 同一句，句子同时讲两侧） | 全梯度 | 全梯度 | 多硫化物溶解度过低（多硫化物溶剂化弱） | M0218 | P413-T1
P413 | P413-M6 | 其他 | 多硫化物穿梭 | 转述他文或通用说法 | 常规 DOL/DME 溶剂多硫化物溶解度很高 → 穿梭速率过高（引言通用说法，用于说明加 IL 的动机） | DOL/DME | 25PP14 | 多硫化物溶解度高（多硫化物溶剂化强） | M0032 M0033
P413 | P413-M7 | 其他 | 多硫化物穿梭 | 转述他文或通用说法 | DOL:DME 黏度低，也使多硫化物在电池内扩散快（引言通用说法） | DOL/DME | 25PP14 | 黏度低（非溶剂化性质） | M0034
P413 | P413-M8 | 其他 | 多硫化物穿梭 | 转述他文或通用说法 | 限制电解液中多硫化物溶解度是减小穿梭效应的途径之一（摘要中的前提） | 全梯度 | 全梯度 | 多硫化物溶解度降低（多硫化物溶剂化变弱） | M0004
P432 | P432-M1 | 其他 | 正极反应 | 本文结论 | Emim、BmPyr 捕获 S3•−（S3•− 峰面积降低）同时第一平台放电容量减少；TMU 基 S3•− 浓度更高，BmPyr 在其中作用更大（两种电解液均如此） | TMU:DOL+BmPyr | TMU:DOL | 多硫化物侧：S3•− 被捕获、浓度降低 | M0129 | P432-T2
P432 | P432-M2 | 其他 | 电解液消耗 | 本文推测 | DMPO、PotBN 在 operando 中反使 S3•− 峰面积升高，与离线结果相反，作者认为二者在循环中发生不可逆电化学反应 | DME:DOL+DMPO | DME:DOL | 多硫化物侧：S3•− 浓度升高（捕获剂分解） | M0124 M0125
P432 | P432-M3 | 其他 | 正极反应 | 本文结论 | BmPyr 在 TMU 和 DME 基中都明显改变多硫化物生成（反应路径） | DME:DOL+BmPyr | DME:DOL | 多硫化物物种演变改变（S3•− 被捕获） | M0171
P432 | P432-M4 | 其他 | 正极反应 | 本文结论 | Emim 对多硫化物生成和 S3•− 浓度影响很小，TMU 基中尤其如此 | TMU:DOL+Emim | TMU:DOL | S3•− 浓度仅略降 | M0172
P432 | P432-M5 | 其他 | 正极反应 | 本文推测 | BmPyr 电解液中 S3•− 峰强降低可能指示多硫化物生成走了不同路径（相互作用方式仍不清楚） | TMU:DOL+BmPyr | TMU:DOL | S3•− 浓度降低 | M0173
P432 | P432-M6 | 其他 |  | 本文推测 | TMU 基充电时出现 S3 2−（DME 基没有），可能因高 DN 溶剂稳定 S3 2− 和/或充电时生成大量 S3•− | TMU:DOL | DME:DOL | 多硫化物溶剂化：高 DN 溶剂稳定 S3 2− | M0187 M0188
P432 | P432-M7 | 其他 | 正极反应 | 本文推测 | TMU 基加 BmPyr 后放电容量下降，可能因抑制了 S3•− + e− → S3 2−（式 1），阻碍 S3 2− 生成 | TMU:DOL+BmPyr | TMU:DOL | S3•− 被捕获 | M0191 | P432-T2
P432 | P432-M8 | 其他 | 正极反应 | 本文推测 | DME 基中机理不太清楚；作者认为少量 S3•− 可能促进 S3 2− 生成，BmPyr 捕获后第二平台缩短 | DME:DOL+BmPyr | DME:DOL | S3•− 被捕获 | M0192 M0193 | P432-T2
P432 | P432-M9 | 其他 | 正极反应 | 本文推测 | 依赖 S3•− 生成的亚稳 S3 2− 可能是硫完全利用的重要中间体 | 全梯度 | 全梯度 | S3•− 生成 | M0196 M0197
P432 | P432-M10 | 其他 |  | 本文推测 | Emim 在 DME 基中降低容量、在 TMU 基中提高容量，效应随溶剂而变，不能直接归于捕获 S3•−，推断与 Emim 在电解液中的溶剂化或与其他多硫化物相互作用有关 | DME:DOL+Emim | DME:DOL | Emim 的溶剂化或与多硫化物相互作用（未测） | M0206 | P432-T1
P432 | P432-M11 | 其他 | 正极反应 | 本文结论 | TMU 基中 DMPO 使 S3•− 浓度升高，可同时提高初始容量和库仑效率 | TMU:DOL+DMPO | TMU:DOL | 多硫化物侧：S3•− 浓度升高 | M0210 M0211 | P432-T1
P432 | P432-M12 | 其他 | 正极反应 | 本文结论 | BmPyr 捕获 S3•− 后容量下降、电压曲线明显改变，20–25 圈失效，同时多硫化物路径在第一斜坡起点和充电起点（对应 S3•− 生成处）明显不同（DME、TMU 基均如此） | DME:DOL+BmPyr | DME:DOL | S3•− 被捕获，多硫化物路径改变 | M0212 | P432-T1
P432 | P432-M13 | 其他 | 正极反应 | 本文结论（与他文一致） | 结果与既往“稳定 S3•− 对活性物质完全利用重要”一致，但 DME 基 S3•− 浓度低，难以明确判断其对容量和稳定性的作用 | TMU:DOL | DME:DOL | 多硫化物溶剂化：S3•− 稳定程度（TMU 基高、DME 基低） | M0216 | P432-T1
P432 | P432-M14 | 其他 | 负极锂、正极反应 | 本文结论 | BmPyr 使锂负极表面致密、厚度不变，稳定了锂负极，所以电池失效应归于多硫化物生成路径改变而非负极 | TMU:DOL+BmPyr | TMU:DOL | 负极表面稳定（BmPyr） | M0227 | P432-T1
P432 | P432-M15 | 其他 | 负极锂 | 本文结论 | DME 基加 Emim、PotBN、DMPO 后锂负极仍明显劣化，加 BmPyr 后表面只有少量小颗粒（约 100 圈后截面 SEM） | DME:DOL+BmPyr | DME:DOL | 负极锂形貌 | M0221 M0222
P432 | P432-M16 | 其他 | 负极锂 | 本文推测 | SEI 组成不应改变电池稳定性；BmPyr 可作锂金属负极的 SEI 添加剂 | DME:DOL+BmPyr | DME:DOL | SEI 组成（BmPyr 有机成分多、Li 含量高） | M0264 M0265
P432 | P432-M17 | 其他 | 多硫化物穿梭 | 本文结论 | 所有电解液都不含 LiNO3，多硫化物穿梭影响大，因此对 DME 参比设容量上限 | 全梯度 | 全梯度 | 不含 LiNO3 | M0199 | P432-T1
P432 | P432-M18 | 其他 | 多硫化物穿梭 | 本文结论 | TMU 基 operando 电池因穿梭效应未能充满电 | TMU:DOL | TMU:DOL | 不含 LiNO3 | M0156 | P432-T2
P432 | P432-M19 | 其他 |  | 本文推测 | E/S 较低（11.6、18）时 S3•− 浓度略低，可能因电解液体积小、多硫化物浓度高 | DME:DOL | DME:DOL | 多硫化物浓度（随 E/S 变化） | M0101
P432 | P432-M20 | 其他 |  | 转述他文或通用说法 | 各溶剂 S3•− 浓度差异可由 S3•− 来自 S6 2− 歧化解释，因此 Li2S6 溶解度是重要性质 | 全梯度 | 全梯度 | 多硫化物溶解度、S3•− 浓度（OCV 溶剂种类梯度） | M0090
P432 | P432-M21 | 其他 |  | 本文结论 | 氟化醚 TFEE 的氟原子屏蔽氧原子、阻碍对 Li⁺ 的有效配位（Li⁺ 溶剂化弱，无 S3•−） | OCV-TFEE | OCV-DME | Li⁺ 溶剂化减弱 | M0094
P432 | P432-M22 | 弱侧 | 正极反应 | 转述他文或通用说法 | （引言转述）高 DN 溶剂通过稳定多种多硫化物、尤其 S3•− 促进氧化还原反应 | TMU:DOL | DME:DOL | 多硫化物溶剂化：高 DN 溶剂稳定 S3•− | M0024
P432 | P432-M23 | 弱侧 | 正极反应 | 转述他文或通用说法 | （引言转述）S3•− 是使单质硫和 Li2S 充分利用的关键物种；电解液稳定该自由基的能力诱导 Li2S 均相沉淀 | TMU:DOL | DME:DOL | 多硫化物溶剂化：稳定 S3•− | M0032 M0033
P432 | P432-M24 | 强侧 | 电解液消耗 | 转述他文或通用说法 | （引言转述）S3•− 在高温下与 DOL 反应，可能是长循环容量衰减的原因 | TMU:DOL | DME:DOL | S3•− 稳定（高 DN） | M0038
P432 | P432-M25 | 其他 | 负极锂 | 转述他文或通用说法 | （引言转述）多数高 DN 溶剂（DMA、THF、DMSO）腐蚀锂 | 全梯度 | 全梯度 | 溶剂本身对锂的腐蚀性 | M0039
P432 | P432-M26 | 其他 | 正极反应、负极锂 | 转述他文或通用说法 | （引言转述，作者写的例外）高 DN 溶剂 TMU 的 Li2S 沉积动力学好，且比其他高 DN 溶剂与锂金属负极更相容 | TMU:DOL | 全梯度 | 高 DN 溶剂 TMU | M0034 M0035
P432 | P432-M27 | 弱侧 | 正极反应 | 转述他文或通用说法 | （文献综述转述）高 DN 溶剂中还原生成的硫物种与残余 S8/S8 2− 平衡生成更稳定的 S3•− 等中间体，推动 S8 完全消耗、防止 Li2S 过早沉淀 | TMU:DOL | DME:DOL | 多硫化物溶剂化：高 DN 溶剂稳定中间体 | M0179 M0180
P455 | P455-M1 | 弱侧 | 正极反应 | 本文结论 | 降低总 Li⁺ 浓度并加入高 DN 阴离子锂盐（LiTF）→ 促进 RPSS（可逆析出硫物种）形成（据 Rint-P2/Rint-P1 比值）→ 0.05 C 室温下放电能量密度提高、工作电压 >2.0 V | 0.05M-LiTFSI+LiTF | 1M-LiTFSI | Li⁺ 浓度降低（每个 Li⁺ 分到的溶剂增多）+ 弱解离锂盐使 Li⁺ 与阴离子配对 | M0280 | P455-T1、P455-T2
P455 | P455-M2 | 强侧 |  | 本文推测 | 作者怀疑降低 Li⁺ 浓度使溶解的多硫化物浓度升高、黏度升高 → 0.1 M 电池 Re 峰值约为 1 M 的三倍 | 0.1M-LiTFSI | 1M-LiTFSI | 多硫化物溶解浓度升高（推测）→ 黏度升高 | M0085 | P455-T1
P455 | P455-M3 | 弱侧 |  | 本文结论 | 低 Li⁺ 浓度电池能避免电压持续下降，说明存在调节高多硫化物浓度的机制；1 M 电池第二平台电压持续下降 | 0.1M-LiTFSI | 1M-LiTFSI | Li⁺ 浓度降低 | M0094 | P455-T1
P455 | P455-M4 | 其他 |  | 本文推测 | Re 峰值与能量密度无明显相关 → 多硫化物溶解带来的高黏度不是性能的好的单一预测量 | 全梯度 | 全梯度 | 多硫化物溶解导致的电解液黏度（以 Re 峰值表征） | M0184 | P455-T1
P455 | P455-M5 | 其他 | 正极反应 | 本文推测 | Rint-P2/Rint-P1 越高的电池性能越好 → 固态硫物种（RPSS）析出可能缓解贫液放电时的高多硫化物浓度 | 全梯度 | 全梯度 | RPSS 形成程度（Rint-P2/Rint-P1） | M0192 | P455-T1
P455 | P455-M6 | 其他 | 正极反应 | 本文结论 | Rint-P2（相对 Rint-P1）不高的电池不能形成 RPSS，无法消除团簇/聚集/凝胶化造成的持续过电位 | 全梯度 | 全梯度 | RPSS 形成程度 | M0194 | P455-T1
P455 | P455-M7 | 其他 | 正极反应 | 本文推测 | 多硫化物团簇越稳定 → 过饱和度越高、越难析出成 RPSS | 全梯度 | 全梯度 | 多硫化物团簇稳定性（多硫化物溶剂化/聚集） | M0197
P455 | P455-M8 | 其他 |  | 本文结论 | DSC（TEGDME）中只有低 Li⁺ 浓度溶液冷却时析出多硫化物 → 高 Li⁺ 浓度使多硫化物溶液对析出更稳定 | TEG-Low | TEG-High | 高 Li⁺ 浓度下多硫化物溶液更稳定（不易析出） | M0207 M0211
P455 | P455-M9 | 强侧 |  | 本文推测 | 溶剂、锂盐与多硫化物相互作用更强 → 放电中多硫化物团簇被不利地稳定 | 全梯度 | 全梯度 | 溶剂/锂盐与多硫化物相互作用增强（多硫化物溶剂化增强） | M0215 | P455-T6
P455 | P455-M10 | 强侧 |  | 本文推测 | 强溶剂化溶剂与多硫化物和 Li⁺ 相互作用更强 → 可能不利于贫液电池，与用强极性溶剂提高多硫化物溶解度的常见看法相反 | 全梯度 | 全梯度 | 溶剂溶剂化能力增强（Li⁺ 与多硫化物溶剂化均增强） | M0216 | P455-T6
P455 | P455-M11 | 强侧 |  | 本文结论 | 例外：富液电池中强溶剂化溶剂已有人报道明显提升；本文认为贫液问题不只取决于溶解度，而取决于已有多硫化物浓度和聚集/团簇倾向 | 全梯度 | 全梯度 | 多硫化物溶解度提高 | M0219 | P455-T6
P455 | P455-M12 | 其他 | 正极反应 | 本文结论 | 多硫化物团簇限制 RPSS 形成，放电过程中多硫化物浓度无法被调节 | 全梯度 | 全梯度 | 多硫化物团簇化 | M0221
P455 | P455-M13 | 强侧 |  | 转述他文或通用说法 | 弱解离锂盐使大量 Li⁺ 与原阴离子配对、不能参与多硫化物团簇形成 → 可破坏团簇（夹在转述 Manthiram 等工作的句子之间，归属不确定） | 0.05M-LiTFSI+LiTF | 0.05M-LiTFSI | 弱解离锂盐使游离 Li⁺ 减少 | M0224 | P455-T2、P455-T5
P455 | P455-M14 | 其他 |  | 本文结论 | 例外：他文（E/S 3.5）称降 Li⁺ 浓度有益；本文在 E/S <3.0 下观察到只降 Li⁺ 浓度仍有大过电位 | 0.05M-LiTFSI | 1M-LiTFSI | Li⁺ 浓度降低 | M0226 | P455-T2
P455 | P455-M15 | 弱侧 | 正极反应 | 本文推测 | 富 Li⁺（1 M）条件下还原过程动力学差 → LSV 不出现第二还原峰，与恒流放电一致 | 0.05M-LiTFSI | 1M-LiTFSI | Li⁺ 浓度高（富 Li⁺） | M0235 | P455-T5、P455-T1
P455 | P455-M16 | 弱侧 | 正极反应 | 本文结论 | Li⁺ 降到 0.05 M 后 LSV 出现两个清晰还原峰 → 硫还原为多硫化物、多硫化物还原为 Li2S/Li2S2 的能力更好 | 0.05M-LiTFSI | 1M-LiTFSI | Li⁺ 浓度降低 | M0236 | P455-T5
P455 | P455-M17 | 强侧 | 正极反应 | 本文结论 | 加 LiTF 后峰更清晰、峰电流更高，归因于游离 Li⁺ 不足限制稳定多硫化物聚集体形成 → 形成更多 RPSS | 0.05M-LiTFSI+LiTF | 0.05M-LiTFSI | 游离 Li⁺ 减少 → 稳定的多硫化物聚集体减少 | M0238 | P455-T5
P455 | P455-M18 | 其他 |  | 本文结论 | 加 LiTF 后 Li⁺ 扩散系数升高，与多硫化物团簇被打乱的看法一致 | 0.05M-LiTFSI+LiTF | 0.05M-LiTFSI | Li⁺ 扩散系数升高；多硫化物团簇被打乱 | M0253
P455 | P455-M19 | 其他 |  | 本文结论 | 只降 Li⁺ 浓度使 Li⁺ 扩散大幅升高，但不能把放电电压提到 >2.0 V | 0.05M-LiTFSI | 1M-LiTFSI | Li⁺ 扩散系数升高 | M0256 | P455-T2
P455 | P455-M20 | 强侧 | 正极反应 | 本文推测 | 5 M 多硫化物下加 LiTF 对 Li⁺ 扩散提升很小 → LiTF 的主要作用不在 Li⁺ 传输而在促进 RPSS 形成 | 0.05M-LiTFSI+LiTF | 0.05M-LiTFSI | LiTF 对 Li⁺ 扩散影响小 | M0257 | P455-T2
P455 | P455-M21 | 其他 |  | 本文推测 | 低 Li⁺ 浓度电解液可能导致 Li⁺ 电导率降低 | 0.05M-LiTFSI | 1M-LiTFSI | Li⁺ 电导率降低（推测，未测） | M0269
P455 | P455-M22 | 其他 | 负极锂、多硫化物穿梭 | 本文推测 | LiNO3 用量低 → 锂金属钝化不足、抵御多硫化物穿梭差 → 循环性差（Fig. S14 只稳定 9 圈，LiTF 电池第 10 圈穿梭严重失效） | 0.05M-LiTFSI+LiTF | 1M-LiTFSI | LiNO3 用量降低（非溶剂化起点） | M0271 | P455-T3
P482 | P482-M1 | 其他 | 电解液消耗 | 本文结论 | LiTFSI 的 S=O 受多硫化物亲核进攻而分解（对照只含 LiTFSI；LiFPB 组仍含 0.8 M LiTFSI）→ 电解液盐被消耗；未落到电池表现 | LiFPB | Conventional | 盐与多硫化物的化学稳定性：LiTFSI 与 Li2S6 反应（非溶剂化性质） | S0058
P482 | P482-M2 | 其他 |  | 本文结论 | LiFPB 盐与 Li2S6 混合后 19F 峰不变 → 抗多硫化物亲核进攻、与多硫化物相容；未落到电池表现 | LiFPB | Conventional | 盐与多硫化物的化学稳定性：LiFPB 不反应（非溶剂化性质） | M0047
P482 | P482-M3 | 其他 |  | 本文推测 | LiFPB 低反应性可能来自高氟基团位阻和硼的低价态（+3） | LiFPB | Conventional | 阴离子结构（位阻、中心原子价态） | M0048
P482 | P482-M4 | 其他 | 多硫化物穿梭 | 本文推测 | 作者断言 LiFPB 大体积阴离子进入 Li⁺ 溶剂化鞘、形成稳固溶剂化结构 → 减少多硫化物与 Li⁺ 接触 → 缓解穿梭；本文无直接证据，且与本文拉曼'溶剂化结构未变'（M0115、S0114）相反，作者自相矛盾，故标本文推测 | LiFPB | Conventional | Li⁺ 溶剂化：LiFPB 阴离子进入 Li⁺ 溶剂化鞘（作者断言，未测） | S0064 S0065
P482 | P482-M5 | 其他 | 负极锂 | 本文结论 | 拉曼显示加 LiFPB 后 DME、DOL、LiTFSI 位移无明显变化 → SEI 改性不是来自溶剂化结构改变（作者明确排除溶剂化路径） | LiFPB | Conventional | Li⁺ 溶剂化：不变（拉曼） | M0115
P482 | P482-M6 | 其他 | 负极锂 | 本文推测 | SEI 改性可能通过 LiFPB 与电极表面的相互作用实现 → 形成更稳定、离子导电的 SEI | LiFPB | Conventional | 非溶剂化：阴离子与锂表面相互作用 | S0115
P482 | P482-M7 | 其他 | 负极锂 | 本文结论 | FPB− 的 LUMO 低于 TFSI−（计算）→ 更易电化学还原、形成 SEI | LiFPB | Conventional | 非溶剂化：阴离子 LUMO 能级（作者自算） | M0052
P482 | P482-M8 | 其他 | 负极锂 | 本文推测 | 高荷质比阴离子对电场不敏感、更能抵抗双电层排斥 → 可能提高阴离子还原概率、生成无机 SEI 组分 | LiFPB | Conventional | 非溶剂化：阴离子荷质比与双电层排斥 | M0023 M0024
P482 | P482-M9 | 其他 |  | 本文结论 | 原位红外：FPB− 在双电层内持续存在、强度波动小于 TFSI− → LiFPB 在双电层中保留率更高 | LiFPB | Conventional | 非溶剂化：阴离子在内亥姆霍兹层的保留 | M0172
P482 | P482-M10 | 其他 | 负极锂 | 本文结论 | LiFPB 使锂沉积均匀致密 → 减少 SEI 开裂引起的微短路、限制死锂 | LiFPB | Conventional | 非溶剂化：SEI 与锂沉积形貌 | M0077
P482 | P482-M11 | 其他 | 电解液消耗、负极锂 | 本文结论（与他文一致） | LiFPB 衍生的 B–O 结构作为亲电位点优先配位 TFSI− → 选择性固定阴离子、减轻电解液分解，形成稳固的负极界面 | LiFPB | Conventional | 非溶剂化：SEI 中 B–O 结构固定 TFSI− | M0087 M0088
P482 | P482-M12 | 其他 | 电解液消耗 | 本文结论（与他文一致） | 深度表征显示 LiFPB 电解液中界面处完整 TFSI− 保留更多 → 电解液分解被抑制 | LiFPB | Conventional | 非溶剂化：界面 TFSI− 保留 | M0096
P482 | P482-M13 | 其他 | 负极锂 | 本文结论 | 离子导电、机械稳固的 SEI 减少电极与电解液直接接触 → 副反应减少、电化学稳定 | LiFPB | Conventional | 非溶剂化：SEI 离子电导与机械强度 | M0097
P482 | P482-M14 | 其他 | 负极锂 | 本文结论 | 交换电流密度提高归因于高导电 SEI、锂离子扩散路径优化 | LiFPB | Conventional | 非溶剂化：SEI 离子电导 | M0104 | P482-T9
P482 | P482-M15 | 其他 | 负极锂 | 本文结论（与他文一致） | LiFPB 形成的 SEI 促进 Li⁺ 在 SEI 内迁移 → 界面阻抗显著降低 | LiFPB | Conventional | 非溶剂化：SEI 离子电导 | M0117 | P482-T10、P482-T13
P482 | P482-M16 | 其他 | 负极锂、正极反应 | 本文结论（与他文一致） | 稳定、离子导电的 SEI → 改善循环稳定性和氧化还原动力学 → 倍率性能提高 | LiFPB | Conventional | 非溶剂化：SEI 稳定性与离子电导 | M0125 | P482-T4
P482 | P482-M17 | 其他 | 正极反应、多硫化物穿梭 | 本文结论 | 100 圈后平台电压升高、极化降低，归因于更好的导电网络和更低界面阻抗 → 减少容量损失、多硫化物沉积/溶解更均匀、抑制穿梭 | LiFPB | Conventional | 非溶剂化：界面阻抗 | M0146 | P482-T1
P482 | P482-M18 | 其他 | 负极锂、多硫化物穿梭、正极反应 | 本文结论 | 原位 EIS/DRT 的改善（富 LiF/LiBxOy SEI）→ SEI 更稳定、穿梭缓解、硫利用率和循环稳定性提高 | LiFPB | Conventional | 非溶剂化：SEI 稳定性、界面阻抗 | M0150 | P482-T11
P482 | P482-M19 | 其他 | 正极反应 | 本文结论 | 0.2 C、0.5 C 及高载量长循环中 Q2/Q1 更高 → 改性电解液中硫电极动力学增强 | LiFPB | Conventional | 未写性质起点（作者只说加入 LiFPB） | M0158 | P482-T1、P482-T2、P482-T3
P482 | P482-M20 | 其他 | 负极锂、多硫化物穿梭 | 本文结论 | 对照电解液中循环后锂严重腐蚀（裂纹、多孔），主要归因于锂与电解液中多硫化物持续反应 | LiFPB | Conventional | 非溶剂化：SEI 对多硫化物腐蚀的防护 | M0162
P482 | P482-M21 | 其他 | 负极锂 | 本文推测 | 对照中锂表面劣化可能来自裂纹和孔隙造成的电流不均 → 锂沉积/剥离不规则 → Li-S 电池循环寿命降低 | LiFPB | Conventional | 非溶剂化：锂表面形貌 | M0163 M0164
P482 | P482-M22 | 其他 | 多硫化物穿梭、负极锂 | 本文结论 | 加入 LiFPB 抑制穿梭并形成薄而均匀的 SEI → 副反应减少、锂沉积稳定 → Li-S 循环稳定性显著提高（本文未直接测穿梭电流） | LiFPB | Conventional | 非溶剂化：SEI 组成与均匀性 | M0165 M0166 | P482-T1、P482-T2、P482-T3
P482 | P482-M23 | 其他 | 负极锂、多硫化物穿梭 | 本文结论 | LiFPB 在软包中通过形成稳固 SEI 缓解含多硫化物电解液对锂的腐蚀（软包无对照电池） | LiFPB | Conventional | 非溶剂化：SEI 对多硫化物腐蚀的防护 | M0168 | P482-T5
P482 | P482-M24 | 其他 | 负极锂 | 本文结论 | 薄、离子导电、富 LiF/LiBxOy 的 SEI 抑制锂枝晶 → 软包循环稳定性提高（软包无对照电池） | LiFPB | Conventional | 非溶剂化：SEI 组成 | M0173 | P482-T5
P482 | P482-M25 | 其他 | 多硫化物穿梭、负极锂 | 本文结论 | LiFPB 作为共盐同时解决多硫化物穿梭和锂负极劣化两个问题（结论段总括） | LiFPB | Conventional | 非溶剂化：共盐 | M0174
P482 | P482-M26 | 其他 | 电解液消耗、负极锂 | 本文结论 | LiFPB 促成富 LiF/LiBxOy 的稳固 SEI → 显著抑制电解液分解、锂沉积/剥离均匀 | LiFPB | Conventional | 非溶剂化：SEI 组成 | M0175
P482 | P482-M27 | 其他 |  | 本文结论 | 对照电解液中 Li-S 电池各扫速峰电流更低 → 离子和电子传输受阻 → 整体电化学性能受损 | LiFPB | Conventional | 未写性质起点 | S0102 S0103 | P482-T12
P482 | P482-M28 | 其他 | 负极锂 | 本文结论（与他文一致） | LiFPB 在锂界面生成硼酸锂（LiBxOy），作为 SEI 中快速锂离子导体 → 锂均匀沉积 | LiFPB | Conventional | 非溶剂化：SEI 组成（LiBxOy） | M0094 M0095
P482 | P482-M29 | 其他 | 负极锂 | 本文结论 | 对照 100 圈累计不可逆锂损失为 LiFPB 的 14.74 倍 → LiFPB 与锂金属负极界面相容性更好（本篇唯一直接量化活性锂损失的数据，在 Li‖Cu 而非 Li‖S 中） | LiFPB | Conventional | 非溶剂化：负极界面相容性 | M0062 | P482-T7
P525 | P525-M1 | 其他 | 正极反应、负极锂 | 本文结论 | 立体化学调控使电解液 Li⁺ 溶剂化减弱 → 反应动力学加快；同时形成封装型多硫化物溶剂化结构 → 抑制多硫化物在负极的寄生反应（摘要总述，未落到具体测试） | STE | CE | Li⁺ 溶剂化减弱；多硫化物溶剂化变为封装型 | M0003
P525 | P525-M2 | 其他 | 正极反应 | 转述他文或通用说法 | MPE 分子体积小、位阻效应小 → 加快 Li⁺ 去溶剂化 → 提高反应动力学（设计依据，带引文） | STE | CE | 溶剂分子位阻降低（非溶剂化强弱） | M0042
P525 | P525-M3 | 其他 |  | 本文结论 | 含 MPE 电解液黏度极低 → 电解液内离子传质加快 → 电池电化学过程整体效率提高 | STE | CE | 黏度降低 | M0054 M0055
P525 | P525-M4 | 其他 |  | 转述他文或通用说法 | 润湿性更好 → 界面动力学改善、维持同样动力学所需电解液更少 → 利于贫液条件（理论推论，带引文） | STE | CE | 接触角减小（润湿性提高） | M0057
P525 | P525-M5 | 其他 | 负极锂 | 本文推测 | MPE 的 LUMO 能级升高 → 暗示还原稳定性提高、与多硫化物和锂负极相容性更好 | STE | CE | 溶剂还原稳定性（LUMO 计算） | M0064 M0065
P525 | P525-M6 | 其他 | 电解液消耗 | 本文结论 | 还原稳定性测试：含 MPE 的无盐电解液副反应电流降低，印证 MPE 还原稳定性更好 | STE | CE | 还原副反应电流降低 | M0066
P525 | P525-M7 | 其他 | 负极锂 | 本文结论 | 加入弱溶剂化 MPE 后 DME 溶剂活性显著降低（Li⁺ 溶剂化减弱）→ LiNO3 和 LiTFSI 优先在锂表面还原 | STE | CE | Li⁺ 溶剂化减弱（DME 溶剂活性降低） | M0090
P525 | P525-M8 | 其他 | 负极锂 | 本文结论（与他文一致） | MPE 分布在多硫化物外层溶剂壳、内层为 DOL/DME → 多硫化物被抗还原溶剂壳封装 → 对锂负极反应活性降低 | STE | CE | 多硫化物溶剂化变为封装型（MPE 在外层） | M0094
P525 | P525-M9 | 其他 | 正极反应、负极锂 | 本文结论 | MPE 构成外层溶剂壳 → 多硫化物与锂的寄生反应在动力学上受阻 → 电极反应动力学提升、新鲜锂暴露减少 | STE | CE | 多硫化物溶剂化变为封装型（抗还原外壳） | M0118
P525 | P525-M10 | 强侧 | 负极锂、电解液消耗 | 本文结论 | 加入 MPE 后 Li‖Cu 循环更稳定、过电位更小、300 圈库仑效率 98.5 % → 可逆性增强、电解液与锂的副反应被抑制 | STE | CE | 加入弱溶剂化 MPE（Li⁺ 溶剂化减弱） | M0121 | P525-T1
P525 | P525-M11 | 其他 | 正极反应 | 本文结论 | 碳链缩短 → Li⁺ 接近多硫化物单体的位阻降低 → 硫转化加快（AIMD 自由能面） | STE | CE | 溶剂位阻降低（非溶剂化强弱） | M0139
P525 | P525-M12 | 其他 | 正极反应 | 本文结论（与他文一致） | CE 在 60 % 放电深度阻抗急剧升高 → 动力学慢导致多硫化物累积、溶液黏度升高 → 界面动力学恶化 | STE | CE | CE 中多硫化物累积使溶液黏度升高 | M0142 M0146 | P525-T11
P525 | P525-M13 | 其他 | 正极反应 | 本文结论（与他文一致） | 尽管加入 MPE 改变了溶剂化结构，CV 仍是典型的固–液–固锂化/脱锂过程，不同于传统少溶剂化电解液的固相转化（作者自写的与弱溶剂化体系的区别） | STE | CE | Li⁺ 溶剂化结构改变 | M0151 | P525-T12
P525 | P525-M14 | 强侧 | 正极反应 | 本文结论 | 去溶剂化更快 → Li⁺ 扩散加快 → Li2S 沉积表现更好 | STE | CE | Li⁺ 去溶剂化加快 | M0157 | P525-T13
P525 | P525-M15 | 其他 | 正极反应 | 本文结论 | Li⁺ 扩散快、Li2S 沉积快和 SRR 动力学快 → 倍率性能好，尤其高倍率 | STE | CE | Li⁺ 扩散系数升高（原句未提溶剂化） | M0160 | P525-T5
P525 | P525-M16 | 其他 | 正极反应 | 本文推测 | −30 °C 下 CE 第二放电平台倾斜变短 → 可能表明 Li⁺ 扩散和 SRR 慢使固–液–固转化受阻 | STE | CE | Li⁺ 扩散慢（原句未提溶剂化） | M0180 M0181 | P525-T10
P525 | P525-M17 | 其他 | 正极反应 | 本文结论 | STE 中多硫化物溶解虽被抑制，但位阻降低为 Li⁺ 构建通向多硫化物的扩散通道，动力学仍优于 CE（作者自写的'溶解度低却动力学快'的解释） | STE | CE | 多硫化物溶解度降低；溶剂位阻降低 | M0189
P525 | P525-M18 | 其他 | 电解液消耗 | 本文结论 | CE 循环后正极粗大团聚，主要归因于电解液分解、副产物大量沉积 | STE | CE | 电解液分解（原句未提溶剂化） | M0192
P525 | P525-M19 | 其他 | 电解液消耗 | 本文结论 | STE 副反应较少 → 电解液分解和沉积物形成最少，电池运行环境更稳定 | STE | CE | 副反应减少（原句未提溶剂化） | M0201
P525 | P525-M20 | 其他 | 负极锂 | 转述他文或通用说法 | LiF 富集 → 锂表面钝化、减轻多硫化物与锂负极的寄生反应、抑制死锂（LiF 作用为通用说法，带引文） | STE | CE | SEI 中 LiF 增多 | M0205
P525 | P525-M21 | 其他 | 负极锂 | 本文结论 | Li3N 与 LiF 共存 → 形成致密光滑 SEI → 抑制锂负极腐蚀和消耗，与 Li‖Li、Li‖Cu 结果一致 | STE | CE | SEI 中 Li3N、LiF 增多 | M0207 | P525-T1、P525-T2、P525-T3
P525 | P525-M22 | 其他 | 多硫化物穿梭、负极锂 | 本文结论（与他文一致） | 不含 MPE 时循环后锂表面多硫化物桥硫、端硫信号强 → 穿梭效应造成锂负极严重腐蚀和污染 | STE | CE | 未写性质变化（不含 MPE） | M0210
P525 | P525-M23 | 其他 | 多硫化物穿梭、负极锂 | 本文结论 | STE 电池锂表面几乎无桥硫、端硫信号 → 穿梭和多硫化物–锂副反应被有效抑制 | STE | CE | 未写性质变化 | M0211
P525 | P525-M24 | 其他 | 负极锂、正极反应 | 本文结论 | 结论：MPE 溶剂化弱、位阻低 → 多硫化物与锂负极的寄生反应显著减轻、SRR 动力学提升 | STE | CE | Li⁺ 溶剂化减弱 + 溶剂位阻降低 | M0213
P525 | P525-M25 | 强侧 |  | 本文结论 | 去溶剂化动力学更好 → STE 电池在低温（−30 °C）下表现更好 | STE | CE | Li⁺ 去溶剂化加快 | M0215 | P525-T9、P525-T10
P527 | P527-M1 | 弱侧 | 多硫化物穿梭、负极锂 | 本文结论 | HMPA 形成的 Li⁺ 溶剂化结构使多硫化物溶解度降低、生成富 LiF 的 SEI，分别抑制穿梭和消除锂枝晶 | DOL/HMPA-6 | DOL/DME | Li⁺ 溶剂化增强（HMPA 居内层）→ 多硫化物溶解度降低；SEI 富 LiF | M0005 | P527-T3、P527-T4、P527-T9、P527-T10
P527 | P527-M2 | 其他 | 多硫化物穿梭 | 本文推测 | LiTFSI 在 HMPA 中溶解度低（约为 DME 中的十分之一），按同离子效应推测 HMPA 基电解液中多硫化物溶解度降低 | DOL/HMPA-6 | DOL/DME | 多硫化物溶解度降低（同离子效应，推测） | M0044
P527 | P527-M3 | 其他 | 多硫化物穿梭、负极锂 | 本文推测 | HMPA 对 Li⁺ 亲和力高、居于溶剂化内层，自由 HMPA 减少，预期既抑制其溶解多硫化物的能力，又促进富 LiF SEI 和均匀锂沉积 | DOL/HMPA-6 | DOL/DME | Li⁺ 溶剂化增强、自由溶剂减少 → 多硫化物溶解能力降低、SEI 富 LiF | M0050 M0051
P527 | P527-M4 | 其他 | 多硫化物穿梭 | 本文推测 | 醚类对 Li⁺ 亲和力较 HMPA 低，溶剂难以定域在溶剂化层中，因而促进多硫化物溶解 | DOL/HMPA-6 | DOL/DME | DOL/DME 中 Li⁺ 溶剂化较弱、自由醚溶剂多 → 多硫化物溶解增多 | M0055 M0056
P527 | P527-M5 | 其他 |  | 本文结论 | DOL/HMPA 电解液更优的 Li⁺ 传输性质（σ、tLi⁺）归因于 HMPA 形成的 Li⁺ 溶剂化结构 | DOL/HMPA-6 | DOL/DME | Li⁺ 溶剂化结构 → 离子电导率、Li⁺ 迁移数升高 | M0070
P527 | P527-M6 | 其他 |  | 本文结论 | HMPA 用量超过 6 vol% 后过量 HMPA 使黏度升高，σ 和 tLi⁺ 下降，故 6 vol% 为最优 | DOL/HMPA-10 | DOL/HMPA-6 | 黏度升高（HMPA 8、10 vol%）→ 离子电导率、Li⁺ 迁移数下降 | M0071
P527 | P527-M7 | 其他 |  | 本文推测 | HMPA 电解液中溶剂化半径更小，推测 Li⁺ 传输更快、电导率更高 | DOL/HMPA-6 | DOL/DME | Li⁺ 溶剂化半径减小（MD）→ 离子电导率升高 | M0078
P527 | P527-M8 | 其他 | 多硫化物穿梭、负极锂 | 本文推测 | DOL/HMPA-6 自由 HMPA 少、CIP 和 AGG 多，预期既抑制多硫化物穿梭又改善锂负极界面 | DOL/HMPA-6 | DOL/DME | Li⁺ 溶剂化结构：自由溶剂少、CIP + AGG 多 | M0091 M0092
P527 | P527-M9 | 其他 |  | 本文结论 | Li‖Li 电池中更小的极化和更大的交换电流密度归因于 DOL/HMPA-6 更高的 σ 和 tLi⁺ | DOL/HMPA-6 | DOL/DME | 离子电导率、Li⁺ 迁移数升高 | M0098 | P527-T8、P527-T11
P527 | P527-M10 | 弱侧 | 负极锂 | 本文结论 | DOL/HMPA-6 中 Li‖Li 极化电压降低并稳定，归因于锂表面形成稳定 SEI | DOL/HMPA-6 | DOL/DME | Li⁺ 溶剂化增强（作者框架）→ 稳定 SEI | M0103 M0108 | P527-T9、P527-T10
P527 | P527-M11 | 其他 |  | 本文结论 | 理论计算显示处于 CIP 和 AGG 中的 TFSI⁻ 易被还原为氟化物，促进 LiF 形成，而 DOL/HMPA-6 中 CIP、AGG 更多 | DOL/HMPA-6 | DOL/DME | Li⁺ 溶剂化结构中 CIP + AGG 增多 → TFSI⁻ 还原生成 LiF | M0122
P527 | P527-M12 | 其他 | 负极锂 | 本文推测 | DOL/HMPA-6 中锂表面平整致密，可能因富 LiF SEI 促进 Li⁺ 快速传输、锂均匀沉积 | DOL/HMPA-6 | DOL/DME | 富 LiF SEI → 锂均匀沉积 | M0125
P527 | P527-M13 | 其他 | 负极锂、电解液消耗 | 本文结论 | 致密均匀的富 LiF SEI 阻止锂与电解液的副反应及电解液消耗 | DOL/HMPA-6 | DOL/DME | 富 LiF SEI → 副反应和电解液消耗减少 | M0126
P527 | P527-M14 | 其他 | 负极锂、电解液消耗 | 转述他文或通用说法 | DOL/DME 中疏松面条状锂形貌会引发新鲜锂表面与电解液的副反应、持续消耗电解液 | DOL/HMPA-6 | DOL/DME | DOL/DME 中锂沉积疏松 → 副反应、电解液持续消耗 | M0128 M0137
P527 | P527-M15 | 弱侧 | 负极锂 | 本文结论 | DOL/HMPA-6 中形成的富 LiF SEI 使电解液/锂界面 Li⁺ 传输快、沉积剥离均匀、电极动力学快（据 Li‖Li 循环后阻抗更低） | DOL/HMPA-6 | DOL/DME | 富 LiF SEI → 界面阻抗降低 | M0155 | P527-T12
P527 | P527-M16 | 其他 | 正极反应 | 转述他文或通用说法 | 高 DN 的 HMPA 预期促进 Li2S 溶解、使 Li2S 均匀沉积，保持硫正极多孔形貌 | DOL/HMPA-6 | DOL/DME | HMPA 高 DN（强溶剂化）→ Li2S 溶解、均匀沉积 | M0159
P527 | P527-M17 | 其他 | 正极反应 | 本文结论 | DOL/DME 中硫正极表面致密开裂，归因于二维 Li2S 沉积阻断导电骨架 | DOL/HMPA-6 | DOL/DME | DOL/DME 中 Li2S 二维沉积（正极钝化） | M0161
P527 | P527-M18 | 弱侧 | 正极反应、负极锂 | 本文推测 | Li‖S 电池循环后阻抗更低，可能来自硫正极多孔形貌和锂负极富 LiF SEI | DOL/HMPA-6 | DOL/DME | 正极多孔形貌保持、负极富 LiF SEI → 阻抗降低 | M0171 | P527-T5
P527 | P527-M19 | 弱侧 | 多硫化物穿梭 | 本文结论 | 可视电池中 DOL/HMPA-6 几乎不变色，多硫化物穿梭显著被抑制，体现为器件性能明显提高 | DOL/HMPA-6 | DOL/DME | 多硫化物溶解减少（可视电池颜色） | M0177 | P527-T6
P527 | P527-M20 | 弱侧 | 正极反应 | 本文结论 | CV 峰更强说明 DOL/HMPA-6 中硫利用更好，归因于硫正极多孔形貌 | DOL/HMPA-6 | DOL/DME | 正极多孔形貌保持 → 硫利用率提高 | M0200 | P527-T7
P527 | P527-M21 | 弱侧 | 正极反应 | 本文结论 | DOL/HMPA-6 低/高平台容量比更接近 3，说明促进多硫化物向 Li2S 转化，带来更高比容量 | DOL/HMPA-6 | DOL/DME | 原句未写性质 | M0209 | P527-T1
P527 | P527-M22 | 弱侧 | 正极反应 | 本文推测 | Li2S 成核、分解过电位更低可能源于 DOL/HMPA-6 的 Li⁺ 溶剂化结构促进多硫化物与 Li2S 之间的转化 | DOL/HMPA-6 | DOL/DME | Li⁺ 溶剂化结构（HMPA）→ 多硫化物/Li2S 转化加快 | M0213 | P527-T1
P527 | P527-M23 | 弱侧 | 多硫化物穿梭 | 本文结论 | 0.2 C 循环稳定性显著提高归因于 HMPA 抑制多硫化物穿梭 | DOL/HMPA-6 | DOL/DME | 原句未写性质（HMPA 抑制穿梭） | M0222 | P527-T3
P527 | P527-M24 | 弱侧 | 多硫化物穿梭 | 本文结论 | HMPA 优先居于 Li⁺ 溶剂化内层，自由 HMPA 减少，有效抑制多硫化物穿梭（结论） | DOL/HMPA-6 | DOL/DME | Li⁺ 溶剂化增强（HMPA 居内层）、自由溶剂减少 | M0224 | P527-T3、P527-T4
P527 | P527-M25 | 弱侧 | 负极锂 | 本文结论 | HMPA 促成 CIP 和 AGG，生成富 LiF SEI，阻止锂枝晶生长（结论） | DOL/HMPA-6 | DOL/DME | Li⁺ 溶剂化结构中 CIP + AGG 增多 → 富 LiF SEI | M0225 | P527-T9、P527-T10
P548 | P548-M1 | 其他 |  | 本文推测 | CID 显示 Li⁺ 与 2FPy 的作用强于 4FPy、3FPy，作者推测源于 2FPy 独有的邻位氟作用（只解释 Li⁺ 溶剂化本身，未落到电池表现） | 2FPy | 3FPy | Li⁺ 溶剂化：2FPy 强于 3FPy | M0093
P548 | P548-M2 | 其他 |  | 本文结论 | 他文按计算 DN 预测 3FPy 与 Li⁺ 作用更强（DN 29.7 对 15.8 kcal mol−1），本文 CID 结果相反（[2FPy + Li]+ 55.1% 对 [3FPy + Li]+ 9.6%），DN 不能单独判断 Li⁺ 溶剂化 | 2FPy | 3FPy | Li⁺ 溶剂化：实测 2FPy 强于 3FPy，与 DN 预测相反 | M0029 M0030
P548 | P548-M3 | 其他 |  | 转述他文或通用说法 | 转述 Choi 等：按计算 DN，把 3FPy 中多硫化物溶解度高归因于其 DN 高（相对 2FPy、4FPy） | 3FPy | 2FPy | 多硫化物溶解度高（归因于 DN 高） | M0014
P548 | P548-M4 | 其他 | 负极锂 | 转述他文或通用说法 | 转述 Choi 等：3FPy 电解液中多硫化物溶解度高、SEI 中 LiF 含量高，是其在无 LiNO₃、贫液、高硫载量下循环好的关键（本篇未复测该条件）（M0013 只讲 3FPy 本身、未与任何配方比较；按规程“B 一般是对照”，B 填本篇对照 DME/DOL） | 3FPy | DME/DOL | 多硫化物溶解度高；SEI 富 LiF | M0013
P548 | P548-M5 | 其他 |  | 本文结论 | 作者自写的例外：加 LiTFSI 使 2FPy、3FPy 中多硫化物溶解度降低，却使 Py、DME/DOL 中升高，原因不明，说明只用 DN 解释溶剂化有局限 | 全梯度 | 全梯度 | 多硫化物溶解度（加 LiTFSI 后的变化方向因溶剂而异） | M0084 M0085
P548 | P548-M6 | 其他 | 正极反应 | 本文结论 | 与 2FPy 相比，3FPy 电池放电高平台（硫还原为长链多硫化物）延长、低平台（长链还原为短链及硫化物）缩短，硫的氧化还原行为不同 | 3FPy | 2FPy | 溶剂由 2FPy 换为 3FPy（句中未写溶剂化性质） | M0039 | P548-T1
P548 | P548-M7 | 其他 | 正极反应 | 本文结论（与他文一致） | 3FPy 电池充电曲线约 2.4 V 出现第二平台，是在 DMA、DMSO 等电子对给体（EPD）电解液中循环的典型特征 | 3FPy | 2FPy | 3FPy 表现出 EPD（高给体）溶剂特征（多硫化物溶剂化） | M0044 | P548-T1
P548 | P548-M8 | 其他 | 正极反应 | 转述他文或通用说法 | 转述：DMSO 等 EPD 溶剂稳定 S3− 自由基使放电出现第二平台；Choi 等用 UV-vis 证实 Py、3FPy 电解液中有 S3− 自由基（作者用以解释 3FPy 的平台特征） | 3FPy | 2FPy | 多硫化物溶剂化：EPD 溶剂稳定 S3− 自由基 | M0045 | P548-T1
P548 | P548-M9 | 其他 | 正极反应、电解液消耗 | 本文推测 | 2FPy 电池循环中逐渐出现 2.4–2.6 V 小放电平台，作者参照有机二硫化物研究推测其来自循环中 2FPy 与多硫化物持续反应生成的有机硫物种（溶剂被消耗） | 2FPy | 3FPy | 2FPy 与多硫化物反应（化学反应性，非溶剂化） | M0076 M0077 | P548-T1
P548 | P548-M10 | 其他 | 电解液消耗 | 本文结论 | 因 3FPy 的反应性不同及间位氟的吸电子效应，3FPy 不与多硫化物反应、保持稳定（电池曲线、质谱、HPLC 佐证） | 3FPy | 2FPy | 3FPy 与多硫化物不反应（化学稳定性，非溶剂化） | M0078 | P548-T1
P548 | P548-M11 | 其他 | 多硫化物穿梭 | 本文结论 | 60 °C 下在 3FPy 电解液中加入 LiNO₃ 显著减轻穿梭，但容量保持率仍欠佳（对照为不含 LiNO₃ 的 2.5 M LiTFSi/3FPy，跨 T3、T4，LiTFSI 浓度同时不同） | 3FPy | 2.5M-3FPy | 加入 LiNO₃（非溶剂化性质；LiTFSI 浓度同时不同） | M0087 | P548-T3、P548-T4
P548 | P548-M12 | 其他 | 多硫化物穿梭 | 本文结论 | LiNO₃ 在 2FPy 中溶解度低，限制了其稳定作用，即使饱和 LiNO₃，2FPy 电池在 60 °C 仍严重过充（穿梭表现） | 2FPy | 3FPy | 2FPy 中 LiNO₃ 溶解度低 | M0088 | P548-T4
P548 | P548-M13 | 其他 | 负极锂 | 本文结论 | 上述高温结果说明即使在氟吡啶电解液中，LiNO₃ 稳定锂负极 SEI 的作用也至关重要 | 3FPy | 2.5M-3FPy | 加入 LiNO₃（非溶剂化性质） | M0089 | P548-T3、P548-T4
P564 | P564-M1 | 弱侧 | 正极反应 | 本文结论 | 0.8 M LiTFSI 相对 1.0 M：S8 溶解增加 → 正极硫还原反应速率提高 → CV 峰电位差减小、Sact/Suti 升高 | 0.8M LiTFSI | 1.0M LiTFSI | S8（单质硫）溶解度升高（降低 LiTFSI 浓度） | M0134 | P564-T1、P564-T2
P564 | P564-M2 | 弱侧 | 正极反应 | 本文结论 | 0.8 M LiTFSI 相对 1.0 M：S8→Li2S8 活化能降低 37.24 kJ mol−1，作者归因于 S8 溶解加速反应（原句写 decreased amount of unpolarized ether，与 M0148 的 increased 相反） | 0.8M LiTFSI | 1.0M LiTFSI | S8 溶解度升高（未极化醚分子量变化） | M0124 | P564-T2
P564 | P564-M3 | 其他 |  | 本文结论 | LiTFSI 降到 0.5、0.2 M 时反应速率提高幅度低于 0.8 M，作者归因于电导率变化（但所给电导率数值随浓度降低反而升高） | 0.2M LiTFSI | 0.8M LiTFSI | 离子电导率变化（LiTFSI 浓度降低） | M0112 M0113 | P564-T1
P564 | P564-M4 | 其他 | 正极反应 | 转述他文或通用说法 | 作者组前作：高硫载量、低 E/S 下 S↔Li2S 转化速率由第一步 S8→Li2S8 的 S8 活化控制 | 全梯度 | 全梯度 | 无（反应速率控制步骤） | M0126
P564 | P564-M5 | 弱侧 | 正极反应 | 本文推测 | 0.15 mV s−1 时 0.8 M LiTFSI 第二还原峰不明显、Sact/Suti 很低，作者推测因 0.8 M 中 Li2Sx 量有限 → 引出加 LiBr | 0.8M LiTFSI | 0.8M LiTFSI/0.2M LiBr | 多硫化物（Li2Sx）量受限 | M0136 M0137 | P564-T3
P564 | P564-M6 | 其他 |  | 本文推测 | 1.0 M LiTFSI 的 Li2Sx 溶解度高于 0.8 M，作者推测因更多 Li⁺ 形成 Li3S6+ 阳离子或极化醚分子促进 Li2Sx 溶解 | 1.0M LiTFSI | 0.8M LiTFSI | 多硫化物溶解度升高（Li⁺ 浓度更高） | M0173 M0146
P564 | P564-M7 | 弱侧 | 正极反应 | 本文结论 | 1.0 M LiTFSI（未极化醚少）中因 S/Li2S 绝缘，走常规固–液–固路径，长程电子转移受限 | 1.0M LiTFSI | 0.8M LiTFSI | S8 溶解度低（未极化醚量少） | M0147 | P564-T1、P564-T2、P564-T3
P564 | P564-M8 | 弱侧 | 正极反应 | 本文结论 | 0.8 M LiTFSI 中未极化醚增多、S8 溶解度提高 → 构建液–液–固反应路径，长程电子转移增强 | 0.8M LiTFSI | 1.0M LiTFSI | S8 溶解度升高（未极化醚量增多） | M0148 | P564-T1、P564-T2、P564-T3
P564 | P564-M9 | 弱侧 | 正极反应 | 本文结论 | 原位 Raman：1 M LiTFSI 放电到 1.86 V 仍有 Li2Sx → 还原反应速率低、S 未完全还原 | 1.0M LiTFSI | 0.8M LiTFSI | S8 溶解度低 | M0154 | P564-T4
P564 | P564-M10 | 弱侧 | 正极反应 | 本文结论 | 原位 Raman：0.8 M LiTFSI 在 1.91 V Li2Sx 峰完全消失 → 反应速率大幅提高、S 完全还原（同测试放电容量 928 vs 746） | 0.8M LiTFSI | 1.0M LiTFSI | S8 溶解度升高 | M0156 | P564-T4
P564 | P564-M11 | 弱侧 | 正极反应 | 本文结论（与他文一致） | 提高 S8 溶解度（增加未极化醚）使固–液–固转为液–液–固路径、Li2S 由二维成膜变为三维生长，S8 利用率提高；与降盐浓度诱导连续成核的文献一致 | 0.8M LiTFSI | 1.0M LiTFSI | S8 溶解度升高（降低 LiTFSI 浓度） | M0171 | P564-T1、P564-T2
P564 | P564-M12 | 其他 |  | 本文结论 | LiTFSI 强极化 DOL 使其成为 S8 的不良溶剂，LiBr 只弱极化 DOL，DOL 仍是 S8 良溶剂（解释性质，不落到电池表现） | 1.0M LiTFSI | 0.8M LiTFSI/0.2M LiBr | Li⁺ 溶剂化结构对 DOL 的极化（LiTFSI 强、LiBr 弱）→ S8 溶解度 | M0207
P564 | P564-M13 | 弱侧 | 正极反应 | 本文结论 | S8 溶解度提高加快反应；LiBr 缔合离子对稳定 Li2Sx，在不牺牲 S8 溶解的前提下进一步加快反应 | 0.8M LiTFSI/0.2M LiBr | 0.8M LiTFSI | 多硫化物（Li2Sx）稳定/生成量提高，S8 溶解度不变 | M0238 | P564-T1、P564-T2、P564-T3
P564 | P564-M14 | 其他 |  | 本文结论 | DFT：LiBr–DOL 溶剂化结构通过偶极作用稳定 Li2S4，确认 LiBr 对 Li2Sx 的稳定作用（不落到电池表现） | 0.8M LiTFSI/0.2M LiBr | 0.8M LiTFSI | 多硫化物溶剂化（LiBr 稳定 Li2Sx） | M0227
P564 | P564-M15 | 弱侧 | 正极反应 | 本文结论 | 0.8 M LiTFSI/0.2 M LiBr 各倍率极化电压远低于 1 M LiTFSI → 反应速率大幅提高 | 0.8M LiTFSI/0.2M LiBr | 1.0M LiTFSI | S8 溶解度升高 + Li2Sx 稳定 | M0243 | P564-T5
P564 | P564-M16 | 弱侧 | 正极反应 | 本文结论 | 1 M LiTFSI 在 0.5 C 第二放电平台消失 → 反应速率低 | 1.0M LiTFSI | 0.8M LiTFSI/0.2M LiBr | S8 溶解度低 | M0245 | P564-T5
P564 | P564-M17 | 其他 | 负极锂 | 本文推测 | 软包循环中容量下降，作者推测因低电解液量的苛刻条件下锂金属腐蚀（无对照）；无对照，B 填同一配方 | 0.8M LiTFSI/0.2M LiBr | 0.8M LiTFSI/0.2M LiBr | 无（低电解液量条件） | M0259 | P564-T9
P564 | P564-M18 | 其他 | 负极锂 | 本文结论 | Li‖Li 对称电池可稳定循环，作者据此称 LiBr 对锂金属电极循环无明显影响（无不含 LiBr 的对照）；B 为作者隐含比较的不含 LiBr 配方，未实测 | 0.8M LiTFSI/0.2M LiBr | 0.8M LiTFSI | 无（LiBr 对锂负极的影响） | M0261 | P564-T10
P564 | P564-M19 | 其他 | 负极锂 | 本文结论 | 作者自写的例外：电池循环后锂金属电极有损伤（Figure S34，6 mg cm−2、E/S 3、0.1 C 五圈后），今后需更关注锂保护 | 0.8M LiTFSI/0.2M LiBr | 1.0M LiTFSI | 无 | M0262 | P564-T8
P591 | P591-M1 | 其他 |  | 本文结论 | 降低锂盐浓度（1 m → 0.2 m）→ 自由溶剂分子增多 → 多硫化物溶剂化能力增强、溶解度显著升高（未落到电池表现） | 0.2 | 1M | 多硫化物溶剂化增强、多硫化物溶解度升高（自由溶剂分子增多） | M0102 M0103
P591 | P591-M2 | 其他 | 正极反应 | 本文结论 | 低浓度下多硫化物溶解度高 → 活性物质可及性提高 → 体系离子电导率更高、多硫化物转化动力学增强（摘要，未落到具体测试） | Se0.15Te0.05 | 1M | 多硫化物溶解度升高（低浓度） | M0004 M0005
P591 | P591-M3 | 弱侧 | 正极反应 | 本文结论 | 低浓度条件使更多硫参与反应：0.2 m 的 Se0.15Te0.05 首圈容量 1103 高于 1 m 的 Se0.01Te0.01（745），作者归因于低浓度（溶解度高）→ 溶剂化较弱（高浓度）一侧容量不足 | Se0.15Te0.05 | Se0.01Te0.01 | 多硫化物溶解度升高（锂盐 1 m → 0.2 m） | M0304 | P591-T6、P591-T7
P591 | P591-M4 | 弱侧 | 正极反应 | 本文结论 | 降低浓度后 0.2 能溶解更多多硫化物，正极表面只沉积适量 Li₂S（1M 为不均匀块状沉积）→ Li₂S 沉积容量 0.2 高于 1M | 0.2 | 1M | 多硫化物溶解度升高（低浓度） | M0247 M0248 | P591-T8
P591 | P591-M5 | 弱侧 | 正极反应 | 转述他文或通用说法 | （引言转述）低浓度电解液成本低、黏度低、副反应少、界面动力学好，并促进硫溶解、提高活性物质利用率 | 0.2 | 1M | 低浓度电解液促进硫/多硫化物溶解 | M0020
P591 | P591-M6 | 其他 |  | 本文结论 | Se、Te 与 Li⁺ 配位、重构溶剂化环境 → 促进多硫化物溶解（Fig. 1a 设计思路） | Se0.15Te0.05 | 0.2 | Li⁺ 溶剂化被 Se/Te 配位重构 → 多硫化物溶解度升高 | M0080
P591 | P591-M7 | 其他 | 正极反应 | 本文结论 | 自发形成的 Se-Te 键提供双活性位点锚定多硫化物并催化其快速转化，作者称以此化解高溶解度与快动力学的权衡 | Se0.15Te0.05 | 0.2 | 添加剂与多硫化物作用（锚定、催化），非溶剂化起点 | M0081
P591 | P591-M8 | 其他 |  | 本文推测 | DPDSe、DPDTe 可能对 Li⁺ 有溶剂化作用，因而在加入新溶质后仍保持高多硫化物溶解度 | Se0.15Te0.05 | 0.2 | Li⁺ 溶剂化（添加剂参与）→ 多硫化物溶解度保持高 | M0105
P591 | P591-M9 | 其他 |  | 本文结论 | DPDTe 过量时分子间作用和位阻使黏度显著升高 → 可用于 Li⁺ 溶剂化的自由溶剂减少 → 短链 Li₂S₄ 溶解度被抑制（黏度未实测） | 0.2Te | 0.2 | 黏度升高、自由溶剂减少 → Li₂S₄ 溶解度降低 | M0107 M0108
P591 | P591-M10 | 其他 |  | 本文推测 | SeTe 混合带来交换效应，可能产生 1+1>2 的溶剂化效应，使 Se0.15Te0.05 溶解度最高 | Se0.15Te0.05 | 0.2Se | 多硫化物溶剂化增强（Se/Te 交换效应） | M0111
P591 | P591-M11 | 其他 |  | 本文推测 | Se、Te 比 DOL 氧原子给电子能力强、原子半径大，可能更有效稳定引发聚合的 Li⁺，抑制 DOL 开环聚合（蒸干实验） | Se0.15Te0.05 | 0.2 | Li⁺ 被 Se/Te 稳定（溶剂化）→ DOL 开环聚合受抑 | M0119
P591 | P591-M12 | 其他 |  | 本文结论 | 1M 离子电导率（11.82 mS cm-1）远高于 0.2 m 低浓度体系，原因是锂盐浓度高 | 1M | 0.2 | 离子电导率升高（锂盐浓度高） | M0128
P591 | P591-M13 | 其他 |  | 本文推测 | DPDSe、DPDTe 可能减弱 Li⁺ 周围的螯合、利于 Li⁺ 迁移 → Se0.15Te0.05 电导率高于 0.2、0.2Se、0.2Te | Se0.15Te0.05 | 0.2 | Li⁺ 周围螯合减弱 → 离子电导率升高 | M0130
P591 | P591-M14 | 其他 |  | 本文结论 | 适当比例的 DPDSe/DPDTe 降低接触角、充分覆盖电极表面和孔道 → 增大电极/电解液有效传质界面、提高传质速率 | Se0.15Te0.05 | 0.2 | 润湿性改善（接触角减小） | M0135
P591 | P591-M15 | 其他 |  | 本文结论 | DPDSe 中 Se 优先与 Li⁺ 配位，使 Se-Se 键电子云偏移、键强减弱，促进接触离子对（CIP）形成 | 0.2Se | 0.2 | Li⁺ 溶剂化：Se 与 Li⁺ 配位，CIP 增多 | M0143 M0144
P591 | P591-M16 | 其他 |  | 本文结论 | DPDTe 中 Te 原子半径大，与 Li⁺ 强配位使 C-Te-Te 键角畸变，促进阴阳离子聚集体（AGG）形成 | 0.2Te | 0.2 | Li⁺ 溶剂化：Te 与 Li⁺ 强配位，AGG 增多 | M0146 M0147
P591 | P591-M17 | 其他 |  | 本文结论 | DPDSe 与 DPDTe 混合后 Se-Se、Te-Te 键断裂、形成新的 Se-Te 键（DPDSe-Te） | Se0.15Te0.05 | 0.2Se | 添加剂结构变化（形成 DPDSe-Te） | M0159
P591 | P591-M18 | 其他 | 正极反应 | 本文结论 | Raman 显示 Se、Te 添加剂都能有效催化 Li₂S₈ 转化（出现 Se-S、Te-S 键和新的多硫离子峰） | 全梯度 | 全梯度 | 添加剂与多硫化物反应（Se-S/Te-S 键），非溶剂化起点 | M0164
P591 | P591-M19 | 其他 | 正极反应 | 本文结论 | 0.2Te 在三种多硫化物体系中都有明显 C-Te-Te 带，说明 0.2 m DPDTe 过量 → 混合体系中应降低 DPDTe 比例 | 0.2Te | Se0.15Te0.05 | DPDTe 过量（未参与反应） | M0174 M0175
P591 | P591-M20 | 其他 | 正极反应 | 本文结论 | 加硫粉的 Se0.15Te0.05 无新峰，说明添加剂对多硫化物转化的催化只在电化学驱动下发生 | Se0.15Te0.05 | Se0.15Te0.05 | 添加剂与单质硫无自发反应 | M0178
P591 | P591-M21 | 其他 | 正极反应 | 本文结论 | 按比例混合避免添加剂过剩，双活性位点与各阶段多硫化物作用 → 增强对多硫化物的吸附、提高活性物质利用率、促进多硫化物间转化动力学 | 全梯度 | 全梯度 | 添加剂与多硫化物作用增强（吸附），非溶剂化起点 | M0180 M0181
P591 | P591-M22 | 其他 | 正极反应 | 本文结论 | 对称电池中 0.2 电流响应小、1M/0.2Se/0.2Te 峰间距宽，归因于电导率差和反应动力学慢 | 全梯度 | 全梯度 | 离子电导率与多硫化物氧化还原动力学 | M0194
P591 | P591-M23 | 其他 | 正极反应 | 本文结论 | 0.5 C 下 Se0.15Te0.05 表观极化略大于 0.2Se，作者解释为其可逆容量更高、反应更深入到后期 Li₂S₂/Li₂S 沉积和传质受限阶段（作者写的例外） | Se0.15Te0.05 | 0.2Se | 放电深度更大（非溶剂化起点） | M0264 M0265 | P591-T1
P591 | P591-M24 | 其他 | 正极反应 | 本文结论 | Se0.15Te0.05 的 Rct 更小 → DPDSe 与 DPDTe 更有效地增强多硫化物转化的电荷转移 | Se0.15Te0.05 | 全梯度 | 电荷转移电阻降低（添加剂催化），非溶剂化起点 | M0196 | P591-T9
P591 | P591-M25 | 其他 | 正极反应 | 本文结论 | Li‖S 电池 CV 中 Se0.15Te0.05 氧化/还原峰电流最强 → 促进硫、多硫化物、Li₂S₂/Li₂S 之间的快速可逆转化 | Se0.15Te0.05 | 全梯度 | 多硫化物转化动力学（CV 峰电流），非溶剂化起点 | M0203 M0204
P591 | P591-M26 | 其他 | 正极反应 | 本文结论 | Se、Te 双活性位点协同使多硫化物可控扩散 → 保证活性物质利用、增强 Li₂S 成核/活化/转化效率（GITT logD 整体较高） | Se0.15Te0.05 | 全梯度 | Li⁺ 扩散系数升高（双活性位点协同），非溶剂化起点 | M0235 M0236
P591 | P591-M27 | 其他 | 正极反应 | 本文推测 | Se0.15Te0.05 扩散系数在 60–70% 段略降，可能是 Se、Te 在催化中同时促进副反应、短时间内吸附大量多硫化物（作者写的例外） | Se0.15Te0.05 | 全梯度 | 催化伴随副反应、多硫化物短时大量吸附 | M0237 M0238
P591 | P591-M28 | 其他 | 正极反应 | 本文结论 | 按最优比例加入 DPDSe 和 DPDTe，DPDSe-Te 双活性位点协同催化 → Li₂S 沉积容量和电流响应高于 0.2Se | Se0.15Te0.05 | 0.2Se | 双活性位点协同催化，非溶剂化起点 | M0245 | P591-T8
P591 | P591-M29 | 其他 | 正极反应 | 本文结论 | Se0.15Te0.05 改善反应动力学、增强与多硫化物作用、提高硫利用率，利于高容量放电（Li₂S 沉积形貌与容量） | Se0.15Te0.05 | 全梯度 | 与多硫化物作用增强（添加剂），非溶剂化起点 | M0251 | P591-T8
P591 | P591-M30 | 其他 | 正极反应 | 本文结论 | Se0.15Te0.05 有效催化 Li₂S 氧化（溶解后沉积层明显溶解、CNT 纤维重新可见） | Se0.15Te0.05 | 全梯度 | Li₂S 氧化催化，非溶剂化起点 | M0255 M0256
P591 | P591-M31 | 其他 | 正极反应 | 本文结论 | Se0.15Te0.05 使更多多硫化物参与反应 → 硫利用率和容量提高，第 100 圈电压平台更稳定 | Se0.15Te0.05 | 全梯度 | 更多多硫化物参与反应（添加剂），非溶剂化起点 | M0267 M0268 | P591-T1
P591 | P591-M32 | 其他 | 正极反应 | 本文结论 | 低浓度下 DPDSe-Te 协同提高电催化活性 → 充放电反应提前发生，1 C 下极化电压差更小（原句 anode and cathode reactions 指阳极/阴极反应，非锂负极） | Se0.15Te0.05 | 全梯度 | 电催化活性提高，非溶剂化起点 | M0271 M0272 | P591-T2
P591 | P591-M33 | 其他 | 正极反应 | 本文结论 | 无硫电极对称电池中 Se0.15Te0.05 本身只贡献 70.4 mAh g-1，远低于电池容量 → 性能主要来自添加剂对多硫化物转化的协同催化，而非添加剂自身容量 | Se0.15Te0.05 | 全梯度 | 添加剂自身容量贡献小 | M0280 M0281 | P591-T1
P591 | P591-M34 | 其他 |  | 本文结论 | Se0.15Te0.05 配比使 DPDSe、DPDTe 双活性位点协同催化最大化，是获得最佳动力学性能的关键比例（对 Se0.01Te0.01） | Se0.15Te0.05 | Se0.01Te0.01 | 添加剂配比与用量（协同催化），非溶剂化起点 | M0305 | P591-T6、P591-T7
P591 | P591-M35 | 其他 | 正极反应 | 本文结论 | 0.5 C 循环 100 圈后 1M 正极表面被大块沉积物覆盖堵塞，Se0.15Te0.05 正极 CNT 纤维仍清晰、钝化层明显减少 → 催化稳定性好、保持正极结构和活性表面 | Se0.15Te0.05 | 1M | 正极钝化层减少（添加剂），非溶剂化起点 | M0312 M0313 | P591-T1
P591 | P591-M36 | 其他 | 负极锂、多硫化物穿梭 | 转述他文或通用说法 | （转述）多硫化物在锂负极表面聚集和还原是锂负极腐蚀劣化的关键因素 | 全梯度 | 全梯度 | 多硫化物到达锂负极 | M0314
P591 | P591-M37 | 其他 | 负极锂、多硫化物穿梭、正极反应 | 本文结论 | 0.5 C 循环 100 圈后 Se0.15Te0.05 的锂负极较平整、损伤明显减轻，其他电池锂负极有裂纹和沟槽 → 添加剂高效催化多硫化物，显著减少多硫化物对锂负极的腐蚀 | Se0.15Te0.05 | 全梯度 | 多硫化物被催化转化（添加剂），非溶剂化起点 | M0315 M0316 | P591-T1
P620 | P620-M1 | 强侧 | 多硫化物穿梭 | 本文结论（与他文一致） | ELDD 首圈充电约 2.3 V 平台不终止，作者归因于充电生成的 Li2Sx 迁移到负极表面的穿梭效应 → T1 无法正常循环、库仑效率差 | ELC14 | ELDD | ELDD 中多硫化物溶出迁移（本句未直接写溶剂化） | M0142 | P620-T1
P620 | P620-M2 | 强侧 | 多硫化物穿梭 | 本文结论 | ELC14 充放电高度可逆 → 作者推断 Li2Sx 溶出被有效抑制 | ELC14 | ELDD | 多硫化物溶解度降低（ELC14） | M0144 | P620-T1
P620 | P620-M3 | 其他 | 多硫化物穿梭 | 转述他文或通用说法 | 已有报道：溶剂分子与 Li2Sx 中 Li+ 配位引起离子化并溶出到电解液（引文转述） | ELC14 | ELDD | 多硫化物溶剂化（溶剂与 Li2Sx 中 Li+ 配位） | M0145
P620 | P620-M4 | 其他 |  | 转述他文或通用说法 | DME 以 tgt、tgg、tgg' 构象与 Li+ 配位，促进 Li2Sx 解离（接续上句引文的机理说明，本文未测这些构象） | ELC14 | ELDD | 多硫化物溶剂化：DME 螯合 Li+ 较强 | M0146
P620 | P620-M5 | 强侧 | 多硫化物穿梭 | 本文推测 | C14 与 Li+ 配位倾向低 → 推断 C14 受位阻或电子效应难与 Li2Sx 配位 → 阻止多硫化物溶出（解释 T1 中 ELC14 可逆、ELDD 穿梭） | ELC14 | ELDD | 多硫化物溶剂化减弱（C14 难与 Li2Sx 配位） | M0148 | P620-T1
P620 | P620-M6 | 其他 | 正极反应、多硫化物穿梭 | 本文结论 | ELDD dQ/dV 还原峰宽且起伏 → 多硫化物溶出使电极附近多种中间态共存、电化学反应复杂重叠 | ELC14 | ELDD | 多硫化物溶解度较高（ELDD） | M0158
P620 | P620-M7 | 其他 | 正极反应、多硫化物穿梭 | 本文结论 | ELC14 dQ/dV 峰更尖 → 弱溶剂化 C14 抑制多硫化物溶出，使反应以较均一的单一反应在特定电位进行 | ELC14 | ELDD | 多硫化物溶解度降低（ELC14） | M0160
P620 | P620-M8 | 其他 |  | 本文结论 | ELC14 离子电导率低一个数量级、黏度高，但倍率性能仍较好，作者归因于高 Li+ 迁移数 0.599（倍率测试只有 ELC14，无对照） | ELC14 | ELDD | 离子电导率降低、Li+ 迁移数高（非溶剂化性质起点） | M0167
P620 | P620-M9 | 其他 | 正极反应 | 本文结论 | 弱溶剂化 C14 体系的高 tLi+ 补偿了低离子电导率，使氧化还原反应均匀、在较大电流下保持电化学活性 | ELC14 | ELDD | Li+ 迁移数高、离子电导率低 | M0170
P620 | P620-M10 | 其他 | 多硫化物穿梭、电解液消耗 | 本文推测 | 作者自写的例外：ELC14 库仑效率约 106%（>100%），表明充电时仍有少量副反应，如残余穿梭或电解液氧化分解 | ELC14 | ELDD | 未写性质变化（ELC14 自身的残余副反应） | M0172 | P620-T1
P620 | P620-M11 | 弱侧 | 正极反应 | 本文结论 | C14 对多硫化物的强热力学限域迫使氧化还原走缓慢的未溶解固相转化（弱溶剂化一侧的动力学短板） | ELC14 | ELDD | 多硫化物溶解度降低（被限域于固相） | M0173 | P620-T1
P620 | P620-M12 | 弱侧 | 正极反应 | 本文推测 | ELC14 50 圈内的容量衰减可能来自未溶解中间体的动力学限制加持续少量副反应 | ELC14 | ELDD | 多硫化物溶解度降低（未溶解中间体） | M0174 | P620-T1
P620 | P620-M13 | 其他 | 多硫化物穿梭 | 本文结论 | Li2Sx/DME 的 IR 变化表明 DME 醚氧与多硫化物中 Li+ 配位，促进其溶解 | ELC14 | ELDD | 多硫化物溶剂化较强（DME） | M0183
P620 | P620-M14 | 其他 | 多硫化物穿梭 | 本文结论 | C14 缺乏与 Li2Sx 的配位，阻止多硫化物溶剂化及随后的溶解，与悬浊液目视结果一致 | ELC14 | ELDD | 多硫化物溶剂化减弱、溶解度降低（C14） | M0186
P620 | P620-M15 | 其他 |  | 本文结论 | C14 对 Li2Sx 溶剂化能力低于 DME 的两个原因：-CF3 位阻使其难以采取 cis 构象；-CF3 吸电子使分子表面电荷离域 | ELC14 | ELDD | 多硫化物溶剂化减弱（分子结构原因） | M0198
P620 | P620-M16 | 其他 | 电解液消耗 | 本文结论 | ELDD 正极在 50% DOD 出现约 50 nm 颗粒，EDX 富 S、O，作者认为是 LiTFSI 盐分解产物 | ELC14 | ELDD | 未写性质变化（ELDD 正极界面盐分解） | M0206
P620 | P620-M17 | 其他 | 电解液消耗 | 本文结论 | ELC14 正极在 50% DOD 保持近原始形貌，表明其界面对电解液分解更稳定 | ELC14 | ELDD | 未写性质变化（ELC14 正极界面稳定） | M0207
P620 | P620-M18 | 强侧 | 多硫化物穿梭 | 本文结论 | ELC14 正极充电末硫保留更多 → C14 抑制了充电后期长链 Li2Sx 的溶出 | ELC14 | ELDD | 多硫化物溶解度降低（ELC14） | M0216 | P620-T2
P620 | P620-M19 | 其他 | 正极反应 | 本文推测 | ELDD 100% DOD 仍有未反应中间体，这种不完全转化可能是其容量（~1200 mAh g−1）低于理论值的原因（与理论值比，不与 ELC14 比） | ELC14 | ELDD | 未写性质变化（ELDD 放电不完全转化） | M0228 | P620-T2
P620 | P620-M20 | 强侧 | 多硫化物穿梭、正极反应 | 本文结论 | ELDD 充电至 2000 mAh g−1 后仍残留 Li2S/Li2Sx，作者归因于多硫化物持续迁移的穿梭效应阻止充电反应完成 | ELC14 | ELDD | ELDD 多硫化物溶出迁移（本句未直接写溶剂化） | M0230 | P620-T2
P620 | P620-M21 | 强侧 | 多硫化物穿梭、正极反应 | 本文结论 | ELC14 中穿梭被有效抑制，充电时活性硫高效回收（充电末谱接近 15% DOD） | ELC14 | ELDD | 多硫化物穿梭减弱（ELC14） | M0233 | P620-T2
P620 | P620-M22 | 强侧 | 多硫化物穿梭、负极锂 | 本文结论 | ELDD 锂负极表面累积并向体相渗入大量来自多硫化物的硫，作者称是严重穿梭的直接证据 | ELC14 | ELDD | ELDD 多硫化物穿梭至负极（本句未直接写溶剂化） | M0240 M0241 | P620-T2
P620 | P620-M23 | 强侧 | 多硫化物穿梭、负极锂 | 本文结论 | 负极界面差异证明弱溶剂化 C14 将多硫化物限制在正极区，阻止其穿越并沉积到锂金属表面 | ELC14 | ELDD | Li⁺/多硫化物溶剂化较弱（C14 weakly solvating） | M0248 | P620-T2
P620 | P620-M24 | 其他 | 正极反应 | 本文推测 | ELDD 中强配位的 DME 强烈溶剂化 Li+，被认为从正极固态 Li2S4 中抽出 Li+、形成 Li 空位（XANES 前边峰来源） | ELC14 | ELDD | 多硫化物溶剂化较强（DME 抽取固相 Li2S4 中 Li+） | M0256
P620 | P620-M25 | 其他 | 多硫化物穿梭 | 本文结论 | C14 不能抽出 Li+ 形成空位，使多硫化物保持未溶解的固态（XANES 无前边峰） | ELC14 | ELDD | 多硫化物溶剂化较弱（C14 不离子化 Li2Sx） | M0268
P620 | P620-M26 | 其他 | 正极反应 | 本文结论 | PFY 中 Li2Sx/S8 峰比低于 TEY → C-S 颗粒体相仍有未反应硫，反应在表面更易进行，解释两者实际容量（ELDD 1200、ELC14 1000 mAh g−1）均低于理论值；作者未解释 ELC14 低于 ELDD 的原因 | ELC14 | ELDD | 未写性质变化（正极颗粒体相反应不完全，两体系共有） | M0272 | P620-T2
P620 | P620-M27 | 强侧 | 多硫化物穿梭 | 本文结论 | 结论：C14 因表面电荷离域与位阻抑制 Li2Sx 离子化和溶解，从而使 Li-S 电池稳定可逆运行 | ELC14 | ELDD | 多硫化物溶剂化减弱 → 离子化与溶解降低 | M0287 | P620-T1
P620 | P620-M28 | 其他 | 多硫化物穿梭、电解液消耗 | 本文推测 | 作者称抑制多硫化物溶出即消除持续电解液消耗的主因（本文在富液条件下测试，未测电解液消耗） | ELC14 | ELDD | 多硫化物溶解度降低（ELC14） | M0152
P624 | P624-M1 | 其他 | 多硫化物穿梭、正极反应 | 转述他文或通用说法 | 通用说法：强溶剂化电解液分散短链多硫化物、改善动力学；弱溶剂化电解液把长链多硫化物限制在正极侧、防穿梭 | 全梯度 | 全梯度 | 电解液整体溶剂化强弱（通用说法，非本文配方） | M0012
P624 | P624-M2 | 其他 | 多硫化物穿梭、正极反应 | 转述他文或通用说法 | 通用说法：固定溶剂化力无法匹配所有 Li2Sn——强溶剂化加剧穿梭，弱溶剂化加剧反应动力学迟缓 | 全梯度 | 全梯度 | 电解液整体溶剂化强弱（通用说法，非本文配方） | M0013 M0014
P624 | P624-M3 | 其他 |  | 本文结论（与他文一致） | 作者概念：低电荷密度 Sn2−（长链）只轻微极化 DMTMSA → 弱离子–偶极作用、少溶；高电荷密度 Sn2−（短链）→ 强作用、高溶 | DMTMSA | Control | 多硫化物溶剂化随链长变化：对长链弱、对短链强 | M0029
P624 | P624-M4 | 其他 |  | 本文结论 | DMTMSA 与 Li⁺ 作用弱于 DOL/DME，S8²⁻ 的增强不足以补偿 → Li2S8 溶解度与分散度降低 | DMTMSA | Control | Li⁺ 溶剂化减弱 → 长链多硫化物（Li2S8）溶解度降低 | M0059
P624 | P624-M5 | 其他 |  | 本文结论 | DMTMSA 与 Li⁺ 及 S4²⁻ 的偶极–离子作用显著增强 → Li2S4 溶解度与分散度提高 | DMTMSA | Control | 短链多硫化物（Li2S4）溶剂化增强 → 溶解度提高 | M0060
P624 | P624-M6 | 强侧 | 多硫化物穿梭、正极反应 | 本文结论 | 长链 Li2Sn 溶解度降低抑制穿梭；溶解度提高的 Li2S4 内源介导加速还原，长链 Li2Sn 不易累积（对照因溶长链多而穿梭） | DMTMSA | Control | 长链多硫化物溶解度降低、Li2S4 溶解度提高 | M0098 | P624-T5
P624 | P624-M7 | 弱侧 | 正极反应 | 本文结论 | DMTMSA 提高 Li2S4 溶解度，利于其内源氧化还原介导作用（对照 Li2S4 溶解低、介导弱） | DMTMSA | Control | 短链多硫化物（Li2S4）溶解度提高 | M0097
P624 | P624-M8 | 强侧 | 多硫化物穿梭、负极锂 | 本文结论 | 穿梭被抑制 → 活性物质损失减少、锂负极免受多硫化物腐蚀 → 长循环稳定 | DMTMSA | Control | （上下文）长链多硫化物溶解度降低 | M0102 | P624-T5、P624-T7
P624 | P624-M9 | 其他 | 正极反应 | 本文结论 | 无 LiNO3 时 DMTMSA 电池首次放电平台延长 → Li2S8 利用率提高 → 容量显著增加 | DMTMSA-noLiNO3 | Control-noLiNO3 | 原句未提溶剂化 | M0103 | P624-T6
P624 | P624-M10 | 强侧 | 多硫化物穿梭、负极锂 | 本文结论 | DMTMSA 电池负极表面硫含量显著更低 → 抑制 Li2Sn 穿梭、保护负极免受腐蚀 | DMTMSA | Control | （上下文）长链多硫化物溶解度降低 | M0115
P624 | P624-M11 | 其他 | 负极锂 | 本文结论 | DMTMSA 与 TFSI⁻ LUMO 更低 → 在锂负极优先分解 → 形成稳定 SEI | DMTMSA | Control | 溶剂 LUMO 能级（非溶剂化） | M0108
P624 | P624-M12 | 其他 | 负极锂、电解液消耗 | 本文结论 | 对照 SEI 无机成分少、DOL/DME 分解产生的有机物多，不能阻止电解液分解 | DMTMSA | Control | SEI 组成（原句未提溶剂化） | M0110
P624 | P624-M13 | 弱侧 | 正极反应 | 本文结论（与他文一致） | DMTMSA 调控 Li2S4 溶解与分散，促进其作为内源氧化还原介体的反应活性 → 动力学改善 | DMTMSA | Control | 短链多硫化物（Li2S4）溶解度提高 | M0117 | P624-T8
P624 | P624-M14 | 弱侧 | 正极反应 | 本文结论 | DMTMSA 组 Li2Sn 扩散系数提高（尤其第二还原段），佐证 Li2S4 溶解与分散增强 | DMTMSA | Control | 短链多硫化物（Li2S4）溶解度提高 | M0123 | P624-T8
P624 | P624-M15 | 其他 |  | 本文结论 | 离子电导率下降导致欧姆电阻升高 | DMTMSA | Control | 离子电导率降低 | M0129 | P624-T11
P624 | P624-M16 | 强侧 |  | 本文结论 | 电导率虽降，但 DMTMSA 弱配位溶剂化结构提高锂离子迁移数、利于 Li⁺ 传输 | DMTMSA | Control | Li⁺ 溶剂化减弱（弱配位）；迁移数升高 | M0131 | P624-T11
P624 | P624-M17 | 强侧 | 负极锂 | 本文结论 | 溶剂化结构优化 → Li⁺ 去溶剂化更容易、形成富无机 SEI → 促进离子传输 | DMTMSA | Control | Li⁺ 溶剂化减弱 → 去溶剂化更易 | M0132 | P624-T11、P624-T12
P624 | P624-M18 | 弱侧 | 正极反应 | 本文结论 | GITT：DOD 0.3 后 DMTMSA 极化显著低于对照，体现 Li2S4 溶解与分散增强及 Li2S 三维生长 | DMTMSA | Control | 短链多硫化物（Li2S4）溶解度提高 | M0171 | P624-T13
P624 | P624-M19 | 其他 | 正极反应 | 本文结论 | DMTMSA 中 Li2S 三维沉积，避免正极活性位点被快速大面积覆盖 → 活化极化缓慢增加 | DMTMSA | Control | 原句未提溶剂化（Li2S 沉积形貌） | M0195 | P624-T13、P624-T14
P624 | P624-M20 | 弱侧 | 正极反应 | 本文结论 | 对照中 Li2S 溶解度极低 → 原位沉积不迁移并阻碍后续 Li2S4 还原 → 二维沉积 | DMTMSA | Control | Li2S 溶解度：对照极低、DMTMSA 高 | M0199 | P624-T14
P624 | P624-M21 | 其他 | 正极反应 | 本文结论 | DFT：DOL/DME 中 Li2S4 生成较难、Li2S2 自由能过低难转为 Li2S → 影响硫利用率并减慢充电氧化 | DMTMSA | Control | 各硫物种吉布斯自由能（计算，原句未提溶剂化） | M0151
P624 | P624-M22 | 其他 | 正极反应 | 本文结论 | 原位拉曼：DMTMSA 电池 2.00 V 时 Li2Sx 几乎完全转化为 Li2S → 放电比容量更高 | DMTMSA | Control | 原句未提溶剂化 | M0146 | P624-T15
P624 | P624-M23 | 其他 | 正极反应 | 本文结论 | 反应动力学增强使 DMTMSA 电池在 −20 °C 稳定循环 | DMTMSA | Control | 原句未提溶剂化 | M0215 | P624-T1
P624 | P624-M24 | 强侧 |  | 本文结论 | 梯度低端：DMTMSA 含量较低时未发挥最大效果（Figure S31 倍率对比） | 全梯度 | 全梯度 | DMTMSA 含量（Li⁺ 溶剂化随含量减弱） | S0103
P624 | P624-M25 | 弱侧 | 正极反应 | 本文结论 | 作者自写的例外（梯度高端）：DMTMSA 过多时 Li2S8 溶解度过低，转化转向准固相 | 全梯度 | 全梯度 | 长链多硫化物（Li2S8）溶解度过低 | S0104
P624 | P624-M26 | 弱侧 | 正极反应 | 本文结论 | 液相介导路径被过度抑制，对电池性能不利（因此存在适中最优浓度） | 全梯度 | 全梯度 | 长链多硫化物溶解度过低 → 液相介导路径受抑 | S0105
P624 | P624-M27 | 其他 | 负极锂 | 本文结论 | –CF3 强吸电子使 DMTMSA 氧原子电荷密度降低 → 难与 Li⁺ 配位，提高与锂金属负极的相容性 | DMTMSA | Control | DMTMSA 对 Li⁺ 配位弱 | M0042
S05 | S05-M1 | 强侧 | 负极锂 | 转述他文或通用说法 | （转述）实用条件下多硫化物在锂负极上持续的寄生反应导致锂负极快速衰减、寿命受限；降低多硫化物浓度是直接的抑制途径，少溶剂化电解液可大幅降低多硫化物溶解度（A、B 填全梯度仅为格式要求：原句泛指少溶剂化电解液，非本篇两配方比较） | 全梯度 | 全梯度 | 多硫化物溶解度降低（少溶剂化电解液，转述） | M0005
S05 | S05-M2 | 弱侧 | 正极反应 | 转述他文或通用说法 | （转述）少溶剂化电解液中多硫化物供应不足 → 硫氧化还原反应迟缓 → 失去高能量密度优势（A、B 填全梯度仅为格式要求：原句泛指少溶剂化电解液，非本篇两配方比较） | 全梯度 | 全梯度 | 多硫化物溶解度降低（少溶剂化电解液） | M0006
S05 | S05-M3 | 其他 | 正极反应 | 转述他文或通用说法 | （转述本组前作 EPSE 概念）多硫化物内层由强溶剂化溶剂组成，用于溶解多硫化物并促进硫氧化还原反应（A、B 填全梯度仅为格式要求：原句讲 EPSE 概念，非本篇两配方比较） | 全梯度 | 全梯度 | 多硫化物内层溶剂化强 | M0006 M0017
S05 | S05-M4 | 强侧 | 负极锂 | 转述他文或通用说法 | （转述本组前作）同一多硫化物浓度下，EPSE 中多硫化物与锂负极的反应动力学比常规醚电解液低——即不靠降低溶解度（A、B 填全梯度仅为格式要求：原句比较前作 EPSE 与常规醚电解液） | 全梯度 | 全梯度 | 多硫化物外层溶剂化变弱（EPSE），多硫化物浓度相同 | M0019
S05 | S05-M5 | 其他 | 正极反应 | 转述他文或通用说法 | HFE-EPSE 中仍有大量强溶剂化自由溶剂 → 多硫化物溶解度和正极正常转化可保持（原句带引文，本文未测溶解度） | HFE-EPSE | DOL/DME | 多硫化物内层溶剂化保持（仍有强溶剂化自由溶剂） | M0051
S05 | S05-M6 | 强侧 | 负极锂 | 本文推测 | HFE 只分布在多硫化物外层溶剂壳 → 预期减少多硫化物与锂负极的接触 | HFE-EPSE | DOL/DME | 多硫化物外层溶剂化：HFE 进入外层 | M0051
S05 | S05-M7 | 其他 | 正极反应 | 本文结论 | 两种电解液充放电曲线几乎重叠 → 加 HFE 后正极多硫化物转化动力学仍令人满意（弱溶剂化一侧未见正极短板） | HFE-EPSE | DOL/DME | 多硫化物外层加入 HFE、内层不变 | M0065 | S05-T1
S05 | S05-M8 | 强侧 | 多硫化物穿梭 | 本文结论 | HFE-EPSE 库仑效率升高 → 多硫化物穿梭显著减少 | HFE-EPSE | DOL/DME | 多硫化物外层溶剂化变弱（HFE 包裹多硫化物） | M0069 | S05-T1
S05 | S05-M9 | 强侧 | 负极锂 | 本文结论 | 常规电解液中 DOL、DME 不能包裹中心多硫化物 → 多硫化物在锂负极上发生严重副反应 | HFE-EPSE | DOL/DME | 多硫化物外层为强溶剂化溶剂（DOL），未被包裹 | M0071 | S05-T1、S05-T2
S05 | S05-M10 | 强侧 | 负极锂 | 本文结论 | HFE-EPSE 能有效包裹中心多硫化物 → 减少多硫化物的寄生反应 | HFE-EPSE | DOL/DME | 多硫化物外层溶剂化变弱（HFE 包裹多硫化物） | M0072 M0076 | S05-T1、S05-T2
S05 | S05-M11 | 强侧 | 负极锂 | 本文结论 | HFE-EPSE 放电中值电压更高更稳 → 电池内阻降低、死锂累积减轻 | HFE-EPSE | DOL/DME | 多硫化物外层溶剂化变弱（HFE-EPSE） | M0088 | S05-T3
S05 | S05-M12 | 强侧 | 负极锂 | 本文结论 | DOL/DME 极化增大 → 活性锂库存不足 → 寿命短且能量密度降低 | HFE-EPSE | DOL/DME | 多硫化物外层为强溶剂化溶剂（DOL/DME） | M0091 M0095 | S05-T3
S05 | S05-M13 | 强侧 | 负极锂 | 本文结论 | 循环 40 圈后 HFE-EPSE 中锂负极表面 S 含量在各溅射深度均低于 DOL/DME → 多硫化物寄生反应被抑制 | HFE-EPSE | DOL/DME | 多硫化物外层溶剂化变弱（HFE 包裹多硫化物） | M0111 M0116 | S05-T3
S05 | S05-M14 | 其他 | 负极锂 | 本文结论 | 两种电解液中 SEI 的含 F（LiF、CF）和含 N（LiNxOy）物种相近（作者未进一步解释） | HFE-EPSE | DOL/DME | 加入 HFE（SEI 成分未见差别） | M0117 | S05-T3
S05 | S05-M15 | 强侧 | 负极锂 | 本文结论（与他文一致） | HFE-EPSE 循环后阻抗更低 → 死锂累积减轻（原句附引文支持阻抗与死锂的关联） | HFE-EPSE | DOL/DME | 多硫化物外层溶剂化变弱（HFE-EPSE） | M0119 | S05-T3
S05 | S05-M16 | 强侧 | 负极锂 | 本文结论 | DOL/DME 中锂沉积不均匀、有裂纹和枝晶 → 多硫化物与工作中的锂负极副反应严重 | HFE-EPSE | DOL/DME | 多硫化物外层为强溶剂化溶剂（DOL/DME） | M0120 | S05-T3
S05 | S05-M17 | 强侧 | 负极锂 | 本文结论 | 工作电池中 HFE-EPSE 抑制了多硫化物与锂负极的副反应（拆解分析的总结句） | HFE-EPSE | DOL/DME | 多硫化物外层溶剂化变弱（HFE 包裹多硫化物） | M0122 | S05-T3
S05 | S05-M18 | 其他 | 负极锂 | 本文结论 | Li‖Cu、Li‖Li 中 HFE-EPSE 锂剥离/沉积均匀性提高（这两种电池不含多硫化物，作者未说明改善来源） | HFE-EPSE | DOL/DME | 加入 HFE（起点未写，非多硫化物溶剂化） | M0126 | S05-T6、S05-T7
S05 | S05-M19 | 其他 | 正极反应 | 本文结论 | 软包在 HFE-EPSE 中循环保持两个放电平台 → 固-液-固硫氧化还原反应得以保持（仅 HFE-EPSE，无对照）（A、B 填全梯度仅为格式要求：软包只有 HFE-EPSE，无对照） | 全梯度 | 全梯度 | 多硫化物内层溶剂化保持（HFE-EPSE） | M0133 M0138 | S05-T8
S05 | S05-M20 | 其他 |  | 本文结论 | HFE 还原稳定性高 → 包裹结构在反复循环中稳定保持 | HFE-EPSE | DOL/DME | HFE 还原稳定（起点为溶剂还原稳定性，非溶剂化） | M0144
S05 | S05-M21 | 其他 | 负极锂 | 转述他文或通用说法 | 温和条件（低载量、厚锂，每圈只用 <4% 锂）掩盖锂负极问题、夸大负极保护策略的效果（A、B 填全梯度仅为格式要求：原句讲测试条件，非配方比较） | 全梯度 | 全梯度 | 测试条件（非溶剂化） | M0078
S05 | S05-M22 | 其他 | 负极锂 | 本文结论 | 更低的 N/P（6.6 mg cm−2 vs 4.4 mg cm−2 正极）对应更高的锂利用率 → 寄生反应更严重，可用来检验 HFE-EPSE 的效果（A、B 填全梯度仅为格式要求：原句比较两种测试条件，非配方比较） | 全梯度 | 全梯度 | 测试条件 N/P（非溶剂化） | M0100 | S05-T3、S05-T4
S06 | S06-M1 | 其他 | 正极反应、多硫化物穿梭 | 转述他文或通用说法 | 引言通用说法：多硫化物溶解促进局部硫迁移、加快正极动力学，但同时引起正负极间的全局硫迁移，造成活性物质损失和穿梭 | 全梯度 | 全梯度 | 多硫化物溶解增多 | M0011
S06 | S06-M2 | 强侧 | 正极反应 | 本文结论 | 高 DN 电解液在贫液下多硫化物浓度过高、电解液凝胶，Sα− 被卡住无法扩散到导电炭获取电子进行氧化还原 → 这是贫液高 DN 电池的典型失效模式（低硫利用率） | DME1.6LiFSI-HFE | DME9LiFSI | 多硫化物溶解度降低（高 DN → 低 DN） | M0044 M0045 | S06-T1
S06 | S06-M3 | 其他 | 正极反应 | 本文推测 | 作者推测：高 Li2Sn 浓度引发电解液凝胶、Sn2− 迁移率骤降，是贫液 Li-S 电池极化极高的原因（依据为 1 M LiTFSI/DME 不同 E/S 与 Li2S8/DME 溶液实验，不是配方比较） | DME1.6LiFSI-HFE | DME9LiFSI | 多硫化物浓度过高导致凝胶、黏度升高 | M0152
S06 | S06-M4 | 其他 | 正极反应 | 本文结论 | 作者结论：贫液下电解液易凝胶，应为 Li-S 电池极化增大的原因（依据为 1 M LiTFSI/DME 在 E/S 2 与 5 下放电后正极 SEM/EDS/XPS 对比，属 E/S 比较） | DME1.6LiFSI-HFE | DME9LiFSI | 贫液下多硫化物浓度过高导致凝胶 | M0172
S06 | S06-M5 | 强侧 | 正极反应 | 本文结论 | DME1.6LiFSI-HFE 无极化说明 DME9LiFSI 的极化增大与多硫化物溶解及随之的电解液凝胶密切相关 → T1 首圈容量 DME9LiFSI 低 | DME1.6LiFSI-HFE | DME9LiFSI | 多硫化物溶解降低（DN 18.3 → 13.9） | M0309 | S06-T1
S06 | S06-M6 | 强侧 | 多硫化物穿梭 | 本文结论 | 全梯度示意：高溶解的 DME9LiFSI 严重凝胶；溶解降低的 DME3LiFSI-HFE 不凝胶但穿梭严重；溶解很少的 DME1.6LiFSI-HFE 既不凝胶也不穿梭 | 全梯度 | 全梯度 | 多硫化物溶解沿梯度降低 | M0297 M0298 | S06-T1
S06 | S06-M7 | 强侧 | 多硫化物穿梭 | 本文结论（与他文一致） | DME3LiFSI-HFE 中溶解的多硫化物造成严重正极到负极穿梭（充电过程可见） | DME1.6LiFSI-HFE | DME3LiFSI-HFE | 多硫化物溶解降低（DN 14.9 → 13.9） | M0312 | S06-T1
S06 | S06-M8 | 强侧 |  | 本文结论 | DME3LiFSI-HFE 中溶解的多硫化物虽未达凝胶点，但使电解液不均匀，放电曲线异常 | DME1.6LiFSI-HFE | DME3LiFSI-HFE | 多硫化物溶解降低（DN 14.9 → 13.9） | M0311 | S06-T1
S06 | S06-M9 | 强侧 | 正极反应 | 本文结论 | 降低电解液溶剂化能力可推迟凝胶、有利于贫液下的硫利用率（全梯度） | 全梯度 | 全梯度 | 电解液溶剂化能力（DN）降低 | M0314 | S06-T1
S06 | S06-M10 | 弱侧 | 正极反应 | 本文结论 | 作者自写的例外：DME1.6LiTFSI-HFE（DN 15.9）硫利用率甚至低于 DME9LiFSI（DN 18.3），作者归因于电解液中严重的多硫化物网络（Figure S17 溶解大）；按 DN 排序是较弱者变坏 | DME1.6LiTFSI-HFE | DME9LiFSI | DN 较低但多硫化物溶解/网络仍严重（DN 与多硫化物溶解排序不一致） | M0313 | S06-T2
S06 | S06-M11 | 强侧 | 正极反应 | 本文结论 | LiTFSI 不能降低 DME 的溶剂化能力，多硫化物与 Li⁺ 溶剂化结构络合，贫液下不能实现高硫利用率（相对 LiFSI 版） | DME1.6LiFSI-HFE | DME1.6LiTFSI-HFE | Li⁺ 溶剂化/电解液溶剂化能力降低（LiTFSI → LiFSI，DN 15.9 → 13.9） | M0317 | S06-T2
S06 | S06-M12 | 其他 | 正极反应 | 本文推测 | DME3LiFSI-HFE 中颜色持续，溶解的 S8 2−/S6 2− 难以扩散回正极，作者推测与高浓电解液复杂溶剂化结构有关（毛细管电池观察，未落到电池表现） | DME3LiFSI-HFE | DME9LiFSI | 高浓电解液溶剂化结构复杂（DN 18.3 → 14.9） | M0269
S06 | S06-M13 | 其他 | 正极反应 | 本文结论 | 溶剂化能力降低使第一放电平台电压低于 DME9LiFSI（毛细管电池观察） | DME3LiFSI-HFE | DME9LiFSI | 电解液溶剂化能力降低（DN 18.3 → 14.9） | M0286
S06 | S06-M14 | 其他 | 正极反应 | 本文结论（与他文一致） | 电解液对 S8 的溶剂化能增大反应总自由能变，按 Nernst 方程使 S8 还原电位升高 → 溶剂化越强 S8 还原峰越高（2.29/2.19/2.16 V） | 全梯度 | 全梯度 | 电解液对 S8/多硫化物的溶剂化能降低 | M0324 | S06-T1
S06 | S06-M15 | 其他 | 正极反应 | 本文结论 | 按法拉第定律估算：多硫化物溶解度仅 0.1 MS 即可支撑 0.5C、0.5 MS 可支撑 2C 以上（E/S 1 下），即低溶解度不限制正极反应速率（计算，非电池实测） | 全梯度 | 全梯度 | 多硫化物溶解度降低到 0.1–0.5 MS | M0050
S06 | S06-M16 | 其他 | 电解液消耗、负极锂 | 本文推测 | DME1.6LiFSI-HFE 在 E/S 2 下只能正常工作 20 圈，作者推测为负极侧电解液耗尽（单一配方，无对比） | DME1.6LiFSI-HFE | DME1.6LiFSI-HFE | 无溶剂化比较（贫液 E/S 2 下负极消耗电解液） | M0345 | S06-T6
S06 | S06-M17 | 其他 | 电解液消耗、负极锂 | 本文结论 | 贫液下负极消耗电解液导致严重容量衰减（作者按面容量与电解液量估算，单一配方） | DME1.6LiFSI-HFE | DME1.6LiFSI-HFE | 无溶剂化比较（负极消耗电解液） | M0347 | S06-T6
S06 | S06-M18 | 其他 | 负极锂、电解液消耗 | 本文结论 | 软包失效后拆解：锂负极严重粉化、比表面增大，加剧电解液消耗（单一配方） | DME1.6LiFSI-HFE | DME1.6LiFSI-HFE | 无溶剂化比较（锂粉化加剧电解液消耗） | M0361 | S06-T7
S06 | S06-M19 | 其他 | 负极锂、电解液消耗 | 本文结论 | 软包循环后负极生成大量孔隙、消耗大量电解液，增大锂负极侧极化导致电池失效（单一配方） | DME1.6LiFSI-HFE | DME1.6LiFSI-HFE | 无溶剂化比较（负极孔隙消耗电解液） | M0362 | S06-T7
S09 | S09-M1 | 强侧 | 多硫化物穿梭、负极锂 | 转述他文或通用说法 | 常规 DOL/DME 中多硫化物溶解度高 → 扩散到负极与锂反应（穿梭）→ 容量快速衰减、库仑效率低、自放电严重 | DD | F4DMB | 多硫化物溶解度高（多硫化物溶剂化强） | M0030
S09 | S09-M2 | 强侧 | 多硫化物穿梭、负极锂 | 转述他文或通用说法 | 超高/高溶解度电解液穿梭严重且对锂负极不稳定 | 全梯度 | 全梯度 | 多硫化物溶解度高 | M0042
S09 | S09-M3 | 弱侧 | 多硫化物穿梭、正极反应 | 转述他文或通用说法 | 降低多硫化物溶解度可减少穿梭导致的容量衰减，但多硫化物浓度低会牺牲 Li–S 转化动力学、放不出全部容量 | 全梯度 | 全梯度 | 多硫化物溶解度降低（多硫化物溶剂化变弱） | M0045
S09 | S09-M4 | 弱侧 | 正极反应 | 转述他文或通用说法 | 以往少溶剂化电解液溶解度 <50 mM [S] → Li–S 转化迟缓（需 ≥55 °C）、硫利用率低 | 全梯度 | 全梯度 | 多硫化物溶解度很低 | M0046
S09 | S09-M5 | 强侧 | 多硫化物穿梭 | 转述他文或通用说法 | 超高/高溶解度电解液（DMI、DOL/DME）性能受穿梭限制：容量衰减快、CE 低 | 全梯度 | 全梯度 | 多硫化物溶解度高 | M0072
S09 | S09-M6 | 弱侧 | 正极反应 | 转述他文或通用说法 | 低/超低溶解度电解液受固-固 S–Li2S 转化的高电子/离子传递阻力限制 → 容量利用率低、寿命短 | 全梯度 | 全梯度 | 多硫化物溶解度低 | M0073
S09 | S09-M7 | 其他 |  | 转述他文或通用说法 | 多硫化物溶解度与电解液对 Li⁺ 的溶剂化能力相关 | 全梯度 | 全梯度 | Li⁺ 溶剂化能力 ↔ 多硫化物溶解度 | M0075
S09 | S09-M8 | 其他 |  | 转述他文或通用说法 | DME 以五元环螯合 Li⁺，增强多硫化物阴阳离子分离 → 多硫化物溶解度高 | DD | F4DMB | Li⁺ 溶剂化强 → 多硫化物溶解度高 | M0076
S09 | S09-M9 | 强侧 | 多硫化物穿梭 | 本文结论 | DEE（溶解度 ~200 mM [S]）首放仅 634、充电 2,001 mAh g−1 超理论值 → 严重穿梭 | DEE | F4DEE | 多硫化物溶解度较高 | M0107 | S09-T1
S09 | S09-M10 | 强侧 | 多硫化物穿梭 | 本文结论 | F4DMB、F5DEE 比 F3DEE、F4DEE 循环更稳，说明溶解度降低显著减少穿梭 | F4DEE | F4DMB | 多硫化物溶解度降低 | M0114 | S09-T1
S09 | S09-M11 | 强侧 | 多硫化物穿梭 | 本文结论 | 60 °C 下 DD、DEE（≥200 mM [S]）首放高但因严重穿梭首放后充不到截止电压 | DD | F4DMB | 多硫化物溶解度高 | M0116 M0117 | S09-T2
S09 | S09-M12 | 强侧 | 多硫化物穿梭 | 本文结论 | 溶解度降低抑制多硫化物生成、减少穿梭（第一平台电压降低、第二平台升高）——高溶解度一侧受穿梭限制 | 全梯度 | 全梯度 | 多硫化物溶解度降低 | M0123 M0124 | S09-T2
S09 | S09-M13 | 弱侧 | 正极反应 | 本文结论 | 溶解度低于阈值（F6DEE）时多硫化物供给不足 → 转化迟缓 → 过电位高、容量利用率低（与 M12 同一句，句子同时讲两侧） | F6DEE | F4DMB | 多硫化物溶解度过低 | M0124 | S09-T2
S09 | S09-M14 | 强侧 | 多硫化物穿梭 | 本文结论 | DDN 多硫化物溶解度高 → 穿梭显著 → 平均容量低（647 mAh g−1） | DDN | F4DMB | 多硫化物溶解度高 | M0132 | S09-T2
S09 | S09-M15 | 弱侧 | 正极反应 | 本文结论 | F5DEE 溶解度低（<50 mM [S]）→ Li–S 转化迟缓 → 平均容量低（679 mAh g−1） | F5DEE | F4DMB | 多硫化物溶解度低 | M0133 | S09-T2
S09 | S09-M16 | 强侧 | 多硫化物穿梭 | 本文结论 | 库仑效率随溶解度降低而升高，因穿梭被抑制（全梯度） | 全梯度 | 全梯度 | 多硫化物溶解度降低 | M0134 | S09-T2
S09 | S09-M17 | 其他 | 正极反应 | 本文结论 | 适中溶解度增强 Li–S 动力学 → F4DMB 倍率性能好（无对照） | 全梯度 | 全梯度 | 多硫化物溶解度适中 | M0136 M0146
S09 | S09-M18 | 其他 | 负极锂 | 本文推测 | F3DEE 锂 CE 最低（90.83%），可能因溶剂本身反应活性高 | F3DEE | DD | 溶剂反应活性（非溶剂化） | M0152 | S09-T3
S09 | S09-M19 | 其他 | 负极锂 | 本文结论 | F4DMB 中锂沉积无枝晶、SEI 富含阴离子衍生 LiF/Li2O → 锂沉积/剥离效率高，有利于高 S 含量、贫液下稳定循环；DD 中锂枝晶、SEI 缺阴离子衍生物 | DD | F4DMB | SEI 组成（阴离子衍生）与锂形貌 | M0182 | S09-T3、S09-T6
S09 | S09-M20 | 强侧 | 多硫化物穿梭 | 本文结论 | 贫液下 DDN 多硫化物大量溶解、穿梭 → 50 圈内容量快速衰减、平均 CE 92.07% | DDN | F4DMB | 多硫化物溶解度高 | M0185 | S09-T5
S09 | S09-M21 | 强侧 |  | 本文结论 | 得益于适中溶解度，F4DMB 在 67.5% S、贫液下稳定循环 150 圈、平均 CE 99.89% | DDN | F4DMB | 多硫化物溶解度适中（比 DDN 低一个数量级） | M0190 | S09-T6
S09 | S09-M22 | 强侧 | 电解液消耗 | 转述他文或通用说法 | DDN（溶解度高一个数量级）贫液高 S 下 30 圈内失效，源于充电时 Li⁺ 传导失效或内短路，通常由贫液下电解液消耗和/或黏度升高引起 | DDN | F4DMB | 多硫化物溶解度高（1,100 vs 70 mM [S]） | M0202 M0203 | S09-T6
S09 | S09-M23 | 强侧 | 多硫化物穿梭、负极锂 | 本文结论 | DDN 中 S/LiPSs 持续溶解、按浓度梯度迁移到负极并与锂反应（自放电机制示意） | DDN | F4DMB | S 与多硫化物溶解度高 | M0214 | S09-T9
S09 | S09-M24 | 强侧 | 多硫化物穿梭 | 转述他文或通用说法 | 这种穿梭导致上平台丢失、容量显著下降 | DDN | F4DMB | 多硫化物溶解度高 | M0215 | S09-T9
S09 | S09-M25 | 强侧 | 多硫化物穿梭 | 本文结论 | F4DMB 对 S 与 LiPSs 的溶解度都受控 → 抑制搁置期 S/LiPSs 溶解迁移 → 自放电减小 | DDN | F4DMB | S 与多硫化物溶解度降低 | M0216 M0217 | S09-T9、S09-T10
S09 | S09-M26 | 其他 | 正极反应 | 本文结论 | F4DMB 搁置期形成少量 Li2S，促进后续放电 Li2S 成核 → 容量略有恢复 | F4DMB | DDN | 搁置期 Li2S 晶种形成（非溶剂化起点） | M0218 M0219 | S09-T9
S09 | S09-M27 | 强侧 |  | 本文结论 | DDN 电池搁置 30 d 平均容量损失 7.4%，源于严重自放电（第一放电平台缩短） | DDN | F4DMB | 多硫化物溶解度高（句中未写） | M0222 | S09-T9
S09 | S09-M28 | 其他 | 正极反应 | 本文结论 | F4DMB 电池容量恢复 6.0%，因搁置期 Li2S 晶种促进后续 Li2S 成核（第二平台延长） | F4DMB | DDN | Li2S 晶种形成（非溶剂化起点） | M0223 | S09-T9
S10 | S10-M1 | 弱侧 | 正极反应 | 本文结论 | SCN⁻ 强配位 Li⁺ 且与多硫化物直接作用 → 多硫化物溶解度升高 → 溶液介导的 3D Li2S 沉积增强（抑制正极钝化）→ 放电容量高于 LiTFSI | LiSCN | LiTFSI | 多硫化物溶解度升高（多硫化物溶剂化增强）；Li⁺ 由 SCN⁻ 强配位 | M0187 | S10-T1、S10-T2、S10-T4、S10-T6
S10 | S10-M2 | 弱侧 | 正极反应 | 本文结论 | SCN⁻ 的 DN 低于 Br⁻，却更能延缓钝化 → 作者归于 SCN⁻ 的电子受体性促成 3D Li2S 形貌 → LiSCN 容量高于 LiBr | LiSCN | LiBr | SCN⁻ 电子受体性（与多硫化物阴离子直接作用，多硫化物溶剂化增强）；DN 低于 Br⁻ | M0082 M0083 | S10-T1、S10-T2
S10 | S10-M3 | 弱侧 | 正极反应 | 本文结论 | LiSCN 中软、硬碱性多硫化物溶解度升高 → 溶液相硫还原增强 → 正极钝化大幅延缓 | LiSCN | LiTFSI | 多硫化物（软碱、硬碱）溶解度升高 | M0098 | S10-T1、S10-T2
S10 | S10-M4 | 弱侧 | 正极反应 | 本文推测 | SCN⁻ 稳定 S3²⁻ 等短链多硫化物 → 溶液中生成 S²⁻、提供溶液介导 Li2S 沉积的额外化学路径 → 3D Li2S 形貌增强（上平台容量超理论值的推测解释） | LiSCN | LiTFSI | 短链多硫化物被 SCN⁻ 稳定（多硫化物溶剂化增强） | M0104 | S10-T1
S10 | S10-M5 | 弱侧 | 正极反应 | 本文结论 | LiTFSI 在 E/S 5、3 mgs cm−2 下硫利用率仅 53%，作者归于硫正极钝化 | LiSCN | LiTFSI | 句中未提溶剂化；LiTFSI 为本篇多硫化物/Li2S 溶解度最低的配方（M0096） | M0153 | S10-T4
S10 | S10-M6 | 弱侧 | 正极反应 | 本文结论 | LiTFSI 自第 50 圈起下平台缩短、容量下降 → 作者判为正极钝化随循环加重（LiTFSI 的长循环衰减归于正极侧） | LiSCN | LiTFSI | 句中未提溶剂化；LiTFSI 为本篇多硫化物溶解度最低的配方 | M0157 | S10-T4
S10 | S10-M7 | 弱侧 | 正极反应 | 本文结论 | 高放电电流（2.54 mA cm−2）下 LiTFSI 无下平台，作者归于严重正极钝化 | LiSCN | LiTFSI | 句中未提溶剂化；LiTFSI 为本篇多硫化物溶解度最低的配方 | M0175 | S10-T6
S10 | S10-M8 | 弱侧 | 正极反应 | 本文结论 | 倍率从 0.2 C/0.1 C 提到 0.3 C/0.2 C 时 LiSCN 容量降幅最小 → 作者认为印证 LiSCN 解决正极钝化 | LiSCN | LiTFSI | 句中未提溶剂化（跨 T4/T5 的容量降幅比较） | M0165 M0169 | S10-T4、S10-T5
S10 | S10-M9 | 强侧 | 正极反应、负极锂 | 转述他文或通用说法 | （引言转述）高 DN 的 Br⁻ 最能抑制正极钝化，但与锂金属的相容性不如低 DN 阴离子 | LiBr | LiTFSI | 阴离子 DN 高（Br⁻） | M0019
S10 | S10-M10 | 其他 | 负极锂 | 本文推测 | 参与 Li⁺ 溶剂化层的分子在沉积时更易富集于锂表面、被还原分解的概率随之增大（三种电解液 SEI 差异的共同解释） | 全梯度 | 全梯度 | Li⁺ 溶剂化层组成（DME 或阴离子） | M0142 | S10-T3
S10 | S10-M11 | 强侧 | 电解液消耗 | 本文结论 | LiTFSI 中 Li⁺ 主要由 DME 配位 → DME 还原分解更显著（XPS 有机组分峰最大） | LiSCN | LiTFSI | Li⁺ 溶剂化：LiTFSI 的 Li⁺–DME 配位最强（DME 配位数 1.73 vs LiSCN 0.21）；此处按 Li⁺ 侧，与梯度排序轴方向相反 | M0144 | S10-T3
S10 | S10-M12 | 其他 | 负极锂 | 本文推测 | Br⁻ 同样因进入溶剂化层而富集于锂界面，但不形成稳定、导离子的 SEI | LiBr | LiSCN | Li⁺ 溶剂化层含 Br⁻（阴离子配位数 1.88）；差别在阴离子种类而非溶剂化强弱 | M0146 M0147 | S10-T3
S10 | S10-M13 | 强侧 | 负极锂 | 本文结论 | SCN⁻ 配位的 Li⁺ 溶剂化结构促成富 Li3N 的 SEI → 锂金属可逆性提高 → 对称电池与全电池循环更稳 | LiSCN | LiTFSI | Li⁺ 溶剂化：LiSCN 中 SCN⁻ 进入第一溶剂化层、DME 配位数最低（0.21 vs LiTFSI 1.73）；此处按 Li⁺ 侧，LiTFSI 的 Li⁺–溶剂配位较强 | M0188 | S10-T3、S10-T4、S10-T5、S10-T6
S10 | S10-M14 | 其他 | 负极锂 | 本文推测 | XPS 见 SCN⁻ 参与 SEI、Li3N 峰更强 → 作者提出高导离子的富 Li3N SEI 是 LiSCN 循环稳定性提高原因的一种设想 | LiSCN | LiTFSI | 句中未提溶剂化（SEI 组成） | M0135 | S10-T3
S10 | S10-M15 | 其他 | 负极锂、电解液消耗 | 本文结论 | 阻抗、SEM、XPS 共同表明 SCN⁻ 参与 SEI 形成 → 锂沉积均匀 → 溶剂分解减少 | LiSCN | LiTFSI | 句中未提溶剂化（SCN⁻ 参与 SEI） | M0140 | S10-T3
S10 | S10-M16 | 其他 | 电解液消耗、负极锂 | 本文结论 | LiBr 的 Rint、Rohm 随循环明显增大 → 电解液大量分解、分解产物在锂表面堆积 | LiBr | LiTFSI | 句中未提溶剂化（阻抗解读） | M0125 | S10-T3
S10 | S10-M17 | 其他 | 电解液消耗、负极锂 | 本文结论 | LiBr 的多孔锂沉积使电解液分解随循环加剧 → 形成高阻多孔层 → 极化骤增 | LiBr | LiTFSI | 句中未提溶剂化（起点为多孔锂沉积形貌） | M0132 | S10-T3
S10 | S10-M18 | 其他 | 负极锂、电解液消耗 | 本文推测 | LiBr 全电池第 21 圈短路，作者推测为枝晶锂生长与锂表面电解液过度分解所致 | LiBr | LiTFSI | 句中未提溶剂化 | M0156 | S10-T4
S10 | S10-M19 | 其他 | 负极锂 | 本文结论 | E/S 从 5 提到 8 时 LiBr 循环稳定性提高三倍，作者归于锂可逆性差带来的问题被缓解（同一配方跨测试比较） | LiBr | LiBr | 非溶剂化差别：同一 LiBr 配方在 E/S 5（T4）与 E/S 8（T5）间比较 | M0161 | S10-T4、S10-T5
S11 | S11-M1 | 强侧 | 多硫化物穿梭、负极锂 | 本文结论 | 多硫化物溶剂化能力减弱（HFE 增多）→ 多硫化物与锂的副反应减弱、负极动力学降低 → 无 LiNO₃ 电池穿梭电流逐级下降 | 全梯度 | 全梯度 | 多硫化物溶剂化能力减弱 | M0066 | S11-T1
S11 | S11-M2 | 强侧 | 多硫化物穿梭、负极锂 | 本文结论 | 多硫化物溶剂化能力减弱 → 多硫化物负极动力学（与锂反应）降低 → 无 LiNO₃ 电池首圈库仑效率升高 | 全梯度 | 全梯度 | 多硫化物溶剂化能力减弱 | M0069 | S11-T2
S11 | S11-M3 | 强侧 | 负极锂 | 本文结论 | 溶剂化能力减弱 → 5 圈后沉积锂更致密光滑（strong 疏松多孔、有枝晶） | 全梯度 | 全梯度 | 多硫化物溶剂化能力减弱 | M0072 | S11-T2
S11 | S11-M4 | 强侧 | 多硫化物穿梭、负极锂 | 本文结论 | SEI 中 S 含量随溶剂化能力减弱降低 → 多硫化物与锂的反应（负极动力学）受抑 | 全梯度 | 全梯度 | 多硫化物溶剂化能力减弱 | M0077 | S11-T2
S11 | S11-M5 | 其他 | 负极锂 | 本文结论 | HFE 不参与 SEI 形成（F 含量相近、HFE 还原稳定），电极动力学差异主要归因于溶剂化结构不同（排除稀释剂自身成膜） | 全梯度 | 全梯度 | HFE 本身还原稳定、不进 SEI | M0091
S11 | S11-M6 | 强侧 | 多硫化物穿梭、负极锂 | 本文结论 | 弱溶剂化结构抑制多硫化物与锂的副反应 → 提高锂负极稳定性 | HFE30 | HFE0 | 多硫化物溶剂化能力减弱 | M0093 | S11-T1、S11-T2
S11 | S11-M7 | 弱侧 | 正极反应 | 本文结论 | 多硫化物溶剂化能力减弱 → CV 峰位移、电压极化增大、氧化还原动力学变慢 | 全梯度 | 全梯度 | 多硫化物溶剂化能力减弱 | M0101 | S11-T3
S11 | S11-M8 | 弱侧 | 正极反应 | 本文结论 | 多硫化物溶剂化能力减弱 → Rct 增大 → 液–液转化动力学变慢 | 全梯度 | 全梯度 | 多硫化物溶剂化能力减弱 | M0108 | S11-T4
S11 | S11-M9 | 弱侧 | 正极反应 | 本文结论 | 多硫化物溶剂化能力减弱 → Li₂S 沉积容量降低 → 液–固转化（Li₂S 沉积）受抑 | 全梯度 | 全梯度 | 多硫化物溶剂化能力减弱 | M0111 | S11-T5
S11 | S11-M10 | 弱侧 | 正极反应 | 本文结论 | 溶剂化能力减弱 → 液–液与液–固转化的正极动力学都变慢 | 全梯度 | 全梯度 | 多硫化物溶剂化能力减弱 | M0112 | S11-T3、S11-T4、S11-T5
S11 | S11-M11 | 弱侧 | 正极反应 | 本文结论 | 溶剂化能力减弱时浓差极化只轻微增加 → 传质限制较小（弱侧短板主要不是传质） | 全梯度 | 全梯度 | 多硫化物溶剂化能力减弱 | M0134 | S11-T6
S11 | S11-M12 | 弱侧 | 正极反应 | 本文推测 | weak 的巨大活化极化出现在一二平台过渡区，可能源于 Li₂S 成核与沉积受阻 | HFE30 | HFE0 | 多硫化物溶剂化能力减弱 | M0136 | S11-T6
S11 | S11-M13 | 弱侧 | 正极反应 | 本文结论 | 活化极化占总极化比例从 strong 到 weak 大幅升高 → 活化极化增大是正极动力学迟缓的决定因素 | HFE30 | HFE0 | 多硫化物溶剂化能力减弱 | M0138 | S11-T6
S11 | S11-M14 | 弱侧 | 正极反应 | 本文结论 | 强溶剂化结构促进正极动力学；弱溶剂化结构使正极动力学迟缓、相转化过程活化极化严重 | HFE30 | HFE0 | 多硫化物溶剂化能力减弱 | M0139 | S11-T6
S11 | S11-M15 | 弱侧 | 正极反应 | 本文结论 | weak 扣式电池 0.1 C 放电一二平台过渡区出现电压凹陷，归因于大的活化极化 | HFE30 | HFE0 | 多硫化物溶剂化能力减弱 | M0156 | S11-T7
S11 | S11-M16 | 弱侧 | 正极反应 | 本文结论 | 倍率性能证明强溶剂化结构正极动力学快（strong 倍率最好，溶剂化减弱各倍率容量依次降低） | 全梯度 | 全梯度 | 多硫化物溶剂化能力减弱 | M0171 | S11-T7
S11 | S11-M17 | 强侧 | 多硫化物穿梭、负极锂 | 本文结论 | strong 保持率低源于快负极动力学导致的锂与多硫化物严重副反应 | HFE20 | HFE0 | 多硫化物溶剂化能力强（strong） | M0178 | S11-T8
S11 | S11-M18 | 弱侧 | 正极反应 | 本文结论 | weak 首圈容量最低、30 圈后容量骤降，归因于正极动力学迟缓 | HFE30 | HFE0 | 多硫化物溶剂化能力减弱 | M0179 | S11-T8
S11 | S11-M19 | 强侧 | 负极锂、正极反应 | 本文结论 | mid-strong、mid-weak 第 40 圈第二放电平台稳定，归因于负极动力学受抑且正极动力学不受限（对比 strong 第二平台倾斜） | HFE20 | HFE0 | 多硫化物溶剂化能力适中（mid-strong、mid-weak） | M0182 | S11-T8
S11 | S11-M20 | 强侧 | 多硫化物穿梭、负极锂 | 本文结论 | strong 第 40 圈大极化归因于快多硫化物负极动力学造成锂负极失效：有限锂库存快速耗尽、非活性锂累积 | HFE20 | HFE0 | 多硫化物溶剂化能力强（strong） | M0184 | S11-T8
S11 | S11-M21 | 弱侧 | 正极反应 | 本文结论 | weak 第 40 圈放电容量很低、无第二平台，归因于正极动力学迟缓带来的大极化 | HFE30 | HFE0 | 多硫化物溶剂化能力减弱 | M0185 | S11-T8
S11 | S11-M22 | 弱侧 | 正极反应 | 本文结论 | weak 软包第 2 圈只有一个短放电平台，归因于正极动力学受阻 | HFE30 | HFE0 | 多硫化物溶剂化能力减弱 | M0202 | S11-T9
S11 | S11-M23 | 强侧 | 负极锂、多硫化物穿梭 | 本文结论 | strong 软包第 20 圈第二平台倾斜且短，归因于快多硫化物负极动力学破坏锂负极 | medium | HFE0 | 多硫化物溶剂化能力强（strong） | M0204 | S11-T9
S11 | S11-M24 | 其他 | 正极反应、多硫化物穿梭、负极锂 | 转述他文或通用说法 | （引言转述）正极动力学快 → 高容量与高保持率，慢 → 极化与容量快速衰减；溶解的多硫化物扩散到负极与锂反应，负极动力学快 → 副反应与锂库存耗尽；正负极动力学影响相互矛盾 | 全梯度 | 全梯度 | 多硫化物电极动力学（通用说法） | M0011
S11 | S11-M25 | 其他 | 负极锂、正极反应 | 转述他文或通用说法 | （引言转述）HCE、LHCE 等弱溶剂化电解液减少自由溶剂、抑制负极动力学、延长寿命，但正极动力学迟缓限制高能量密度 | 全梯度 | 全梯度 | 弱溶剂化电解液（HCE、LHCE） | M0020
S11 | S11-M26 | 其他 |  | 本文结论 | 各溶剂化结构平衡电压相近 → 热力学不变，差异来自动力学（作者自述的不变项） | 全梯度 | 全梯度 | 多硫化物溶剂化能力减弱 | M0129 | S11-T6
S11 | S11-M27 | 其他 |  | 本文结论 | 欧姆电阻很低、欧姆极化变化可忽略（排除电导率因素） | 全梯度 | 全梯度 | 电池欧姆电阻（EIS） | M0132 | S11-T6
S15 | S15-M1 | 弱侧 | 负极锂、正极反应 | 转述他文或通用说法 | （通用说法）弱溶剂化电解液抑制负极腐蚀、延长寿命，但贫液下正极容量严重衰减——弱溶剂化一侧的短板是贫液下的正极容量；同句也说强溶剂化一侧的短板是负极腐蚀。本篇无强溶剂化对照，此句未在本文直接比较（本句是引言背景，不比较本篇配方；A、B 均填本篇弱溶剂化电解液 LiTFSI 只为满足格式） | LiTFSI | LiTFSI | 电解液溶剂化减弱（弱溶剂化电解液） | M0002
S15 | S15-M2 | 其他 | 多硫化物穿梭、负极锂 | 转述他文或通用说法 | （转述）溶解的多硫化物与锂金属反应、持续腐蚀锂负极，即穿梭效应（本句是引言背景，不比较本篇配方；A、B 均填本篇弱溶剂化电解液 LiTFSI 只为满足格式） | LiTFSI | LiTFSI | 多硫化物溶解 | M0015
S15 | S15-M3 | 其他 | 负极锂 | 转述他文或通用说法 | （转述）多硫化物腐蚀锂负极不可逆消耗活性锂库存，并在锂表面生成低价硫物种，导致锂沉积不均、大量死锂（本句是引言背景，不比较本篇配方；A、B 均填本篇弱溶剂化电解液 LiTFSI 只为满足格式） | LiTFSI | LiTFSI | 多硫化物溶解 | M0016
S15 | S15-M4 | 强侧 | 多硫化物穿梭 | 转述他文或通用说法 | （转述）弱溶剂化电解液可抑制穿梭、提高循环稳定性——强溶剂化一侧的短板是穿梭与循环稳定性（句子被脚注切断，挂 M0020 与 M0025）（本句是引言背景，不比较本篇配方；A、B 均填本篇弱溶剂化电解液 LiTFSI 只为满足格式） | LiTFSI | LiTFSI | 电解液溶剂化减弱（弱溶剂化电解液） | M0020 M0025
S15 | S15-M5 | 强侧 | 负极锂、正极反应 | 转述他文或通用说法 | （转述）富液条件下 LiPS 被充分溶剂化，弱溶剂化电解液保护锂负极而不损害硫转化动力学——富液时弱侧无动力学短板，强侧短板在负极（本句是引言背景，不比较本篇配方；A、B 均填本篇弱溶剂化电解液 LiTFSI 只为满足格式） | LiTFSI | LiTFSI | 弱溶剂化电解液；富液时多硫化物充分溶剂化 | M0033
S15 | S15-M6 | 其他 | 正极反应 | 转述他文或通用说法 | （转述）贫液下多硫化物浓度高甚至饱和，硫转化动力学迟缓，放电容量、极化和倍率响应变差（本句是引言背景，不比较本篇配方；A、B 均填本篇弱溶剂化电解液 LiTFSI 只为满足格式） | LiTFSI | LiTFSI | 多硫化物浓度升高（贫液） | M0038
S15 | S15-M7 | 弱侧 | 正极反应 | 转述他文或通用说法 | （转述）低 DN 共溶剂使电解液溶剂化能力更低，贫液下硫转化动力学急剧变差、电池快速失效——弱溶剂化一侧的短板（本句是引言背景，不比较本篇配方；A、B 均填本篇弱溶剂化电解液 LiTFSI 只为满足格式） | LiTFSI | LiTFSI | 多硫化物溶剂化能力降低（低 DN 共溶剂） | M0039
S15 | S15-M8 | 其他 |  | 本文结论 | E/S 降低（12 → 4.5 µL mg−1）对弱溶剂化 Li‖S 电池的热力学电压影响很小，问题在动力学而非热力学（单一配方，条件梯度）（本句比较的是 E/S 或电解液用量，只涉及一个配方；A、B 均填 LiTFSI 只为满足格式） | LiTFSI | LiTFSI | 电解液用量减少（E/S 降低） | M0058 | S15-T1、S15-T2、S15-T3、S15-T4、S15-T5
S15 | S15-M9 | 其他 | 正极反应 | 本文结论 | 例外：E/S 从 12 降到 6 µL mg−1 时 Li2S 成核阶段放电极化基本不变（约 100 mV），作者认为此富液范围内电解液足以支持正极反应顺利进行（本句比较的是 E/S 或电解液用量，只涉及一个配方；A、B 均填 LiTFSI 只为满足格式） | LiTFSI | LiTFSI | 电解液用量减少（E/S 12 → 6 µL mg−1） | M0060 | S15-T1、S15-T2、S15-T3
S15 | S15-M10 | 弱侧 | 正极反应 | 本文结论 | 贫液下弱溶剂化 Li‖S 电池的主要问题是放电过程、尤其 Li2S 成核阶段的动力学迟缓（E/S 6 → 4.5 µL mg−1 时成核阶段极化急升，充电过程基本不受影响）（本句比较的是 E/S 或电解液用量，只涉及一个配方；A、B 均填 LiTFSI 只为满足格式） | LiTFSI | LiTFSI | 电解液用量减少（贫液） | M0063 | S15-T1、S15-T2、S15-T3、S15-T4、S15-T5
S15 | S15-M11 | 弱侧 | 正极反应 | 本文结论 | Li‖Li 对称电池显示负极极化占比很小，贫液弱溶剂化 Li‖S 电池的高动力学极化来自正极动力学迟缓（本句比较的是 E/S 或电解液用量，只涉及一个配方；A、B 均填 LiTFSI 只为满足格式） | LiTFSI | LiTFSI | 电解液用量减少 / 多硫化物浓度升高 | M0069 | S15-T5、S15-T6
S15 | S15-M12 | 其他 | 正极反应 | 本文结论 | 硫浓度升高使 Li2S 成核阶段界面电荷转移活化能升高，按 Arrhenius 关系反应速率常数在贫液下呈指数下降 | 全梯度 | 全梯度 | Li2S8 硫浓度升高（模拟贫液） | M0110
S15 | S15-M13 | 弱侧 | 正极反应 | 本文结论 | 活化极化是主要动力学极化，正极界面电荷转移动力学是贫液弱溶剂化 Li‖S 电池的关键限制因素（本句比较的是 E/S 或电解液用量，只涉及一个配方；A、B 均填 LiTFSI 只为满足格式） | LiTFSI | LiTFSI | 电解液用量减少 / 多硫化物浓度升高 | M0111 | S15-T1、S15-T2、S15-T3、S15-T4、S15-T5
S15 | S15-M14 | 其他 | 正极反应 | 本文结论 | 硫浓度升高 → Li2S 成核反应速率降低 → 成核由扩散控制的三维半球状变为表面反应控制的二维针状 | 全梯度 | 全梯度 | Li2S8 硫浓度升高（模拟贫液） | M0118
S15 | S15-M15 | 其他 | 正极反应 | 本文结论 | 表面反应控制下只有少量多硫化物能被电化学还原，在导电表面形成小的 Li2S 核，稳定小核需要更大的动力学极化 | 全梯度 | 全梯度 | Li2S8 硫浓度升高（模拟贫液） | M0119
S15 | S15-M16 | 其他 | 正极反应 | 本文结论 | 高硫浓度下表面反应控制程度更高、Li2S 二维沉积，沉积层变薄 | 全梯度 | 全梯度 | Li2S8 硫浓度升高（模拟贫液） | M0126
S15 | S15-M17 | 其他 | 正极反应 | 本文结论 | 沉积层越薄，绝缘 Li2S 越快覆盖导电表面、阻断后续反应（作者随后以恒电位放电验证：沉积容量随硫浓度升高而降低） | 全梯度 | 全梯度 | Li2S8 硫浓度升高（模拟贫液） | M0127 | S15-T7
S15 | S15-M18 | 弱侧 | 正极反应 | 本文结论 | 贫液下表面反应控制的 Li2S 成核与生长 → 导电表面快速覆盖、Li2S 沉积提前终止、浓差极化增大 → 弱溶剂化 Li‖S 电池放电容量衰减 | 全梯度 | 全梯度 | Li2S8 硫浓度升高（模拟贫液） | M0136 | S15-T7
S15 | S15-M19 | 弱侧 | 正极反应 | 本文结论 | 结论：表面反应控制的 Li2S 沉积动力学是贫液弱溶剂化 Li‖S 电池放电容量衰减的根源（本句比较的是 E/S 或电解液用量，只涉及一个配方；A、B 均填 LiTFSI 只为满足格式） | LiTFSI | LiTFSI | 电解液用量减少（贫液） | M0175 | S15-T7
S15 | S15-M20 | 其他 | 正极反应 | 转述他文或通用说法 | （转述）锂盐阴离子可与多硫化物配位，预期能加速贫液弱溶剂化电解液中的硫转化动力学——作者据此设计 LiFSI 电解液 | LiFSI | LiTFSI | 多硫化物溶剂化：盐阴离子参与 LiPS 配位（本文未测） | M0137
S15 | S15-M21 | 其他 | 正极反应 | 本文结论 | LiFSI 电解液加速贫液弱溶剂化电池的界面电荷转移动力学（依据 E/S 4.5 倍率测试与中值电压）。侧别记其他：起点为主盐换成 LiFSI，本文未测、也未说两电解液哪个 LiPS 溶剂化更强 | LiFSI | LiTFSI | 主盐部分换为 LiFSI（作者归为 LiPS 溶剂化结构调控，本文未测溶剂化） | M0145 | S15-T8
S15 | S15-M22 | 其他 | 正极反应 | 本文结论 | LiTFSI 电解液在高电流密度下不能保证硫转化动力学顺畅，0.2 C 下电池立即失效 | LiFSI | LiTFSI | 主盐部分换为 LiFSI（作者归为 LiPS 溶剂化结构调控，本文未测溶剂化） | M0148 | S15-T9
S15 | S15-M23 | 其他 | 正极反应 | 本文结论 | 3 Ah 软包中 LiTFSI 在 0.05 C 快速失效、更高倍率容量 <200 mAh g−1，作者归因于动力学迟缓；5 Ah 软包 LiFSI 首圈容量比 LiTFSI 高 855 mAh g−1 | LiFSI | LiTFSI | 主盐部分换为 LiFSI（作者归为 LiPS 溶剂化结构调控，本文未测溶剂化） | M0156 | S15-T11、S15-T12
S15 | S15-M24 | 其他 | 正极反应 | 本文结论 | LiFSI 电解液加速贫液弱溶剂化电池的硫转化动力学，作者称由此兼得高能量密度和长循环寿命（长循环只有 LiFSI 单侧数据，LiTFSI 均很快失效） | LiFSI | LiTFSI | 主盐部分换为 LiFSI（作者归为 LiPS 溶剂化结构调控，本文未测溶剂化） | M0161 | S15-T9、S15-T10、S15-T11、S15-T12
S15 | S15-M25 | 其他 | 正极反应 | 本文结论 | 溶剂化结构调控（LiFSI 电解液）加速 Li2S 沉积动力学、提升电池性能。侧别记其他：本文未测、也未说两电解液哪个 LiPS 溶剂化更强 | LiFSI | LiTFSI | 多硫化物溶剂化结构调控（作者说法，本文未测） | M0176 | S15-T8、S15-T9、S15-T10、S15-T11、S15-T12
S16 | S16-M1 | 强侧 | 负极锂 | 转述他文或通用说法 | 溶剂给电子能力（DN）越高，与锂负极反应越强 → 界面不稳定 → 高 DN 溶剂 HSE 电池寿命缩短（引言转述） | 全梯度 | 全梯度 | Li⁺ 溶剂化增强（溶剂 DN 升高） | M0022
S16 | S16-M2 | 弱侧 | 正极反应 | 转述他文或通用说法 | 常规醚 MSE 在贫液下多硫化物溶解度低、反应性差，高浓度多硫化物使传输与反应动力学变差，Li2S 过早钝化电极 → 硫利用率低（引言转述） | 全梯度 | 全梯度 | 多硫化物溶解度低（中等溶剂化醚类电解液） | M0009
S16 | S16-M3 | 弱侧 | 正极反应 | 转述他文或通用说法 | 高 DN 溶剂 HSE 提高多硫化物（及 Li2S）溶解度并促进 [S3]•⁻ 生成，加快长短链转化（引言转述） | 全梯度 | 全梯度 | 多硫化物溶剂化/溶解度升高（高 DN 溶剂） | M0012
S16 | S16-M4 | 其他 | 负极锂 | 本文结论 | 磷酰胺与 DOL/DME 的分子间氢键把 HMPA 埋在 Li⁺ 第一溶剂化层 → 与锂直接接触反应被抑制（对比 DMF、DMSO 混合溶剂明显腐蚀锂） | DD_HMPA | DD_DMF | Li⁺ 溶剂化结构：HMPA 经氢键限域于第一溶剂化层（核壳） | M0055
S16 | S16-M5 | 弱侧 | 负极锂 | 本文结论 | HMPA 限域 → 抑制与锂负极的接触反应、提高锂沉积效率 | DD_HMPA | DD | Li⁺ 溶剂化结构：HMPA 限域于第一溶剂化层 | M0024 | S16-T6
S16 | S16-M6 | 其他 |  | 本文推测 | （HSAB 假设）高 DN 溶剂与 Li⁺ 结合更强 → 溶剂–Li⁺ 变成更软的酸 → 与软碱 [S3]•⁻ 结合更强（稳定自由基） | 全梯度 | 全梯度 | Li⁺ 溶剂化增强（溶剂–Li⁺ 结合更强） | M0093
S16 | S16-M7 | 其他 |  | 本文推测 | HMPA 与 Li⁺ 结合最强 → 降低 Li⁺ 酸性 → 形成稳定 HMPA–Li[S3]• 络合物，稳定 [S3]•⁻ | DD_HMPA | DD | Li⁺ 溶剂化增强（HMPA 与 Li⁺ 结合最强） | M0094
S16 | S16-M8 | 弱侧 | 正极反应 | 本文推测 | [S3]•⁻ 存在时间延长 → 增强对 SRR 的氧化还原介导 → 提高贫液下硫利用率 | DD_HMPA | DD | 多硫化物物种：[S3]•⁻ 寿命延长（由 Li⁺ 被 HMPA 强溶剂化引起） | M0096 | S16-T3、S16-T4
S16 | S16-M9 | 弱侧 | 正极反应 | 本文结论 | DD_HMPA 中 Li2S 呈 3DP/3DI 混合沉积，受体相扩散控制，HMPA 促进快速溶液介导的 SRR | DD_HMPA | DD | Li2S 沉积模式由二维变三维（HMPA 加入） | M0114 | S16-T10
S16 | S16-M10 | 弱侧 | 正极反应 | 本文推测 | [S3]•⁻ 可能与已沉积的 Li2S 化学反应生成可溶短链 Sx²⁻ → 防止电极被 Li2S 过早覆盖钝化 | DD_HMPA | DD | 多硫化物物种：[S3]•⁻ 存在 | M0115 | S16-T10
S16 | S16-M11 | 弱侧 | 正极反应 | 本文结论 | DD 中 Li2S 成核速率是高 DN 共溶剂电解液的 5–6 倍 → 绝缘 Li2S 迅速覆盖电极，阻碍继续沉积 | DD_HMPA | DD | Li2S 成核/生长速率（DD 最快） | M0122 | S16-T10
S16 | S16-M12 | 强侧 | 正极反应 | 本文结论（与他文一致） | DMSO 对 Li2S 溶剂化强 → Li2S 成核动力学势垒大 → Li2S 沉积容量很小（201 mAh g-1），颗粒极少 | DD_DMSO | DD | Li2S 溶剂化强（DMSO） | M0118 | S16-T10
S16 | S16-M13 | 其他 | 正极反应 | 本文结论 | 高 DN 共溶剂中：DD_DMSO 的 Ak2 几乎为零（高 Li2S 溶解度带来成核势垒），DD_HMPA 成核与生长速率适中 → 三维小颗粒形貌、电极钝化受抑（作者自己写的“过强”例外） | DD_HMPA | DD_DMSO | Li2S 溶解度/成核生长速率：DD_DMSO 过高溶解、DD_HMPA 适中 | M0123 | S16-T10
S16 | S16-M14 | 其他 | 正极反应 | 本文结论 | DD_DMF、DD_TPPO 中 Li2S 接近 3DI 快速成核生长，形成大岛，阻碍体相扩散和继续沉积 | DD_DMF | DD_HMPA | Li2S 沉积模式（3DI，大颗粒） | M0117 | S16-T10
S16 | S16-M15 | 其他 | 负极锂 | 本文结论 | DMF 与锂金属强烈反应 → DD_DMF 的 Li‖Cu 库仑效率极低（30%–60%） | DD_DMF | DD | 溶剂本身与锂反应（非溶剂化强弱起点） | M0128 | S16-T6
S16 | S16-M16 | 其他 | 负极锂 | 本文结论 | DD 中死锂积累 → 界面阻抗与过电位随循环增大；DD_HMPA、DD_TPPO 沉积锂更平整、颗粒更大 → 稳定性延长、过电位降低 | DD_HMPA | DD | 锂沉积形貌（非溶剂化性质） | M0143 M0144 | S16-T6
S16 | S16-M17 | 其他 | 负极锂 | 本文结论 | DD_DMSO、DD_DMF 中出现絮状或块状锂，源于不受控的界面反应 → 过电位大 | DD_DMSO | DD | 溶剂与锂的界面副反应 | M0145 | S16-T6
S16 | S16-M18 | 其他 | 电解液消耗、负极锂 | 本文推测 | DD_HMPA 中 SEI 有机 C–O 成分减少（DOL/DME 分解被抑制），部分归因于第一溶剂化层 TFSI⁻ 参与增多 | DD_HMPA | DD | Li⁺ 溶剂化结构中阴离子（TFSI⁻）参与增多 | M0148 M0149
S16 | S16-M19 | 其他 | 负极锂 | 本文推测 | DD_DMF、DD_DMSO 在锂表面生成大量 C–N、砜/亚砜成分，表明与锂剧烈反应 → 推测不利于锂硫电池长期稳定 | DD_DMF | DD | 溶剂与锂的化学反应（SEI 成分） | M0161 M0162
S16 | S16-M20 | 弱侧 | 负极锂 | 本文结论 | 核壳溶剂化结构 → 形成富无机（LiF、Li3N）SEI → 锂沉积/剥离长期稳定 | DD_HMPA | DD | Li⁺ 溶剂化结构：HMPA 限域的核壳结构 | M0189 | S16-T6、S16-T7
S16 | S16-M21 | 强侧 | 负极锂 | 本文推测 | HMPA 比例更高（>8%）时 Li‖Li 寿命变短、Li‖Cu 库仑效率降低，可能是核壳结构无法维持 | 全梯度 | 全梯度 | Li⁺ 溶剂化增强（HMPA 比例增大，核壳结构可能失效） | M0140 | S16-T7、S16-T8
S16 | S16-M22 | 强侧 | 负极锂 | 本文推测 | HMPA 比例增加后可能不再完全限域在第一溶剂化鞘，进入第二鞘层或体相 → 加速与锂电极反应 → 锂负极电化学性能差 | 全梯度 | 全梯度 | Li⁺ 溶剂化结构：HMPA 过多时溢出第一溶剂化层 | S0183 S0184 | S16-T7、S16-T8
S16 | S16-M23 | 弱侧 | 正极反应 | 本文结论 | DD_HMPA 首圈极化更低，与 CV、EIS 一致 → SRR 动力学被促进 | DD_HMPA | DD | Li⁺ 溶剂化增强、[S3]•⁻ 稳定（HMPA 加入） | M0166 | S16-T1
S16 | S16-M24 | 强侧 |  | 本文推测 | HMPA 体积分数过高可能造成去溶剂化势垒或电极界面不稳定（图 S19） | 全梯度 | 全梯度 | Li⁺ 溶剂化过强（HMPA 比例过高） | M0168 | S16-T11、S16-T12
S16 | S16-M25 | 弱侧 | 正极反应 | 本文推测 | HMPA 增至 10% 时容量保持率改善，可能因自由基反应路径更活跃、正极钝化推迟 | 全梯度 | 全梯度 | Li⁺ 溶剂化增强（HMPA 6%→10%） | S0224 | S16-T11
S16 | S16-M26 | 强侧 | 正极反应 | 本文推测 | HMPA 高给电子性导致去溶剂化困难 → 高倍率硫利用率差（10% 档 2.5 C 仅 130 mAh g-1） | 全梯度 | 全梯度 | Li⁺ 溶剂化过强（HMPA 高 DN，去溶剂化困难） | S0226 | S16-T12
S16 | S16-M27 | 其他 | 多硫化物穿梭、正极反应、负极锂 | 本文结论 | DD_HMPA 电池未出现过充增加和明显锂枝晶 → 快速自由基介导 SRR 有效抑制了多硫化物穿梭（作者称强溶剂化下穿梭未加重） | DD_HMPA | DD | 多硫化物溶剂化增强（HSE） | M0169
S16 | S16-M28 | 弱侧 | 正极反应 | 本文结论 | DD_HMPA 显著提高 Li2S 正极利用率 → 自由基在充电中作介导促进 Li2S 转化 | DD_HMPA | DD | 多硫化物物种：[S3]•⁻ 存在 | M0170 | S16-T9
S16 | S16-M29 | 其他 | 负极锂、正极反应 | 本文结论 | 其他 HSE 循环 60 圈后第二平台极化高，归因于锂负极劣化和 Li2S 过早钝化正极表面 | DD_DMSO | DD_HMPA | 共溶剂种类不同（无 HMPA 式限域与自由基稳定） | M0173 M0181 | S16-T3
S16 | S16-M30 | 弱侧 | 正极反应 | 本文结论 | 高载量贫液下 DD 放电过电位高、循环差，原因是反应迟缓和电极过早钝化（第二平台随循环消失） | DD_HMPA | DD | Li⁺/多硫化物溶剂化较弱（DD 无高 DN 共溶剂） | M0182 | S16-T4
S16 | S16-M31 | 弱侧 | 正极反应 | 本文结论 | DD 在高载量贫液下无法放电，说明转化为 Li2S 困难；DD_HMPA 依靠长寿命 [S3]•⁻ 介导 SRR | DD_HMPA | DD | 多硫化物物种：[S3]•⁻ 长寿命（HMPA） | M0183 | S16-T4
S16 | S16-M32 | 其他 |  | 本文结论 | DD_TPPO 黏度高 → 高电流密度下容量很低 | DD_TPPO | DD_HMPA | 黏度高（非溶剂化起点） | S0218 | S16-T2
S16 | S16-M33 | 其他 | 正极反应、负极锂 | 本文结论 | DD_HMPA 倍率优势归因于自由基长期稳定和锂负极稳定（相对 DD_DMF、DD_DMSO） | DD_HMPA | DD_DMF | 共溶剂种类：HMPA 稳定自由基且被限域 | S0220 | S16-T2
S16 | S16-M34 | 其他 |  | 本文推测 | TPPO 位阻大，可能妨碍形成络合物，削弱其稳定自由基的能力 | DD_TPPO | DD_HMPA | 溶剂分子位阻（TPPO） | M0078 M0089
S16 | S16-M35 | 强侧 | 正极反应 | 本文推测 | DD_DMSO 中 Li2S 溶解度更高，可能使 Li2S 成核生长势垒更大 → 第二平台电位更低 | DD_DMSO | DD_HMPA | Li2S 溶解度较高（DD_DMSO，作者推测，未测） | S0240 | S16-T3
S16 | S16-M36 | 弱侧 | 正极反应 | 本文结论 | HMPA 即使体积分数较低也能长时间稳定三硫自由基 → 溶液调控的反应路径与三维岛状 Li2S → 低 E/S 下高硫利用率 | DD_HMPA | DD | 多硫化物物种：[S3]•⁻ 长时间稳定（HMPA） | M0190 | S16-T3、S16-T4
S16 | S16-M37 | 其他 | 正极反应 | 本文结论（与他文一致） | DD 中 NO3⁻ 提高 Li2S 溶解度使沉积呈 2DI/3DP 混合、形成平整 Li2S 层，后续生长受表面传质控制并被绝缘 Li2S 层阻碍 | DD_HMPA | DD | Li2S 溶解度（由 NO3⁻ 提高，非溶剂强弱起点） | M0113 | S16-T10
S18 | S18-M1 | 强侧 | 负极锂 | 转述他文或通用说法 | （引言转述）DOL/DME 强溶剂化电解液中 LiPS 与锂负极的副反应导致循环稳定性差；以往研究称加弱溶剂化溶剂可减轻 LiPS 对锂的腐蚀、提高循环稳定性 | 全梯度 | 全梯度 | 电解液对 LiPS 溶剂化能力减弱（加 WSS） | M0010
S18 | S18-M2 | 弱侧 | 正极反应 | 转述他文或通用说法 | （引言转述）弱溶剂化电解液必然拖慢 LiPS 正极转化动力学，导致极化增大、放电容量降低、软包能量密度低 | 全梯度 | 全梯度 | 电解液对 LiPS 溶剂化能力减弱 | M0010
S18 | S18-M3 | 弱侧 |  | 转述他文或通用说法 | （引言转述）现有认识把上述两难归因于 LiPS 溶解度降低；本文认为溶剂化结构与动力学的直接关联尚未建立 | 全梯度 | 全梯度 | 多硫化物溶解度降低 | M0010
S18 | S18-M4 | 强侧 | 负极锂 | 本文结论（与他文一致） | 三种 WSS 构成的弱溶剂化电解液都表现出负极受保护（与以往文献一致） | 全梯度 | 全梯度 | 电解液溶剂化能力减弱（WSS 含量增加） | M0034 | S18-T1
S18 | S18-M5 | 弱侧 | 正极反应 | 本文结论（与他文一致） | 三种 WSS 构成的弱溶剂化电解液都表现出正极变差（与以往文献一致） | 全梯度 | 全梯度 | 电解液溶剂化能力减弱（WSS 含量增加） | M0034 | S18-T1
S18 | S18-M6 | 其他 | 负极锂 | 转述他文或通用说法 | （方法前提，转述）0.1 C 小倍率下负极极化可忽略，因此 UDis-lowest 下降归于正极 | 全梯度 | 全梯度 | 无（测试前提） | M0036 | S18-T1
S18 | S18-M7 | 强侧 | 负极锂 | 本文结论 | WSS 含量 0→40%，CE 约 91%→99%，作者解释为负极副反应减轻（强溶剂化一侧负极副反应多） | 全梯度 | 全梯度 | 电解液溶剂化能力减弱（WSS 含量增加） | M0036 | S18-T1
S18 | S18-M8 | 弱侧 | 正极反应 | 本文结论 | WSS 含量 0→40%，UDis-lowest 约 2.05 V→<1.80 V，作者解释为正极氧化还原动力学变差 | 全梯度 | 全梯度 | 电解液溶剂化能力减弱（WSS 含量增加） | M0037 | S18-T1
S18 | S18-M9 | 弱侧 | 正极反应 | 本文结论 | 放电过程热力学电位几乎不变，UDis-lowest 快速下降来自动力学迟缓而非热力学 | 全梯度 | 全梯度 | 电解液溶剂化能力减弱（WSS 含量增加） | M0057 | S18-T2
S18 | S18-M10 | 弱侧 | 正极反应 | 本文结论 | 活化极化占主导：弱溶剂化电解液中限制 LiPS 转化动力学的是电荷转移，而不是传质或电子/离子传导 | 全梯度 | 全梯度 | 电解液溶剂化能力减弱（高 WSS 含量） | M0084 | S18-T2
S18 | S18-M11 | 其他 |  | 本文结论 | 拉曼新峰表明超过转折点后 WSS 直接配位 Li⁺，ESP 的两段式变化来自微观溶剂化结构变化（未落到电池表现） | 全梯度 | 全梯度 | Li⁺ 溶剂化：WSS 超过约 20% 后进入 Li⁺ 内层 | M0102
S18 | S18-M12 | 其他 | 正极反应 | 本文结论 | 第二阶段 SSS 不足以完全配位 LiPS，WSS 进入 LiPS 内层溶剂化壳直接配位，引起 ESP 两段式变化并影响 LiPS 动力学（未落到具体测试） | 全梯度 | 全梯度 | 多硫化物溶剂化：WSS 进入 LiPS 内层 | M0127
S18 | S18-M13 | 弱侧 | 正极反应 | 本文结论 | WSS 一旦进入 LiPS 内层溶剂化壳，LiPS 均相反应电荷转移动力学本征变慢（Li2S6 对称电池 Rct、Eact 升高） | 全梯度 | 全梯度 | 多硫化物溶剂化：WSS 进入 LiPS 内层，ESP 降低 | M0150 | S18-T4
S18 | S18-M14 | 其他 | 正极反应 | 本文结论 | （DFT）WSS 配位提高速控步电荷转移能垒，阻碍 LiPS 氧化还原、增大多相反应计算过电位（未落到电池测试） | 全梯度 | 全梯度 | 多硫化物溶剂化：LiPS 被 WSS 配位 | M0164
S18 | S18-M15 | 弱侧 | 正极反应 | 本文结论 | 总结：WSS 直接配位 LiPS 使 ESP 显著降低，降低 LiPS 本征反应活性、阻碍正极电荷转移、使正极活化极化急剧增大 | 全梯度 | 全梯度 | 多硫化物溶剂化：WSS 直接配位 LiPS，ESP 降低 | M0165 | S18-T2、S18-T4
S18 | S18-M16 | 强侧 | 负极锂 | 本文推测 | 高 WSS 含量、低 ESP 的电解液可能通过抑制负极副反应延长循环寿命（本文未与 DOL/DME 同条件测长循环） | 全梯度 | 全梯度 | 电解液溶剂化能力减弱（WSS 含量增加） | M0167
S18 | S18-M17 | 弱侧 | 正极反应 | 本文结论 | 高 WSS 含量电解液正极活化极化过大，导致正极快速失效 | 全梯度 | 全梯度 | 电解液溶剂化能力减弱（WSS 含量增加） | M0167 | S18-T5
S18 | S18-M18 | 弱侧 | 正极反应 | 本文结论 | 35% DIPS 无电催化剂的电池仅 15 圈即因正极失效而失效（对比为同一电解液有/无 TiN） | DIPS35 | DIPS35 | 同一 35% DIPS 弱溶剂化电解液；对比为有/无 TiN 电催化剂 | M0180 | S18-T5、S18-T6
S18 | S18-M19 | 其他 | 正极反应 | 本文结论 | 电催化剂显著降低 ηact 而 ηcon 几乎不变，说明其只加速弱溶剂化电解液中的电荷转移（35% DIPS：ηact 98.1→20.0 mV） | DIPS35 | DIPS35 | 溶剂化不变（同一 35% WSE）；对比为有/无 TiN 电催化剂 | M0175 M0176 | S18-T2、S18-T3
S19 | S19-M1 | 弱侧 | 正极反应、多硫化物穿梭、负极锂 | 转述他文或通用说法 | （引言）DOL/DME 类多硫化物溶解度低 → 贫液下短链多硫化物提前析出、Li2S 钝化 → 容量低；穿梭多硫化物与锂副反应缩短寿命 | 全梯度 | 全梯度 | 多硫化物溶解度低 | M0008
S19 | S19-M2 | 弱侧 | 多硫化物穿梭、正极反应 | 转述他文或通用说法 | （引言）少溶剂化电解液抑制多硫化物溶剂化与穿梭、延长寿命，但牺牲正极动力学 → 极化大、倍率差、容量低 | 全梯度 | 全梯度 | 多硫化物溶剂化减弱 | M0009 M0010
S19 | S19-M3 | 弱侧 | 正极反应 | 转述他文或通用说法 | （引言）高 DN 溶剂引出 S3•− 歧化路径、Li2S 三维沉积 → 转化快、容量高 | 全梯度 | 全梯度 | 多硫化物溶剂化增强（高 DN） | M0011
S19 | S19-M4 | 强侧 | 负极锂 | 转述他文或通用说法 | （引言）高 DN 溶剂给电子能力强、与锂反应性高 → 消耗有限锂源 → 寿命缩短 | 全梯度 | 全梯度 | 高 DN 溶剂（强溶剂化） | M0012
S19 | S19-M5 | 强侧 | 负极锂 | 转述他文或通用说法 | （转述前人 DMEU 工作）DMEU 高给电子性仍易与锂反应，电池寿命仅几十圈 | E-EDD | E-DD | 高 DN 共溶剂 DMEU | M0031
S19 | S19-M6 | 弱侧 | 正极反应 | 本文结论 | DOL/DME 给电子性与偶极矩低 → 对多硫化物中等溶剂化、溶解度低 → 硫转化慢、Li2S 二维沉积 | E-PDD | E-DD | 多硫化物溶剂化与溶解度：DD 低 | M0021 | S19-T2
S19 | S19-M7 | 强侧 | 正极反应、负极锂 | 本文结论 | DMEU 增强多硫化物溶剂化、引出 S3•− 路径 → 动力学改善、Li2S 三维沉积；但自由 DMEU 反应性高 → 锂兼容性差（同一句内的权衡） | E-EDD | E-DD | 多硫化物溶剂化增强（DMEU）；存在自由 DMEU | M0025 | S19-T1、S19-T2
S19 | S19-M8 | 弱侧 | 正极反应、负极锂 | 本文结论 | DMPU 的 DN 与偶极矩更高 → DMPU 主导 Li⁺ 内层 → 进一步促进转化动力学，同时自由 DMPU 少 → 减轻与锂副反应 | E-PDD | E-EDD | Li⁺ 溶剂化增强（DMPU 主导内层，自由溶剂减少） | M0026 | S19-T1、S19-T2
S19 | S19-M9 | 其他 |  | 本文结论（与他文一致） | 按软硬酸碱理论，DMPU 与 Li⁺ 强配位使其软酸性更高 → S3•− 更稳定（PDD 的 S3•− Raman 峰略强） | E-PDD | E-EDD | Li⁺–DMPU 配位更强；S3•− 更稳定 | M0053
S19 | S19-M10 | 弱侧 | 正极反应 | 本文推测 | MD：PDD 中 S6 2− 周围为 Li⁺ 与 DMPU（DMPU 主导内层），预期促进多硫化物转化；EDD 为 DMEU/DME 主导，动力学改善有限 | E-PDD | E-EDD | 多硫化物溶剂化：DMPU 主导 vs DMEU/DME 主导 | M0070 | S19-T2
S19 | S19-M11 | 弱侧 | 负极锂 | 本文结论 | EDD 中只有部分 DMEU 进入溶剂化层 → 自由 DMEU 与锂发生副反应 | E-PDD | E-EDD | Li⁺ 溶剂化：DMEU 配位不完全、自由溶剂多 | M0071 | S19-T1
S19 | S19-M12 | 其他 | 负极锂 | 本文结论 | E-EDD 对称电池 800 h 后过电位骤升：DMEU 溶剂与锂持续副反应 → 副产物和死锂累积 | E-EDD | E-DD | 含腐蚀性 DMEU 溶剂（溶剂本身反应性） | M0082 | S19-T1
S19 | S19-M13 | 其他 | 负极锂 | 本文结论 | E-DD 不含腐蚀性 DMEU → 对称电池寿命延长到约 1000 h | E-EDD | E-DD | 不含 DMEU（溶剂本身反应性） | M0083 | S19-T1
S19 | S19-M14 | 其他 | 负极锂 | 本文结论 | 循环 400 h 后 E-EDD、E-DD 锂表面开裂、苔藓状，E-PDD 平整 → DMPU 溶剂锂兼容性更好 | E-PDD | E-DD | DMPU 溶剂本身对锂兼容 | M0086 | S19-T1
S19 | S19-M15 | 其他 | 负极锂 | 本文结论（与他文一致） | E-PDD 交换电流密度高，得益于 Li⁺ 传输快 → 消除 Li⁺ 局部聚集、抑制枝晶 | E-PDD | E-DD | 离子电导率/Li⁺ 传输更快 | M0087 | S19-T1
S19 | S19-M16 | 其他 |  | 本文推测 | E-PDD 离子电导率更高 → 可降低浓差极化、加快传质 → 交换电流密度更高 | E-PDD | E-DD | 离子电导率升高 | S0087
S19 | S19-M17 | 弱侧 | 负极锂 | 本文结论 | E-EDD 中未配位的 DMEU 在沉积/剥离时自发与锂反应 → 加速死锂生成、沉积不均 | E-PDD | E-EDD | Li⁺ 溶剂化：EDD 中自由（未配位）DMEU 多 | S0088 | S19-T1
S19 | S19-M18 | 其他 | 负极锂 | 本文结论 | DFT ΔG：六元环 DMPU 环张力小 → 本征热力学稳定 → 与锂反应性低于 DMEU（原文把 −3.1 eV 写成低于 −3.7 eV，措辞与数值不符） | E-PDD | E-EDD | 溶剂本身热力学稳定性（环张力） | M0089 M0090 | S19-T1
S19 | S19-M19 | 弱侧 | 负极锂 | 本文结论 | 多数 DMPU 与 Li⁺ 强配位形成 DMPU 主导内层 → 自由 DMPU 少 → 动力学上减轻与锂副反应 | E-PDD | E-EDD | Li⁺ 溶剂化增强（DMPU 限域于内层） | M0091 | S19-T1
S19 | S19-M20 | 弱侧 | 正极反应 | 本文结论 | E-PDD 的 DMPU 主导内层诱导 Li2S 三维沉积 | E-PDD | E-DD | 多硫化物溶剂化增强（DMPU 主导内层） | M0092 | S19-T11
S19 | S19-M21 | 弱侧 | 负极锂、多硫化物穿梭 | 本文结论 | E-EDD、E-DD 在 130 圈内失效，归因于溶剂/多硫化物与锂的严重副反应 | E-PDD | E-DD | EDD 含自由 DMEU；DD 多硫化物穿梭 | M0095 | S19-T2
S19 | S19-M22 | 弱侧 | 正极反应 | 本文推测 | 首圈容量差主要来自低平台（937/785/577）；可能因强溶剂化电解液中多硫化物溶解度高、生成 S3•− → Li2S 三维电沉积 → 容量更高（全梯度） | 全梯度 | 全梯度 | 多硫化物溶解度与溶剂化：PDD > EDD > DD | M0097 M0098 | S19-T2
S19 | S19-M23 | 弱侧 | 多硫化物穿梭、正极反应 | 本文结论 | 穿梭常数与穿梭电流证实 E-PDD 中 DMPU 主导的多硫化物内层限制多硫化物向锂负极扩散、使硫转化有效 | E-PDD | E-DD | 多硫化物溶剂化：DMPU 主导内层 | M0099 | S19-T2、S19-T13
S19 | S19-M24 | 弱侧 | 正极反应、负极锂 | 本文结论 | E-PDD 既促进多硫化物转化和 Li2S 沉积调控（高容量、高硫利用），又抑制与锂副反应、锂沉积均匀 → 高容量且循环稳定 | E-PDD | E-DD | DMPU 主导溶剂化结构 | M0110 | S19-T2
S19 | S19-M25 | 弱侧 | 正极反应 | 本文结论 | Li‖S（2.1 mg cm−2）100 圈后 E-PDD 极化更低 → 硫氧化还原动力学更好 | E-PDD | E-DD | DMPU 基强溶剂化 | M0121 | S19-T7
S19 | S19-M26 | 弱侧 | 多硫化物穿梭、负极锂、正极反应 | 本文推测 | E-DD（4.4 mg cm−2、E/S 5.0）容量快速衰减（80 圈 23%）可归因于穿梭多硫化物与锂的副反应及 Li2S 提前钝化 | E-PDD | E-DD | DD 多硫化物溶解度低、穿梭 | M0123 | S19-T8
S19 | S19-M27 | 弱侧 | 正极反应 | 本文结论 | E-PDD 中 Li2S 沉积符合 3DI 模型：DMPU 引出 S3•− 路径加快转化，且 Li2S 溶解度高（0.55 mM）→ 达饱和时瞬间形成大量成核位点 | E-PDD | E-DD | S3•− 生成；Li2S 溶解度高 | S0100 | S19-T11
S19 | S19-M28 | 弱侧 | 正极反应 | 本文推测 | 三维多孔 Li2S 沉积可防止正极钝化、保持电子离子迁移 → 硫利用率与容量提高 | E-PDD | E-DD | Li2S 三维多孔沉积 | S0101 S0102 | S19-T11
S19 | S19-M29 | 弱侧 | 正极反应 | 本文结论 | E-EDD 也有 S3•− 路径，但 Li2S 溶解度较低（0.25 mM）→ 渐进析出、3DP 模型、颗粒不均 → 容量居中 | E-PDD | E-EDD | Li2S 溶解度：EDD 低于 PDD | S0103 S0104 | S19-T11
S19 | S19-M30 | 弱侧 | 正极反应 | 本文结论 | E-DD 多硫化物溶解度很低 → 过早成核（2DI）→ 致密绝缘 Li2S 膜钝化表面 → 阻碍转化 → 容量很低 | E-PDD | E-DD | 多硫化物溶解度：DD 很低 | S0105 S0106 | S19-T11
S19 | S19-M31 | 弱侧 | 正极反应 | 转述他文或通用说法 | 高 DN 电解液中 Li2S 核与多硫化物亲和强、扩散能垒低 → 后续 Li2S 优先沉积在先成核上 → 三维多孔生长 | E-PDD | E-DD | 高 DN 溶剂化 | S0116
S19 | S19-M32 | 弱侧 | 正极反应 | 本文结论 | E-PDD Li2S 溶解容量高（956 mAh g−1）→ DMPU 带来的三维多孔 Li2S 有利于固态 Li2S 可逆转化为液态多硫化物 | E-PDD | E-DD | Li2S 三维多孔沉积 | S0121 | S19-T12
S19 | S19-M33 | 弱侧 | 正极反应 | 本文结论 | E-PDD 完全放电后形成大颗粒多孔 Li2S，电子离子迁移得以保持 → 阻抗仍较低 | E-PDD | E-DD | Li2S 多孔沉积 | S0127 | S19-T14
S19 | S19-M34 | 弱侧 | 正极反应 | 本文结论 | E-EDD 渐进成核 → Li2S 不均匀覆盖碳纤维 → 一定程度阻碍电子离子传输 → 阻抗居中 | E-PDD | E-EDD | Li2S 渐进成核（EDD） | S0130 | S19-T14
S19 | S19-M35 | 弱侧 | 正极反应 | 本文结论 | E-DD 多硫化物溶解度低 → Li2S 过早成核、形成致密膜状钝化层 → 阻碍多硫化物继续还原 → 容量低 | E-PDD | E-DD | 多硫化物溶解度：DD 低 | S0133 | S19-T14
S19 | S19-M36 | 弱侧 | 正极反应 | 本文推测 | E-DD 充满电后碳纤维上硫沉积很少，提示活性硫严重损失、利用率低 | E-PDD | E-DD | 多硫化物溶解度：DD 低 | S0134 | S19-T14
S19 | S19-M37 | 弱侧 | 正极反应、多硫化物穿梭 | 本文推测 | 平均穿梭电流 PDD 最小：(i) DMPU 生成 S3•− 加快多硫化物转为 Li2S，多硫化物来不及到隔膜；(ii) DMPU 内层 + DOL/DME 外层形成包裹结构，可限制多硫化物随机迁移 | LiTFSI-PDD | LiTFSI-DD | 多硫化物溶剂化：DMPU 内层 + DOL/DME 外层 | S0142 | S19-T13
S19 | S19-M38 | 弱侧 | 正极反应 | 本文结论 | （结论）DMPU 强配位 Li⁺ 形成主导内层 → 调控多硫化物溶剂化、引出 S3•− 自由基路径和 Li2S 三维沉积 → 贫液下硫动力学与利用率提高 | E-PDD | E-DD | Li⁺ 与多硫化物溶剂化增强（DMPU 主导内层） | M0136 | S19-T2、S19-T8
S19 | S19-M39 | 其他 | 负极锂 | 本文结论 | （结论）DMPU 限域于内层减少与锂接触（动力学），六元环环张力小降低反应性（热力学）→ 锂沉积剥离 1400 h；兼含溶剂化起点与溶剂本身起点 | E-PDD | E-EDD | DMPU 限域于 Li⁺ 内层；溶剂本征稳定 | M0137 | S19-T1
S20 | S20-M1 | 弱侧 | 正极反应 | 本文结论 | CPME/DME 动态相分离结构 → Li2S 成核电位差小（16.6 vs 32.8 mV）、多硫化物转化动力学快 → 活化后首圈第二平台容量更高 | CPME/DME | DOL/DME | 多硫化物溶剂化：CPME/DME 相分离后正极侧为 DME 富集的强溶剂化相 | M0089 | S20-T2
S20 | S20-M2 | 弱侧 | 正极反应 | 本文结论 | 正极侧 DME 富集相调控多硫化物氧化还原路径 → 促进 Li2S 快速成核沉积（动力学优化的来源） | CPME/DME | DOL/DME | 多硫化物溶剂化：正极侧 DME 富集相（强溶剂化） | M0090 | S20-T2
S20 | S20-M3 | 强侧 | 多硫化物穿梭、负极锂 | 本文结论 | CPME 相物理阻隔多硫化物向负极扩散 → 穿梭电流降低、与锂的副反应动力学减弱 | CPME/DME | DOL/DME | 多硫化物溶剂化/溶解度：负极侧 CPME 主导相弱（溶解度低） | M0102 | S20-T6
S20 | S20-M4 | 其他 | 多硫化物穿梭、负极锂 | 本文结论 | 加入 CPME 抑制多硫化物对 SEI 的化学腐蚀 → 锂沉积均匀、界面稳定（SEM 形貌对比） | CPME/DME | DOL/DME | 多硫化物溶剂化/溶解度：负极侧 CPME 相弱 | M0110
S20 | S20-M5 | 其他 | 多硫化物穿梭、负极锂 | 本文结论（与他文一致） | XPS：CPME 相物理阻隔多硫化物迁移到负极及其分解 → 形成贫硫、稳定的 SEI | CPME/DME | DOL/DME | 多硫化物溶剂化/溶解度：负极侧 CPME 相弱 | M0118
S20 | S20-M6 | 其他 | 负极锂、多硫化物穿梭 | 本文结论（与他文一致） | CPME/DME 中 TFSI− 主导的 Li⁺ 溶剂化 → 富无机（含 F）SEI，高离子电导、力学稳定 → 抑制枝晶和多硫化物副反应 | CPME/DME | DOL/DME | Li⁺ 溶剂化：CPME/DME 阴离子（TFSI−）主导 | M0127
S20 | S20-M7 | 其他 | 负极锂、电解液消耗 | 本文结论 | DOL/DME 的 SEI 有机成分高，来自溶剂持续还原分解 → 加速电解液不可逆消耗 | CPME/DME | DOL/DME | 溶剂还原分解：DOL/DME 溶剂持续还原（起点为溶剂本身） | M0128
S20 | S20-M8 | 其他 | 负极锂、电解液消耗 | 本文结论 | CPME/DME 抑制溶剂分解途径 → SEI 以无机盐为主、结构稳定 | CPME/DME | DOL/DME | 溶剂还原分解减少（Li⁺ 溶剂化变为阴离子主导） | M0129
S20 | S20-M9 | 强侧 | 负极锂 | 本文结论 | 引入 CPME 重构溶剂化微环境 → 电解液/锂金属界面副反应显著减少 → 保障长循环稳定性 | CPME/DME | DOL/DME | 溶剂化微环境重构（CPME 弱溶剂化；Li⁺ 阴离子主导、负极侧多硫化物少） | M0131 | S20-T2、S20-T4、S20-T7
S20 | S20-M10 | 其他 | 多硫化物穿梭 | 本文结论 | 可视电池中 CPME/DME 相分离使负极侧颜色变化小 → 证明抑制多硫化物穿梭 | CPME/DME | DOL/DME | 多硫化物溶解后相分离（负极侧贫多硫化物相） | M0147
S20 | S20-M11 | 其他 | 负极锂 | 本文结论 | 可视电池放电后 DOL/DME 中锂明显变黑、CPME/DME 中保持金属光泽 → CPME/DME 抑制锂电极腐蚀 | CPME/DME | DOL/DME | 多硫化物溶解后相分离（负极侧贫多硫化物相） | M0148 M0149
S20 | S20-M12 | 弱侧 | 正极反应 | 本文结论 | 结论：正极侧强溶剂化的 DME 富集相维持高效硫氧化还原动力学 | CPME/DME | DOL/DME | 多硫化物溶剂化：正极侧 DME 富集相强 | M0179 | S20-T2
S20 | S20-M13 | 强侧 | 多硫化物穿梭、负极锂 | 本文结论 | 结论：负极侧弱溶剂化 CPME 相物理阻隔多硫化物扩散并诱导富无机 SEI → 锂沉积均匀、界面稳定 → 实用条件下电池表现优异 | CPME/DME | DOL/DME | 多硫化物溶剂化/溶解度：负极侧 CPME 相弱；Li⁺ 溶剂化阴离子主导 | M0180 M0181 | S20-T7、S20-T8
S20 | S20-M14 | 其他 |  | 本文结论 | 1.8 Ah 软包初始容量相近，但 CPME/DME 电解液密度低 20%（1.00 vs 1.26 g mL−1）→ 整包能量密度更高 | CPME/DME | DOL/DME | 电解液密度降低（非溶剂化起点） | M0172 | S20-T8
S20 | S20-M15 | 其他 | 负极锂 | 本文结论 | CPME/DME 总阻抗更低，与其形成更均匀导电的 SEI、以及溶解多硫化物后黏度低、电导率高相关 | CPME/DME | DOL/DME | 饱和多硫化物溶解后黏度低、离子电导率高；SEI 更均匀 | M0091 | S20-T2
S20 | S20-M16 | 其他 |  | 本文结论 | DOL/DME 放电极化快速增大，表明活性物质消耗和电极界面恶化（原句未指明哪一极） | CPME/DME | DOL/DME | 未写溶剂化起点 | M0096 | S20-T4
S20 | S20-M17 | 其他 |  | 本文推测 | CPME/DME 极化增长较慢，提示副反应减少（同一行另有一句：CPME/DME 在高载量、薄锂下极化略增、库仑效率和容量略降） | CPME/DME | DOL/DME | 未写溶剂化起点 | M0097 | S20-T4
S20 | S20-M18 | 强侧 | 正极反应、多硫化物穿梭、负极锂 | 转述他文或通用说法 | 引言通用说法：高多硫化物溶解度电解液中液相转化快、正极动力学好，但多硫化物向负极扩散加剧，引发双重危害（SEI 增厚、活性物质耗损、枝晶） | 全梯度 | 全梯度 | 多硫化物溶解度高（强溶剂化） | M0008
S20 | S20-M19 | 弱侧 | 正极反应、多硫化物穿梭 | 转述他文或通用说法 | 引言通用说法：低多硫化物溶解度电解液虽抑制穿梭，但液相反应过慢、转化不完全，形成致密 Li2S 钝化层，容量快速衰减 | 全梯度 | 全梯度 | 多硫化物溶解度低（弱溶剂化） | M0018
S20 | S20-M20 | 弱侧 | 正极反应 | 转述他文或通用说法 | 作者评前人均相封装电解液（EPSE、HFE-EPSE）：均相电解液中多硫化物溶解度被削弱，必然降低硫正极转化动力学，长循环中部分硫位点钝化（同在 M0018 一行） | 全梯度 | 全梯度 | 均相电解液多硫化物溶解度降低 | M0018
S20 | S20-M21 | 其他 |  | 本文结论 | 作者自写的限制：深放电时可溶多硫化物浓度降低，电解液恢复均相（相分离只在长链多硫化物阶段存在） | CPME/DME | DOL/DME | 相分离随放电深度消失 | M0156
S20 | S20-M22 | 其他 | 电解液消耗 | 本文推测 | 作者自写的限制：大规模应用中，长期循环和储存时溶剂消耗、重力、E/S 和温度可能导致相分离失效（仅指 CPME/DME 本身） | CPME/DME | DOL/DME | 相分离稳定性 | M0188
S21 | S21-M1 | 强侧 | 正极反应 | 本文结论 | DTL 增加（0→70%）使多硫化物成簇、被活化 → Li₂S 沉积的起始与峰电位提前，Li₂S 沉积加速（正极反应变快） | 全梯度 | 全梯度 | 多硫化物溶剂化变弱、由游离分子转为与 TFSI⁻ 配位的簇状态 | M0105 | S21-T15
S21 | S21-M2 | 弱侧 | 正极反应 | 本文结论 | 例外：DTL 增至 70% 时配位溶剂减少导致离子电导率急剧下降，反而阻碍转化反应（第二还原峰峰电流显著下降） | 70DTL | 60DTL | Li⁺ 配位溶剂减少 → 离子电导率下降（未测量） | M0107 | S21-T15
S21 | S21-M3 | 弱侧 | 正极反应 | 本文推测 | DTL >60% 时离子电导率和多硫化物溶解度过低，可能损害电极反应动力学（容量与过电位不如 60DTL） | 70DTL | 60DTL | 离子电导率与多硫化物溶解度降低（70DTL、80DTL） | S0135 | S21-T1
S21 | S21-M4 | 弱侧 | 正极反应 | 本文推测 | 70DTL、80DTL 首次放电过电位大，可能是多硫化物溶解度过低导致反应动力学迟缓；首圈后活化可显著降低过电位 | 70DTL | 60DTL | 多硫化物溶解度过低 | S0127 S0128 | S21-T1
S21 | S21-M5 | 其他 | 正极反应 | 本文推测 | 70DTL、80DTL 的 Q2/Q1 超过理论值 3，可能因多硫化物溶解度低使部分短链多硫化物过早沉积在电极上 | 70DTL | 60DTL | 多硫化物溶解度低 | S0137 | S21-T1
S21 | S21-M6 | 强侧 | 正极反应 | 转述他文或通用说法 | 簇状多硫化物使 Li₂S 呈 3D 沉积；3D 沉积能释放更高容量、避免绝缘 Li₂S 覆盖电极导致放电提前结束（转述通用说法） | 60DTL | 0DTL | 多硫化物溶剂化变弱、成簇 → Li₂S 沉积模式由 2D 变 3D | M0117 | S21-T1
S21 | S21-M7 | 其他 | 正极反应 | 本文结论 | 多硫化物溶解度降低与活性物种状态改变，使硫反应介于液相与准固相之间 → 第一放电平台电压由 2.35 降到 2.2 V、倾斜区容量明显减少 | 60DTL | 0DTL | 多硫化物溶解度降低、多硫化物成簇 | M0131 M0132 | S21-T1
S21 | S21-M8 | 强侧 | 正极反应 | 本文结论 | 60DTL 第二平台容量更高、电压更高，说明 Li₂S₄→Li₂S 还原被有效促进（首圈容量提高） | 60DTL | 0DTL | 多硫化物成簇（多硫化物溶剂化变弱） | M0133 | S21-T1
S21 | S21-M9 | 强侧 | 多硫化物穿梭 | 本文结论 | 60DTL 有效抑制穿梭效应 → 库仑效率由 76.3% 提高到 99.6% | 60DTL | 0DTL | 多硫化物溶解度降低 | M0137 | S21-T1
S21 | S21-M10 | 强侧 | 正极反应 | 本文结论 | Li₂S 分解过程显著加速归因于产物沉积形貌的调控（3D Li₂S） | 60DTL | 0DTL | 多硫化物成簇 → Li₂S 沉积形貌改变 | M0158 | S21-T14
S21 | S21-M11 | 其他 | 正极反应 | 本文结论 | 60DTL 电池中 Li⁺ 扩散加快，也促进硫物种的氧化还原反应 | 60DTL | 0DTL | 电池 CV 拟合的 Li⁺ 扩散系数升高 | M0165 | S21-T14
S21 | S21-M12 | 强侧 | 多硫化物穿梭 | 转述他文或通用说法 | 多硫化物穿梭造成活性物质持续损失，导致严重自放电（通用说法） | 60DTL | 0DTL | 多硫化物溶解 | M0166 | S21-T12
S21 | S21-M13 | 强侧 | 多硫化物穿梭 | 本文结论 | 60DTL 有效抑制穿梭效应，自放电也随之减轻（穿梭电流 2.1→0.6 μA、静置容量损失 51.8%→4.5%） | 60DTL | 0DTL | 多硫化物溶解度降低 | M0175 | S21-T12、S21-T13
S21 | S21-M14 | 强侧 | 多硫化物穿梭 | 本文结论 | 0DTL 在 5 C 回到 0.1 C 时因累积多硫化物引起严重穿梭而无法工作 | 60DTL | 0DTL | 多硫化物溶解度高（0DTL） | M0181 | S21-T2
S21 | S21-M15 | 强侧 | 正极反应 | 本文结论 | 极化拟合斜率更小说明 CPE 电池反应动力学快于 DOL/DME（LiNO3 条件不同） | 60DTL | DOL/DME | 多硫化物成簇（作者归因 CPE 机理） | M0187 | S21-T3
S21 | S21-M16 | 强侧 | 多硫化物穿梭 | 本文结论 | 0DTL 因严重穿梭效应容量快速衰减（1 C 200 圈保持率 12.2% vs 90.6%） | 60DTL | 0DTL | 多硫化物溶解度高（0DTL） | M0193 | S21-T4
S21 | S21-M17 | 强侧 | 多硫化物穿梭、正极反应 | 本文结论 | 0DTL 循环 200 圈后阻抗明显增大，因严重穿梭和反应动力学迟缓使多硫化物在电解液中累积 | 60DTL | 0DTL | 多硫化物溶解度高、动力学慢（0DTL） | M0198 | S21-T5
S21 | S21-M18 | 强侧 | 正极反应 | 本文结论 | 60DTL 放电全程 Rct 更小，说明硫还原反应动力学更快 | 60DTL | 0DTL | 多硫化物成簇 | M0201 | S21-T6
S21 | S21-M19 | 强侧 | 正极反应 | 本文结论 | 0DTL 放电后期（>65% DOD）RSEI 快速增大，因绝缘 Li₂S 覆盖导电正极；60DTL 调控 Li₂S 3D 沉积、防止产物覆盖 | 60DTL | 0DTL | 多硫化物成簇 → Li₂S 沉积由 2D 变 3D | M0202 | S21-T6
S21 | S21-M20 | 强侧 | 多硫化物穿梭 | 本文结论 | E/S 5.0 时 0DTL 只释放 699 mAh g−1、75 圈后因严重穿梭失效（原句跨页被切断，后半句在 M0216 末尾） | 60DTL | 0DTL | 多硫化物溶解度高（0DTL） | M0210 M0216 | S21-T8
S21 | S21-M21 | 强侧 | 多硫化物穿梭 | 本文结论 | E/S <4.0 时 0DTL 中多硫化物浓度高 → 严重穿梭，同时黏度剧增、离子电导率下降 → 8 圈后失效（A、B 的 E/S 不同） | 60DTL | 0DTL | 多硫化物溶解度高（0DTL）→ 贫液下多硫化物浓度高、黏度升高 | M0218 | S21-T9
S21 | S21-M22 | 其他 | 负极锂 | 本文结论 | DTL 作为低 DN、低介电常数的不配位溶剂对锂金属化学稳定（锂片在纯 DTL 中浸泡 1 个月仍光亮） | 60DTL | 0DTL | 溶剂本身对锂的化学稳定性（非溶剂化起点） | M0227 M0228
S21 | S21-M23 | 强侧 | 负极锂 | 本文结论 | 0DTL 含 Li₂S₆ 的对称电池因多硫化物与锂持续副反应，镀/剥锂过电位随循环明显增大 | 60DTL | 0DTL | 多硫化物溶解度高（0DTL） | M0232 | S21-T11
S21 | S21-M24 | 强侧 | 负极锂 | 本文结论 | 60DTL 降低多硫化物溶解、抑制与锂的副反应 → 对称电池保持小过电位、稳定循环 400 h | 60DTL | 0DTL | 多硫化物溶解度降低 | M0233 | S21-T11
S21 | S21-M25 | 其他 | 负极锂 | 本文结论（与他文一致） | 锂表面固相 Li₂S₂/Li₂S 含量大幅降低（XPS），说明多硫化物与锂的副反应被抑制 | 60DTL | 0DTL | 多硫化物溶解度降低 | M0248
S21 | S21-M26 | 强侧 | 负极锂 | 本文结论 | CPE 电解液既稳定锂金属，又通过降低多硫化物溶解度和形成簇状物种抑制多硫化物与锂的副反应 | 60DTL | 0DTL | 多硫化物溶解度降低、多硫化物成簇 | M0251 | S21-T10、S21-T11
S21 | S21-M27 | 强侧 | 多硫化物穿梭、负极锂 | 本文结论 | 多硫化物溶解度被精细调控 → 穿梭显著抑制、锂负极有效稳定（结论段，对应循环稳定性提高） | 60DTL | 0DTL | 多硫化物溶解度降低 | M0255 | S21-T4
S21 | S21-M28 | 强侧 | 正极反应 | 本文结论 | 簇状多硫化物作为新的活性物种改变反应机理，增强 Li₂S 沉积并实现 3D 沉积（对应容量与倍率提高） | 60DTL | 0DTL | 多硫化物成簇（多硫化物溶剂化变弱） | M0254 | S21-T1、S21-T2
S21 | S21-M29 | 其他 |  | 本文结论 | DTL 增加使 Li⁺–TFSI⁻ 配位增强；DTL >60% 时配位溶剂不足、破坏 Li⁺ 配位环境，7Li 位移回升（性质层面，未落到电池表现） | 全梯度 | 全梯度 | Li⁺ 溶剂化：配位溶剂减少，>60% 时配位环境被破坏 | M0048
S21 | S21-M30 | 其他 | 正极反应 | 本文结论 | CPE 中 Li₂S₄ 中心 S─S 键被拉长，提示簇状多硫化物反应活性更强 | 60DTL | 0DTL | 多硫化物成簇（MLMD） | M0060
S21 | S21-M31 | 其他 | 正极反应 | 转述他文或通用说法 | 引言转述：弱溶剂化电解液与局部高浓电解液能抑制多硫化物溶解、实现准固相机理，但反应动力学严重受限 | 全梯度 | 全梯度 | 多硫化物溶解度降低（他文体系） | M0002
S21 | S21-M32 | 强侧 | 正极反应 | 本文结论 | 随 DTL 增加 Li₂S 沉积峰出现并逐渐提前，Li₂S 沉积动力学逐渐加快（0DTL 因过电位大无法沉积） | 全梯度 | 全梯度 | 多硫化物成簇（多硫化物溶剂化变弱） | M0119 | S21-T16
S23 | S23-M1 | 强侧 | 负极锂 | 本文结论 | 加入 1200ET 使 Li⁺ 溶剂化变弱（Li⁺–阴离子、Li⁺–多硫化物配位增强）→ 多硫化物溶解度降低、促进 SEI 重构 | BL+20% | BL | Li⁺ 溶剂化变弱；多硫化物溶解度降低 | M0006 | S23-T2、S23-T3、S23-T5、S23-T7
S23 | S23-M2 | 其他 |  | 本文结论 | 弱溶剂化共溶剂越多，Li⁺–溶剂作用越弱、离子对与大聚集体越多 → 多硫化物溶解度降低（只到性质） | 全梯度 | 全梯度 | Li⁺ 溶剂化变弱 → 多硫化物溶解度降低 | M0127
S23 | S23-M3 | 其他 |  | 本文推测 | 1200ET 过高（50%）时极弱溶剂化环境可能使多硫化物析出或成胶体（只到性质） | BL+50% | BL+20% | 多硫化物溶剂化/溶解度过低 | M0085
S23 | S23-M4 | 弱侧 | 正极反应 | 本文结论 | 溶剂化过弱会降低 Li⁺ 迁移、减慢硫还原动力学 → 极化增大 | BL+50% | BL | Li⁺ 溶剂化过弱 | M0125 | S23-T1
S23 | S23-M5 | 弱侧 | 负极锂、正极反应 | 转述他文或通用说法 | 通用说法：弱溶剂化共溶剂提高锂金属稳定性但抑制正极多硫化物氧化还原动力学，导致极化增大、放电容量与能量密度下降 | 全梯度 | 全梯度 | 溶剂化变弱 | M0131 M0132
S23 | S23-M6 | 弱侧 | 正极反应 | 本文结论 | 1200ET 增加 → 多硫化物反应动力学变慢、溶解度降低 → 5–30% DoD 热力学放电电压下降、过电位升高 | 全梯度 | 全梯度 | 溶剂化变弱、多硫化物溶解度降低 | M0151 | S23-T1
S23 | S23-M7 | 弱侧 | 正极反应 | 本文结论 | 1200ET 对活化极化（多硫化物转化动力学）影响小，浓差极化（多硫化物扩散）是总极化增大的主因，>20% 时尤甚 | 全梯度 | 全梯度 | 多硫化物扩散变慢 | M0172 | S23-T1
S23 | S23-M8 | 其他 | 正极反应 | 本文结论 | ≤20% 时 1200ET 调节传质但不明显妨碍界面电荷转移动力学，与 TTE 等高氟共溶剂不同（作者的“不付代价”说法） | BL+20% | BL | Li⁺ 溶剂化适度变弱 | M0157 M0159 | S23-T1
S23 | S23-M9 | 弱侧 | 正极反应 | 本文结论 | 50% 时多硫化物溶解度与迁移率降低 → 浓差与活化极化都明显增大，硫还原动力学和传质明显变慢 | BL+50% | BL | 多硫化物溶解度与迁移率降低 | M0160 | S23-T1
S23 | S23-M10 | 弱侧 | 正极反应 | 本文结论 | 界面稳定与反应动力学之间有内在权衡：1200ET 越多越能抑制多硫化物溶解，但动力学与传输限制也越大 | 全梯度 | 全梯度 | 多硫化物溶解度降低 | M0182 | S23-T1
S23 | S23-M11 | 强侧 | 负极锂 | 本文结论 | 作者自写的例外：1200ET 初期稳定锂界面（BL 极化更高），但长循环后锂表面恶化、SEI 退化，两者过电位收敛（46 vs 42 mV） | BL+20% | BL | 加入 1200ET（Li⁺ 溶剂化变弱） | M0189 | S23-T2
S23 | S23-M12 | 强侧 | 负极锂 | 本文结论 | 不含多硫化物时加入 1200ET 也显著改善锂表面保持 | BL+20% | BL | 加入 1200ET（Li⁺ 溶剂化变弱） | M0217 | S23-T2
S23 | S23-M13 | 其他 | 负极锂 | 本文推测 | 无严重死锂、Li⁺ 传输路径曲折度低，可能来自 1200ET 分解形成的富 LiF SEI（起点为溶剂分解） | BL+20% | BL | 1200ET 分解生成富 LiF SEI | M0218 | S23-T2
S23 | S23-M14 | 其他 | 负极锂 | 转述他文或通用说法 | 通用说法：长链多硫化物对锂金属有害，引发副反应、形成不均匀 SEI（本文随后提出相反观察） | 全梯度 | 全梯度 | 多硫化物存在 | M0191
S23 | S23-M15 | 其他 | 负极锂 | 本文结论 | Li2S6 不只是引发副反应，还参与初始锂成核、形成更均匀稳固且 Li⁺ 传输更好的 SEI（比较的是含/不含 Li2S6，不是配方之间） | 全梯度 | 全梯度 | 电解液含 Li2S6 | M0223 | S23-T3、S23-T7
S23 | S23-M16 | 强侧 | 负极锂 | 本文推测 | 提出：初始循环中 Li2S6 部分还原形成含硫 SEI；CIP/AGG 主导（溶剂化较弱）时 Li2S6 阴离子与 TFSI⁻ 的反应更有利 | BL+20% | BL | Li⁺ 溶剂化变弱、CIP/AGG 增多 | M0224 M0225 | S23-T3、S23-T7
S23 | S23-M17 | 强侧 | 负极锂、多硫化物穿梭 | 本文结论 | 20% 1200ET 改变溶剂化结构，促进 Li2S6 与盐阴离子优先还原 → 形成导 Li⁺ 且稳定的 SEI，抑制锂表面副反应（穿梭电流测量支持） | BL+20% | BL | 溶剂化结构改变（CIP/AGG 增多） | M0248 M0249 | S23-T7、S23-T8、S23-T11
S23 | S23-M18 | 强侧 | 负极锂 | 本文推测 | 多硫化物溶解度降低可能促进稳定 SEI 形成（以 Li‖Li、Li‖Cu 结果佐证） | BL+20% | BL | 多硫化物溶解度降低 | M0266 | S23-T2、S23-T3、S23-T5、S23-T7
S23 | S23-M19 | 其他 | 正极反应 | 本文结论 | operando Raman：BL+20% 长链多硫化物峰出现更晚（DoD 21% vs 8%）→ 溶剂化更弱、硫还原动力学更慢（未落到电池表现） | BL+20% | BL | Li⁺/多硫化物溶剂化变弱 | M0264
S23 | S23-M20 | 其他 | 负极锂、电解液消耗 | 本文推测 | 深循环中 SEI 继续生长致密，局部溶剂耗尽促成更均匀稳定的界面（两种电解液均如此） | 全梯度 | 全梯度 | 未涉及溶剂化差异 | M0301
S23 | S23-M21 | 其他 | 多硫化物穿梭 | 本文结论 | 作者自写的例外：深循环阶段两种电解液的负极 L1–L3 都有持续穿梭带来的多硫化物累积 | BL+20% | BL | 加入 1200ET 未消除穿梭 | M0306
S23 | S23-M22 | 强侧 |  | 本文结论 | BL 初始容量较高、过电位较小，随后容量逐渐衰减、过电位持续升高，反映界面逐步退化与阻性物种累积 | BL+20% | BL | BL 溶剂化较强 | M0319 | S23-T12
S23 | S23-M23 | 弱侧 | 负极锂 | 本文结论 | 弱溶剂化环境下初期形成新生 SEI、界面重构 → BL+20% 初始过电位较大、初始容量低于 BL | BL+20% | BL | Li⁺ 溶剂化变弱 | M0321 | S23-T12
S23 | S23-M24 | 强侧 | 负极锂 | 本文结论 | 随循环形成更稳定、导离子的 SEI → BL+20% 过电位下降、容量回升并超过 BL | BL+20% | BL | Li⁺ 溶剂化变弱 | M0322 | S23-T12
S23 | S23-M25 | 弱侧 |  | 本文结论 | 150 圈前 BL 极化更低（17.1 vs 28.5 mV），反映传质受限较少 | BL+20% | BL | Li⁺ 溶剂化变弱（传质受限） | M0327 | S23-T12
S23 | S23-M26 | 强侧 | 正极反应 | 本文结论 | BL 第 100 圈 dQ/dV 峰分裂，显示正极结构劣化、硫利用率受损 | BL+20% | BL | BL 溶剂化较强 | M0328 | S23-T12
S23 | S23-M27 | 强侧 | 正极反应、负极锂 | 本文结论 | BL+20% 极化略增的代价被正极与超薄锂负极长期完整性的改善所抵偿 | BL+20% | BL | Li⁺ 溶剂化变弱 | M0329 | S23-T12
S23 | S23-M28 | 强侧 | 负极锂 | 本文结论 | 优化的溶剂化结构比 BL 更有效抑制锂退化 → 容量保持更好 | BL+20% | BL | 溶剂化结构优化（变弱） | M0337 | S23-T12
S23 | S23-M29 | 强侧 | 多硫化物穿梭、负极锂 | 本文结论 | 1200ET 调节多硫化物溶剂化与界面化学；多硫化物经穿梭到负极，与盐阴离子作用参与 SEI 形成 | BL+20% | BL | 多硫化物溶剂化变弱 | M0352 M0353 | S23-T12、S23-T14
S23 | S23-M30 | 强侧 | 负极锂 | 本文结论 | 富 LiF + 含硫物种的复合 SEI 兼具力学韧性和高离子电导 → 软包条件下延长寿命 | BL+20% | BL | Li⁺ 溶剂化变弱 | M0355 | S23-T12、S23-T14
S23 | S23-M31 | 其他 | 负极锂 | 本文结论（与他文一致） | CIP/AGG 增多虽有利于稳定 SEI、降低去溶剂化能垒，但同时降低本体离子电导率，BL+50% 尤甚 | BL+50% | BL | CIP/AGG 增多 → 离子电导率降低 | M0124
S23 | S23-M32 | 其他 | 负极锂 | 本文结论 | 弱溶剂化电解液缓解电流分布梯度带来的反应不均，使锂表面 SEI 化学均匀稳定（XANES，未落到电池表现） | BL+20% | BL | Li⁺ 溶剂化变弱 | M0360
S24 | S24-M1 | 强侧 | 正极反应 | 本文结论 | 强溶剂化 DOL/DME 中硫转化时形成高 LPS 含量的 catholyte → 离子电导率显著下降、润湿性变差（MAN 则不出现）→ 落到贫液、致密正极下 DOL/DME 容量低 | MAN | DOL/DME | 多硫化物溶解度高（DOL/DME）→ 含 LPS catholyte 的离子电导率下降、接触角增大 | M0105 | S24-T6、S24-T7、S24-T10、S24-T11
S24 | S24-M2 | 强侧 | 正极反应 | 本文结论 | MAN 中固/溶混合转化带来快转化动力学，并避免 DOL/DME 中形成的高 LPS 含量 catholyte；后者在贫液和局部贫液（致密正极）下动力学上阻碍转化 | MAN | DOL/DME | 多硫化物溶剂化中等（MAN）vs 强（DOL/DME）：LPS 部分溶解、部分固相转化 | M0125 | S24-T2、S24-T3、S24-T6、S24-T7、S24-T10、S24-T11
S24 | S24-M3 | 强侧 | 正极反应 | 转述他文或通用说法 | （引言，转述本组前作）贫醚电解液下高 LPS 比例 catholyte 使 Li⁺ 电导率显著下降、润湿性变差 → S 正极转化动力学迟缓；致密正极在常规醚电解液中因局部低 E/S 失效 | MAN | DOL/DME | 多硫化物溶解多（醚电解液）→ catholyte 电导率下降、润湿性变差 | M0002 | S24-T6、S24-T7、S24-T10、S24-T11
S24 | S24-M4 | 强侧 |  | 转述他文或通用说法 | （SI，转述前作）低 E/S 下贫电解液溶解大量 LPS 变成凝胶状 catholyte，Li⁺ 电导率大降、对正极和隔膜润湿性恶化 → 电池失效 | MAN | DOL/DME | 多硫化物溶解多（DOL/DME）→ 凝胶状 catholyte、电导率与润湿性下降 | S0019 | S24-T6、S24-T7
S24 | S24-M5 | 强侧 | 正极反应 | 本文结论 | （SI，DOL/DME）致密正极孔体积有限、吸液少，形成局部低 E/S → 正极劣化、电池失效 | MAN | DOL/DME | 致密正极内电解液少（局部低 E/S）；溶剂化起点隐含在 DOL/DME 依赖溶解-沉积路径 | S0024 | S24-T10、S24-T11
S24 | S24-M6 | 强侧 | 正极反应 | 本文结论 | 得益于 MAN 中独特的硫转化机制，致密 S 正极也能在局部贫液下工作 | MAN | DOL/DME | 多硫化物溶剂化中等（MAN）→ 固/溶混合转化 | M0108 | S24-T10、S24-T11
S24 | S24-M7 | 其他 |  | 本文结论 | LPS 溶解度降低减轻了放电中 LPS 溶解对电解液溶剂化结构和物性的破坏 | MAN | DOL/DME | 多硫化物溶解度降低（MAN vs DOL/DME）→ 电解液溶剂化结构与物性劣化减轻 | M0059
S24 | S24-M8 | 强侧 | 正极反应 | 本文结论 | MAN 低 LPS 溶解加上高介电常数 → S 转化中保持快 Li⁺ 传导和良好润湿 → 奠定贫液运行基础 | MAN | DOL/DME | 多硫化物溶解度低 + 溶剂介电常数高（MAN）→ 含 LPS 后电导率、润湿性保持 | M0060 | S24-T6、S24-T7
S24 | S24-M9 | 强侧 | 正极反应 | 本文结论 | （承 M0106：高 ε、低 DN 提供充足自由 Li⁺ 并适度抑制 LPS 溶解）S 正极在 MAN 中同时进行固 S→溶剂化 LPS 与固 S→固态 LPS 的混合转化，大幅减少氧化还原中电解液参与，保证贫液下完全转化 | MAN | DOL/DME | 多硫化物溶解被适度抑制（MAN）→ 混合转化、电解液参与减少 | M0107 | S24-T6、S24-T7
S24 | S24-M10 | 强侧 | 正极反应 | 本文结论 | 固/溶混合转化路径使电解液在转化中保持高离子电导率和良好润湿 → 电池表现不再依赖电解液用量 | MAN | DOL/DME | 多硫化物溶剂化中等（MAN）→ 转化中电导率、润湿性保持 | M0021 | S24-T4、S24-T5、S24-T6、S24-T7
S24 | S24-M11 | 强侧 | 正极反应 | 本文结论 | GITT：MAN 在第一放电平台的过电位甚至低于 DOL/DME → 转化动力学更有利 | MAN | DOL/DME | 多硫化物溶剂化中等（MAN）vs 强（DOL/DME） | M0073 | S24-T2
S24 | S24-M12 | 其他 | 正极反应 | 本文结论 | GITT 显示三种电解液中 MAN 的转化动力学最快（中间档最优，强、弱两端都较慢） | 全梯度 | 全梯度 | 多硫化物溶剂化强→中→弱 | M0070 | S24-T2
S24 | S24-M13 | 其他 | 正极反应 | 本文结论 | Fig. 3 的结果（放电曲线、CV、GITT、倍率）表明 MAN 改变了 S 正极的转化机制并实现快转化动力学（倍率 MAN > DOL/DME > G2，中间档最优） | 全梯度 | 全梯度 | 多硫化物溶剂化强→中→弱 | M0078 | S24-T1、S24-T2、S24-T3
S24 | S24-M14 | 弱侧 | 正极反应 | 本文结论（与他文一致） | 稀溶剂化 G2-0.8LiTFSI 整个放电过程过电位高，归因于缓慢的固相转化路径和低 Li⁺ 电导率（作者用 unsurprisingly，即与预期一致） | G2-0.8LiTFSI | DOL/DME | 多硫化物溶剂化弱（固相转化）+ 离子电导率低（0.27 mS cm-1） | M0071 | S24-T2
S24 | S24-M15 | 弱侧 | 正极反应 | 本文结论（与他文一致） | DOL/DME 借溶剂化 LPS 的介导实现快氧化还原（公认说法），本文 GITT 也显示其过电位低（相对 G2） | G2-0.8LiTFSI | DOL/DME | 多硫化物溶剂化强（DOL/DME）→ 溶剂化 LPS 作介体 | M0072 | S24-T2
S24 | S24-M16 | 弱侧 | 正极反应 | 转述他文或通用说法 | 溶解-沉积路径中溶剂化 LPS 作为介体促进氧化还原 → 动力学快（通用说法） | G2-0.8LiTFSI | DOL/DME | 多硫化物溶剂化强 → 溶剂化 LPS 介导 | M0024 | S24-T2
S24 | S24-M17 | 弱侧 | 正极反应 | 转述他文或通用说法 | 稀溶剂化电解液中固态 S → 固态 LPS 的转化缺少溶剂化 LPS 介导，动力学慢（通用说法） | G2-0.8LiTFSI | DOL/DME | 多硫化物溶剂化弱 → 无溶剂化 LPS 介导的固-固转化 | M0031 | S24-T2、S24-T3
S24 | S24-M18 | 弱侧 | 正极反应 | 转述他文或通用说法 | 稀溶剂化电解液动力学迟缓导致循环性差、倍率差（引 [42]）；且高盐含量成本高 | G2-0.8LiTFSI | DOL/DME | 多硫化物溶剂化弱 → 动力学迟缓 | M0033 | S24-T3
S24 | S24-M19 | 强侧 |  | 转述他文或通用说法 | 溶解步骤需要高 E/S（通常 >5 μL mg⁻¹）才能完全溶解 LPS 中间体 → 整体能量密度大幅降低（通用说法，配 SI 计算） | MAN | DOL/DME | 多硫化物溶剂化强（溶解-沉积路径）→ 需大量电解液 | M0025 | S24-T6、S24-T7
S24 | S24-M20 | 其他 | 正极反应 | 本文结论 | 原位 Raman（正极表面 + 隔膜处电解液）证明 MAN 中 S 同时转化为溶剂化 LPS 和固态 LPS（固/溶混合转化），不同于 DOL/DME 的溶解-沉积 | MAN | DOL/DME | 多硫化物溶出减少（隔膜处 LPS Raman 信号弱得多） | M0097
S25 | S25-M1 | 强侧 | 负极锂 | 本文结论 | MSE 中 Li⁺–溶剂作用减弱 → Li‖Li 的 Rct 显著降低、去溶剂化更容易 → 锂负极反应动力学更快 | 全梯度 | 全梯度 | Li⁺ 溶剂化减弱（Li⁺–溶剂相互作用减弱） | M0088 M0089 | S25-T2
S25 | S25-M2 | 其他 |  | 本文结论 | 即使在 MSE 中，去溶剂化主能垒仍来自 Li⁺–DME 解离；强结合 DME 的数量影响指前因子与总 Rct（解释活化能相近而 Rct 不同） | 全梯度 | 全梯度 | Li⁺ 溶剂化：强结合 DME 数量减少 | M0091 | S25-T2
S25 | S25-M3 | 强侧 |  | 本文结论 | MtBE 活化能最小：通过溶剂–溶剂作用同时减少 Li⁺–DME 配对的数量和强度 | MSE-MtBE | DOL/DME | Li⁺ 溶剂化减弱（Li⁺–DME 配对数量与强度降低） | M0092 | S25-T2
S25 | S25-M4 | 强侧 | 负极锂 | 本文结论 | MSE-MtBE 削弱过强的 Li⁺–溶剂结合、促进阳离子–阴离子接触 → 去溶剂化能垒降低 → 负极表现更好 | MSE-MtBE | DOL/DME | Li⁺ 溶剂化减弱、阴离子配对增多 | M0103 | S25-T2、S25-T3、S25-T4
S25 | S25-M5 | 强侧 | 负极锂 | 本文结论 | MSE 降低 Li⁺ 去溶剂化能垒、在负极形成富无机 SEI → 锂沉积/剥离可逆性更好 | 全梯度 | 全梯度 | Li⁺ 溶剂化减弱（去溶剂化能垒降低） | M0032 | S25-T3、S25-T4
S25 | S25-M6 | 强侧 | 负极锂 | 本文结论 | MSE-MtBE 形成更稳定（富 LiF）SEI → 提高锂金属负极稳定性 | MSE-MtBE | DOL/DME | （句中未提溶剂化）SEI 富 LiF、更稳定 | M0225 | S25-T4
S25 | S25-M7 | 其他 | 多硫化物穿梭、负极锂 | 本文结论 | DOL/DME 循环后锂负极 SEI 中还原态硫更多 → 更多多硫化物穿梭到负极 | MSE-MtBE | DOL/DME | （句中未提溶剂化）负极 SEI 还原态硫更多 | M0213
S25 | S25-M8 | 强侧 | 多硫化物穿梭 | 本文推测 | MSE-MtBE 多硫化物溶解度降低、溶剂化结构被调节 → 预期穿梭被抑制 → 影响循环性 | MSE-MtBE | DOL/DME | 多硫化物溶解度降低、溶剂化结构调节 | M0120 | S25-T5、S25-T11
S25 | S25-M9 | 强侧 | 多硫化物穿梭 | 本文结论 | MSE-MtBE 穿梭电流稳定在约 0.013 mA，证明其抑制穿梭 | MSE-MtBE | DOL/DME | （句中未提溶剂化） | M0123 | S25-T5
S25 | S25-M10 | 其他 |  | 本文结论 | MSE-MtBE 的欧姆极化略大，原因是离子电导率差异 | MSE-MtBE | DOL/DME | 离子电导率降低 | M0129 | S25-T6
S25 | S25-M11 | 弱侧 | 正极反应 | 本文推测 | MSE-MtBE 中多硫化物浓度降低 → 成核位点更少 → Li2S/Li2S2 成核点活化极化更大 | MSE-MtBE | DOL/DME | 多硫化物浓度（溶解度）降低 | M0133 | S25-T6
S25 | S25-M12 | 强侧 | 正极反应 | 本文推测 | MSE-MtBE 中多硫化物移动更容易、去溶剂化能更低 → 浓差极化峰值较低 | MSE-MtBE | DOL/DME | 去溶剂化能降低、多硫化物迁移更容易 | M0135 M0136 | S25-T6
S25 | S25-M13 | 其他 | 正极反应 | 本文推测 | 放电末段 MSE-MtBE 浓差极化显著更低，归因于润湿性更好、电极内沉积可能更均匀 | MSE-MtBE | DOL/DME | 对正极润湿性更好（非溶剂化） | M0137 | S25-T6
S25 | S25-M14 | 强侧 | 正极反应 | 本文结论 | MSE-MtBE 的 Li2S 沉积容量更高 → 实际 Li‖S 电池放电容量和活性物质利用率更高 | MSE-MtBE | DOL/DME | （句中未提溶剂化）Li2S 沉积容量更高 | M0144 M0145 | S25-T7、S25-T11
S25 | S25-M15 | 弱侧 | 正极反应 | 本文推测 | 作者自写的例外：等多硫化物浓度下成核速率不受影响，但高载量、低 E/S 的实用电池中成核会因多硫化物溶解度差异受影响 | MSE-MtBE | DOL/DME | 多硫化物溶解度降低 | M0147 | S25-T6
S25 | S25-M16 | 其他 |  | 本文推测 | Li₂S₆ 对称电池中 MSE-MtBE 电荷转移（可能对应去溶剂化）能垒更低，但总体反应更慢，可能因电导率更低 | MSE-MtBE | DOL/DME | 去溶剂化能垒降低；离子电导率降低 | M0152 | S25-T8
S25 | S25-M17 | 强侧 | 正极反应 | 本文结论 | Li₂S₆ 对称电池 CV 中 MSE-MtBE 电流略低但更可逆 → 副反应更少、转化过程更稳定 | MSE-MtBE | DOL/DME | （句中未提溶剂化） | M0153 | S25-T9
S25 | S25-M18 | 其他 | 正极反应 | 本文推测 | MSE 中多硫化物溶解度更低、溶剂化被调节 → 充电时硫两步沉积（先 β-S8 后 α-S8） | MSE-MtBE | DOL/DME | 多硫化物溶解度降低、溶剂化性质调节 | M0166
S25 | S25-M19 | 其他 | 正极反应、多硫化物穿梭 | 本文推测 | β→α 两步沉积机制可能是 MSE 在减少多硫化物溶解的同时保持足够充电动力学的关键 | MSE-MtBE | DOL/DME | 多硫化物溶解减少 | M0170
S25 | S25-M20 | 强侧 | 多硫化物穿梭 | 本文推测 | 2.2 mg cm−2 C/3 循环中容量和保持率提高，可能得益于多硫化物溶解减少和溶剂化调节 | MSE-MtBE | DOL/DME | 多硫化物溶解减少、溶剂化调节 | M0175 | S25-T10
S25 | S25-M21 | 强侧 | 正极反应、负极锂 | 本文推测 | 加入 MtBE 提高容量和循环性，可能归因于其对正负两极的共同影响 | MSE-MtBE | DOL/DME | （句中未提溶剂化） | M0184 | S25-T11、S25-T13
S25 | S25-M22 | 强侧 | 多硫化物穿梭、负极锂 | 本文推测 | 45 °C 下 DOL/DME 化成圈充不到 2.8 V，可能因多硫化物溶解度更高、迁移更快及与锂反应更快导致严重穿梭 | MSE-MtBE | DOL/DME | 多硫化物溶解度较高（DOL/DME） | M0194 | S25-T14
S25 | S25-M23 | 强侧 | 多硫化物穿梭 | 本文结论 | 45 °C 下 MSE-MtBE 平均 CE 94.6% 且稳定，说明穿梭和副反应被有效抑制 | MSE-MtBE | DOL/DME | （句中未提溶剂化） | M0197 | S25-T14
S25 | S25-M24 | 强侧 |  | 本文结论 | 四种 MSE 在 45 °C 的 CE 顺序与 7Li NMR 位移顺序一致：Li⁺ 溶剂化越弱 CE 越高（MtBE 最高、CPME 最低），溶剂化结构与循环表现相关 | 全梯度 | 全梯度 | Li⁺ 溶剂化（7Li NMR 位移顺序） | S0097 | S25-T14
S25 | S25-M25 | 其他 | 多硫化物穿梭、正极反应 | 本文结论 | DOL/DME 正极充电态残留更多还原态硫（失活物质），MSE-MtBE 保留更多单质硫 → 穿梭减轻、硫转化更完全（与本文 operando XRD 一致） | MSE-MtBE | DOL/DME | （句中未提溶剂化） | M0228
S25 | S25-M26 | 其他 |  | 本文推测 | DOL/DME 正极表面氧化态硫可能来自基准电解液更强溶剂化能力导致的正负极串扰 | MSE-MtBE | DOL/DME | 基准电解液溶剂化能力更强 | M0230
S25 | S25-M27 | 其他 | 多硫化物穿梭、正极反应 | 本文推测 | MSE-MtBE 使多硫化物溶剂化转向更多离子配对，可能直接影响多硫化物迁移和转化 | MSE-MtBE | DOL/DME | 多硫化物溶剂化：Li⁺–S6²⁻ 离子配对增多 | M0119
S25 | S25-M28 | 其他 |  | 本文推测 | 加 MtBE 后 DME 与 Li⁺ 扩散系数更高，可能来自溶剂–Li⁺ 结合整体减弱及 MtBE 低黏度，促进电池内传质 | MSE-MtBE | DOL/DME | Li⁺ 溶剂化减弱；扩散系数升高 | M0114
S25 | S25-M29 | 其他 | 电解液消耗 | 本文推测 | DOL/DME 正极上更强的氧化态硫信号可能来自电解液组分分解及其与硫物种的反应 | MSE-MtBE | DOL/DME | （句中未提溶剂化） | M0229
S28 | S28-M1 | 强侧 | 正极反应、多硫化物穿梭、负极锂 | 转述他文或通用说法 | （引言，通用）醚类溶剂多硫化物溶解度高 → 硫转化动力学有利，但引起穿梭 → 活性物质快速损失、锂负极腐蚀 | 全梯度 | 全梯度 | 多硫化物溶解度高 | M0007
S28 | S28-M2 | 弱侧 | 正极反应 | 转述他文或通用说法 | （引言，通用）弱溶剂化溶剂（碳酸酯、单氧醚、氢氟醚）→ 硫氧化还原不完全、正极表面易形成钝化层 | 全梯度 | 全梯度 | 溶剂化能力弱 | M0007
S28 | S28-M3 | 弱侧 | 多硫化物穿梭、正极反应 | 转述他文或通用说法 | （引言，通用）抑制穿梭常以牺牲转化动力学或界面稳定性为代价；高 DN 溶剂提高多硫化物溶解度带来快速转化 | 全梯度 | 全梯度 | 多硫化物溶解度（DN） | M0008
S28 | S28-M4 | 强侧 | 多硫化物穿梭 | 转述他文或通用说法 | （引言，通用）高 DN 溶剂溶解多硫化物但加剧穿梭 | 全梯度 | 全梯度 | 多硫化物溶解度升高（高 DN，Li⁺ 配位强） | M0009 M0010
S28 | S28-M5 | 弱侧 | 正极反应 | 转述他文或通用说法 | （引言，通用）低 DN 溶剂抑制溶解但牺牲硫转化动力学 | 全梯度 | 全梯度 | 多硫化物溶解度降低（低 DN） | M0009 M0010
S28 | S28-M6 | 弱侧 | 正极反应 | 转述他文或通用说法 | （引言，通用）低介电常数溶剂使多硫化物成接触离子对/团聚体，限制扩散但损害氧化还原活性 | 全梯度 | 全梯度 | 多硫化物解离程度低（低 εr） | M0013
S28 | S28-M7 | 其他 | 负极锂 | 本文结论 | 强溶剂化的 DMSO 伴随本征腐蚀（溶剂本身腐蚀锂）→ 含 DMSO 配方 Li‖Li 寿命短 | 全梯度 | 全梯度 | 溶剂本身对锂的反应性（DMSO） | M0071 | S28-T1
S28 | S28-M8 | 其他 | 负极锂 | 本文结论 | 中强溶剂化的 CSA 兼顾强给电子能力与对锂金属的相容性 | 全梯度 | 全梯度 | 溶剂给电子能力（CSA 中强溶剂化） | M0072 | S28-T1
S28 | S28-M9 | 其他 | 负极锂 | 本文推测 | 非溶剂化的 TTE 使离子电导率低、黏度高，可能加剧锂枝晶 → 含 TTE 配方极化大、寿命短 | 全梯度 | 全梯度 | 离子电导率低、黏度高（TTE） | M0073 | S28-T1
S28 | S28-M10 | 其他 | 多硫化物穿梭、负极锂 | 转述他文或通用说法 | 穿梭电流直接反映多硫化物与锂负极腐蚀反应造成的活性物质损失（作为筛选参数的依据） | 全梯度 | 全梯度 | 无（测试方法说明） | M0074 | S28-T2
S28 | S28-M11 | 强侧 | 多硫化物穿梭 | 转述他文或通用说法 | （文献）反溶剂形成的包覆型溶剂化结构可抑制多硫化物穿梭；本文 S/N、M-S/W、M-S/N、M/N、W/N 平均穿梭电流 < 10 μA cm−2 | 全梯度 | 全梯度 | 多硫化物溶剂化减弱（反溶剂包覆） | M0075 | S28-T2
S28 | S28-M12 | 弱侧 | 正极反应 | 本文结论 | 溶剂化能力增强加快硫物种转化动力学（ΔVnuc 低、Li2S 沉积容量高） | 全梯度 | 全梯度 | 溶剂化能力增强 | M0079 | S28-T3
S28 | S28-M13 | 弱侧 | 正极反应、负极锂 | 转述他文或通用说法 | （作者前作）多硫化物溶解度适中的 DD 先形成二维 Li2S 沉积 → 硫利用率低、锂负极腐蚀严重 | CSA/MeTHF | DD | 多硫化物溶解度（DD 适中） | M0084 M0085
S28 | S28-M14 | 强侧 | 正极反应、负极锂 | 转述他文或通用说法 | （文献）强溶剂化溶剂调节多硫化物溶剂化 → 三维 Li2S 沉积、额外转化路径，但常加剧多硫化物对锂负极的腐蚀 | 全梯度 | 全梯度 | 多硫化物溶剂化增强 | M0085 M0086
S28 | S28-M15 | 弱侧 | 负极锂、正极反应 | 转述他文或通用说法 | （文献）低多硫化物溶解度溶剂形成少溶剂化结构，减轻锂负极腐蚀，但导致二维 Li2S 沉积、转化迟缓 | 全梯度 | 全梯度 | 多硫化物溶解度降低 | M0086 M0087
S28 | S28-M16 | 弱侧 | 多硫化物穿梭 | 本文推测 | CSA 占内层、MeTHF 包外层的梯度溶剂化结构可有效抑制多硫化物穿梭 | CSA/MeTHF | DD | 多硫化物溶剂化：梯度结构（CSA 内层、MeTHF 外层） | M0027 | S28-T2
S28 | S28-M17 | 弱侧 | 多硫化物穿梭、负极锂、正极反应 | 本文推测 | （作者假设）CSA–MeTHF 相互作用诱导 Li2S6 团簇，除抑制穿梭、减少副反应稳定锂负极外，还影响反应动力学、促进三维 Li2S 沉积 | CSA/MeTHF | DD | Li2S6 团聚（溶剂化半径更大、扩散更慢） | M0124 | S28-T13
S28 | S28-M18 | 弱侧 | 正极反应 | 本文结论 | CSA/MeTHF 的内层溶剂化鞘使 Li2S 三维沉积 | CSA/MeTHF | DD | Li⁺/多硫化物溶剂化：CSA 主导内层 | M0134 | S28-T13
S28 | S28-M19 | 弱侧 | 正极反应 | 本文结论 | 梯度多硫化物溶剂化结构的 CSA/MeTHF 显著加快多硫化物转化动力学（CV） | CSA/MeTHF | DD | 多硫化物溶剂化：梯度结构 | M0135 | S28-T15
S28 | S28-M20 | 弱侧 | 正极反应 | 本文结论 | DD 多硫化物溶解度有限 → Li2S 在碳纤维上二维膜状生长 → SoC iii–v 阻抗增大 | CSA/MeTHF | DD | 多硫化物溶解度（DD 低） | M0147 | S28-T12
S28 | S28-M21 | 弱侧 | 正极反应 | 本文结论 | 过早致密钝化阻碍后续多硫化物还原 → 硫利用率低、转化迟缓（DD） | CSA/MeTHF | DD | 多硫化物溶解度（DD 低）引起的正极钝化 | M0148 | S28-T12
S28 | S28-M22 | 弱侧 | 正极反应、负极锂 | 本文结论 | CSA/MeTHF 使正极三维多孔 Li2S 沉积、锂负极表面光滑并富含保护性高价硫物种 → 锂负极相容性好 | CSA/MeTHF | DD | 未写明哪种溶剂化（电解液整体） | M0154 | S28-T11
S28 | S28-M23 | 弱侧 | 正极反应、负极锂 | 本文结论 | DD 在正极形成致密二维 Li2S 膜，锂负极呈苔藓状、以腐蚀性低价硫物种为主 → 多硫化物引起的锂负极严重劣化 | CSA/MeTHF | DD | 未写明哪种溶剂化（电解液整体） | M0155 | S28-T11
S28 | S28-M24 | 弱侧 | 正极反应 | 本文结论 | DD 在放电深度 25% 后活化极化主导 → 受界面化学控制的转化动力学迟缓 | CSA/MeTHF | DD | 未写明（界面化学） | M0168 | S28-T16
S28 | S28-M25 | 弱侧 | 正极反应 | 本文结论 | （DD）转化动力学既受多硫化物最大浓度限制，也受漫长的液–固转化过程限制 | CSA/MeTHF | DD | 多硫化物最大浓度（溶解度） | M0169 | S28-T16
S28 | S28-M26 | 弱侧 | 正极反应 | 本文结论（与他文一致） | CSA/MeTHF 诱导稳定的界面化学，维持以浓差为主的快速转化（尤其短链多硫化物） | CSA/MeTHF | DD | 未写明（界面化学） | M0171 | S28-T16
S28 | S28-M27 | 其他 | 多硫化物穿梭 | 本文结论 | CSA/MeTHF 循环平均 CE 达 99.8%，说明多硫化物穿梭被有效抑制（同测试未给 DD 的 CE） | CSA/MeTHF | DD | 未写明 | M0175 | S28-T4
S28 | S28-M28 | 强侧 | 多硫化物穿梭 | 本文结论 | CSA 过量（1:6:6，出现游离 CSA、溶剂化更强）→ 多硫化物穿梭严重 → 30 圈后快速衰减、过早失效 | CSA6 | CSA4 | Li⁺ 溶剂化增强（CSA 过量、出现游离 CSA） | S0159 | S28-T10
S28 | S28-M29 | 弱侧 | 正极反应 | 本文结论（与他文一致） | DD 的电流–时间曲线符合二维瞬时成核（表面吸附原子控制生长）→ Li2S 沉积过早终止、电极表面迅速钝化 | CSA/MeTHF | DD | 未写明（Li2S 成核生长模式） | S0203 | S28-T13
S28 | S28-M30 | 弱侧 | 正极反应、多硫化物穿梭 | 本文推测 | CSA/MeTHF 中三维岛状 Li2S 形貌可能减轻正极钝化、利于离子传输 → 抑制穿梭、提高硫利用率 | CSA/MeTHF | DD | 未写明（Li2S 沉积形貌） | S0207 | S28-T13
S28 | S28-M31 | 弱侧 | 正极反应 | 本文结论 | DD 中连续膜状 Li2S → 碳纤维过早钝化、硫利用率低 | CSA/MeTHF | DD | 未写明（Li2S 沉积形貌） | S0208 | S28-T13
S28 | S28-M32 | 弱侧 | 正极反应 | 本文结论 | CSA/MeTHF 的 CV 法 Li⁺ 扩散系数更高 → 扩散控制过程快、氧化还原动力学增强 | CSA/MeTHF | DD | Li⁺ 扩散系数（CV）升高 | S0230 | S28-T15
S28 | S28-M33 | 其他 | 正极反应 | 转述他文或通用说法 | （文献解释）CSA/MeTHF 正极富 SO3²⁻ 的正极界面相改善离子传导、提高转化可逆性；DD 正极残留多硫化物源于过早形成的二维 Li2S 层 | CSA/MeTHF | DD | 正极界面相组成（非溶剂化起点） | S0242
S28 | S28-M34 | 弱侧 | 多硫化物穿梭、负极锂 | 本文结论 | DD 循环后锂负极疏松苔藓状，源于穿梭多硫化物对锂的腐蚀 | CSA/MeTHF | DD | 未写明 | S0255 | S28-T11
S28 | S28-M35 | 弱侧 | 负极锂、电解液消耗 | 本文推测 | CSA/MeTHF 循环锂负极高价硫（SO4²⁻、SO3²⁻）比例高，可能来自 CSA 或 TFSI⁻ 分解；DD 以低价硫为主，锂负极腐蚀严重 | CSA/MeTHF | DD | 未写明（SEI 组成） | S0256 | S28-T11
S32 | S32-M1 | 强侧 | 正极反应、多硫化物穿梭、负极锂 | 转述他文或通用说法 | 引言转述（高溶剂化电解液 HSE，以 DME/DOL + LiTFSI + LiNO3 为例）：多硫化物溶解度高、Li–S 反应动力学快，但加剧穿梭、锂金属不稳定、循环寿命短（HSE 与 SSE 两类，非本文配方） | 全梯度 | 全梯度 | 多硫化物溶解度高（高溶剂化） | M0024
S32 | S32-M2 | 弱侧 | 多硫化物穿梭、正极反应 | 转述他文或通用说法 | 引言转述（低溶剂化电解液 SSE：HCE、LHCE、大分子溶剂、离子液体）：降低多硫化物溶解度、抑制穿梭和副反应，但黏度高或电导率低、多硫化物转化差，使容量和循环性下降（非本文配方） | 全梯度 | 全梯度 | 多硫化物溶解度低（低溶剂化）；黏度高、电导率低 | M0024
S32 | S32-M3 | 其他 |  | 本文结论 | DFT 局部软度：DOL 最高 → TFEO、2-MeTHF、DME 与多硫化物的反应活性低于 DOL（溶剂层面，未落到电池表现） | 全梯度 | E-baseline | 溶剂与多硫化物的反应活性（局部软度） | M0046
S32 | S32-M4 | 其他 | 负极锂 | 转述他文或通用说法 | 文献转述：2-MeTHF 可改善锂负极循环与可逆性；TFEO 作为不配位稀释剂形成富 F 的 SEI、改善与锂负极相容性；TFEO 沸点高可能提高热稳定性 | 全梯度 | E-baseline | 溶剂本身对锂金属的稳定性（非溶剂化） | M0047
S32 | S32-M5 | 其他 |  | 本文结论 | DMFN 离子电导率约为 E-baseline 一半，主因 2-MeTHF 与 TFEO 溶剂化能力低（作者称这正是降低多硫化物溶解度所需） | 全梯度 | E-baseline | Li⁺ 溶剂化能力低 → 离子电导率降低 | M0051
S32 | S32-M6 | 其他 |  | 本文结论 | TFEO 作为稀释剂使 DMFN 带有类 LHCE 性质，低浓度 DMFN 中 CIP/AGG 比例升高 | 全梯度 | E-baseline | Li⁺ 溶剂化：阴离子参与配位增多 | M0066
S32 | S32-M7 | 其他 | 负极锂 | 本文结论（与他文一致） | DMFN 的 Li 库仑效率高于 E-baseline，归因于文献报道对锂金属稳定的共溶剂 2-MeTHF 与 TFEO | 全梯度 | E-baseline | 共溶剂本身对锂金属稳定（非溶剂化） | M0062 | S32-T1
S32 | S32-M8 | 弱侧 | 正极反应 | 本文结论 | 适中溶剂化的 DMFN 使电解液中长链多硫化物减少 → 电池总容量降低（化成首圈第一平台容量下降） | 全梯度 | E-baseline | 多硫化物溶解度降低（多硫化物溶剂化减弱） | M0091 | S32-T2
S32 | S32-M9 | 其他 | 正极反应 | 本文结论 | 放电时长链→短链多硫化物转化是限速步骤，造成大过电位、高倍率（≥ C/2）提前到截止电压；E-baseline 在 C/3 第二平台起点的电压凹陷反映短链生成的动力学问题 | 全梯度 | E-baseline | 未写明溶剂化（多硫化物转化动力学） | M0099 | S32-T4
S32 | S32-M10 | 其他 |  | 本文结论 | DMFN 电导率低、黏度高 → 初始几圈放电容量低于 E-baseline | 全梯度 | E-baseline | 离子电导率降低、黏度升高 | M0100 | S32-T3、S32-T4、S32-T5
S32 | S32-M11 | 其他 | 负极锂、多硫化物穿梭 | 本文结论 | DMFN 平均 Li CE 高、多硫化物溶解度低 → 电解液与锂的副反应少、正极活性硫损失少、多硫化物从正极到负极的串扰大幅减少（同句前半见上一条；未落到具体电池表现） | 全梯度 | E-baseline | 多硫化物溶解度降低（多硫化物溶剂化减弱）；Li CE 升高 | M0100
S32 | S32-M12 | 其他 |  | 本文结论 | DMFN 电导率仍较高（≈6–7 mS cm−1），综合上述因素，放电倍率 ≤ C/3 时充放电倍率性能与 E-baseline 相近 | 全梯度 | E-baseline | 离子电导率 | M0101 | S32-T3、S32-T4
S32 | S32-M13 | 其他 | 正极反应 | 本文结论 | E-baseline 黏度低、对正极润湿更好 → 初始容量更高；DMFN 循环稳定性与 CE 显著更好 | 全梯度 | E-baseline | 黏度、正极润湿性 | M0103 | S32-T5
S32 | S32-M14 | 其他 | 正极反应、负极锂 | 本文结论 | E-baseline 250 圈内极化显著增长、过充、100 圈后容量快速衰减，作者归于 E-baseline 与 S、Li 两电极的高反应活性 | 全梯度 | E-baseline | 电解液对两电极的反应活性（未写明溶剂化） | M0105 | S32-T5
S32 | S32-M15 | 其他 |  | 本文结论 | 1 Ah 软包：0.8M-DMFN 循环稳定性好于 E-baseline；E-baseline 40 圈后过电位大，因副反应带来额外充电容量、库仑效率低，最终失效 | 0.8M-DMFN | E-baseline | 未写明性质（副反应） | M0119 | S32-T8
S32 | S32-M16 | 强侧 | 正极反应、多硫化物穿梭、负极锂、电解液消耗 | 转述他文或通用说法 | S 正极会持续溶出 S 与多硫化物、迁移到锂负极反应，造成活性物质不可逆损失、电解液耗竭、锂负极钝化失活；E-baseline 因溶解度高、与 S/多硫化物反应活性高，此现象普遍（引文 [24]） | 全梯度 | E-baseline | 多硫化物溶解度高（E-baseline，多硫化物溶剂化强） | M0121 M0122 | S32-T7
S32 | S32-M17 | 强侧 | 正极反应 | 本文结论 | 静置后 E-baseline 放电曲线 2.4–2.1 V 平台（Li2S8→Li2S6）消失，归因于 Li2S8 在 E-baseline 中溶解度高 | 1.0M-DMFN | E-baseline | Li2S8 溶解度高（E-baseline，多硫化物溶剂化强） | M0131 | S32-T7
S32 | S32-M18 | 强侧 | 多硫化物穿梭、负极锂、正极反应 | 本文结论（与他文一致） | DMFN 抑制多硫化物溶解度、并在 S 与 Li 电极上形成更牢固的钝化层 → 更有效缓解 S/多硫化物穿梭 → 抑制储存/日历老化中的自放电（引文 [45,46]） | 全梯度 | E-baseline | 多硫化物溶解度降低；电极钝化层更牢固 | M0132 | S32-T7
S32 | S32-M19 | 强侧 | 负极锂 | 本文结论 | HUGs：1.0M-DMFN 中用于生成 SEI、Li2S、Li2S2 的 Li0 不可逆消耗更低，Li0 保留更好 | 1.0M-DMFN | E-baseline | 未写明性质（Li0 副反应消耗） | M0134 | S32-T5
S32 | S32-M20 | 强侧 | 正极反应、多硫化物穿梭 | 本文结论 | 在 HSE（E-baseline）中 S 主要转为多硫化物并持续溶解 → 持续副反应、S 从电极加速流失 → CE 差、电池加速衰减 | 1.0M-DMFN | E-baseline | 多硫化物溶解度高（HSE，多硫化物溶剂化强） | M0139 | S32-T5
S32 | S32-M21 | 强侧 | 多硫化物穿梭、负极锂 | 本文结论 | 1.0M-DMFN 的 Li CE 更高、长循环更稳，归因于多硫化物穿梭被抑制 → 锂沉积形貌改善、腐蚀减少 | 1.0M-DMFN | E-baseline | 多硫化物穿梭被抑制（未写明溶剂化） | M0154 | S32-T1、S32-T5
S32 | S32-M22 | 其他 | 负极锂 | 本文结论（与他文一致） | XPS：1.0M-DMFN 锂负极 SEI 含氟物种更多（归于 TFEO，引文 [40,48]）、多硫化物信号更弱、TFSI⁻ 分解产物更多，形成更牢固的富阴离子 SEI | 1.0M-DMFN | E-baseline | TFEO 与 TFSI⁻ 分解形成富 F、富阴离子 SEI | M0156
S32 | S32-M23 | 其他 | 多硫化物穿梭、负极锂 | 本文结论 | 1.0M-DMFN 锂负极上多硫化物信号更弱，佐证 DMFN 中多硫化物溶解与穿梭减少 | 全梯度 | E-baseline | 多硫化物溶解减少 | M0157
S32 | S32-M24 | 其他 | 负极锂 | 本文结论 | DMFN 锂负极 N–S 峰更强，说明 TFSI⁻ 分解形成更无机的 SEI，保护锂负极免受腐蚀 | 全梯度 | E-baseline | TFSI⁻ 分解形成无机 SEI | M0158
S32 | S32-M25 | 其他 | 多硫化物穿梭、负极锂 | 本文结论 | 1.0M-DMFN 锂负极形貌与化学环境表明：DMFN 与锂负极相容性好、多硫化物迁移和寄生反应减少、穿梭被抑制 → 锂负极腐蚀与失活减轻 | 1.0M-DMFN | E-baseline | 多硫化物迁移减少；与锂负极相容性好 | M0159
S32 | S32-M26 | 其他 | 正极反应、电解液消耗 | 本文结论 | XPS：DMFN 循环后正极形成更无机的 CEI、LiNO3 还原较少；E-baseline 正极 CEI 偏有机、不稳定 | 全梯度 | E-baseline | CEI 组成 | M0172
S32 | S32-M27 | 其他 | 多硫化物穿梭、正极反应 | 本文推测 | E-baseline 循环后正极 C–C 峰强、S 信号弱，可能来自裸露碳基底与 S 颗粒剥离，佐证 E-baseline 中多硫化物溶解与迁移加剧 | 全梯度 | E-baseline | 多硫化物溶解与迁移加剧（E-baseline） | M0173
S32 | S32-M28 | 其他 | 多硫化物穿梭、正极反应 | 本文结论 | 1.0M-DMFN 循环后正极形貌、结构完整性与 CEI 改善，显示 MSE 能减少过度的多硫化物溶解、缓解穿梭 | 1.0M-DMFN | E-baseline | 多硫化物溶解减少 | M0174
S32 | S32-M29 | 其他 | 正极反应 | 本文推测 | DMFN 循环后保留 α-S8，可能意味着 S8 可逆性增强或正极长期稳定性与结构保持改善（作者称需原位测量确认） | 全梯度 | E-baseline | α-S8 保留（未写明溶剂化） | M0190 | S32-T5
S32 | S32-M30 | 强侧 |  | 本文结论 | 结论：DMFN 限制多硫化物溶解度 → 显著提高长循环性与日历性能 | 全梯度 | E-baseline | 多硫化物溶解度降低（多硫化物溶剂化减弱） | M0192 | S32-T5、S32-T7
S32 | S32-M31 | 强侧 | 多硫化物穿梭 | 本文结论 | 日历测试（DMFN 28 周仅损失 5.9%，E-baseline 初期损失大且再损失 23.5%）表明 DMFN 显著抑制多硫化物穿梭 | 全梯度 | E-baseline | 多硫化物穿梭被抑制 | M0196 M0197 | S32-T7
S32 | S32-M32 | 其他 | 正极反应、负极锂 | 本文结论 | 摘要：最优 MSE 形成牢固钝化层、增强 S 与 Li 电极结构完整性 → 抑制寄生副反应与自放电 | 1.0M-DMFN | E-baseline | 电极钝化层更牢固（未写明溶剂化） | M0007 M0008 | S32-T7
S32 | S32-M33 | 其他 |  | 本文结论 | CMD：DMFN 用弱溶剂化 2-MeTHF 与不配位 TFEO，降低多硫化物溶解度及与多硫化物的相互作用（相对 DOL/DME 基准） | 全梯度 | E-baseline | 多硫化物溶解度及与多硫化物相互作用降低 | S0138
S33 | S33-M1 | 其他 | 负极锂 | 本文结论（与他文一致） | DOL/DME 基准失效后负极剩余可逆锂仍大于电池放电容量 → 容量不受锂库存限制（与前人一致），但 46 圈损失 21% 锂说明负极明显退化 | DME/DOL | DME/DOL | 无（单一配方失效分析） | M0044 | S33-T1
S33 | S33-M2 | 其他 | 电解液消耗 | 本文结论 | 基准电解液循环中主要分解的是溶剂（DME、DOL）而非 TFSI⁻ 阴离子 | DME/DOL | DME/DOL | 无（单一配方失效分析） | M0047 | S33-T1
S33 | S33-M3 | 其他 | 负极锂、电解液消耗 | 本文结论 | 多孔锂层要吸占一部分液体电解液 → 剩余电解液不足以稳定运行 | DME/DOL | DME/DOL | 无（单一配方失效分析） | M0049 | S33-T1
S33 | S33-M4 | 其他 | 电解液消耗 | 本文结论 | 失效电池换新电解液后恢复 → 溶剂耗竭是容量衰减的原因 | DME/DOL | DME/DOL | 无（单一配方失效分析） | M0051 | S33-T1
S33 | S33-M5 | 其他 | 负极锂、电解液消耗 | 本文推测 | 锂负极变粗糙、电解液被困在多孔层 → 电解液分解加剧 | DME/DOL | DME/DOL | 无（单一配方失效分析） | M0052 | S33-T1
S33 | S33-M6 | 强侧 | 负极锂 | 本文结论 | Li⁺ 溶剂化能力降低 → 锂沉积更致密均匀 → 锂可逆性提高（全梯度） | 全梯度 | 全梯度 | Li⁺ 溶剂化减弱 | M0030 | S33-T3、S33-T4、S33-T5
S33 | S33-M7 | 弱侧 | 正极反应 | 本文结论 | 溶剂化能力降低不利于多硫化物液相还原反应（全梯度） | 全梯度 | 全梯度 | Li⁺/多硫化物溶剂化减弱 | M0031 | S33-T2
S33 | S33-M8 | 强侧 | 电解液消耗 | 本文结论 | 比较强、适中溶剂化电解液循环后的剩余电解液 → 电解液耗竭是贫液 Li‖S 失效的根本原因 | DME-TFTFE | DME | Li⁺ 溶剂化减弱（强 → 适中） | M0033 | S33-T2、S33-T3
S33 | S33-M9 | 强侧 | 负极锂、电解液消耗 | 本文结论 | 溶剂化结构改变 → SEI 结构与锂形貌改变 → 缓解电解液耗竭 | DME-TFTFE | DME | Li⁺ 溶剂化减弱、阴离子配位增加 | M0034 | S33-T3
S33 | S33-M10 | 其他 | 负极锂 | 转述他文或通用说法 | 设计思路：强溶剂化主溶剂优先配位 Li⁺ → 多硫化物溶解度升高、锂腐蚀加剧 | 全梯度 | 全梯度 | Li⁺ 溶剂化强、多硫化物溶解度高 | M0061
S33 | S33-M11 | 其他 | 负极锂 | 转述他文或通用说法 | 设计思路：共溶剂削弱主溶剂溶剂化 → 阴离子配位增加 → 多硫化物溶解度降低、锂负极稳定性提高 | 全梯度 | 全梯度 | Li⁺ 溶剂化减弱、阴离子配位增加、多硫化物溶解度降低 | M0062
S33 | S33-M12 | 其他 | 正极反应 | 转述他文或通用说法 | 设计思路：多硫化物溶解度过低可能阻碍正极氧化还原 → 适中溶剂化可能带来长寿命 | 全梯度 | 全梯度 | 多硫化物溶解度降低 | M0063
S33 | S33-M13 | 其他 |  | 本文结论 | 适中溶剂化电解液首圈容量与 DME 相近、过电位略高，归因于含 Li2S4 时各电解液离子电导率相近 | DME-TFTFE | DME | 含 Li2S4 时离子电导率相近（ETFE、BTFE、TFTFE 合说） | M0126 | S33-T2
S33 | S33-M14 | 其他 |  | 本文推测 | DME 中 Li2S4 溶解度最高 → 可能因黏度升高 → 离子电导率降得最多 | DME | DME-TFTFE | 多硫化物溶解度高 → 黏度升高（推测） | M0127 | S33-T2
S33 | S33-M15 | 弱侧 | 正极反应 | 本文结论 | DME-TFOFE 多硫化物溶剂化能力低 → 首圈放电容量小 20%、放电过电位大 0.8 V | DME-TFOFE | DME | 多硫化物溶剂化减弱 | M0129 | S33-T2
S33 | S33-M16 | 强侧 | 多硫化物穿梭 | 本文结论 | DME-FE 多硫化物溶解度低于 DME → 穿梭电流降低 | 全梯度 | 全梯度 | 多硫化物溶解度降低 | M0141 | S33-T6
S33 | S33-M17 | 弱侧 | 多硫化物穿梭 | 本文结论 | 例外：DME-TFOFE 溶解度最低但穿梭电流略高于适中电解液，归因于其稳定低电荷密度、低 LUMO 的单价多硫化物阴离子 | DME-TFOFE | DME-TFTFE | 多硫化物溶剂化最弱 → 物种转为单价阴离子 | M0142 M0143 | S33-T6
S33 | S33-M18 | 弱侧 | 负极锂 | 本文推测 | 单价多硫化物阴离子更易在锂负极被还原（二价阴离子较难） | DME-TFOFE | DME-TFTFE | 多硫化物物种转为单价阴离子 | M0144 M0147 | S33-T6
S33 | S33-M19 | 其他 | 正极反应 | 本文结论 | 溶剂化减弱 → Li2S 提前析出 → 固相转化取代液相转化占优（operando XRD，0.1 C） | 全梯度 | 全梯度 | Li⁺/多硫化物溶剂化减弱 | M0150
S33 | S33-M20 | 弱侧 | 正极反应 | 本文结论 | DME-TFOFE 中多硫化物在正极和隔膜聚集 → 极化大、氧化受阻 → 充电末不生成 S8（operando XRD，0.1 C） | DME-TFOFE | DME | 多硫化物溶解度低 → 聚集 | M0154
S33 | S33-M21 | 弱侧 | 正极反应 | 本文结论 | DME-TFOFE 多硫化物溶剂化能力低 → 氧化还原动力学迟缓 → 过电位大 | DME-TFOFE | DME | 多硫化物溶剂化减弱 | M0159 | S33-T2、S33-T7
S33 | S33-M22 | 弱侧 | 正极反应 | 本文结论 | 弱溶剂化电解液使多硫化物严重聚集、堵塞正极孔 → 贫液下过电位高、放电容量低 | DME-TFOFE | DME | 多硫化物溶解度低 | M0163 | S33-T2
S33 | S33-M23 | 强侧 | 负极锂 | 本文结论（与他文一致） | Li⁺ 溶剂化层阴离子配位增加 → 锂负极稳定性（库仑效率）提高，与前人 LiFSI + 弱溶剂化溶剂结果一致 | 全梯度 | 全梯度 | 阴离子配位增加（Li⁺ 溶剂化减弱） | M0170 M0171 | S33-T4、S33-T5
S33 | S33-M24 | 弱侧 | 正极反应、负极锂 | 本文结论 | 例外：DME-TFOFE 锂可逆性最高但循环差 → 溶剂化弱时硫正极可逆性决定循环稳定性 | DME-TFOFE | DME-TFTFE | 溶剂化最弱 | M0173 | S33-T2、S33-T5
S33 | S33-M25 | 强侧 | 负极锂 | 本文结论 | 除 DME-TFOFE 外，电池寿命与锂负极可逆性强相关 → 锂可逆性是贫液 Li‖S 循环稳定的决定因素 | 全梯度 | 全梯度 | Li⁺ 溶剂化减弱（不含 TFOFE） | M0174 | S33-T2、S33-T5
S33 | S33-M26 | 弱侧 | 正极反应 | 本文推测 | DME 中循环初期放电容量略升，可能因多硫化物溶出碳结构、在碳外表面反应 | DME | DME-TFTFE | 多硫化物溶解度高 | M0178 | S33-T2
S33 | S33-M27 | 弱侧 | 正极反应 | 本文推测 | 适中溶剂化电解液中反应可能局限在碳内表面 → 没有容量上升 | DME-TFTFE | DME | 多硫化物溶解度较低 | M0179 | S33-T2
S33 | S33-M28 | 强侧 | 负极锂、电解液消耗 | 本文推测 | DME 电解液中 DME 优先进入 Li⁺ 溶剂化层 → 促进 DME 还原分解 → SEI 富有机组分 | DME | DME-TFTFE | Li⁺ 溶剂化强（DME 配位多） | M0187 | S33-T3
S33 | S33-M29 | 强侧 | 负极锂 | 本文推测 | 适中溶剂化电解液中阴离子进入溶剂化层 → 可能促进阴离子还原 → 富无机 SEI | DME-TFTFE | DME | 阴离子配位增加 | M0188 | S33-T3
S33 | S33-M30 | 强侧 | 电解液消耗 | 本文结论 | 加 FE 后 SEI 碳含量降低 25% 以上（TFTFE 最低）→ DME 分解被明显抑制 | DME-TFTFE | DME | Li⁺ 溶剂化减弱（ETFE、BTFE、TFTFE 合说） | M0190 M0191 | S33-T3
S33 | S33-M31 | 其他 | 电解液消耗 | 转述他文或通用说法 | 例外：DME-ETFE 的 SEI F 含量异常高，归因于 ETFE 不对称结构导致还原稳定性低 | DME-ETFE | DME | ETFE 溶剂本身还原稳定性低（非溶剂化） | M0193 | S33-T3
S33 | S33-M32 | 强侧 | 负极锂、多硫化物穿梭 | 本文结论 | DME-FE 的 SEI 中多硫化物和 Li2S 信号显著低于 DME → 适中溶剂化电解液抑制多硫化物对锂的腐蚀 | DME-TFTFE | DME | 多硫化物溶解度降低（ETFE、BTFE、TFTFE 合说） | M0195 | S33-T3
S33 | S33-M33 | 强侧 | 负极锂 | 本文结论 | 适中溶剂化电解液 → 形成富无机 SEI、减轻锂腐蚀 | DME-TFTFE | DME | Li⁺ 溶剂化减弱、阴离子配位增加 | M0197 | S33-T3
S33 | S33-M34 | 强侧 | 负极锂 | 本文结论 | DME-BTFE、DME-TFTFE 锂表面与截面形貌更均匀，与其循环稳定性好一致 | DME-TFTFE | DME | Li⁺ 溶剂化减弱 | M0205 | S33-T2、S33-T3
S33 | S33-M35 | 强侧 | 负极锂、电解液消耗 | 本文结论 | 锂沉积不均匀会加剧电解液分解 → BTFE、TFTFE 带来的均匀锂形貌有利于锂负极可逆性 | DME-TFTFE | DME | Li⁺ 溶剂化减弱 | M0207 | S33-T3
S33 | S33-M36 | 其他 | 负极锂 | 本文推测 | 例外：DME-ETFE 剩余锂异常少，归因于 ETFE 对锂的化学腐蚀 | DME-ETFE | DME | ETFE 溶剂本身腐蚀锂（非溶剂化） | M0211 | S33-T3
S33 | S33-M37 | 其他 | 电解液消耗 | 本文结论 | 循环中的容量下降与电解液耗竭直接相关 | 全梯度 | 全梯度 | 无（概括性说法） | M0213 | S33-T1、S33-T3
S33 | S33-M38 | 弱侧 | 电解液消耗 | 本文结论 | DME-ETFE、DME-BTFE 阴离子配位增加（FSI⁻ LUMO 降低）→ FSI⁻ 优先分解 → FSI⁻ 保留率低于 DME | DME-BTFE | DME | 阴离子配位增加 | M0217 | S33-T3
S33 | S33-M39 | 强侧 | 负极锂、电解液消耗 | 本文结论 | DME-TFTFE 锂沉积更均匀 → 锂腐蚀少 → FSI⁻ 保留率更高 | DME-TFTFE | DME | Li⁺ 溶剂化减弱 → 锂形貌均匀 | M0218 M0225 | S33-T3
S33 | S33-M40 | 强侧 | 负极锂、电解液消耗 | 本文结论 | DME-TFTFE 均匀锂沉积减少锂暴露面积 → DME、FSI⁻、FE 分解都更少 | DME-TFTFE | DME | Li⁺ 溶剂化减弱 → 锂形貌均匀 | M0226 | S33-T3
S33 | S33-M41 | 其他 | 电解液消耗 | 本文结论 | 例外：ETFE 共溶剂 36 圈后几乎耗尽，还原稳定性差 | DME-ETFE | DME | ETFE 溶剂本身还原稳定性低（非溶剂化） | M0228 | S33-T3
S33 | S33-M42 | 其他 | 电解液消耗 | 本文结论 | 剩余溶剂量 DME-ETFE < DME < DME-BTFE < DME-TFTFE，与寿命顺序强相关（非单调随溶剂化，ETFE 例外） | 全梯度 | 全梯度 | 剩余溶剂量（不含 TFOFE） | M0231 | S33-T2、S33-T3
S33 | S33-M43 | 强侧 | 电解液消耗 | 本文结论 | DME 电解液大量损失 → 第 36 圈下平台畸变（DME-ETFE 下平台消失），而 BTFE、TFTFE 放电曲线几乎不变 | DME | DME-TFTFE | Li⁺ 溶剂化强 | M0233 | S33-T3
S33 | S33-M44 | 强侧 | 电解液消耗 | 本文结论 | DME-TFTFE 有效缓解电解液耗竭（失效根本原因）→ 叠片软包稳定运行 | DME-TFTFE | DME | 适中溶剂化 | M0256 | S33-T9
S33 | S33-M45 | 强侧 | 电解液消耗、负极锂、正极反应 | 本文结论 | 通过 DME–FE 相互作用调控溶剂化结构 → 防止锂腐蚀导致的电解液耗竭，同时保持多硫化物快速氧化还原 | DME-TFTFE | DME | Li⁺ 溶剂化减弱至适中 | M0260 | S33-T2、S33-T9
S37 | S37-M1 | 其他 | 正极反应 | 本文结论 | 弱溶剂化使溶解态 LiPS 自由能升高（Li⁺ 溶剂化变弱）→ Li+S→LiPS 自由能差变小、LiPS→Li2S 自由能差变大（正极反应热力学）→ 第一平台电压降低、第二平台电压升高 | 全梯度 | 全梯度 | Li⁺ 溶剂化变弱（假设 LiPS 溶剂化同步变弱） | M0080 | S37-T1
S37 | S37-M2 | 其他 |  | 本文结论 | 强溶剂化的 DME 解离 Li⁺ 更有效，未聚集 Li⁺ 比例高于 DME-TTE 1:1（MD，0.1 M Li2S6 简化体系）；只到溶剂化结构，未落到电池表现 | DME | DME-TTE 1:1 | Li⁺ 溶剂化较强 → 未聚集 Li⁺ 比例较高 | M0085
S37 | S37-M3 | 强侧 |  | 本文结论 | LiPS 溶解度高（强溶剂化）→ 循环 CE 和首圈容量变差（作者总述，未写过程） | 全梯度 | 全梯度 | 多硫化物溶解度随 Li⁺ 溶剂化增强而升高 | M0029 | S37-T1
S37 | S37-M4 | 强侧 | 多硫化物穿梭、负极锂 | 本文结论（与他文一致） | 弱溶剂化、LiPS 溶解度低 → 向金属锂的穿梭减轻 → Li‖S 电池 CE 升高；强溶剂化一侧 CE 低归因于穿梭 | 全梯度 | 全梯度 | 多硫化物溶解度随 Li⁺ 溶剂化变弱降低 | M0113 | S37-T1
S37 | S37-M5 | 强侧 | 多硫化物穿梭、负极锂 | 本文推测 | 强溶剂化下溶解 LiPS 多 → LiPS 与金属锂反应生成富锂 LiPS，活性硫以不溶 Li2S/Li2S2 沉积在负极或自放电损失 → 首圈放电容量降低 | 全梯度 | 全梯度 | 多硫化物溶解度随 Li⁺ 溶剂化增强而升高 | M0116 | S37-T1
S37 | S37-M6 | 弱侧 | 正极反应 | 本文结论 | 弱溶剂化虽提高 CE 和首圈容量，但损害动力学（正极反应）→ 过电位升高 | 全梯度 | 全梯度 | Li⁺ 溶剂化变弱 | M0118 | S37-T1
S37 | S37-M7 | 弱侧 | 正极反应 | 本文推测 | 弱溶剂化下作为氧化还原媒介的溶解 LiPS 浓度不足 → 电荷转移变慢 → 第二平台过电位升高 | 全梯度 | 全梯度 | 多硫化物溶解度随 Li⁺ 溶剂化变弱降低 | M0120 | S37-T1
S37 | S37-M8 | 弱侧 | 正极反应 | 本文结论（与他文一致） | 动力学也影响循环稳定性：容量保持率不随溶剂化变弱单调升高，而在溶剂化能 −10 至 −12 kJ mol−1 达峰（最优在梯度中间） | 全梯度 | 全梯度 | Li⁺ 溶剂化变弱 | M0121 | S37-T1
S37 | S37-M9 | 弱侧 | 正极反应 | 本文结论（与他文一致） | 溶剂化进一步变弱、LiPS 溶解度进一步被抑制时，动力学效应占主导，放电容量随溶剂化变弱下降（DME-TTE 1:4、MTBE） | DME-TTE 1:4 | DME-TTE 4:6 | Li⁺ 溶剂化进一步变弱、多硫化物溶解度进一步降低 | M0122 | S37-T1
S37 | S37-M10 | 弱侧 | 正极反应 | 本文结论 | 过弱溶剂化电解液因动力学迟缓只给出极小容量（Supplementary Fig. 1：DME-TTE 1:4、MTBE） | MTBE | DME | Li⁺ 溶剂化过弱 | S0006 | S37-T1
S37 | S37-M11 | 其他 |  | 转述他文或通用说法 | 作者自写的例外：溶剂化能不是唯一因素，分子结构和形成不同钝化层的反应路径也重要 | 全梯度 | 全梯度 | 溶剂化能以外的分子结构、钝化层化学 | M0124
S37 | S37-M12 | 弱侧 | 负极锂 | 本文结论 | 弱溶剂化 → Li‖S 全电池 CE 和锂金属 CE 更好，但内阻变差（作者讨论部分的权衡总述） | 全梯度 | 全梯度 | Li⁺ 溶剂化变弱 | M0155 | S37-T1、S37-T2
S37 | S37-M13 | 强侧 | 负极锂 | 本文结论 | 摘要总述：弱溶剂化 → 第一平台低、第二平台高、LiPS 溶解度低，Li‖S 全电池和锂金属负极循环性更好（与 M0121 保持率中间达峰不一致） | 全梯度 | 全梯度 | Li⁺ 溶剂化变弱 | M0005 | S37-T1、S37-T2
S37 | S37-M14 | 强侧 | 负极锂 | 本文结论 | 1 M G4、1 M DME、2 M DME 溶剂化较强，在锂金属负极上不稳定 → 改进 Aurbach 法 Li CE 过低无法测出 | 全梯度 | 全梯度 | Li⁺ 溶剂化较强 | M0132 | S37-T2
S37 | S37-M15 | 强侧 | 负极锂 | 本文结论（与他文一致） | 不含 LiPS 时 Li‖Cu CE 随溶剂化变弱升高 | 全梯度 | 全梯度 | Li⁺ 溶剂化变弱 | M0133 | S37-T2
S37 | S37-M16 | 其他 | 负极锂 | 转述他文或通用说法 | 文献称 LiPS 与 LiNO₃ 协同稳定锂金属负极（本篇结果与之相反） | 全梯度 | 全梯度 | 电解液含溶解 LiPS（有 LiNO₃ 时） | M0135
S37 | S37-M17 | 其他 | 负极锂 | 本文推测 | 不含 LiNO₃ 时饱和 LiPS 对锂负极没有稳定作用甚至有害 → 六种电解液加饱和 LiPS 后 Li CE 整体降约 3% | 全梯度 | 全梯度 | 电解液饱和溶解 LiPS（不含 LiNO₃），起点不是溶剂化 | M0136 | S37-T2
S37 | S37-M18 | 其他 | 负极锂 | 本文结论 | 1 M DME 不含 LiPS 时沉积锂呈岛状、比表面积小，与较高 CE 相符；加 LiPS 后锂铺满表面 | DME w/ LiPS | DME | 电解液含饱和 LiPS（起点不是溶剂化） | M0139 | S37-T2
S37 | S37-M19 | 其他 | 负极锂 | 本文推测 | LiPS 促进锂成核多于生长 → 小核多、比表面积和副反应增加 → CE 降低 | 全梯度 | 全梯度 | 电解液含饱和 LiPS（起点不是溶剂化） | M0142 | S37-T2
S37 | S37-M20 | 其他 | 负极锂 | 转述他文或通用说法 | 文献提出电解液溶剂化能决定 Li–电解液界面的锂表面能，从而影响锂形貌 | 全梯度 | 全梯度 | Li⁺ 溶剂化能 → 锂表面能 | M0145
S37 | S37-M21 | 其他 | 负极锂 | 本文推测 | LiPS 可能改变溶剂化能，使高比表面积锂形貌更有利 → CE 降低（备选机制） | 全梯度 | 全梯度 | 电解液含饱和 LiPS → 溶剂化能改变 | M0146 | S37-T2
S37 | S37-M22 | 其他 | 负极锂 | 本文结论（与他文一致） | 加 TTE 后 SEI 更富无机成分、F 和 S 含量更高（只到界面化学，未落到具体电池表现） | DME-TTE 1:1 | DME | 加稀释剂 TTE（Li⁺ 溶剂化变弱） | M0148
S37 | S37-M23 | 其他 | 负极锂 | 本文推测 | 加 LiPS 后 SEI 富硫，可能来自 LiPS 分解（只到界面化学） | DME w/ LiPS | DME | 电解液含饱和 LiPS（起点不是溶剂化） | M0149
S37 | S37-M24 | 其他 | 负极锂、电解液消耗 | 转述他文或通用说法 | 通用说法：锂金属–电解液界面副反应导致电解液干涸、阻抗累积，需要更多过量锂和电解液，降低能量密度 | 全梯度 | 全梯度 | 锂金属界面副反应（起点不是溶剂化） | M0126
S37 | S37-M25 | 其他 | 多硫化物穿梭、电解液消耗 | 转述他文或通用说法 | 通用说法：溶解的 LiPS 穿梭到负极，造成容量衰减、电解液干涸和自放电，LiPS 溶解度受电解液强烈影响 | 全梯度 | 全梯度 | 多硫化物溶解度 | M0015
S37 | S37-M26 | 其他 | 负极锂 | 转述他文或通用说法 | 作者写的例外：LiNO₃ 和 DOL 在锂金属界面发生特有反应、显著改变 SEI，可在不牺牲其他指标下改善某一指标（打破溶剂化权衡的已有例子） | 全梯度 | 全梯度 | 特定分子（LiNO₃、DOL）的界面反应，起点不是溶剂化 | M0158
S39 | S39-M1 | 其他 | 负极锂 | 本文结论 | 作者总框架（Li⁺ 侧）：Li⁺ 溶解度与溶剂化主要决定离子电导率和锂负极沉积/剥离可逆性 | 全梯度 | 全梯度 | Li⁺ 溶解度与 Li⁺ 溶剂化 | M0003 | S39-T1
S39 | S39-M2 | 其他 | 正极反应 | 本文结论 | 作者总框架（多硫化物侧）：多硫化物溶剂化决定 S8/LiPS/Li2S 转化热力学，多硫化物溶解度决定氧化还原动力学 | 全梯度 | 全梯度 | 多硫化物溶剂化与多硫化物溶解度 | M0004 | S39-T3、S39-T4、S39-T5
S39 | S39-M3 | 强侧 | 多硫化物穿梭、负极锂 | 转述他文或通用说法 | 引言转述：常规 DOL/DME 醚类 Li⁺ 与多硫化物溶剂化强，利于电导率，但多硫化物穿梭严重、锂负极副反应多，限制循环寿命；加非溶剂化氟醚可抑制溶解、形成富氟 SEI | DOL/DME | DOL/TTE | Li⁺ 与多硫化物溶剂化强、多硫化物溶解度高 | M0010 M0011
S39 | S39-M4 | 弱侧 | 正极反应 | 转述他文或通用说法 | 引言转述：稀溶剂化（氟醚）电解液大幅抑制 Li⁺ 与多硫化物溶解和溶剂化，极端时转为需升温的迟缓准固态硫转化，且高黏度使高载量正极润湿差 | DOL/TTE | DOL/DME | Li⁺ 与多硫化物溶解度、溶剂化降低 | M0014 M0015
S39 | S39-M5 | 强侧 | 负极锂 | 本文结论 | DOL/F4DEE 的中等 Li⁺ 溶剂化提高锂沉积/剥离稳定性 | DOL/F4DEE | DOL/DME | Li⁺ 溶剂化减弱（强 → 中等） | M0069 | S39-T1、S39-T2
S39 | S39-M6 | 强侧 | 负极锂 | 本文结论 | Li‖Cu Aurbach 测试中 Li⁺ 溶剂化越弱，库仑效率总体越高 | 全梯度 | 全梯度 | Li⁺ 溶剂化减弱 | M0070 | S39-T1
S39 | S39-M7 | 强侧 | 负极锂 | 本文结论（与他文一致） | 中等 Li⁺ 溶剂化使锂沉积致密块状、厚度较小，减少锂与电解液接触面积、抑制副反应，从而 CE 高；与已有研究一致 | DOL/F4DEE | DOL/DME | Li⁺ 溶剂化减弱（中等） | M0072 M0073 | S39-T1、S39-T2
S39 | S39-M8 | 其他 | 负极锂 | 本文结论 | Li⁺ 溶剂化层中 TFSI⁻ 与 F4DEE 增多 → 形成富 LiF 的 SEI（XPS） | DOL/F4DEE | DOL/DME | Li⁺ 溶剂化层阴离子与 F4DEE 增多（Li⁺ 溶剂化减弱） | M0077
S39 | S39-M9 | 强侧 | 负极锂 | 本文结论（与他文一致） | 富 LiF SEI 使锂沉积致密，是获得高沉积/剥离 CE 的关键 | DOL/F4DEE | DOL/DME | Li⁺ 溶剂化减弱 → 富 LiF SEI | M0078 | S39-T1
S39 | S39-M10 | 强侧 | 负极锂 | 转述他文或通用说法 | 中等多硫化物溶解度限制电解液中腐蚀性多硫化物浓度，提高锂负极循环性（句中带引文 36，本文未直接测） | DOL/F4DEE | DOL/DME | 多硫化物溶解度降低（1.0 → 0.38 M） | M0078 | S39-T6
S39 | S39-M11 | 其他 | 负极锂 | 本文结论 | 弱多硫化物溶剂化也抑制锂金属上的寄生腐蚀反应（Note S4 浸泡试验） | DOL/F4DEE | DOL/DME | 多硫化物溶剂化减弱 | M0078 M0086
S39 | S39-M12 | 其他 | 负极锂 | 本文结论 | TGC：多硫化物溶剂化越弱，锂浸泡损失率越低；作者自注此益处相对小 | 全梯度 | 全梯度 | 多硫化物溶剂化减弱 | S0177 S0178
S39 | S39-M13 | 其他 | 负极锂 | 本文结论 | DOL/DME 电导率更高但锂循环性更差，说明体相电导率不是锂稳定性差异的主因 | DOL/DME | DOL/F4DEE | 离子电导率（非溶剂化起点） | S0155 S0156 | S39-T1、S39-T2
S39 | S39-M14 | 其他 | 负极锂 | 本文结论 | 三种电解液锂沉积/剥离过电位都低于 20 mV，界面动力学影响可忽略 | 全梯度 | 全梯度 | 锂/电解液界面动力学 | S0162 | S39-T1
S39 | S39-M15 | 其他 | 负极锂 | 本文结论（与他文一致） | Li⁺ 与锂负极对整体动力学的影响一般可忽略，与文献一致 | 全梯度 | 全梯度 | Li⁺ 侧（非溶剂化起点） | M0088
S39 | S39-M16 | 弱侧 | 正极反应 | 本文结论 | 弱多硫化物溶剂化下链缩短更依赖短链液-固还原（stage III）而非长链液-液还原（stage II），stage II 容量低 | DOL/F4DEE | DOL/DME | 多硫化物溶剂化减弱 | M0096 | S39-T3
S39 | S39-M17 | 弱侧 | 正极反应 | 转述他文或通用说法 | 转述：弱多硫化物溶剂化使歧化平衡偏向短链，stage II 还原容量较低 | 全梯度 | 全梯度 | 多硫化物溶剂化减弱 | M0097 | S39-T3
S39 | S39-M18 | 其他 | 正极反应 | 本文结论 | 三种电解液充电过电位相近，多硫化物溶剂化与氧化动力学无关 | 全梯度 | 全梯度 | 多硫化物溶剂化 | M0100 | S39-T3
S39 | S39-M19 | 弱侧 | 正极反应 | 本文结论 | 各电解液容量差异主要来自多硫化物转化热力学而非动力学 | 全梯度 | 全梯度 | 多硫化物溶剂化 | M0101 | S39-T3
S39 | S39-M20 | 其他 | 正极反应 | 本文结论 | 本文结果与通常认为弱多硫化物溶剂化电解液动力学差的观点不同（作者自称与他文相反） | 全梯度 | 全梯度 | 多硫化物溶剂化减弱 | M0102 M0108 | S39-T3
S39 | S39-M21 | 弱侧 | 正极反应 | 本文结论 | 强多硫化物溶剂化促进固-液氧化（stage IV 容量 DOL/DME 最高） | DOL/F4DEE | DOL/DME | 多硫化物溶剂化减弱 | M0109 | S39-T3
S39 | S39-M22 | 强侧 | 正极反应 | 本文结论 | DOL/DME stage IV 生成更多多硫化物但 stage V 容量相同，说明强多硫化物溶剂化下液-固氧化（LiPS → S8）不利 | DOL/F4DEE | DOL/DME | 多硫化物溶剂化强（DOL/DME） | M0110 M0111 | S39-T3
S39 | S39-M23 | 强侧 | 正极反应 | 本文结论（与他文一致） | DOL/DME 充电末仍保留大量长链多硫化物（与前人一致），这些未转化多硫化物多方面损害电池表现 | DOL/F4DEE | DOL/DME | 多硫化物溶剂化强（DOL/DME） | M0112 | S39-T3、S39-T6
S39 | S39-M24 | 强侧 | 正极反应 | 本文结论 | 未转化长链多硫化物导致下一圈容量损失 | DOL/F4DEE | DOL/DME | 多硫化物溶剂化强（DOL/DME） | M0112 M0113 | S39-T6
S39 | S39-M25 | 强侧 | 多硫化物穿梭、负极锂 | 本文结论 | 穿梭的多硫化物引发锂寄生腐蚀，影响锂负极循环性 | DOL/F4DEE | DOL/DME | 多硫化物溶剂化强（长链多硫化物残留） | M0114 | S39-T6
S39 | S39-M26 | 强侧 | 电解液消耗、正极反应、负极锂 | 转述他文或通用说法 | 转述：LiPS → S8 氧化迟缓加速 LiNO₃ 不可逆消耗，而 LiNO₃ 对 SEI 形成和催化多硫化物氧化关键，不利长循环（本文未测 LiNO₃ 消耗） | DOL/F4DEE | DOL/DME | 多硫化物溶剂化强 → 液-固氧化迟缓 | M0115 | S39-T6
S39 | S39-M27 | 弱侧 | 正极反应 | 本文结论 | DOL/F4DEE 的弱多硫化物溶剂化显著影响多硫化物转化，造成容量与循环寿命之间的权衡 | DOL/F4DEE | DOL/DME | 多硫化物溶剂化减弱 | M0116 | S39-T3、S39-T6
S39 | S39-M28 | 弱侧 | 正极反应 | 本文结论 | DOL/F4DEE 液-液还原（stage II）受限、固-液氧化（stage IV）迟缓 → 容量较低，靠 stage III/V 部分补回 | DOL/F4DEE | DOL/DME | 多硫化物溶剂化减弱 | M0117 | S39-T3
S39 | S39-M29 | 强侧 | 正极反应、负极锂 | 本文结论 | 弱多硫化物溶剂化抑制腐蚀性长链多硫化物生成、提高硫可逆性 → 循环寿命延长 | DOL/F4DEE | DOL/DME | 多硫化物溶剂化减弱 | M0118 | S39-T6
S39 | S39-M30 | 其他 | 正极反应 | 本文推测 | Li‖CP 中比容量随多硫化物浓度升高而降低，作者推测因碳纸表面活性位点有限（本篇自写的例外） | 全梯度 | 全梯度 | Li₂S₆ 浓度升高（非溶剂化） | M0121 | S39-T4
S39 | S39-M31 | 其他 | 正极反应 | 本文结论 | 多硫化物浓度越高 GITT 过电位越小，氧化还原动力学越快 | 全梯度 | 全梯度 | Li₂S₆ 浓度升高（非溶剂化） | M0122 | S39-T4
S39 | S39-M32 | 弱侧 | 正极反应 | 本文结论（与他文一致） | 多硫化物溶解度越高 → 可溶多硫化物浓度越高 → 浓差极化 ηcon 越小 → 还原越快；DOL/F4DEE 中等溶解度足以维持正极动力学 | 全梯度 | 全梯度 | 多硫化物溶解度降低 | M0136 | S39-T4、S39-T5
S39 | S39-M33 | 弱侧 | 正极反应 | 本文结论 | Li‖C/S GITT 中 DOL/DME 放电容量最高，反映强多硫化物溶剂化促进液-液转化 | DOL/F4DEE | DOL/DME | 多硫化物溶剂化减弱 | M0139 | S39-T5
S39 | S39-M34 | 弱侧 | 正极反应 | 本文结论 | DOL/F4DEE 多硫化物溶解度高于 DOL/TTE，因而氧化还原动力学优于 DOL/TTE | DOL/TTE | DOL/F4DEE | 多硫化物溶解度降低（0.38 → 0.22 M） | M0141 | S39-T5
S39 | S39-M35 | 其他 | 正极反应 | 本文结论 | GITT 过电位分解表明浓差极化主导整体氧化还原动力学 | 全梯度 | 全梯度 | 浓差极化（多硫化物扩散） | M0142 | S39-T5
S39 | S39-M36 | 其他 | 正极反应 | 本文结论 | DOL/F4DEE 与 DOL/DME 一样有两个清晰放电平台，作者称因中等溶解度而硫利用充分（与 M0148 权衡说法不一致） | DOL/F4DEE | DOL/DME | 多硫化物溶解度降低（中等） | M0146 | S39-T6
S39 | S39-M37 | 弱侧 | 正极反应 | 本文结论 | DOL/TTE 多硫化物溶解度低 → 第二放电平台压低、比容量降低 | DOL/TTE | DOL/DME | 多硫化物溶解度降低（1.0 → 0.22 M） | M0147 | S39-T6
S39 | S39-M38 | 强侧 | 正极反应、负极锂 | 本文结论 | DOL/DME 的强 Li⁺ 与强多硫化物溶剂化 → 硫可逆性差、锂负极严重退化 → 55 圈后容量快速衰减 | DOL/F4DEE | DOL/DME | Li⁺ 溶剂化与多硫化物溶剂化强（DOL/DME） | M0149 | S39-T6
S39 | S39-M39 | 强侧 | 负极锂 | 本文结论 | DOL/DME 衰减对应长链多硫化物腐蚀和 SEI 差导致的低 CE 两方面 | DOL/F4DEE | DOL/DME | Li⁺ 溶剂化与多硫化物溶剂化强（DOL/DME） | M0150 | S39-T6
S39 | S39-M40 | 弱侧 | 正极反应 | 本文结论 | DOL/TTE 多硫化物溶解度低 → 活性物质利用差，容量活化与过电位恢复缓慢 | DOL/TTE | DOL/DME | 多硫化物溶解度降低 | M0157 | S39-T6
S39 | S39-M41 | 强侧 | 负极锂、正极反应 | 本文结论 | DOL/F4DEE 靠中等 Li⁺ 溶剂化和弱多硫化物溶剂化稳定锂负极，靠中等溶解度维持正极动力学 | DOL/F4DEE | DOL/DME | Li⁺ 溶剂化中等、多硫化物溶剂化弱、溶解度中等 | M0158 | S39-T6
S39 | S39-M42 | 弱侧 | 正极反应 | 本文结论 | DOL/F4DEE 与 DOL/DME 因多硫化物溶解度优势 Rct 较小（DOL/TTE 较大） | DOL/TTE | DOL/DME | 多硫化物溶解度降低 | M0161 | S39-T6
S39 | S39-M43 | 强侧 | 负极锂 | 本文结论 | DOL/F4DEE、DOL/TTE 的 RSEI 小于 DOL/DME，说明减弱 Li⁺ 与多硫化物溶剂化有利锂负极 | DOL/F4DEE | DOL/DME | Li⁺ 与多硫化物溶剂化减弱 | M0162 | S39-T6
S39 | S39-M44 | 强侧 | 电解液消耗、负极锂 | 本文推测 | DOL/DME 的 Rbulk 急剧增大（作者推测可能来自电解液干涸），进一步说明其锂循环性差 | DOL/F4DEE | DOL/DME | Li⁺ 与多硫化物溶剂化强（DOL/DME） | M0163 | S39-T6
S39 | S39-M45 | 其他 |  | 本文结论 | E/S 10 时硫全转为 Li₂S₆ 的最大浓度 0.52 M，高于 DOL/F4DEE、DOL/TTE 的溶解度 → 中等溶解度限制可溶多硫化物浓度 | DOL/F4DEE | DOL/DME | 多硫化物溶解度降低 | S0225 S0226 S0227
S39 | S39-M46 | 其他 | 正极反应 | 转述他文或通用说法 | 转述：LiTFSI 浓度过高削弱 Li⁺ 溶剂化、阻碍传输，并通过同离子效应抑制多硫化物溶解、降低硫利用率，故选 1.0 M | 全梯度 | 全梯度 | LiTFSI 浓度升高 → Li⁺ 溶剂化减弱、多硫化物溶解度降低 | M0067
S39 | S39-M47 | 弱侧 | 正极反应 | 本文结论 | 第二次 GITT 放电 stage II 容量保持 DOL/DME > DOL/F4DEE > DOL/TTE，说明强多硫化物溶剂化利于液-液还原 | DOL/F4DEE | DOL/DME | 多硫化物溶剂化减弱 | S0213 | S39-T3
S40 | S40-M1 | 其他 |  | 本文推测 | LiTFSI 本身的循环稳定性和倍率能力 → SL-LiTFSI、G3-LiTFSI 在几乎所有 E/S 下循环性能优于其他盐 | 全梯度 | 全梯度 | 锂盐种类（LiTFSI 对 LiTF/LiClO4），未涉及溶剂化 | M0058 | S40-T1、S40-T2、S40-T3、S40-T4
S40 | S40-M2 | 其他 | 多硫化物穿梭 | 本文推测 | LiTFSI 可能提高黏度、降低离子电导率，低 E/S 下加重多硫化物穿梭 → E/S 6 时 G3-LiTFSI 表现差 | G3-LiTFSI | G3-LiTF | 黏度升高、离子电导率降低（转述他文，本文未测） | M0059 M0060 | S40-T4
S40 | S40-M3 | 其他 |  | 本文推测 | 环丁砜的电化学稳定性、高介电常数和给体数 → E/S 6 下 SL-LiTFSI 循环优于 G3-LiTFSI | G3-LiTFSI | SL-LiTFSI | 溶剂种类（SL 对 G3）；作者归因于稳定性、介电常数、给体数，本文未测溶剂化 | M0061 M0167 | S40-T4
S40 | S40-M4 | 其他 | 多硫化物穿梭 | 本文结论 | glyme 基各 E/S 下 CE 更低且噪声大，作者据此判 glyme 基穿梭量大 | 全梯度 | 全梯度 | 溶剂种类（SL 基对 glyme 基） | M0062 | S40-T1、S40-T2、S40-T3、S40-T4
S40 | S40-M5 | 其他 | 正极反应 | 本文结论（与他文一致） | 高 E/S 下 SL 基电解液中长链多硫化物生成受阻（首圈第一平台不清楚）→ SL 基首圈容量随 E/S 升高而下降 | 全梯度 | 全梯度 | E/S 升高（测试条件，非配方差） | M0078 | S40-T1、S40-T2
S40 | S40-M6 | 其他 |  | 本文推测 | 含 LiTF 的两种电解液电阻 R1 最高，作者推测 LiTF 显著增大黏度，可能因此 G3-LiTF 在 E/S 6 前几圈容量低 | G3-LiTF | G3-LiTFSI | 电解液电阻 R1 升高（作者推为黏度增大） | M0095 M0096 | S40-T4、S40-T5
S40 | S40-M7 | 其他 |  | 本文结论 | 含 LiTFSI 的电解液几乎各圈 R1 最低，盐种类显著影响电解液电阻（与 M2 中“LiTFSI 提高黏度”的转述相反，作者未调和） | 全梯度 | 全梯度 | 电解液电阻 R1（盐种类） | M0097 M0098 | S40-T5
S40 | S40-M8 | 其他 | 正极反应 | 本文结论 | SL 基电解液电荷转移电阻更低 → 电荷转移动力学更好 | 全梯度 | 全梯度 | 溶剂种类（SL 对 G3），电荷转移电阻 R2 | M0100 | S40-T5
S40 | S40-M9 | 其他 | 正极反应 | 本文推测 | SL-LiClO4 的 Li2S 膜电阻最低，可能与其中多硫化物溶解动力学有关 | SL-LiClO4 | SL-LiTFSI | Li2S 膜电阻 R3 降低 | M0101 | S40-T5
S40 | S40-M10 | 其他 |  | 本文结论 | SL-LiTFSI、SL-LiTF 电池总阻抗低，支持它们在 E/S 6 前几圈容量占优 | 全梯度 | 全梯度 | 电池总阻抗 Rtotal | M0105 | S40-T4、S40-T5
S40 | S40-M11 | 其他 |  | 本文结论 | 作者自写例外：总阻抗随电解液的变化不足以解释循环表现，SL-LiClO4 循环最差却总阻抗最低 | SL-LiClO4 | SL-LiTFSI | 电池总阻抗 Rtotal | M0106 | S40-T4、S40-T5
S40 | S40-M12 | 其他 | 正极反应、多硫化物穿梭 | 本文推测 | 电解液组成通过影响硫电极形貌、多硫化物穿梭和电导率而决定电池阻抗 | 全梯度 | 全梯度 | 盐和溶剂的电化学性质 | M0107 | S40-T5
S40 | S40-M13 | 其他 | 正极反应 | 本文结论 | E/S 9 时 SL 基还原峰略高 → 动力学略有利 | 全梯度 | 全梯度 | 溶剂种类（SL 对 glyme） | M0114 | S40-T6
S40 | S40-M14 | 其他 | 正极反应 | 本文推测 | 低 E/S 下 SL 基反应动力学更好、多硫化物转化更快，glyme 基 CV 峰畸变 | 全梯度 | 全梯度 | 溶剂种类（SL 对 glyme） | M0120 | S40-T7
S40 | S40-M15 | 其他 | 多硫化物穿梭、正极反应 | 本文推测 | 硫利用率随圈数下降，可能来自穿梭造成的活性物质损失、电极表面钝化或副反应 | 全梯度 | 全梯度 | 无配方差（随循环变化） | M0124 | S40-T4
S40 | S40-M16 | 其他 | 正极反应 | 本文结论 | glyme 基容量比高于 SL 基 → 长链多硫化物进一步还原为短链的可能性更高 | 全梯度 | 全梯度 | 溶剂种类（glyme 对 SL） | M0129 | S40-T4
S40 | S40-M17 | 其他 | 负极锂 | 本文结论 | E/S 6 循环 10 圈后，SL 基中锂表面比 G3 基更平整致密 | G3-LiTFSI | SL-LiTFSI | 溶剂种类（SL 对 G3） | M0134
S40 | S40-M18 | 其他 | 负极锂 | 本文结论 | 作者自写例外：SL 基锂表面仍有局部降解，提示沉积不均匀 | SL-LiTFSI | G3-LiTFSI | SL 基负极形貌（对 M17 的例外） | M0135
S40 | S40-M19 | 其他 | 负极锂 | 本文结论（与他文一致） | G3 基中锂负极呈苔藓状、高孔隙，表明锂沉积/剥离不稳定 | G3-LiTFSI | SL-LiTFSI | 溶剂种类（G3 对 SL） | M0136
S40 | S40-M20 | 其他 | 负极锂 | 转述他文或通用说法 | 含 LiTFSI 的电解液可能导致锂表面不均匀，短链 glyme 中更甚 | 全梯度 | 全梯度 | 锂盐 LiTFSI、短链 glyme | M0137 M0138
S40 | S40-M21 | 其他 | 多硫化物穿梭、负极锂 | 本文结论 | G3 基锂表面硫富集更明显 → 多硫化物迁到负极并与锂反应 | G3-LiTFSI | SL-LiTFSI | 溶剂种类（G3 对 SL） | M0141
S40 | S40-M22 | 其他 | 负极锂 | 本文结论（与他文一致） | SEM 与 EDS 均显示 SL 基比 G3 基的锂界面更稳定 | G3-LiTFSI | SL-LiTFSI | 溶剂种类（G3 对 SL） | M0145
S40 | S40-M23 | 其他 | 负极锂 | 本文结论 | 多硫化物饱和电解液的 Li‖Li 静置阻抗和循环支持 SL 基形成更稳定 SEI，SL 基有前景 | G3-LiTF-PS | SL-LiTF-PS | 溶剂种类（G3 对 SL），多硫化物饱和 | M0147 | S40-T8、S40-T9
S40 | S40-M24 | 其他 |  | 本文结论 | 不同性质的电解液受 E/S 变化影响不同：SL-LiTFSI 不受 E/S 影响，其余受影响 | 全梯度 | 全梯度 | E/S（测试条件）× 电解液种类 | M0064 M0067 | S40-T1、S40-T2、S40-T3、S40-T4
S44 | S44-M1 | 其他 | 多硫化物穿梭、正极反应 | 本文推测 | （设计假设）KB-rGO 正极与低多硫化物溶解的 DOL/OCTO 结合，可将多硫化物限制在正极内，提高硫利用、减少活性物质损失、延长循环 | DOL/OCTO | DME/DOL | 多硫化物溶解度降低 | M0054
S44 | S44-M2 | 强侧 | 多硫化物穿梭 | 本文结论 | DME/DOL 中多硫化物溶解度高，加上高载硫，使 KB-0.3rGO 电池循环仅约 30 圈 | DOL/OCTO | DME/DOL | 多硫化物溶解度：DME/DOL 高 | M0188 | S44-T1
S44 | S44-M3 | 强侧 | 负极锂、电解液消耗 | 转述他文或通用说法 | （转述通用说法）LiNO₃ 在锂负极形成 LixNOy SEI，LiNO₃ 耗尽后锂暴露被腐蚀导致失效——作者用来解释 DME/DOL 电池的衰减 | DOL/OCTO | DME/DOL | 无溶剂化性质；DME/DOL 含 LiNO₃ 添加剂 | M0190 | S44-T1
S44 | S44-M4 | 其他 | 负极锂 | 转述他文或通用说法 | （通用说法）正极硫含量越高，负极受压越大、电池衰减越快 | DOL/OCTO | DME/DOL | 无（起点为硫载量） | M0191 | S44-T1
S44 | S44-M5 | 其他 |  | 转述他文或通用说法 | （转述 Wang et al.）OCTO 氟化度高、溶剂化能力弱，使阳离子-阴离子聚集体比例增加、多硫化物溶解能力低 | DOL/OCTO | DME/DOL | Li⁺ 溶剂化减弱（AGG 增多）；多硫化物溶解度降低 | M0199
S44 | S44-M6 | 其他 | 多硫化物穿梭 | 转述他文或通用说法 | （转述）DME 等高给体数脂肪醚因路易斯碱性提高多硫化物溶解度，不利于抑制穿梭 | DOL/OCTO | DME/DOL | 多硫化物溶解度：含 DME 者高 | M0202
S44 | S44-M7 | 其他 | 正极反应 | 本文推测 | DOL/OCTO 仍有少量多硫化物溶解，可能因 DOL 部分溶解多硫化物，这在一定程度上有利于加速其转化反应 | DOL/OCTO | DME/DOL | 多硫化物溶解度：DOL/OCTO 低但非零 | M0204
S44 | S44-M8 | 其他 | 多硫化物穿梭、正极反应 | 本文结论 | OCTO 阻碍多硫化物溶解，DOL 与 OCTO 组合既有望抑制穿梭又能加速氧化还原动力学 | DOL/OCTO | DME/DOL | 多硫化物溶解度降低（UV-vis） | M0206
S44 | S44-M9 | 其他 |  | 转述他文或通用说法 | （通用说法）SSE 中锂离子迁移受限，离子电导率低是这类电解液的固有特点 | DOL/OCTO | DME/DOL | 离子电导率：DOL/OCTO 低 | M0209
S44 | S44-M10 | 强侧 | 多硫化物穿梭 | 本文结论 | DME/DOL 多硫化物溶解能力大是缺点，DOL/OCTO 多硫化物溶解有限有利于电池稳定性 | DOL/OCTO | DME/DOL | 多硫化物溶解度：DME/DOL 高、DOL/OCTO 低 | M0217 | S44-T1
S44 | S44-M11 | 强侧 | 多硫化物穿梭 | 本文结论 | DOL/OCTO 对电极相容性好（润湿）且穿梭减弱，因此放电容量更高、循环更稳定 | DOL/OCTO | DME/DOL | 多硫化物溶解度降低；正极润湿性改善 | M0234 | S44-T1
S44 | S44-M12 | 其他 | 正极反应 | 本文结论 | DOL/OCTO 为弱溶剂化而非完全不溶，电压曲线仍为两平台，平台间电位阱显示有多硫化物存在且随循环增强 | DOL/OCTO | DME/DOL | 多硫化物溶解度：DOL/OCTO 低但非零 | M0237 | S44-T1
S44 | S44-M13 | 其他 |  | 转述他文或通用说法 | （转述）OCTO 等氢氟醚给体能力低，多硫化物溶解度低但不可忽略 | DOL/OCTO | DME/DOL | 多硫化物溶解度：低但非零 | M0238
S44 | S44-M14 | 其他 | 正极反应 | 转述他文或通用说法 | （转述其他 SSE 报道）SSE 促进中/短链 Li2S4 形成，而 DME/DOL 利于长链 Li2S8、Li2S6，从而改变放电反应路径 | DOL/OCTO | DME/DOL | 多硫化物溶剂化/物种分布不同（未在本文测） | M0239
S44 | S44-M15 | 其他 |  | 本文推测 | 两电解液电压曲线不同，暂归因于上述反应路径差异，作者说需进一步分析确认 | DOL/OCTO | DME/DOL | 多硫化物物种分布不同（未测） | M0240
S44 | S44-M16 | 强侧 | 电解液消耗、负极锂、多硫化物穿梭 | 本文结论 | 前几圈 DOL/OCTO 过电位较高；33 圈后 DME/DOL 因 LiNO₃ 耗尽、锂失去保护而过电位上升，DOL/OCTO 第 1 与第 100 圈过电位几乎不变，说明穿梭被有效抑制 | DOL/OCTO | DME/DOL | 多硫化物溶解度降低（DOL/OCTO）；DME/DOL 中 LiNO₃ 耗尽 | M0241 | S44-T1
S44 | S44-M17 | 强侧 | 多硫化物穿梭、负极锂 | 本文结论 | DME/DOL 电池拆解：隔膜因多硫化物溶解呈浅黄色，锂负极表面明显受损 | DOL/OCTO | DME/DOL | 多硫化物溶解度：DME/DOL 高 | M0245 | S44-T2
S44 | S44-M18 | 强侧 | 负极锂、多硫化物穿梭 | 本文推测 | DME/DOL 电池正极无明显退化，锂负极呈苔藓状、沉积不均；可能有多硫化物与负极反应造成的腐蚀，最终可能导致电池早期失效 | DOL/OCTO | DME/DOL | 多硫化物溶解度：DME/DOL 高 | M0246 | S44-T2
S44 | S44-M19 | 强侧 | 负极锂 | 本文结论 | DOL/OCTO 电池锂沉积平滑均匀，正极与 DME/DOL 电池同样无明显退化 | DOL/OCTO | DME/DOL | 未单列（电解液种类不同） | M0247 | S44-T2
S44 | S44-M20 | 强侧 | 负极锂、多硫化物穿梭 | 本文结论 | SSE 盐浓度更高、多硫化物溶解度更低、稀释剂的性质共同形成均匀富氟 SEI，锂沉积/剥离更好（富氟 SEI 本文未测） | DOL/OCTO | DME/DOL | 盐浓度升高；多硫化物溶解度降低；含氟稀释剂 | M0254 | S44-T2
S44 | S44-M21 | 强侧 | 多硫化物穿梭 | 本文结论 | DOL/OCTO 电池隔膜呈灰白色，说明穿梭比 DME/DOL 明显减弱 | DOL/OCTO | DME/DOL | 多硫化物溶解度降低 | M0255 | S44-T2
S44 | S44-M22 | 强侧 | 负极锂 | 本文结论 | DME/DOL 软包拆解显示锂沉积不均、出现苔藓锂 | DOL/OCTO | DME/DOL | 未单列（电解液种类不同） | M0275 M0276 | S44-T4、S44-T5
S44 | S44-M23 | 强侧 | 负极锂 | 本文结论 | DOL/OCTO 对锂负极保护优于 DME/DOL（循环更长），但库仑效率不稳说明仍需更好的 SEI | DOL/OCTO | DME/DOL | 未单列（电解液种类不同） | M0288 | S44-T4、S44-T5
S44 | S44-M24 | 其他 | 负极锂 | 本文结论 | （本篇自写的例外）DOL/OCTO 软包锂负极低倍下平滑，但深入观察有晶须状锂沉积，锂负极仍需改进 | DOL/OCTO | DME/DOL | 未单列 | M0291 | S44-T4、S44-T5
S44 | S44-M25 | 强侧 | 多硫化物穿梭 | 本文结论 | 结论：DOL/OCTO 带来的改善归因于润湿性提高和多硫化物溶解被部分抑制 | DOL/OCTO | DME/DOL | 多硫化物溶解度降低；正极润湿性改善 | M0297 | S44-T1
S51 | S51-M1 | 其他 | 多硫化物穿梭 | 本文推测 | 按 Stokes-Einstein 关系，盐浓度升高使黏度升高 → 多硫化物扩散受抑制（理论预期） | 全梯度 | 全梯度 | 黏度沿盐浓度升高（非溶剂化性质） | M0077
S51 | S51-M2 | 其他 | 多硫化物穿梭 | 转述他文或通用说法 | 按同离子效应，盐浓度升高降低多硫化物溶解度 | 全梯度 | 全梯度 | 多硫化物溶解度降低（同离子效应） | M0078
S51 | S51-M3 | 其他 | 多硫化物穿梭 | 本文推测 | 多硫化物溶解度和扩散预期都降低 → 增大离子液体中盐浓度似乎对锂硫电池有利（结果前的预期） | 全梯度 | 全梯度 | 多硫化物溶解度与扩散降低 | M0079
S51 | S51-M4 | 其他 |  | 本文结论 | VFT 参数 A、B 随盐浓度降低 → 载流子数减少 → 高浓度电解液离子电导率较低 | 全梯度 | 全梯度 | 离子电导率降低（载流子数减少；非溶剂化性质） | M0088
S51 | S51-M5 | 其他 | 多硫化物穿梭 | 本文结论 | 增大盐浓度因黏度升高、扩散降低和同离子效应有效抑制多硫化物溶解与扩散 | 全梯度 | 全梯度 | 多硫化物溶解度降低、黏度升高 | M0099
S51 | S51-M6 | 强侧 |  | 本文推测 | 多硫化物溶解受抑制 → 预期活性物质损失减少、循环稳定性提高 | 全梯度 | 全梯度 | 多硫化物溶解受抑制（承接 M0099） | M0100 | S51-T2
S51 | S51-M7 | 其他 |  | 本文推测 | 盐浓度升高使载流子迁移率和数量下降、离子电导率降低，可能影响离子传输 | 全梯度 | 全梯度 | 离子电导率降低（非溶剂化性质） | M0101
S51 | S51-M8 | 强侧 | 多硫化物穿梭 | 本文结论 | 据 OCV、黏度和多硫化物溶解实验，3 M 循环稳定性提高归因于多硫化物被有效抑制 | 3M | 1M | 多硫化物溶解度降低 | M0116 | S51-T2
S51 | S51-M9 | 其他 | 正极反应 | 本文推测 | 3 M 首圈容量只是中等，可能因黏度升高、离子电导率降低使反应动力学变慢 | 3M | 2M | 黏度升高、离子电导率降低（非溶剂化性质） | M0117 | S51-T2
S51 | S51-M10 | 弱侧 | 正极反应 | 本文结论 | 3 M 电压滞后最大（0.51 V）→ 极化大、氧化还原动力学降低（支持 M9 的推测） | 3M | 2M | 盐浓度最高档（未写具体性质） | M0119 | S51-T2
S51 | S51-M11 | 强侧 | 多硫化物穿梭 | 本文结论 | 增大盐浓度一方面因多硫化物溶解被抑制 → 自放电降低、循环稳定性和库仑效率提高（双刃剑的一面） | 全梯度 | 全梯度 | 多硫化物溶解受抑制 | M0122 | S51-T1、S51-T2
S51 | S51-M12 | 弱侧 |  | 本文结论 | 增大盐浓度另一方面因极化增大 → 首圈容量下降（双刃剑的另一面；与 2 M 首圈最高、1 M 最低的描述只在 2 M → 3 M 段一致） | 全梯度 | 全梯度 | 盐浓度升高（极化增大，未写具体性质） | M0123 | S51-T2
S51 | S51-M13 | 其他 | 正极反应 | 本文推测 | DFT：盐浓度升高 HOMO 上移 → 正极上更易氧化、形成保护膜 | 全梯度 | 全梯度 | HOMO 能级上移（DFT） | M0133
S51 | S51-M14 | 其他 | 负极锂 | 本文结论 | DFT：盐浓度升高 LUMO 上移 → 负极上更难被还原 | 全梯度 | 全梯度 | LUMO 能级上移（DFT） | M0134
S51 | S51-M15 | 其他 | 负极锂 | 本文推测 | 高浓度下溶剂分子高度配位 → 锂表面副反应减少 → 形成更稳定的 SEI（作者假设，引文支撑，随后用表征验证） | 全梯度 | 全梯度 | Li⁺ 溶剂化：高浓度下溶剂分子高配位（未测，推测） | M0135
S51 | S51-M16 | 其他 | 多硫化物穿梭 | 转述他文或通用说法 | 正极表面膜（前人也报道过）被认为是保护层，阻挡硫物种从正极扩散，减少活性物质损失和穿梭 | 全梯度 | 全梯度 | 正极表面膜随盐浓度增厚变密 | M0143 M0146
S51 | S51-M17 | 强侧 |  | 本文结论 | 正极表面膜是盐浓度升高时 OCV 保持率更高、循环性能更好的另一原因 | 全梯度 | 全梯度 | 正极表面膜随盐浓度增厚变密 | M0147 | S51-T1、S51-T2
S51 | S51-M18 | 其他 | 电解液消耗 | 本文结论 | XPS：盐浓度升高 TFSI 阴离子更易分解，与 DFT 的 HOMO 升高一致 | 全梯度 | 全梯度 | TFSI 阴离子分解增多（未写溶剂化） | M0155
S51 | S51-M19 | 强侧 | 正极反应、多硫化物穿梭、电解液消耗 | 本文结论 | 高浓度下 TFSI 阴离子分解和 AMIm 阳离子聚合在硫正极上形成表面膜 → 抑制多硫化物向电解液扩散（两个效应之一） | 全梯度 | 全梯度 | 正极表面膜形成（阴离子分解、阳离子聚合） | M0161 M0162 | S51-T2
S51 | S51-M20 | 其他 | 多硫化物穿梭 | 本文结论 | 高浓度下黏度升高和离子效应使多硫化物难以溶解、扩散（两个效应之二）→ 循环稳定性提高 | 全梯度 | 全梯度 | 黏度升高、同离子效应降低多硫化物溶解度 | M0163 M0164 | S51-T2
S51 | S51-M21 | 其他 | 负极锂 | 本文推测 | 1 M 中锂负极表面粗糙、出现苔藓锂，可能因锂沉积/溶出不均匀 | 3M | 1M | 未写溶剂化 | M0167
S51 | S51-M22 | 其他 | 负极锂 | 本文结论 | 盐浓度升高锂负极表面更平整致密 → 形成均匀 SEI | 全梯度 | 全梯度 | 未写溶剂化 | M0168 M0171
S51 | S51-M23 | 其他 | 多硫化物穿梭 | 本文结论 | 锂负极 XPS 只在 1 M 中检出多硫化物 → 增大盐浓度有效抑制多硫化物穿梭 | 全梯度 | 全梯度 | 多硫化物到达负极减少 | M0173 M0174
S51 | S51-M24 | 其他 | 负极锂 | 本文结论（与他文一致） | 富 LiF 的 SEI 改善锂负极均匀性与稳定性（文献已证）→ 解释 3 M 中锂表面均匀致密 | 3M | 1M | SEI 中 LiF 含量随盐浓度升高 | M0178
S51 | S51-M25 | 强侧 | 负极锂 | 本文结论 | Li‖Li 静置阻抗：盐浓度越高锂表面形成的 SEI 越稳定 | 全梯度 | 全梯度 | SEI 稳定性随盐浓度提高 | M0187 | S51-T4
S51 | S51-M26 | 其他 | 多硫化物穿梭、正极反应 | 本文结论 | 结论：硫正极一侧，黏度升高和正极保护膜形成使多硫化物溶解被有效抑制 | 全梯度 | 全梯度 | 黏度升高、正极表面膜形成 | M0194
S51 | S51-M27 | 其他 | 负极锂 | 本文结论 | 结论：锂负极一侧形成更均匀、致密、耐久的 SEI，锂负极稳定 | 全梯度 | 全梯度 | SEI 更均匀致密耐久 | M0195
S51 | S51-M28 | 强侧 |  | 本文结论 | OCV 变化随盐浓度升高减小 → 增大盐浓度抑制自放电，与黏度和多硫化物溶解实验一致 | 全梯度 | 全梯度 | 多硫化物溶解度降低、黏度升高 | M0108 | S51-T1
S53 | S53-M1 | 其他 | 多硫化物穿梭 | 本文推测 | SL 电解液黏度远高于 DME/DOL → 可能在动力学上减慢传质 → 无 LiNO₃ 时也抑制多硫化物穿梭；DME/DOL 黏度低、传质快 → 无 LiNO₃ 时促进穿梭 | SL15 | DD15 | 黏度升高（非溶剂化性质；Table 1） | M0088 M0089 | S53-T1、S53-T2
S53 | S53-M2 | 其他 | 多硫化物穿梭 | 本文推测 | 结论部分：SL 电解液黏度很高，可能在动力学上减慢多硫化物在正极与锂负极间的扩散 → 抑制穿梭（作者称“一个可能原因”） | SL15 | DD15 | 黏度升高（非溶剂化性质） | M0104 | S53-T1
S53 | S53-M3 | 其他 | 负极锂 | 本文结论 | HPLC：室温下 SL 电解液中的多硫化物与锂金属反应性低于 DME/DOL 电解液 | SL15 | DD15 | Li 金属与多硫化物反应性降低（HPLC，非溶剂化测量） | M0059
S53 | S53-M4 | 其他 | 多硫化物穿梭 | 本文结论 | 电池循环与 HPLC 共同表明：无 LiNO₃ 时 SL 电解液中的穿梭被最小化 | SL15 | DD15 | Li 金属与多硫化物反应性降低（HPLC） | M0063 | S53-T1
S53 | S53-M5 | 其他 | 负极锂 | 本文结论 | 60 °C 无 LiNO₃ 的 DME/DOL 中锂金属与长链多硫化物剧烈反应 | SL15 | DD15 | Li 金属与多硫化物反应性（60 °C，HPLC） | M0068
S53 | S53-M6 | 其他 | 多硫化物穿梭 | 本文结论 | 60 °C DME/DOL 中长链多硫化物被锂还原生成的可溶短、中链多硫化物回到正极 → 严重穿梭（Fig. 1C） | SL15 | DD15 | Li 金属与多硫化物反应性（60 °C，HPLC） | M0070 M0072 | S53-T2
S53 | S53-M7 | 其他 | 负极锂、多硫化物穿梭 | 本文结论 | 60 °C 无 LiNO₃ 时 SL 中的锂也与长链多硫化物显著反应，但稳定性优于 DME/DOL → 60 °C 下 SL 电池穿梭也较轻 | SL15 | DD15 | Li 金属与多硫化物反应性降低（HPLC） | M0073 M0074 | S53-T2
S53 | S53-M8 | 其他 | 多硫化物穿梭、负极锂 | 转述他文或通用说法 | 转述：DME/DOL 中抑制穿梭靠 LiNO₃ 还原分解在锂负极形成 SEI；以往 XPS 将 SL 电解液中锂负极上的 SEI 与此机制联系 | SL15 | DD15 | 锂负极 SEI 组成（非溶剂化） | M0075
S53 | S53-M9 | 其他 | 多硫化物穿梭 | 本文推测 | 作者认为以往 SL 电解液中锂金属的 XPS 分析不确定，不能排除其他因素也有助于抑制穿梭（引出黏度解释） | SL15 | DD15 | 锂负极 SEI 组成（非溶剂化） | M0076 M0079
S53 | S53-M10 | 其他 | 多硫化物穿梭 | 转述他文或通用说法 | 转述他文 [23]：SL/DME 二元溶剂中 SL:DME 体积比降到 7:3 时出现穿梭并损害性能 | SL15 | DD15 | SL 比例降低（他文梯度） | M0081 M0082
S53 | S53-M11 | 其他 | 多硫化物穿梭、负极锂 | 转述他文或通用说法 | 通用说法：穿梭源于锂金属与长链多硫化物在热力学上有利的反应，不可避免，只能靠动力学手段缓解 | SL15 | DD15 | 无（通用前提） | M0083 M0084
S53 | S53-M12 | 其他 | 多硫化物穿梭、负极锂 | 本文推测 | 作者自写的例外：60 °C 下 SLN 黏度低于 SL15，但 SL15 穿梭反而更明显 → 可能因有无 LiNO₃ 时锂表面 SEI 组成不同（黏度解释不能单独说明） | SLN | SL15 | 加 LiNO₃（同时 LiTFSI 1.5→1.0 M）后黏度降低；锂表面 SEI 组成不同 | M0100 M0101 | S53-T4
S53 | S53-M13 | 其他 | 负极锂 | 本文结论 | HPLC：LiNO₃ 大幅降低锂金属与多硫化物的反应性，60 °C 下也如此（Fig. 2D、2H） | SLN | SL15 | Li 金属与多硫化物反应性降低（LiNO₃，HPLC） | M0092 M0098
S53 | S53-M14 | 其他 | 负极锂 | 本文推测 | 锂负极表面 SEI 组成的差异也可能有助于 SL 电解液抑制穿梭 | SL15 | DD15 | 锂负极 SEI 组成不同（非溶剂化） | M0105 | S53-T1
S53 | S53-M15 | 其他 | 多硫化物穿梭 | 本文结论 | 高温在热力学和动力学上都有利于穿梭 → 无 LiNO₃ 的 SL 电池 60 °C 穿梭严重；只有加 LiNO₃ 才能有效缓解 | SLN | SL15 | 温度升高；LiNO₃ 有无 | M0106 M0107 | S53-T2、S53-T4

## 程序核对记录
文献 | 类型 | 位置 | 说明
P001 | 方向待核 | T/P001-T1/P001-T1-R1 | {'GPT': '变坏', 'code': {'direction': '不判', 'reason': '非精确标量；近似/界限/区间待按原文复核'}}
P002 | 方向待核 | T/P002-T3/P002-T3-R2 | {'GPT': '变好', 'code': {'direction': '不判', 'reason': '非精确标量；近似/界限/区间待按原文复核'}}
P002 | 数字待核 | T/P002-T3/P002-T3-R6 | {'field': 'value_B', 'value': 27, 'not_found': [27.0], 'note': '可能为英文数字词、公式或排版；必须再看原文，不自动判错'}
P002 | 方向待核 | T/P002-T3/P002-T3-R6 | {'GPT': '变好', 'code': {'direction': '不判', 'reason': '该指标未定义单调优劣'}}
P014 | 数字待核 | F/MeCN2.5 | {'field': 'LiTFSI', 'value': 1, 'not_found': [1.0], 'note': '可能为英文数字词、公式或排版；必须再看原文，不自动判错'}
P014 | 缺原句 | properties/10 | 没有evidence_ids
P014 | 缺原句 | properties/11 | 没有evidence_ids
P014 | 数字待核 | T/P014-T1 | {'field': 'ES_unit', 'value': '原文为 g/L（S/电解液体积，体积基）；折合约 77 µL mg⁻¹（反算：1 ÷ 13 g L⁻¹ ≈ 0.077 L g⁻¹）', 'not_found': [77.0, 0.077], 'note': '可能为英文数字词、公式或排版；必须再看原文，不自动判错'}
P014 | 数字待核 | T/P014-T1 | {'field': 'rate', 'value': 'CV 0.1 mV s−1，3.2–1.5 V，取第 1 圈', 'not_found': [13.2], 'note': '可能为英文数字词、公式或排版；必须再看原文，不自动判错'}
P014 | 方向待核 | T/P014-T1/P014-T1-R1 | {'GPT': '变坏', 'code': {'direction': '不判', 'reason': '非精确标量；近似/界限/区间待按原文复核'}}
P014 | 方向待核 | T/P014-T1/P014-T1-R2 | {'GPT': '变坏', 'code': {'direction': '不判', 'reason': '非精确标量；近似/界限/区间待按原文复核'}}
P014 | 方向待核 | T/P014-T1/P014-T1-R3 | {'GPT': '差异小', 'code': {'direction': '不判', 'reason': '非精确标量；近似/界限/区间待按原文复核'}}
P014 | 方向待核 | T/P014-T1/P014-T1-R4 | {'GPT': '差异小', 'code': {'direction': '不判', 'reason': '非精确标量；近似/界限/区间待按原文复核'}}
P014 | 方向待核 | T/P014-T1/P014-T1-R5 | {'GPT': '变坏', 'code': {'direction': '不判', 'reason': '非精确标量；近似/界限/区间待按原文复核'}}
P014 | 方向待核 | T/P014-T1/P014-T1-R6 | {'GPT': '变坏', 'code': {'direction': '不判', 'reason': '非精确标量；近似/界限/区间待按原文复核'}}
P014 | 方向待核 | T/P014-T1/P014-T1-R7 | {'GPT': '差异小', 'code': {'direction': '不判', 'reason': '非精确标量；近似/界限/区间待按原文复核'}}
P014 | 方向待核 | T/P014-T1/P014-T1-R8 | {'GPT': '差异小', 'code': {'direction': '不判', 'reason': '非精确标量；近似/界限/区间待按原文复核'}}
P014 | 方向待核 | T/P014-T1/P014-T1-R9 | {'GPT': '差异小', 'code': {'direction': '不判', 'reason': '非精确标量；近似/界限/区间待按原文复核'}}
P014 | 方向待核 | T/P014-T1/P014-T1-R10 | {'GPT': '差异小', 'code': {'direction': '不判', 'reason': '非精确标量；近似/界限/区间待按原文复核'}}
P014 | 方向待核 | T/P014-T1/P014-T1-R11 | {'GPT': '差异小', 'code': {'direction': '不判', 'reason': '非精确标量；近似/界限/区间待按原文复核'}}
P014 | 方向待核 | T/P014-T1/P014-T1-R12 | {'GPT': '变好', 'code': {'direction': '不判', 'reason': '非精确标量；近似/界限/区间待按原文复核'}}
P014 | 方向待核 | T/P014-T1/P014-T1-R13 | {'GPT': '差异小', 'code': {'direction': '不判', 'reason': '非精确标量；近似/界限/区间待按原文复核'}}
P014 | 方向待核 | T/P014-T1/P014-T1-R14 | {'GPT': '变好', 'code': {'direction': '不判', 'reason': '非精确标量；近似/界限/区间待按原文复核'}}
P014 | 方向待核 | T/P014-T1/P014-T1-R15 | {'GPT': '差异小', 'code': {'direction': '不判', 'reason': '非精确标量；近似/界限/区间待按原文复核'}}
P014 | 方向待核 | T/P014-T1/P014-T1-R16 | {'GPT': '差异小', 'code': {'direction': '不判', 'reason': '非精确标量；近似/界限/区间待按原文复核'}}
P014 | 方向待核 | T/P014-T2/P014-T2-R1 | {'GPT': '差异小', 'code': {'direction': '不判', 'reason': '非精确标量；近似/界限/区间待按原文复核'}}
P014 | 方向待核 | T/P014-T2/P014-T2-R2 | {'GPT': '差异小', 'code': {'direction': '不判', 'reason': '该指标未定义单调优劣'}}
P039 | 数字待核 | T/P039-T1 | {'field': 'rate', 'value': '0.4 mA cm-2 沉积至 1 mAh cm-2，0.4 mA cm-2 剥离至 1 V', 'not_found': [20.4], 'note': '可能为英文数字词、公式或排版；必须再看原文，不自动判错'}
P039 | 数字待核 | T/P039-T1 | {'field': 'LiNO3', 'value': '随配方变化（本篇变量：0 / 0.3 M / 1–4 M / 3 M）', 'not_found': [0.0, 4.0], 'note': '可能为英文数字词、公式或排版；必须再看原文，不自动判错'}
P039 | 方向待核 | T/P039-T1/P039-T1-R1 | {'GPT': '变好', 'code': {'direction': '不判', 'reason': '非精确标量；近似/界限/区间待按原文复核'}}
P039 | 方向待核 | T/P039-T1/P039-T1-R8 | {'GPT': '变好', 'code': {'direction': '不判', 'reason': '非精确标量；近似/界限/区间待按原文复核'}}
P039 | 数字待核 | T/P039-T2 | {'field': 'rate', 'value': '0.6 mA cm-2（C/10）沉积至 6 mAh cm-2，0.6 mA cm-2 剥离至 1 V', 'not_found': [20.6], 'note': '可能为英文数字词、公式或排版；必须再看原文，不自动判错'}
P039 | 数字待核 | T/P039-T3 | {'field': 'LiNO3', 'value': '随配方变化（0 / 0.3 M / 3 M）', 'not_found': [0.0], 'note': '可能为英文数字词、公式或排版；必须再看原文，不自动判错'}
P039 | 方向待核 | T/P039-T3/P039-T3-R1 | {'GPT': '变坏', 'code': {'direction': '不判', 'reason': '非精确标量；近似/界限/区间待按原文复核'}}
P039 | 方向待核 | T/P039-T3/P039-T3-R2 | {'GPT': '变好', 'code': {'direction': '不判', 'reason': '非精确标量；近似/界限/区间待按原文复核'}}
P039 | 数字待核 | T/P039-T4 | {'field': 'ES', 'value': '≈15.6（反算：50 μL ÷ 3.2 mg S；硫全部在电解液中）', 'not_found': [15.6], 'note': '可能为英文数字词、公式或排版；必须再看原文，不自动判错'}
P039 | 数字待核 | T/P039-T5 | {'field': 'LiNO3', 'value': '随配方变化（0 / 3 M）', 'not_found': [0.0], 'note': '可能为英文数字词、公式或排版；必须再看原文，不自动判错'}
P039 | 方向待核 | T/P039-T5/P039-T5-R1 | {'GPT': '变好', 'code': {'direction': '不判', 'reason': '非精确标量；近似/界限/区间待按原文复核'}}
P095 | 缺原句 | properties/6 | 没有evidence_ids
P095 | 方向待核 | T/P095-T1/P095-T1-R1 | {'GPT': '变好', 'code': {'direction': '不判', 'reason': '非精确标量；近似/界限/区间待按原文复核'}}
P095 | 方向待核 | T/P095-T1/P095-T1-R2 | {'GPT': '变好', 'code': {'direction': '不判', 'reason': '非精确标量；近似/界限/区间待按原文复核'}}
P095 | 方向待核 | T/P095-T3/P095-T3-R3 | {'GPT': '变坏', 'code': {'direction': '不判', 'reason': '非精确标量；近似/界限/区间待按原文复核'}}
P095 | 方向待核 | T/P095-T3/P095-T3-R4 | {'GPT': '变坏', 'code': {'direction': '不判', 'reason': '非精确标量；近似/界限/区间待按原文复核'}}
P095 | 方向待核 | T/P095-T3/P095-T3-R5 | {'GPT': '变坏', 'code': {'direction': '不判', 'reason': '非精确标量；近似/界限/区间待按原文复核'}}
P095 | 方向待核 | T/P095-T3/P095-T3-R6 | {'GPT': '变坏', 'code': {'direction': '不判', 'reason': '非精确标量；近似/界限/区间待按原文复核'}}
P109 | 数字待核 | T/P109-T1 | {'field': 'rate', 'value': '充放电均 0.3 mA cm-2（0.15C，250 mA g(S)-1）', 'not_found': [-1.0], 'note': '可能为英文数字词、公式或排版；必须再看原文，不自动判错'}
P109 | 数字待核 | T/P109-T1 | {'field': 'one_C', 'value': '未报告（原文仅写 0.3 mA cm-2 = 0.15C = 250 mA g(S)-1）', 'not_found': [-1.0], 'note': '可能为英文数字词、公式或排版；必须再看原文，不自动判错'}
P149 | 数字待核 | T/P149-T1 | {'field': 'one_C', 'value': '未报告（按 M0143 反算约 1.675 A g-1：6.7 mA cm-2 ÷ 4 ÷ 1 mg cm-2）', 'not_found': [1.675], 'note': '可能为英文数字词、公式或排版；必须再看原文，不自动判错'}
P149 | 数字待核 | T/P149-T2 | {'field': 'one_C', 'value': '未报告（按 M0143 反算约 1.675 A g-1：6.7 mA cm-2 ÷ 4 ÷ 1 mg cm-2）', 'not_found': [1.675], 'note': '可能为英文数字词、公式或排版；必须再看原文，不自动判错'}
P149 | 数字待核 | T/P149-T4 | {'field': 'one_C', 'value': '未报告（按本句反算约 1.675 A g-1：6.7 mA cm-2 ÷ 4 ÷ 1 mg cm-2）', 'not_found': [1.675], 'note': '可能为英文数字词、公式或排版；必须再看原文，不自动判错'}
P149 | 数字待核 | T/P149-T5 | {'field': 'one_C', 'value': '未报告（按 M0143 反算约 1.675 A g-1）', 'not_found': [1.675], 'note': '可能为英文数字词、公式或排版；必须再看原文，不自动判错'}
P149 | 数字待核 | T/P149-T6 | {'field': 'one_C', 'value': '未报告（按 M0143 反算约 1.675 A g-1）', 'not_found': [1.675], 'note': '可能为英文数字词、公式或排版；必须再看原文，不自动判错'}
P149 | 方向待核 | T/P149-T6/P149-T6-R3 | {'GPT': '变好', 'code': {'direction': '不判', 'reason': '非精确标量；近似/界限/区间待按原文复核'}}
P149 | 数字待核 | T/P149-T10 | {'field': 'rate', 'value': '0.1 mA cm-2，0.1 mAh cm-2', 'not_found': [20.1], 'note': '可能为英文数字词、公式或排版；必须再看原文，不自动判错'}
P163 | 数字待核 | T/P163-T4/P163-T4-R5 | {'field': 'value_A', 'value': 99.2, 'not_found': [99.2], 'note': '可能为英文数字词、公式或排版；必须再看原文，不自动判错'}
P163 | 数字待核 | T/P163-T4/P163-T4-R5 | {'field': 'value_B', 'value': 94.8, 'not_found': [94.8], 'note': '可能为英文数字词、公式或排版；必须再看原文，不自动判错'}
P211 | 数字待核 | T/P211-T3/P211-T3-R1 | {'field': 'value_A', 'value': 113, 'not_found': [113.0], 'note': '可能为英文数字词、公式或排版；必须再看原文，不自动判错'}
P211 | 数字待核 | T/P211-T3/P211-T3-R1 | {'field': 'value_B', 'value': 100, 'not_found': [100.0], 'note': '可能为英文数字词、公式或排版；必须再看原文，不自动判错'}
P211 | 数字待核 | T/P211-T3/P211-T3-R2 | {'field': 'value_A', 'value': 103.7, 'not_found': [103.7], 'note': '可能为英文数字词、公式或排版；必须再看原文，不自动判错'}
P211 | 数字待核 | T/P211-T3/P211-T3-R2 | {'field': 'value_B', 'value': 100, 'not_found': [100.0], 'note': '可能为英文数字词、公式或排版；必须再看原文，不自动判错'}
P211 | 数字待核 | T/P211-T3/P211-T3-R3 | {'field': 'value_A', 'value': 109, 'not_found': [109.0], 'note': '可能为英文数字词、公式或排版；必须再看原文，不自动判错'}
P211 | 数字待核 | T/P211-T3/P211-T3-R3 | {'field': 'value_B', 'value': 100, 'not_found': [100.0], 'note': '可能为英文数字词、公式或排版；必须再看原文，不自动判错'}
P211 | 数字待核 | T/P211-T4/P211-T4-R1 | {'field': 'value_A', 'value': 126, 'not_found': [126.0], 'note': '可能为英文数字词、公式或排版；必须再看原文，不自动判错'}
P211 | 数字待核 | T/P211-T4/P211-T4-R1 | {'field': 'value_B', 'value': 100, 'not_found': [100.0], 'note': '可能为英文数字词、公式或排版；必须再看原文，不自动判错'}
P211 | 数字待核 | T/P211-T4/P211-T4-R2 | {'field': 'value_A', 'value': 109.6, 'not_found': [109.6], 'note': '可能为英文数字词、公式或排版；必须再看原文，不自动判错'}
P211 | 数字待核 | T/P211-T4/P211-T4-R2 | {'field': 'value_B', 'value': 100, 'not_found': [100.0], 'note': '可能为英文数字词、公式或排版；必须再看原文，不自动判错'}
P211 | 数字待核 | T/P211-T4/P211-T4-R3 | {'field': 'value_A', 'value': 115, 'not_found': [115.0], 'note': '可能为英文数字词、公式或排版；必须再看原文，不自动判错'}
P211 | 数字待核 | T/P211-T4/P211-T4-R3 | {'field': 'value_B', 'value': 100, 'not_found': [100.0], 'note': '可能为英文数字词、公式或排版；必须再看原文，不自动判错'}
P211 | 方向待核 | T/P211-T5/P211-T5-R4 | {'GPT': '变好', 'code': {'direction': '不判', 'reason': '该指标未定义单调优劣'}}
P212 | 缺原句 | properties/1 | 没有evidence_ids
P212 | 缺原句 | properties/2 | 没有evidence_ids
P212 | 缺原句 | properties/3 | 没有evidence_ids
P212 | 数字待核 | T/P212-T1 | {'field': 'rate', 'value': 'CV 扫速 0.1 mV s−1，1.8−2.8 V', 'not_found': [11.8], 'note': '可能为英文数字词、公式或排版；必须再看原文，不自动判错'}
P212 | 数字待核 | T/P212-T2 | {'field': 'ES', 'value': '未报告（电解液 60 μL；若按硫 = 1.3 × 1.54 × 0.8 ≈ 1.60 mg 推算，E/S ≈ 60 ÷ 1.60 ≈ 37.5 μL mg⁻¹，推算）', 'not_found': [0.8, 37.5], 'note': '可能为英文数字词、公式或排版；必须再看原文，不自动判错'}
P212 | 数字待核 | T/P212-T2 | {'field': 'rate', 'value': 'C/5，1.9−2.8 V', 'not_found': [51.9], 'note': '可能为英文数字词、公式或排版；必须再看原文，不自动判错'}
P212 | 方向待核 | T/P212-T2/P212-T2-R1 | {'GPT': '变坏', 'code': {'direction': '不判', 'reason': '非精确标量；近似/界限/区间待按原文复核'}}
P212 | 数字待核 | T/P212-T3 | {'field': 'ES', 'value': '未报告（电解液 60 μL；若按硫 = 1.3 × 1.54 × 0.8 ≈ 1.60 mg 推算，E/S ≈ 60 ÷ 1.60 ≈ 37.5 μL mg⁻¹，推算）', 'not_found': [0.8, 37.5], 'note': '可能为英文数字词、公式或排版；必须再看原文，不自动判错'}
P212 | 数字待核 | T/P212-T3 | {'field': 'rate', 'value': 'C/5，1.9−2.8 V', 'not_found': [51.9], 'note': '可能为英文数字词、公式或排版；必须再看原文，不自动判错'}
P212 | 方向待核 | T/P212-T3/P212-T3-R1 | {'GPT': '变坏', 'code': {'direction': '不判', 'reason': '非精确标量；近似/界限/区间待按原文复核'}}
P212 | 数字待核 | T/P212-T5 | {'field': 'rate', 'value': 'CV 扫速 0.1 mV s−1，2.7−3.9 V', 'not_found': [12.7], 'note': '可能为英文数字词、公式或排版；必须再看原文，不自动判错'}
P212 | 方向待核 | T/P212-T5/P212-T5-R1 | {'GPT': '变坏', 'code': {'direction': '不判', 'reason': '非精确标量；近似/界限/区间待按原文复核'}}
P212 | 数字待核 | T/P212-T6 | {'field': 'rate', 'value': 'C/5，2.7−3.9 V', 'not_found': [52.7], 'note': '可能为英文数字词、公式或排版；必须再看原文，不自动判错'}
P248 | 缺原句 | properties/4 | 没有evidence_ids
P248 | 数字待核 | T/P248-T1 | {'field': 'rate', 'value': '0.5 mA cm-2，1 mAh cm-2（按 Fig. 1 图注）', 'not_found': [21.0], 'note': '可能为英文数字词、公式或排版；必须再看原文，不自动判错'}
P248 | 数字待核 | T/P248-T2 | {'field': 'rate', 'value': '0.5 mA cm-2，1 mAh cm-2（推定，按 Fig. 1 图注及 4 mAh cm-2 为三倍过量推定）', 'not_found': [21.0], 'note': '可能为英文数字词、公式或排版；必须再看原文，不自动判错'}
P248 | 方向待核 | T/P248-T2/P248-T2-R1 | {'GPT': '变好', 'code': {'direction': '不判', 'reason': '非精确标量；近似/界限/区间待按原文复核'}}
P248 | 数字待核 | T/P248-T3/P248-T3-R1 | {'field': 'value_A', 'value': 924.5, 'not_found': [924.5], 'note': '可能为英文数字词、公式或排版；必须再看原文，不自动判错'}
P248 | 数字待核 | T/P248-T3/P248-T3-R1 | {'field': 'value_B', 'value': 953.7, 'not_found': [953.7], 'note': '可能为英文数字词、公式或排版；必须再看原文，不自动判错'}
P296 | 数字待核 | T/P296-T2 | {'field': 'sulfur_loading', 'value': '3.0 mg cm-2（推定，同 2.2 节电极）', 'not_found': [2.2], 'note': '可能为英文数字词、公式或排版；必须再看原文，不自动判错'}
P337 | 方向待核 | T/P337-T2/P337-T2-R2 | {'GPT': '变好', 'code': {'direction': '不判', 'reason': '非精确标量；近似/界限/区间待按原文复核'}}
P337 | 方向待核 | T/P337-T2/P337-T2-R7 | {'GPT': '变好', 'code': {'direction': '不判', 'reason': '该指标未定义单调优劣'}}
P337 | 数字待核 | T/P337-T3 | {'field': 'rate', 'value': '1 mA cm-2，1 mAh cm-2', 'not_found': [21.0], 'note': '可能为英文数字词、公式或排版；必须再看原文，不自动判错'}
P337 | 数字待核 | T/P337-T4 | {'field': 'rate', 'value': '1 mA cm-2，1 mAh cm-2', 'not_found': [21.0], 'note': '可能为英文数字词、公式或排版；必须再看原文，不自动判错'}
P337 | 方向待核 | T/P337-T4/P337-T4-R3 | {'GPT': '变好', 'code': {'direction': '不判', 'reason': '非精确标量；近似/界限/区间待按原文复核'}}
P337 | 数字待核 | T/P337-T5 | {'field': 'rate', 'value': '1.0 mA cm-2，1.0 mAh cm-2', 'not_found': [21.0], 'note': '可能为英文数字词、公式或排版；必须再看原文，不自动判错'}
P352 | 缺原句 | properties/2 | 没有evidence_ids
P352 | 缺原句 | properties/3 | 没有evidence_ids
P352 | 方向待核 | T/P352-T5/P352-T5-R6 | {'GPT': '变好', 'code': {'direction': '不判', 'reason': '非精确标量；近似/界限/区间待按原文复核'}}
P352 | 方向待核 | T/P352-T5/P352-T5-R10 | {'GPT': '变好', 'code': {'direction': '不判', 'reason': '非精确标量；近似/界限/区间待按原文复核'}}
P352 | 方向待核 | T/P352-T5/P352-T5-R11 | {'GPT': '变好', 'code': {'direction': '不判', 'reason': '非精确标量；近似/界限/区间待按原文复核'}}
P352 | 方向待核 | T/P352-T6/P352-T6-R7 | {'GPT': '变好', 'code': {'direction': '不判', 'reason': '非精确标量；近似/界限/区间待按原文复核'}}
P352 | 方向待核 | T/P352-T8/P352-T8-R5 | {'GPT': '差异小', 'code': {'direction': '不判', 'reason': '非精确标量；近似/界限/区间待按原文复核'}}
P352 | 方向待核 | T/P352-T8/P352-T8-R6 | {'GPT': '差异小', 'code': {'direction': '不判', 'reason': '非精确标量；近似/界限/区间待按原文复核'}}
P389 | 缺原句 | properties/3 | 没有evidence_ids
P389 | 缺原句 | properties/4 | 没有evidence_ids
P389 | 方向待核 | T/P389-T1/P389-T1-R8 | {'GPT': '变坏', 'code': {'direction': '不判', 'reason': '非精确标量；近似/界限/区间待按原文复核'}}
P389 | 方向待核 | T/P389-T1/P389-T1-R9 | {'GPT': '变坏', 'code': {'direction': '不判', 'reason': '非精确标量；近似/界限/区间待按原文复核'}}
P389 | 方向待核 | T/P389-T1/P389-T1-R11 | {'GPT': '变坏', 'code': {'direction': '不判', 'reason': '非精确标量；近似/界限/区间待按原文复核'}}
P389 | 方向待核 | T/P389-T1/P389-T1-R12 | {'GPT': '变坏', 'code': {'direction': '不判', 'reason': '非精确标量；近似/界限/区间待按原文复核'}}
P389 | 方向待核 | T/P389-T1/P389-T1-R14 | {'GPT': '变坏', 'code': {'direction': '不判', 'reason': '非精确标量；近似/界限/区间待按原文复核'}}
P389 | 方向待核 | T/P389-T1/P389-T1-R17 | {'GPT': '变坏', 'code': {'direction': '不判', 'reason': '非精确标量；近似/界限/区间待按原文复核'}}
P389 | 方向待核 | T/P389-T1/P389-T1-R20 | {'GPT': '变坏', 'code': {'direction': '不判', 'reason': '非精确标量；近似/界限/区间待按原文复核'}}
P389 | 数字待核 | T/P389-T3/P389-T3-R1 | {'field': 'value_B', 'value': '<140', 'not_found': [140.0], 'note': '可能为英文数字词、公式或排版；必须再看原文，不自动判错'}
P389 | 方向待核 | T/P389-T3/P389-T3-R1 | {'GPT': '变好', 'code': {'direction': '不判', 'reason': '非精确标量；近似/界限/区间待按原文复核'}}
P394 | 缺原句 | properties/2 | 没有evidence_ids
P394 | 缺原句 | properties/3 | 没有evidence_ids
P413 | 数字待核 | F/50PP14 | {'field': 'LiTFSI（在有机电解液中）', 'value': 1, 'not_found': [1.0], 'note': '可能为英文数字词、公式或排版；必须再看原文，不自动判错'}
P413 | 数字待核 | F/50PP14 | {'field': 'DOL', 'value': '1:1', 'not_found': [1.0, 1.0], 'note': '可能为英文数字词、公式或排版；必须再看原文，不自动判错'}
P413 | 数字待核 | F/50PP14 | {'field': 'DME', 'value': '1:1', 'not_found': [1.0, 1.0], 'note': '可能为英文数字词、公式或排版；必须再看原文，不自动判错'}
P413 | 数字待核 | F/50PP14 | {'field': 'LiNO3（在有机电解液中）', 'value': 0.1, 'not_found': [0.1], 'note': '可能为英文数字词、公式或排版；必须再看原文，不自动判错'}
P413 | 数字待核 | F/50DEME | {'field': 'LiTFSI（在有机电解液中）', 'value': 1, 'not_found': [1.0], 'note': '可能为英文数字词、公式或排版；必须再看原文，不自动判错'}
P413 | 数字待核 | F/50DEME | {'field': 'DOL', 'value': '1:1', 'not_found': [1.0, 1.0], 'note': '可能为英文数字词、公式或排版；必须再看原文，不自动判错'}
P413 | 数字待核 | F/50DEME | {'field': 'DME', 'value': '1:1', 'not_found': [1.0, 1.0], 'note': '可能为英文数字词、公式或排版；必须再看原文，不自动判错'}
P413 | 数字待核 | F/50DEME | {'field': 'LiNO3（在有机电解液中）', 'value': 0.1, 'not_found': [0.1], 'note': '可能为英文数字词、公式或排版；必须再看原文，不自动判错'}
P413 | 缺原句 | properties/3 | 没有evidence_ids
P432 | 缺原句 | properties/6 | 没有evidence_ids
P455 | 方向待核 | T/P455-T1/P455-T1-R1 | {'GPT': '变好', 'code': {'direction': '不判', 'reason': '非精确标量；近似/界限/区间待按原文复核'}}
P455 | 方向待核 | T/P455-T1/P455-T1-R2 | {'GPT': '变好', 'code': {'direction': '不判', 'reason': '非精确标量；近似/界限/区间待按原文复核'}}
P455 | 方向待核 | T/P455-T1/P455-T1-R3 | {'GPT': '变好', 'code': {'direction': '不判', 'reason': '非精确标量；近似/界限/区间待按原文复核'}}
P455 | 方向待核 | T/P455-T1/P455-T1-R4 | {'GPT': '变好', 'code': {'direction': '不判', 'reason': '非精确标量；近似/界限/区间待按原文复核'}}
P455 | 方向待核 | T/P455-T1/P455-T1-R5 | {'GPT': '变好', 'code': {'direction': '不判', 'reason': '非精确标量；近似/界限/区间待按原文复核'}}
P455 | 数字待核 | T/P455-T1/P455-T1-R6 | {'field': 'value_B', 'value': '≈33', 'not_found': [33.0], 'note': '可能为英文数字词、公式或排版；必须再看原文，不自动判错'}
P455 | 方向待核 | T/P455-T1/P455-T1-R6 | {'GPT': '变坏', 'code': {'direction': '不判', 'reason': '非精确标量；近似/界限/区间待按原文复核'}}
P482 | 缺原句 | properties/2 | 没有evidence_ids
P482 | 缺原句 | properties/3 | 没有evidence_ids
P482 | 数字待核 | T/P482-T6 | {'field': 'rate', 'value': '0.5 mA cm-2，1 mAh cm-2', 'not_found': [21.0], 'note': '可能为英文数字词、公式或排版；必须再看原文，不自动判错'}
P482 | 方向待核 | T/P482-T6/P482-T6-R2 | {'GPT': '变好', 'code': {'direction': '不判', 'reason': '非精确标量；近似/界限/区间待按原文复核'}}
P482 | 方向待核 | T/P482-T7/P482-T7-R1 | {'GPT': '变好', 'code': {'direction': '不判', 'reason': '非精确标量；近似/界限/区间待按原文复核'}}
P482 | 方向待核 | T/P482-T7/P482-T7-R2 | {'GPT': '变好', 'code': {'direction': '变坏', 'relative_difference': 0.9321692411014103, 'reason': 'abs(A-B)/max(A,B)，阈值严格小于5%'}}
P482 | 方向待核 | T/P482-T9/P482-T9-R1 | {'GPT': '变好', 'code': {'direction': '不判', 'reason': '该指标未定义单调优劣'}}
P525 | 数字待核 | T/P525-T2 | {'field': 'rate', 'value': '0.32 mA cm-2，0.32 mAh cm-2', 'not_found': [20.32], 'note': '可能为英文数字词、公式或排版；必须再看原文，不自动判错'}
P525 | 数字待核 | T/P525-T3 | {'field': 'rate', 'value': '1 mA cm-2，1 mAh cm-2', 'not_found': [21.0], 'note': '可能为英文数字词、公式或排版；必须再看原文，不自动判错'}
P527 | 缺原句 | properties/9 | 没有evidence_ids
P527 | 方向待核 | T/P527-T3/P527-T3-R2 | {'GPT': '不判', 'code': {'direction': '变好', 'relative_difference': 0.5229180116204002, 'reason': 'abs(A-B)/max(A,B)，阈值严格小于5%'}}
P527 | 数字待核 | T/P527-T8 | {'field': 'rate', 'value': '0.5、1、2、5 mA cm−2，1 mAh cm−2', 'not_found': [21.0], 'note': '可能为英文数字词、公式或排版；必须再看原文，不自动判错'}
P527 | 数字待核 | T/P527-T9 | {'field': 'rate', 'value': '1 mA cm−2，1 mAh cm−2', 'not_found': [21.0], 'note': '可能为英文数字词、公式或排版；必须再看原文，不自动判错'}
P527 | 数字待核 | T/P527-T10 | {'field': 'rate', 'value': '5 mA cm−2，1 mAh cm−2', 'not_found': [21.0], 'note': '可能为英文数字词、公式或排版；必须再看原文，不自动判错'}
P527 | 方向待核 | T/P527-T10/P527-T10-R1 | {'GPT': '变好', 'code': {'direction': '不判', 'reason': '非精确标量；近似/界限/区间待按原文复核'}}
P527 | 数字待核 | T/P527-T11 | {'field': 'rate', 'value': 'LSV 0.1 mV s−1，0.2 V 至 −0.2 V', 'not_found': [10.2], 'note': '可能为英文数字词、公式或排版；必须再看原文，不自动判错'}
P527 | 方向待核 | T/P527-T11/P527-T11-R1 | {'GPT': '变好', 'code': {'direction': '不判', 'reason': '该指标未定义单调优劣'}}
P548 | 方向待核 | T/P548-T5/P548-T5-R1 | {'GPT': '变坏', 'code': {'direction': '不判', 'reason': '非精确标量；近似/界限/区间待按原文复核'}}
P564 | 方向待核 | T/P564-T1/P564-T1-R3 | {'GPT': '变好', 'code': {'direction': '不判', 'reason': '该指标未定义单调优劣'}}
P564 | 方向待核 | T/P564-T1/P564-T1-R4 | {'GPT': '变好', 'code': {'direction': '不判', 'reason': '该指标未定义单调优劣'}}
P564 | 方向待核 | T/P564-T2/P564-T2-R1 | {'GPT': '变好', 'code': {'direction': '不判', 'reason': '该指标未定义单调优劣'}}
P564 | 方向待核 | T/P564-T2/P564-T2-R3 | {'GPT': '变好', 'code': {'direction': '不判', 'reason': '该指标未定义单调优劣'}}
P564 | 方向待核 | T/P564-T2/P564-T2-R4 | {'GPT': '变好', 'code': {'direction': '不判', 'reason': '该指标未定义单调优劣'}}
P564 | 方向待核 | T/P564-T2/P564-T2-R5 | {'GPT': '变好', 'code': {'direction': '不判', 'reason': '该指标未定义单调优劣'}}
P564 | 方向待核 | T/P564-T3/P564-T3-R1 | {'GPT': '变好', 'code': {'direction': '不判', 'reason': '该指标未定义单调优劣'}}
P564 | 数字待核 | T/P564-T8 | {'field': 'sulfur_loading', 'value': '6.2 mg cm-2（S0027 写 6.21，结论 M0269 写 6.25）', 'not_found': [6.25], 'note': '可能为英文数字词、公式或排版；必须再看原文，不自动判错'}
P591 | 数字待核 | F/0.2Se | {'field': 'LiNO3', 'value': 3, 'not_found': [3.0], 'note': '可能为英文数字词、公式或排版；必须再看原文，不自动判错'}
P591 | 数字待核 | F/0.2Se | {'field': 'DOL', 'value': '1:1', 'not_found': [1.0, 1.0], 'note': '可能为英文数字词、公式或排版；必须再看原文，不自动判错'}
P591 | 数字待核 | F/0.2Se | {'field': 'DME', 'value': '1:1', 'not_found': [1.0, 1.0], 'note': '可能为英文数字词、公式或排版；必须再看原文，不自动判错'}
P591 | 数字待核 | F/0.2Te | {'field': 'LiNO3', 'value': 3, 'not_found': [3.0], 'note': '可能为英文数字词、公式或排版；必须再看原文，不自动判错'}
P591 | 数字待核 | F/0.2Te | {'field': 'DOL', 'value': '1:1', 'not_found': [1.0, 1.0], 'note': '可能为英文数字词、公式或排版；必须再看原文，不自动判错'}
P591 | 数字待核 | F/0.2Te | {'field': 'DME', 'value': '1:1', 'not_found': [1.0, 1.0], 'note': '可能为英文数字词、公式或排版；必须再看原文，不自动判错'}
P591 | 数字待核 | F/Se0.15Te0.05 | {'field': 'LiNO3', 'value': 3, 'not_found': [3.0], 'note': '可能为英文数字词、公式或排版；必须再看原文，不自动判错'}
P591 | 数字待核 | F/Se0.15Te0.05 | {'field': 'DOL', 'value': '1:1', 'not_found': [1.0, 1.0], 'note': '可能为英文数字词、公式或排版；必须再看原文，不自动判错'}
P591 | 数字待核 | F/Se0.15Te0.05 | {'field': 'DME', 'value': '1:1', 'not_found': [1.0, 1.0], 'note': '可能为英文数字词、公式或排版；必须再看原文，不自动判错'}
P591 | 缺原句 | properties/10 | 没有evidence_ids
P624 | 方向待核 | T/P624-T12/P624-T12-R1 | {'GPT': '变好', 'code': {'direction': '不判', 'reason': '该指标未定义单调优劣'}}
P624 | 方向待核 | T/P624-T12/P624-T12-R2 | {'GPT': '变好', 'code': {'direction': '不判', 'reason': '该指标未定义单调优劣'}}
P624 | 数字待核 | T/P624-T16 | {'field': 'rate', 'value': '1 mA cm-2，1 mAh cm-2（第 30、60 h 切换 0.1、0.5 mA 电流）', 'not_found': [21.0], 'note': '可能为英文数字词、公式或排版；必须再看原文，不自动判错'}
P624 | 方向待核 | T/P624-T16/P624-T16-R1 | {'GPT': '变好', 'code': {'direction': '不判', 'reason': '非精确标量；近似/界限/区间待按原文复核'}}
P624 | 方向待核 | T/P624-T17/P624-T17-R1 | {'GPT': '变好', 'code': {'direction': '不判', 'reason': '非精确标量；近似/界限/区间待按原文复核'}}
S05 | 缺原句 | properties/6 | 没有evidence_ids
S05 | 缺原句 | properties/7 | 没有evidence_ids
S05 | 缺原句 | properties/8 | 没有evidence_ids
S05 | 方向待核 | T/S05-T3/S05-T3-R7 | {'GPT': '变好', 'code': {'direction': '不判', 'reason': '该指标未定义单调优劣'}}
S05 | 方向待核 | T/S05-T4/S05-T4-R2 | {'GPT': '不判', 'code': {'direction': '变好', 'relative_difference': 0.2972972972972973, 'reason': 'abs(A-B)/max(A,B)，阈值严格小于5%'}}
S05 | 数字待核 | T/S05-T6 | {'field': 'rate', 'value': '1.0 mA cm−2，1.0 mAh cm−2', 'not_found': [21.0], 'note': '可能为英文数字词、公式或排版；必须再看原文，不自动判错'}
S05 | 数字待核 | T/S05-T7 | {'field': 'rate', 'value': '1.0 mA cm−2，1.0 mAh cm−2', 'not_found': [21.0], 'note': '可能为英文数字词、公式或排版；必须再看原文，不自动判错'}
S06 | 数字待核 | F/DME1.6LiTFSI | {'field': 'LiTFSI', 'value': 1, 'not_found': [1.0], 'note': '可能为英文数字词、公式或排版；必须再看原文，不自动判错'}
S06 | 数字待核 | T/S06-T7 | {'field': 'Li_thickness', 'value': '200 µm（每片，共 5 片；N/P 约 2，1× 锂过量）', 'not_found': [21.0], 'note': '可能为英文数字词、公式或排版；必须再看原文，不自动判错'}
S09 | 方向待核 | T/S09-T2/S09-T2-R2 | {'GPT': '变坏', 'code': {'direction': '不判', 'reason': '非精确标量；近似/界限/区间待按原文复核'}}
S09 | 数字待核 | T/S09-T4 | {'field': 'rate', 'value': '0.5 mA cm-2，1 mAh cm-2（推定，按方法部分 Li‖Cu 半电池循环）', 'not_found': [21.0], 'note': '可能为英文数字词、公式或排版；必须再看原文，不自动判错'}
S09 | 数字待核 | T/S09-T9/S09-T9-R1 | {'field': 'value_B', 'value': -7.4, 'not_found': [-7.4], 'note': '可能为英文数字词、公式或排版；必须再看原文，不自动判错'}
S09 | 方向待核 | T/S09-T9/S09-T9-R1 | {'GPT': '变好', 'code': {'direction': '不判', 'reason': '负值需先核对指标及符号'}}
S09 | 数字待核 | T/S09-T10/S09-T10-R1 | {'field': 'value_B', 'value': -16, 'not_found': [-16.0], 'note': '可能为英文数字词、公式或排版；必须再看原文，不自动判错'}
S09 | 方向待核 | T/S09-T10/S09-T10-R1 | {'GPT': '变好', 'code': {'direction': '不判', 'reason': '负值需先核对指标及符号'}}
S10 | 方向待核 | T/S10-T3/S10-T3-R1 | {'GPT': '变坏', 'code': {'direction': '不判', 'reason': '非精确标量；近似/界限/区间待按原文复核'}}
S10 | 方向待核 | T/S10-T4/S10-T4-R4 | {'GPT': '变坏', 'code': {'direction': '不判', 'reason': '非精确标量；近似/界限/区间待按原文复核'}}
S10 | 数字待核 | T/S10-T5/S10-T5-R1 | {'field': 'value_A', 'value': '≈1093', 'not_found': [1093.0], 'note': '可能为英文数字词、公式或排版；必须再看原文，不自动判错'}
S10 | 数字待核 | T/S10-T5/S10-T5-R1 | {'field': 'value_B', 'value': '≈860', 'not_found': [860.0], 'note': '可能为英文数字词、公式或排版；必须再看原文，不自动判错'}
S10 | 方向待核 | T/S10-T5/S10-T5-R1 | {'GPT': '变好', 'code': {'direction': '不判', 'reason': '非精确标量；近似/界限/区间待按原文复核'}}
S11 | 方向待核 | T/S11-T2/S11-T2-R4 | {'GPT': '变好', 'code': {'direction': '不判', 'reason': '该指标未定义单调优劣'}}
S11 | 方向待核 | T/S11-T2/S11-T2-R5 | {'GPT': '变好', 'code': {'direction': '不判', 'reason': '该指标未定义单调优劣'}}
S11 | 方向待核 | T/S11-T2/S11-T2-R6 | {'GPT': '变好', 'code': {'direction': '不判', 'reason': '该指标未定义单调优劣'}}
S11 | 数字待核 | T/S11-T3 | {'field': 'rate', 'value': 'CV 扫速 0.5 mV s-1，1.70–2.80 V', 'not_found': [11.7], 'note': '可能为英文数字词、公式或排版；必须再看原文，不自动判错'}
S11 | 方向待核 | T/S11-T3/S11-T3-R1 | {'GPT': '差异小', 'code': {'direction': '不判', 'reason': '该指标未定义单调优劣'}}
S11 | 方向待核 | T/S11-T3/S11-T3-R2 | {'GPT': '差异小', 'code': {'direction': '不判', 'reason': '该指标未定义单调优劣'}}
S11 | 方向待核 | T/S11-T3/S11-T3-R3 | {'GPT': '变坏', 'code': {'direction': '不判', 'reason': '该指标未定义单调优劣'}}
S11 | 方向待核 | T/S11-T3/S11-T3-R4 | {'GPT': '差异小', 'code': {'direction': '不判', 'reason': '该指标未定义单调优劣'}}
S11 | 方向待核 | T/S11-T3/S11-T3-R5 | {'GPT': '变坏', 'code': {'direction': '不判', 'reason': '该指标未定义单调优劣'}}
S11 | 方向待核 | T/S11-T3/S11-T3-R6 | {'GPT': '变坏', 'code': {'direction': '不判', 'reason': '该指标未定义单调优劣'}}
S11 | 方向待核 | T/S11-T3/S11-T3-R7 | {'GPT': '差异小', 'code': {'direction': '不判', 'reason': '该指标未定义单调优劣'}}
S11 | 方向待核 | T/S11-T3/S11-T3-R8 | {'GPT': '差异小', 'code': {'direction': '不判', 'reason': '该指标未定义单调优劣'}}
S11 | 方向待核 | T/S11-T3/S11-T3-R9 | {'GPT': '差异小', 'code': {'direction': '不判', 'reason': '该指标未定义单调优劣'}}
S11 | 方向待核 | T/S11-T3/S11-T3-R10 | {'GPT': '变坏', 'code': {'direction': '不判', 'reason': '该指标未定义单调优劣'}}
S11 | 方向待核 | T/S11-T3/S11-T3-R11 | {'GPT': '变坏', 'code': {'direction': '不判', 'reason': '该指标未定义单调优劣'}}
S11 | 方向待核 | T/S11-T7/S11-T7-R2 | {'GPT': '变坏', 'code': {'direction': '不判', 'reason': '非精确标量；近似/界限/区间待按原文复核'}}
S11 | 方向待核 | T/S11-T8/S11-T8-R7 | {'GPT': '不判', 'code': {'direction': '差异小', 'relative_difference': 0.042105263157894694, 'reason': 'abs(A-B)/max(A,B)，阈值严格小于5%'}}
S11 | 方向待核 | T/S11-T8/S11-T8-R8 | {'GPT': '不判', 'code': {'direction': '变好', 'relative_difference': 0.18853503184713372, 'reason': 'abs(A-B)/max(A,B)，阈值严格小于5%'}}
S15 | 缺原句 | properties/1 | 没有evidence_ids
S15 | 缺原句 | properties/3 | 没有evidence_ids
S15 | 缺原句 | properties/4 | 没有evidence_ids
S15 | 缺原句 | properties/5 | 没有evidence_ids
S15 | 缺原句 | properties/6 | 没有evidence_ids
S15 | 数字待核 | T/S15-T6 | {'field': 'rate', 'value': '0.72 mA cm−2，3.60 mAh cm−2（对应 Li‖S 扣式 0.1 C）', 'not_found': [23.6], 'note': '可能为英文数字词、公式或排版；必须再看原文，不自动判错'}
S15 | 数字待核 | T/S15-T8/S15-T8-R1 | {'field': 'value_B', 'value': 800, 'not_found': [800.0], 'note': '可能为英文数字词、公式或排版；必须再看原文，不自动判错'}
S15 | 方向待核 | T/S15-T8/S15-T8-R2 | {'GPT': '变好', 'code': {'direction': '不判', 'reason': '该指标未定义单调优劣'}}
S15 | 方向待核 | T/S15-T10/S15-T10-R1 | {'GPT': '变好', 'code': {'direction': '不判', 'reason': '该指标未定义单调优劣'}}
S15 | 数字待核 | T/S15-T10/S15-T10-R2 | {'field': 'value_B', 'value': 1, 'not_found': [1.0], 'note': '可能为英文数字词、公式或排版；必须再看原文，不自动判错'}
S15 | 方向待核 | T/S15-T11/S15-T11-R2 | {'GPT': '变好', 'code': {'direction': '不判', 'reason': '非精确标量；近似/界限/区间待按原文复核'}}
S15 | 方向待核 | T/S15-T11/S15-T11-R3 | {'GPT': '变好', 'code': {'direction': '不判', 'reason': '非精确标量；近似/界限/区间待按原文复核'}}
S15 | 方向待核 | T/S15-T11/S15-T11-R4 | {'GPT': '变好', 'code': {'direction': '不判', 'reason': '非精确标量；近似/界限/区间待按原文复核'}}
S15 | 数字待核 | T/S15-T12/S15-T12-R1 | {'field': 'value_B', 'value': 295, 'not_found': [295.0], 'note': '可能为英文数字词、公式或排版；必须再看原文，不自动判错'}
S16 | 数字待核 | F/DD_HMPA | {'field': 'DOL', 'value': '1:1', 'not_found': [1.0, 1.0], 'note': '可能为英文数字词、公式或排版；必须再看原文，不自动判错'}
S16 | 数字待核 | F/DD_HMPA | {'field': 'DME', 'value': '1:1', 'not_found': [1.0, 1.0], 'note': '可能为英文数字词、公式或排版；必须再看原文，不自动判错'}
S16 | 数字待核 | F/DD_HMPA-2% | {'field': 'LiTFSI', 'value': 0.5, 'not_found': [0.5], 'note': '可能为英文数字词、公式或排版；必须再看原文，不自动判错'}
S16 | 数字待核 | F/DD_HMPA-2% | {'field': 'LiNO3', 'value': 0.8, 'not_found': [0.8], 'note': '可能为英文数字词、公式或排版；必须再看原文，不自动判错'}
S16 | 数字待核 | F/DD_HMPA-5% | {'field': 'LiTFSI', 'value': 0.5, 'not_found': [0.5], 'note': '可能为英文数字词、公式或排版；必须再看原文，不自动判错'}
S16 | 数字待核 | F/DD_HMPA-5% | {'field': 'LiNO3', 'value': 0.8, 'not_found': [0.8], 'note': '可能为英文数字词、公式或排版；必须再看原文，不自动判错'}
S16 | 数字待核 | F/DD_HMPA-10% | {'field': 'LiTFSI', 'value': 0.5, 'not_found': [0.5], 'note': '可能为英文数字词、公式或排版；必须再看原文，不自动判错'}
S16 | 数字待核 | F/DD_HMPA-10% | {'field': 'LiNO3', 'value': 0.8, 'not_found': [0.8], 'note': '可能为英文数字词、公式或排版；必须再看原文，不自动判错'}
S16 | 数字待核 | F/DD_HMPA-12% | {'field': 'LiTFSI', 'value': 0.5, 'not_found': [0.5], 'note': '可能为英文数字词、公式或排版；必须再看原文，不自动判错'}
S16 | 数字待核 | F/DD_HMPA-12% | {'field': 'LiNO3', 'value': 0.8, 'not_found': [0.8], 'note': '可能为英文数字词、公式或排版；必须再看原文，不自动判错'}
S16 | 数字待核 | F/DD_HMPA-15% | {'field': 'LiTFSI', 'value': 0.5, 'not_found': [0.5], 'note': '可能为英文数字词、公式或排版；必须再看原文，不自动判错'}
S16 | 数字待核 | F/DD_HMPA-15% | {'field': 'LiNO3', 'value': 0.8, 'not_found': [0.8], 'note': '可能为英文数字词、公式或排版；必须再看原文，不自动判错'}
S16 | 数字待核 | F/DD_HMPA-20% | {'field': 'LiTFSI', 'value': 0.5, 'not_found': [0.5], 'note': '可能为英文数字词、公式或排版；必须再看原文，不自动判错'}
S16 | 数字待核 | F/DD_HMPA-20% | {'field': 'LiNO3', 'value': 0.8, 'not_found': [0.8], 'note': '可能为英文数字词、公式或排版；必须再看原文，不自动判错'}
S16 | 数字待核 | F/DD_TPPO | {'field': 'LiTFSI', 'value': 0.5, 'not_found': [0.5], 'note': '可能为英文数字词、公式或排版；必须再看原文，不自动判错'}
S16 | 数字待核 | F/DD_TPPO | {'field': 'LiNO3', 'value': 0.8, 'not_found': [0.8], 'note': '可能为英文数字词、公式或排版；必须再看原文，不自动判错'}
S16 | 数字待核 | F/DD_TPPO | {'field': 'DOL', 'value': '1:1', 'not_found': [1.0, 1.0], 'note': '可能为英文数字词、公式或排版；必须再看原文，不自动判错'}
S16 | 数字待核 | F/DD_TPPO | {'field': 'DME', 'value': '1:1', 'not_found': [1.0, 1.0], 'note': '可能为英文数字词、公式或排版；必须再看原文，不自动判错'}
S16 | 数字待核 | F/DD_DMSO | {'field': 'LiTFSI', 'value': 0.5, 'not_found': [0.5], 'note': '可能为英文数字词、公式或排版；必须再看原文，不自动判错'}
S16 | 数字待核 | F/DD_DMSO | {'field': 'LiNO3', 'value': 0.8, 'not_found': [0.8], 'note': '可能为英文数字词、公式或排版；必须再看原文，不自动判错'}
S16 | 数字待核 | F/DD_DMSO | {'field': 'DOL', 'value': '1:1', 'not_found': [1.0, 1.0], 'note': '可能为英文数字词、公式或排版；必须再看原文，不自动判错'}
S16 | 数字待核 | F/DD_DMSO | {'field': 'DME', 'value': '1:1', 'not_found': [1.0, 1.0], 'note': '可能为英文数字词、公式或排版；必须再看原文，不自动判错'}
S16 | 数字待核 | F/DD_DMF | {'field': 'LiTFSI', 'value': 0.5, 'not_found': [0.5], 'note': '可能为英文数字词、公式或排版；必须再看原文，不自动判错'}
S16 | 数字待核 | F/DD_DMF | {'field': 'LiNO3', 'value': 0.8, 'not_found': [0.8], 'note': '可能为英文数字词、公式或排版；必须再看原文，不自动判错'}
S16 | 数字待核 | F/DD_DMF | {'field': 'DOL', 'value': '1:1', 'not_found': [1.0, 1.0], 'note': '可能为英文数字词、公式或排版；必须再看原文，不自动判错'}
S16 | 数字待核 | F/DD_DMF | {'field': 'DME', 'value': '1:1', 'not_found': [1.0, 1.0], 'note': '可能为英文数字词、公式或排版；必须再看原文，不自动判错'}
S16 | 缺原句 | properties/14 | 没有evidence_ids
S16 | 方向待核 | T/S16-T6/S16-T6-R1 | {'GPT': '变好', 'code': {'direction': '不判', 'reason': '非精确标量；近似/界限/区间待按原文复核'}}
S16 | 方向待核 | T/S16-T6/S16-T6-R2 | {'GPT': '变好', 'code': {'direction': '不判', 'reason': '非精确标量；近似/界限/区间待按原文复核'}}
S16 | 方向待核 | T/S16-T6/S16-T6-R4 | {'GPT': '变坏', 'code': {'direction': '不判', 'reason': '非精确标量；近似/界限/区间待按原文复核'}}
S18 | 缺原句 | properties/5 | 没有evidence_ids
S18 | 方向待核 | T/S18-T1/S18-T1-R1 | {'GPT': '变好', 'code': {'direction': '不判', 'reason': '非精确标量；近似/界限/区间待按原文复核'}}
S18 | 方向待核 | T/S18-T1/S18-T1-R2 | {'GPT': '变好', 'code': {'direction': '不判', 'reason': '非精确标量；近似/界限/区间待按原文复核'}}
S18 | 方向待核 | T/S18-T1/S18-T1-R3 | {'GPT': '变好', 'code': {'direction': '不判', 'reason': '非精确标量；近似/界限/区间待按原文复核'}}
S18 | 方向待核 | T/S18-T1/S18-T1-R4 | {'GPT': '变坏', 'code': {'direction': '不判', 'reason': '非精确标量；近似/界限/区间待按原文复核'}}
S18 | 方向待核 | T/S18-T1/S18-T1-R5 | {'GPT': '变坏', 'code': {'direction': '不判', 'reason': '非精确标量；近似/界限/区间待按原文复核'}}
S18 | 方向待核 | T/S18-T1/S18-T1-R6 | {'GPT': '变坏', 'code': {'direction': '不判', 'reason': '非精确标量；近似/界限/区间待按原文复核'}}
S18 | 数字待核 | T/S18-T2 | {'field': 'Li_thickness', 'value': '600 μm（推定：SI 1.4.2 节恒流/GITT 测试用扣式电池）', 'not_found': [1.4], 'note': '可能为英文数字词、公式或排版；必须再看原文，不自动判错'}
S18 | 数字待核 | T/S18-T3 | {'field': 'Li_thickness', 'value': '600 μm（推定：SI 1.4.2 节恒流/GITT 测试用扣式电池）', 'not_found': [1.4], 'note': '可能为英文数字词、公式或排版；必须再看原文，不自动判错'}
S19 | 数字待核 | T/S19-T1 | {'field': 'Li_thickness', 'value': '未报告（SI 只写购入 400 μm 与 50 μm 锂箔，Φ14 mm）', 'not_found': [400.0], 'note': '可能为英文数字词、公式或排版；必须再看原文，不自动判错'}
S19 | 方向待核 | T/S19-T1/S19-T1-R1 | {'GPT': '变好', 'code': {'direction': '不判', 'reason': '非精确标量；近似/界限/区间待按原文复核'}}
S19 | 方向待核 | T/S19-T1/S19-T1-R2 | {'GPT': '变坏', 'code': {'direction': '不判', 'reason': '非精确标量；近似/界限/区间待按原文复核'}}
S19 | 方向待核 | T/S19-T1/S19-T1-R3 | {'GPT': '变好', 'code': {'direction': '不判', 'reason': '非精确标量；近似/界限/区间待按原文复核'}}
S19 | 方向待核 | T/S19-T2/S19-T2-R7 | {'GPT': '变好', 'code': {'direction': '不判', 'reason': '非精确标量；近似/界限/区间待按原文复核'}}
S19 | 方向待核 | T/S19-T2/S19-T2-R8 | {'GPT': '变好', 'code': {'direction': '不判', 'reason': '非精确标量；近似/界限/区间待按原文复核'}}
S19 | 方向待核 | T/S19-T2/S19-T2-R10 | {'GPT': '变好', 'code': {'direction': '不判', 'reason': '该指标未定义单调优劣'}}
S19 | 方向待核 | T/S19-T2/S19-T2-R11 | {'GPT': '变好', 'code': {'direction': '不判', 'reason': '该指标未定义单调优劣'}}
S19 | 方向待核 | T/S19-T2/S19-T2-R12 | {'GPT': '变好', 'code': {'direction': '不判', 'reason': '该指标未定义单调优劣'}}
S20 | 数字待核 | F/DME | {'field': 'DME', 'value': 100, 'not_found': [100.0], 'note': '可能为英文数字词、公式或排版；必须再看原文，不自动判错'}
S20 | 数字待核 | T/S20-T5 | {'field': 'rate', 'value': '0.5 mA cm−2，1.0 mA h cm−2', 'not_found': [21.0], 'note': '可能为英文数字词、公式或排版；必须再看原文，不自动判错'}
S20 | 方向待核 | T/S20-T5/S20-T5-R1 | {'GPT': '变好', 'code': {'direction': '不判', 'reason': '非精确标量；近似/界限/区间待按原文复核'}}
S20 | 方向待核 | T/S20-T6/S20-T6-R1 | {'GPT': '变好', 'code': {'direction': '不判', 'reason': '非精确标量；近似/界限/区间待按原文复核'}}
S20 | 方向待核 | T/S20-T7/S20-T7-R2 | {'GPT': '变好', 'code': {'direction': '不判', 'reason': '非精确标量；近似/界限/区间待按原文复核'}}
S20 | 方向待核 | T/S20-T7/S20-T7-R3 | {'GPT': '变好', 'code': {'direction': '不判', 'reason': '非精确标量；近似/界限/区间待按原文复核'}}
S21 | 方向待核 | T/S21-T1/S21-T1-R4 | {'GPT': '不判', 'code': {'direction': '变好', 'relative_difference': 0.20629370629370625, 'reason': 'abs(A-B)/max(A,B)，阈值严格小于5%'}}
S21 | 方向待核 | T/S21-T4/S21-T4-R3 | {'GPT': '不判', 'code': {'direction': '变好', 'relative_difference': 0.640625, 'reason': 'abs(A-B)/max(A,B)，阈值严格小于5%'}}
S21 | 方向待核 | T/S21-T8/S21-T8-R1 | {'GPT': '变好', 'code': {'direction': '不判', 'reason': '非精确标量；近似/界限/区间待按原文复核'}}
S21 | 方向待核 | T/S21-T8/S21-T8-R2 | {'GPT': '不判', 'code': {'direction': '差异小', 'relative_difference': 0.02100840336134454, 'reason': 'abs(A-B)/max(A,B)，阈值严格小于5%'}}
S21 | 数字待核 | T/S21-T9/S21-T9-R1 | {'field': 'value_B', 'value': 8, 'not_found': [8.0], 'note': '可能为英文数字词、公式或排版；必须再看原文，不自动判错'}
S21 | 数字待核 | T/S21-T10 | {'field': 'rate', 'value': '1 mA cm−2，1 mAh cm−2', 'not_found': [21.0], 'note': '可能为英文数字词、公式或排版；必须再看原文，不自动判错'}
S21 | 数字待核 | T/S21-T11 | {'field': 'rate', 'value': '1 mA cm−2，1 mAh cm−2', 'not_found': [21.0], 'note': '可能为英文数字词、公式或排版；必须再看原文，不自动判错'}
S21 | 方向待核 | T/S21-T14/S21-T14-R1 | {'GPT': '差异小', 'code': {'direction': '不判', 'reason': '该指标未定义单调优劣'}}
S21 | 方向待核 | T/S21-T14/S21-T14-R2 | {'GPT': '变好', 'code': {'direction': '不判', 'reason': '该指标未定义单调优劣'}}
S21 | 方向待核 | T/S21-T14/S21-T14-R3 | {'GPT': '变好', 'code': {'direction': '不判', 'reason': '该指标未定义单调优劣'}}
S21 | 方向待核 | T/S21-T15/S21-T15-R1 | {'GPT': '差异小', 'code': {'direction': '不判', 'reason': '该指标未定义单调优劣'}}
S21 | 数字待核 | T/S21-T15/S21-T15-R2 | {'field': 'value_A', 'value': 2.072, 'not_found': [2.072], 'note': '可能为英文数字词、公式或排版；必须再看原文，不自动判错'}
S21 | 方向待核 | T/S21-T15/S21-T15-R2 | {'GPT': '差异小', 'code': {'direction': '不判', 'reason': '该指标未定义单调优劣'}}
S23 | 数字待核 | T/S23-T1/S23-T1-R8 | {'field': 'value_A', 'value': 88, 'not_found': [88.0], 'note': '可能为英文数字词、公式或排版；必须再看原文，不自动判错'}
S23 | 数字待核 | T/S23-T1/S23-T1-R9 | {'field': 'value_A', 'value': 115, 'not_found': [115.0], 'note': '可能为英文数字词、公式或排版；必须再看原文，不自动判错'}
S23 | 数字待核 | T/S23-T2 | {'field': 'rate', 'value': '0.5 mA cm-2，0.5 mAh cm-2', 'not_found': [20.5], 'note': '可能为英文数字词、公式或排版；必须再看原文，不自动判错'}
S23 | 数字待核 | T/S23-T3 | {'field': 'rate', 'value': '0.5 mA cm-2，0.5 mAh cm-2', 'not_found': [20.5], 'note': '可能为英文数字词、公式或排版；必须再看原文，不自动判错'}
S23 | 方向待核 | T/S23-T3/S23-T3-R2 | {'GPT': '变好', 'code': {'direction': '不判', 'reason': '非精确标量；近似/界限/区间待按原文复核'}}
S23 | 数字待核 | T/S23-T4 | {'field': 'rate', 'value': '1 mA cm-2，1 mAh cm-2', 'not_found': [21.0], 'note': '可能为英文数字词、公式或排版；必须再看原文，不自动判错'}
S23 | 数字待核 | T/S23-T5 | {'field': 'rate', 'value': '0.5 mA cm-2，0.5 mAh cm-2，150 圈', 'not_found': [20.5, 2150.0], 'note': '可能为英文数字词、公式或排版；必须再看原文，不自动判错'}
S23 | 方向待核 | T/S23-T5/S23-T5-R1 | {'GPT': '变好', 'code': {'direction': '不判', 'reason': '非精确标量；近似/界限/区间待按原文复核'}}
S23 | 方向待核 | T/S23-T5/S23-T5-R3 | {'GPT': '变好', 'code': {'direction': '不判', 'reason': '非精确标量；近似/界限/区间待按原文复核'}}
S23 | 方向待核 | T/S23-T5/S23-T5-R4 | {'GPT': '变好', 'code': {'direction': '不判', 'reason': '非精确标量；近似/界限/区间待按原文复核'}}
S23 | 数字待核 | T/S23-T7 | {'field': 'rate', 'value': '0.5 mA cm-2，0.5 mAh cm-2，150 圈', 'not_found': [20.5, 2150.0], 'note': '可能为英文数字词、公式或排版；必须再看原文，不自动判错'}
S23 | 方向待核 | T/S23-T7/S23-T7-R4 | {'GPT': '变好', 'code': {'direction': '不判', 'reason': '非精确标量；近似/界限/区间待按原文复核'}}
S23 | 数字待核 | T/S23-T9 | {'field': 'rate', 'value': '1 mA cm-2，1 mAh cm-2', 'not_found': [21.0], 'note': '可能为英文数字词、公式或排版；必须再看原文，不自动判错'}
S23 | 方向待核 | T/S23-T12/S23-T12-R1 | {'GPT': '变好', 'code': {'direction': '不判', 'reason': '非精确标量；近似/界限/区间待按原文复核'}}
S23 | 方向待核 | T/S23-T13/S23-T13-R1 | {'GPT': '变好', 'code': {'direction': '不判', 'reason': '非精确标量；近似/界限/区间待按原文复核'}}
S24 | 缺原句 | properties/9 | 没有evidence_ids
S24 | 方向待核 | T/S24-T1/S24-T1-R1 | {'GPT': '差异小', 'code': {'direction': '不判', 'reason': '该指标未定义单调优劣'}}
S24 | 方向待核 | T/S24-T1/S24-T1-R2 | {'GPT': '差异小', 'code': {'direction': '不判', 'reason': '该指标未定义单调优劣'}}
S25 | 方向待核 | T/S25-T4/S25-T4-R1 | {'GPT': '变好', 'code': {'direction': '不判', 'reason': '非精确标量；近似/界限/区间待按原文复核'}}
S25 | 方向待核 | T/S25-T5/S25-T5-R1 | {'GPT': '变好', 'code': {'direction': '不判', 'reason': '非精确标量；近似/界限/区间待按原文复核'}}
S25 | 数字待核 | T/S25-T10/S25-T10-R1 | {'field': 'value_B', 'value': 905.6, 'not_found': [905.6], 'note': '可能为英文数字词、公式或排版；必须再看原文，不自动判错'}
S25 | 数字待核 | T/S25-T11/S25-T11-R1 | {'field': 'value_B', 'value': 809.2, 'not_found': [809.2], 'note': '可能为英文数字词、公式或排版；必须再看原文，不自动判错'}
S25 | 方向待核 | T/S25-T13/S25-T13-R2 | {'GPT': '变好', 'code': {'direction': '不判', 'reason': '非精确标量；近似/界限/区间待按原文复核'}}
S28 | 数字待核 | T/S28-T1 | {'field': 'rate', 'value': '0.5 mA cm−2，0.5 mAh cm−2', 'not_found': [20.5], 'note': '可能为英文数字词、公式或排版；必须再看原文，不自动判错'}
S28 | 数字待核 | T/S28-T8 | {'field': 'ES_unit', 'value': '原文两处单位不同：SI 1.8 节写 ge gS−1（质量基），Table S14 写 μL mg−1（体积基）', 'not_found': [1.8], 'note': '可能为英文数字词、公式或排版；必须再看原文，不自动判错'}
S28 | 数字待核 | T/S28-T15 | {'field': 'rate', 'value': 'CV 扫速 0.05–0.3 mV s−1，1.7–2.8 V', 'not_found': [11.7], 'note': '可能为英文数字词、公式或排版；必须再看原文，不自动判错'}
S32 | 数字待核 | T/S32-T2 | {'field': 'formation', 'value': '本测试即化成第 1 圈（C/20，1.8–2.8 V）', 'not_found': [201.8], 'note': '可能为英文数字词、公式或排版；必须再看原文，不自动判错'}
S32 | 数字待核 | T/S32-T5/S32-T5-R17 | {'field': 'value_B', 'value': 150, 'not_found': [150.0], 'note': '可能为英文数字词、公式或排版；必须再看原文，不自动判错'}
S32 | 方向待核 | T/S32-T5/S32-T5-R24 | {'GPT': '变好', 'code': {'direction': '不判', 'reason': '该指标未定义单调优劣'}}
S32 | 方向待核 | T/S32-T7/S32-T7-R1 | {'GPT': '变好', 'code': {'direction': '不判', 'reason': '非精确标量；近似/界限/区间待按原文复核'}}
S32 | 方向待核 | T/S32-T7/S32-T7-R5 | {'GPT': '变好', 'code': {'direction': '不判', 'reason': '非精确标量；近似/界限/区间待按原文复核'}}
S32 | 方向待核 | T/S32-T7/S32-T7-R9 | {'GPT': '变好', 'code': {'direction': '不判', 'reason': '非精确标量；近似/界限/区间待按原文复核'}}
S32 | 方向待核 | T/S32-T7/S32-T7-R13 | {'GPT': '变好', 'code': {'direction': '不判', 'reason': '非精确标量；近似/界限/区间待按原文复核'}}
S33 | 方向待核 | T/S33-T2/S33-T2-R9 | {'GPT': '变坏', 'code': {'direction': '不判', 'reason': '非精确标量；近似/界限/区间待按原文复核'}}
S33 | 方向待核 | T/S33-T3/S33-T3-R4 | {'GPT': '变坏', 'code': {'direction': '不判', 'reason': '该指标未定义单调优劣'}}
S33 | 方向待核 | T/S33-T3/S33-T3-R5 | {'GPT': '变好', 'code': {'direction': '不判', 'reason': '该指标未定义单调优劣'}}
S33 | 方向待核 | T/S33-T3/S33-T3-R6 | {'GPT': '变好', 'code': {'direction': '不判', 'reason': '该指标未定义单调优劣'}}
S33 | 方向待核 | T/S33-T3/S33-T3-R7 | {'GPT': '变坏', 'code': {'direction': '不判', 'reason': '该指标未定义单调优劣'}}
S33 | 方向待核 | T/S33-T3/S33-T3-R8 | {'GPT': '变坏', 'code': {'direction': '不判', 'reason': '该指标未定义单调优劣'}}
S33 | 方向待核 | T/S33-T3/S33-T3-R9 | {'GPT': '变好', 'code': {'direction': '不判', 'reason': '该指标未定义单调优劣'}}
S33 | 数字待核 | T/S33-T5 | {'field': 'rate', 'value': '0.2 mA cm−2，0.2 mAh cm−2', 'not_found': [20.2], 'note': '可能为英文数字词、公式或排版；必须再看原文，不自动判错'}
S33 | 数字待核 | T/S33-T8/S33-T8-R1 | {'field': 'value_B', 'value': 108, 'not_found': [108.0], 'note': '可能为英文数字词、公式或排版；必须再看原文，不自动判错'}
S33 | 数字待核 | T/S33-T9/S33-T9-R1 | {'field': 'value_B', 'value': '<13.3', 'not_found': [13.3], 'note': '可能为英文数字词、公式或排版；必须再看原文，不自动判错'}
S33 | 方向待核 | T/S33-T9/S33-T9-R1 | {'GPT': '变好', 'code': {'direction': '不判', 'reason': '非精确标量；近似/界限/区间待按原文复核'}}
S39 | 方向待核 | T/S39-T6/S39-T6-R1 | {'GPT': '变好', 'code': {'direction': '不判', 'reason': '非精确标量；近似/界限/区间待按原文复核'}}
S40 | 缺原句 | properties/1 | 没有evidence_ids
S40 | 缺原句 | properties/2 | 没有evidence_ids
S40 | 缺原句 | properties/4 | 没有evidence_ids
S40 | 数字待核 | T/S40-T5 | {'field': 'formation', 'value': '未报告（OCV 静置 16 h 后测第 0 次 EIS）', 'not_found': [0.0], 'note': '可能为英文数字词、公式或排版；必须再看原文，不自动判错'}
S44 | 缺原句 | properties/8 | 没有evidence_ids
S44 | 缺原句 | properties/9 | 没有evidence_ids
S44 | 方向待核 | T/S44-T1/S44-T1-R1 | {'GPT': '变好', 'code': {'direction': '不判', 'reason': '非精确标量；近似/界限/区间待按原文复核'}}
S44 | 方向待核 | T/S44-T1/S44-T1-R2 | {'GPT': '变好', 'code': {'direction': '不判', 'reason': '非精确标量；近似/界限/区间待按原文复核'}}
S44 | 方向待核 | T/S44-T3/S44-T3-R7 | {'GPT': '变坏', 'code': {'direction': '变好', 'relative_difference': 0.125, 'reason': 'abs(A-B)/max(A,B)，阈值严格小于5%'}}
S44 | 方向待核 | T/S44-T3/S44-T3-R8 | {'GPT': '变坏', 'code': {'direction': '变好', 'relative_difference': 0.5925925925925926, 'reason': 'abs(A-B)/max(A,B)，阈值严格小于5%'}}
S44 | 方向待核 | T/S44-T3/S44-T3-R9 | {'GPT': '变坏', 'code': {'direction': '变好', 'relative_difference': 0.6451612903225806, 'reason': 'abs(A-B)/max(A,B)，阈值严格小于5%'}}
S44 | 方向待核 | T/S44-T5/S44-T5-R1 | {'GPT': '变好', 'code': {'direction': '不判', 'reason': '非精确标量；近似/界限/区间待按原文复核'}}
S51 | 缺原句 | properties/1 | 没有evidence_ids
S51 | 缺原句 | properties/2 | 没有evidence_ids
S51 | 数字待核 | T/S51-T1 | {'field': 'one_C', 'value': '1 C = 1.672 mA g−1（原文写法，疑为 1672 mA g−1；本测试为静置）', 'not_found': [1672.0], 'note': '可能为英文数字词、公式或排版；必须再看原文，不自动判错'}
S51 | 数字待核 | T/S51-T1/S51-T1-R4 | {'field': 'value_A', 'value': 0.1, 'not_found': [0.1], 'note': '可能为英文数字词、公式或排版；必须再看原文，不自动判错'}
S51 | 数字待核 | T/S51-T1/S51-T1-R4 | {'field': 'value_B', 'value': 0.21, 'not_found': [0.21], 'note': '可能为英文数字词、公式或排版；必须再看原文，不自动判错'}
S51 | 方向待核 | T/S51-T1/S51-T1-R4 | {'GPT': '变好', 'code': {'direction': '不判', 'reason': '该指标未定义单调优劣'}}
S51 | 数字待核 | T/S51-T1/S51-T1-R5 | {'field': 'value_A', 'value': 0.09, 'not_found': [0.09], 'note': '可能为英文数字词、公式或排版；必须再看原文，不自动判错'}
S51 | 数字待核 | T/S51-T1/S51-T1-R5 | {'field': 'value_B', 'value': 0.21, 'not_found': [0.21], 'note': '可能为英文数字词、公式或排版；必须再看原文，不自动判错'}
S51 | 方向待核 | T/S51-T1/S51-T1-R5 | {'GPT': '变好', 'code': {'direction': '不判', 'reason': '该指标未定义单调优劣'}}
S51 | 数字待核 | T/S51-T1/S51-T1-R6 | {'field': 'value_A', 'value': 0.09, 'not_found': [0.09], 'note': '可能为英文数字词、公式或排版；必须再看原文，不自动判错'}
S51 | 数字待核 | T/S51-T1/S51-T1-R6 | {'field': 'value_B', 'value': 0.1, 'not_found': [0.1], 'note': '可能为英文数字词、公式或排版；必须再看原文，不自动判错'}
S51 | 方向待核 | T/S51-T1/S51-T1-R6 | {'GPT': '变好', 'code': {'direction': '不判', 'reason': '该指标未定义单调优劣'}}
S51 | 数字待核 | T/S51-T2 | {'field': 'one_C', 'value': '1 C = 1.672 mA g−1（原文写法，疑为 1672 mA g−1）', 'not_found': [1672.0], 'note': '可能为英文数字词、公式或排版；必须再看原文，不自动判错'}
S51 | 数字待核 | T/S51-T3 | {'field': 'one_C', 'value': '1 C = 1.672 mA g−1（原文写法，疑为 1672 mA g−1）', 'not_found': [1672.0], 'note': '可能为英文数字词、公式或排版；必须再看原文，不自动判错'}
S53 | 缺原句 | properties/1 | 没有evidence_ids
S53 | 缺原句 | properties/2 | 没有evidence_ids
S53 | 缺原句 | properties/9 | 没有evidence_ids